## Sheet1
C | Mn | S | Si | 板坯厚度热态 | 板坯宽度实测值(热态) | 出炉实测温度 | 除鳞机后实测温度 | 侧压机压下量 | R1压下量Pass1(H11_0) | 道次出口温度-SSP | 出口厚度-SSP | 平辊实际轧制力-R1 | R1上工作辊直径 | R1下工作辊直径 | R1轧制速度Pass1(H11_0) | 出口厚度-R1 | 道次出口温度-R1 | R2-1压下量 | 平辊实际轧制力-R2-1 | R2轧制速度Pass1(H11_0) | R2工作辊辊径 | 出口厚度-R2-1 | 道次出口温度-R2-1 | R2-2压下量 | R2轧制速度Pass2(H11_0) | 平辊实际轧制力-R2-2 | 出口厚度-R2-2 | 道次出口温度-R2-2 | R2-3压下量 | 平辊实际轧制力-R2-3 | R2轧制速度Pass3(H11_0) | R2工作辊辊径.1 | 出口厚度-R2-3 | 道次出口温度-R2-3 | R2-4压下量 | R2轧制速度Pass4(H11_0) | 平辊实际轧制力-R2-4 | 出口厚度-R2-4 | 道次出口温度-R2-4 | R2-5压下量 | 平辊实际轧制力-R2-5 | R2轧制速度Pass5(H11_0) | R2工作辊辊径.2 | 实测宽度-R2-5 | 出口宽度设定值-R2-5
0.000365000014 | 0.00211 | 8.39999993e-05 | 6.50000002e-05 | 235.7155 | 1639.76 | 1145.8 | 1068.34 | 124.12 | 25.6318 | 1157.17 | 237.09 | 16.77 | 1.328 | 1.334 | 1.999375 | 211.46 | 1146.04 | 45.37 | 25.12 | 2.896796 | 1.16724 | 166.09 | 1139.34 | 42.39 | 4.204748 | 27.37 | 123.7 | 1139.94 | 35.07 | 27.68 | 4.089903 | 1.16724 | 88.63 | 1136.29 | 27.07 | 5.050015 | 26.26 | 61.56 | 1132.07 | 18.57 | 23.88 | 5.000086 | 1.16724 | 1555.65 | 1539.16
0.000365000014 | 0.00211 | 8.39999993e-05 | 6.50000002e-05 | 235.33025 | 1637.08 | 1152.8 | 1075.77 | 110.47 | 25.59913 | 1159.16 | 236.63 | 16.27 | 1.328 | 1.334 | 2.002736 | 211.03 | 1148.31 | 45.18 | 25.07 | 2.897437 | 1.16724 | 165.85 | 1141.72 | 42.45 | 4.211103 | 27.26 | 123.4 | 1142.39 | 34.8 | 27.45 | 4.199928 | 1.16724 | 88.6 | 1138.94 | 27.03 | 5.052709 | 26.05 | 61.57 | 1134.77 | 18.54 | 23.79 | 5.000084 | 1.16724 | 1563.61 | 1547.74
0.000365000014 | 0.00211 | 8.39999993e-05 | 6.50000002e-05 | 235.7284375 | 1639.85 | 1145.54 | 1068.3 | 279.87 | 26.80757 | 1155.89 | 247.64 | 16.48 | 1.328 | 1.334 | 1.942221 | 220.83 | 1143.71 | 48.61 | 24.52 | 2.66511 | 1.16724 | 172.22 | 1137.36 | 45.79 | 3.970974 | 26.29 | 126.43 | 1137.94 | 35.64 | 26.21 | 3.968507 | 1.16724 | 90.79 | 1134.08 | 28.39 | 5.051491 | 24.57 | 62.4 | 1129.22 | 19.41 | 22.65 | 5.000084 | 1.16724 | 1411.24 | 1399.4
0.000365000014 | 0.00211 | 8.39999993e-05 | 6.50000002e-05 | 235.701125 | 1639.66 | 1145.24 | 1069.24 | 279.65 | 26.8621 | 1155.71 | 247.62 | 16.19 | 1.328 | 1.334 | 1.885849 | 220.76 | 1143.66 | 48.58 | 23.81 | 2.665454 | 1.16724 | 172.18 | 1137.38 | 45.17 | 3.810956 | 25.65 | 127.01 | 1137.79 | 36.3 | 25.97 | 4.077662 | 1.16724 | 90.71 | 1134.33 | 28.34 | 5.054179 | 24.45 | 62.37 | 1129.69 | 19.38 | 22.35 | 5.000082 | 1.16724 | 1411.17 | 1399.09
9.99999975e-06 | 0.00150999997 | 5.09999991e-05 | 9.99999975e-06 | 229.8489 | 1533.01 | 1144.17 | 1065.86 | 38.3 | 24.9503 | 1149.3 | 228.65 | 13.68 | 1.328 | 1.334 | 2.125284 | 203.7 | 1138.37 | 39.05 | 22.69 | 3.0454 | 1.16724 | 164.65 | 1131.32 | 38.13 | 4.244723 | 25.16 | 126.52 | 1131.81 | 32.19 | 26.64 | 4.865615 | 1.16724 | 94.33 | 1129.1 | 29.91 | 4.903759 | 28.47 | 64.42 | 1128.1 | 21.5 | 26.79 | 5.000072 | 1.16724 | 1515.15 | 1551.44
1.40000002e-05 | 0.00146000006 | 9.99999975e-05 | 9.99999975e-06 | 236.84825 | 1647.64 | 1146.95 | 1070.45 | 181.16 | 26.37269 | 1152.04 | 240.93 | 16.34 | 1.328 | 1.334 | 1.957743 | 214.56 | 1141.64 | 45.81 | 24.81 | 2.763836 | 1.16724 | 168.75 | 1135.32 | 44.05 | 4.002666 | 26.72 | 124.7 | 1136 | 35.08 | 27.98 | 4.112909 | 1.16724 | 89.62 | 1132.9 | 27.7 | 5.059544 | 25.7 | 61.92 | 1128.91 | 18.93 | 23.83 | 5.000064 | 1.16724 | 1496.78 | 1552
1.29999999e-05 | 0.00147000002 | 9.89999971e-05 | 1.20000004e-05 | 229.8039 | 1532.71 | 1147.51 | 1070.06 | 114.12 | 25.29495 | 1150.67 | 231.67 | 13.52 | 1.328 | 1.334 | 2.057181 | 206.37 | 1139.85 | 43.11 | 23.51 | 2.988931 | 1.16724 | 163.26 | 1133.27 | 42.16 | 4.265528 | 25.71 | 121.1 | 1134.06 | 32.91 | 26.54 | 4.495955 | 1.16724 | 88.19 | 1130.92 | 26.89 | 5.061963 | 24.94 | 61.3 | 1127.3 | 18.33 | 22.95 | 5.000086 | 1.16724 | 1437.5 | 1550.21
1.29999999e-05 | 0.00147000002 | 9.89999971e-05 | 1.20000004e-05 | 229.5265 | 1530.86 | 1146.32 | 1069.09 | 112.23 | 25.20353 | 1150.47 | 231.57 | 13.65 | 1.328 | 1.334 | 2.056858 | 206.37 | 1139.51 | 43.16 | 23.29 | 2.98995 | 1.16724 | 163.21 | 1132.92 | 42.05 | 4.261003 | 25.58 | 121.16 | 1133.69 | 32.76 | 26.25 | 4.632978 | 1.16724 | 88.4 | 1130.69 | 27 | 5.062187 | 25.05 | 61.4 | 1127.22 | 18.48 | 22.81 | 5.000028 | 1.16724 | 1437.72 | 1549.54
1.20000004e-05 | 0.00141000003 | 8.6e-05 | 9.99999975e-06 | 228.7259 | 1525.52 | 1147.81 | 1073.01 | 119.01 | 25.20296 | 1150.3 | 231.7 | 13.74 | 1.328 | 1.334 | 2.100014 | 206.5 | 1140.53 | 42.96 | 22.8 | 2.986346 | 1.16724 | 163.54 | 1134.4 | 41.94 | 4.278367 | 24.99 | 121.6 | 1135.46 | 32.94 | 25.39 | 4.532509 | 1.16724 | 88.66 | 1132.81 | 26.96 | 5.075706 | 24.53 | 61.7 | 1130.15 | 18.76 | 22.49 | 5.000076 | 1.16724 | 1431.2 | 1550.54
9.99999975e-06 | 0.00150999997 | 5.09999991e-05 | 9.99999975e-06 | 229.9239 | 1533.51 | 1150.36 | 1077.44 | 126.44 | 25.19923 | 1151.34 | 232.19 | 13.13 | 1.328 | 1.334 | 2.060231 | 206.99 | 1141.27 | 44.03 | 23.1 | 2.924083 | 1.16724 | 162.96 | 1135.27 | 42.25 | 4.135363 | 24.96 | 120.71 | 1136.16 | 32.9 | 25.79 | 4.529916 | 1.16724 | 87.81 | 1133.61 | 26.6 | 5.062741 | 24 | 61.21 | 1130.31 | 18.28 | 22.29 | 5.000079 | 1.16724 | 1430.67 | 1576.48
1.40000002e-05 | 0.00141999999 | 0.000128999993 | 1.6e-05 | 228.0047 | 1520.71 | 1156.16 | 1075.3 | 121.46 | 25.03231 | 1153.49 | 231.77 | 14.12 | 1.328 | 1.334 | 2.097097 | 206.74 | 1142.83 | 43.06 | 22.67 | 2.900936 | 1.16724 | 163.68 | 1135.82 | 42.14 | 4.282258 | 25.13 | 121.54 | 1136.56 | 32.77 | 24.96 | 4.364234 | 1.16724 | 88.77 | 1133.04 | 27.06 | 5.074526 | 24.41 | 61.71 | 1129.59 | 18.79 | 22.28 | 5.000077 | 1.16724 | 1427 | 1580.12
1.40000002e-05 | 0.00141999999 | 0.000128999993 | 1.6e-05 | 227.9507 | 1520.35 | 1148.22 | 1072.59 | 124.17 | 25.04243 | 1148.34 | 231.76 | 14.03 | 1.328 | 1.334 | 2.102441 | 206.71 | 1138.63 | 43.06 | 22.48 | 2.900866 | 1.16724 | 163.65 | 1132.29 | 42.16 | 4.284848 | 24.47 | 121.49 | 1133.25 | 32.71 | 24.74 | 4.528086 | 1.16724 | 88.78 | 1130.47 | 26.96 | 5.069222 | 23.83 | 61.82 | 1127.73 | 18.89 | 22.08 | 5.000078 | 1.16724 | 1425.48 | 1579.21
1.40000002e-05 | 0.00141999999 | 0.000128999993 | 1.6e-05 | 229.3001 | 1529.35 | 1154.72 | 1076.03 | 133.35 | 25.09559 | 1153.29 | 232.15 | 13.83 | 1.328 | 1.334 | 2.102104 | 207.05 | 1142.94 | 43.18 | 22.07 | 2.820704 | 1.16724 | 163.87 | 1135.99 | 42.3 | 4.289208 | 24.27 | 121.57 | 1136.65 | 32.84 | 24.62 | 4.719187 | 1.16724 | 88.73 | 1133.52 | 27.04 | 5.074278 | 23.78 | 61.69 | 1130.21 | 18.77 | 21.82 | 5.000077 | 1.16724 | 1426.94 | 1581.51
1.40000002e-05 | 0.00141999999 | 0.000128999993 | 1.6e-05 | 227.9118 | 1520.09 | 1158.7 | 1075.69 | 124.27 | 25.01087 | 1156.47 | 231.72 | 14.27 | 1.328 | 1.334 | 2.096932 | 206.71 | 1145.45 | 43.25 | 22.88 | 2.905048 | 1.16724 | 163.46 | 1138.17 | 42.2 | 4.297758 | 25.06 | 121.26 | 1138.74 | 32.74 | 24.93 | 4.543779 | 1.16724 | 88.52 | 1135.07 | 26.93 | 5.0708 | 24.4 | 61.59 | 1131.26 | 18.65 | 22.19 | 5.000079 | 1.16724 | 1426.47 | 1580.13
1.6e-05 | 0.00115999999 | 7.50000036e-05 | 3.09999996e-05 | 229.57 | 1531.15 | 1145.53 | 1068.53 | 131.88 | 24.91748 | 1147.24 | 231.95 | 15.28 | 1.328 | 1.334 | 2.056505 | 207.03 | 1136.54 | 43.26 | 23.08 | 2.903471 | 1.16724 | 163.77 | 1129.95 | 42.06 | 4.236794 | 24.76 | 121.71 | 1130.56 | 32.92 | 25.85 | 4.468989 | 1.16724 | 88.79 | 1127.42 | 27.1 | 5.062684 | 24.12 | 61.69 | 1123.68 | 18.7 | 22.82 | 5.000079 | 1.16724 | 1432.57 | 1581.22
1.89999992e-05 | 0.00191999995 | 9.2000002e-05 | 2.99999992e-05 | 229.3346 | 1529.58 | 1153.46 | 1073.22 | 128.69 | 24.9362 | 1151.22 | 232.14 | 14.34 | 1.328 | 1.334 | 2.057856 | 207.2 | 1140.05 | 44.05 | 23.81 | 2.920267 | 1.16724 | 163.15 | 1133.24 | 42.3 | 4.289178 | 25.51 | 120.85 | 1133.85 | 32.77 | 26.15 | 4.37213 | 1.16724 | 88.08 | 1130.36 | 26.82 | 5.05948 | 24.91 | 61.26 | 1126.27 | 18.34 | 22.72 | 5.000024 | 1.16724 | 1428.74 | 1580.56
1.20000004e-05 | 0.00141000003 | 8.6e-05 | 9.99999975e-06 | 227.6764 | 1518.52 | 1151.26 | 1060.41 | 126.17 | 24.81527 | 1146.22 | 231.7 | 15.85 | 1.328 | 1.334 | 2.028389 | 206.88 | 1133.96 | 42.74 | 23.73 | 2.889332 | 1.16724 | 164.14 | 1125.84 | 41.94 | 4.061927 | 25.96 | 122.2 | 1125.98 | 33.93 | 27.07 | 4.39428 | 1.16724 | 88.27 | 1121.99 | 26.85 | 5.068475 | 25.42 | 61.42 | 1117.4 | 18.47 | 23.15 | 5.000082 | 1.16724 | 1425.06 | 1537.92
1.6e-05 | 0.00115999999 | 7.50000036e-05 | 3.09999996e-05 | 227.4185 | 1516.8 | 1140.51 | 1058.53 | 127.07 | 24.94173 | 1142.93 | 231.73 | 15.82 | 1.328 | 1.334 | 1.99176 | 206.79 | 1131.3 | 42.89 | 23.7 | 2.898555 | 1.16724 | 163.9 | 1124.12 | 41.91 | 4.21701 | 25.33 | 121.99 | 1124.54 | 33.73 | 26.68 | 4.351675 | 1.16724 | 88.26 | 1121.01 | 26.82 | 5.058834 | 24.6 | 61.44 | 1116.57 | 18.46 | 22.98 | 5.000081 | 1.16724 | 1423.85 | 1505.59
9.00000032e-06 | 0.00142999995 | 0.000103999999 | 9.99999975e-06 | 236.0245 | 1539.29 | 1155.11 | 1072.5 | 143.89 | 25.83837 | 1158.2 | 238.97 | 15.05 | 1.328 | 1.334 | 1.997981 | 213.13 | 1146.78 | 45.91 | 23.78 | 2.823233 | 1.16724 | 167.22 | 1139.7 | 43.65 | 4.271018 | 25.66 | 123.57 | 1140.17 | 34.61 | 26.71 | 4.335245 | 1.16724 | 88.96 | 1138.4 | 27.4 | 5.058513 | 24.34 | 61.56 | 1133.24 | 18.58 | 22.48 | 5.000082 | 1.16724 | 1427.27 | 1507.87
1.89999992e-05 | 0.00191999995 | 9.2000002e-05 | 2.99999992e-05 | 229.0153 | 1527.45 | 1159.36 | 1075.07 | 133.6 | 25.05704 | 1163.7 | 232.28 | 14.21 | 1.328 | 1.334 | 2.057912 | 207.22 | 1151.64 | 44.12 | 23.44 | 2.922598 | 1.16724 | 163.1 | 1143.99 | 41.92 | 4.273993 | 25.59 | 121.18 | 1144.18 | 33.44 | 26.15 | 4.392607 | 1.16724 | 87.74 | 1141.96 | 26.75 | 5.064201 | 24.41 | 60.99 | 1136.57 | 18.01 | 21.98 | 5.000082 | 1.16724 | 1424.37 | 1506.38
1.70000003e-05 | 0.00144000002 | 5.60000008e-05 | 2.20000002e-05 | 229.0407 | 1629.87 | 1149.71 | 1066.02 | 243.63 | 25.62172 | 1155.6 | 239.32 | 15.82 | 1.328 | 1.334 | 1.999161 | 213.7 | 1143.29 | 45.79 | 24.68 | 2.777483 | 1.16724 | 167.91 | 1136.21 | 43.7 | 4.069674 | 26.5 | 124.21 | 1136.71 | 35.24 | 27.35 | 4.135763 | 1.16724 | 88.97 | 1135.27 | 27.42 | 5.071597 | 25.17 | 61.55 | 1130.46 | 18.57 | 22.96 | 5.000081 | 1.16724 | 1425.74 | 1505.55
1.99999995e-05 | 0.00147000002 | 7.30000029e-05 | 9.99999975e-06 | 230.6933 | 1641.63 | 1147.06 | 1063.27 | 254.66 | 25.8582 | 1156.03 | 240.28 | 15.58 | 1.328 | 1.334 | 1.928619 | 214.43 | 1143.49 | 46.07 | 24.34 | 2.776501 | 1.16724 | 168.36 | 1136.34 | 43.87 | 4.072998 | 26.21 | 124.49 | 1136.74 | 35.26 | 27.3 | 4.141861 | 1.16724 | 89.23 | 1135.13 | 27.59 | 5.073437 | 25.08 | 61.64 | 1130.34 | 18.66 | 22.93 | 5.000082 | 1.16724 | 1426.37 | 1508.82
1.70000003e-05 | 0.00144000002 | 5.60000008e-05 | 2.20000002e-05 | 229.9274 | 1636.18 | 1150.22 | 1064.05 | 252.53 | 25.75872 | 1154.89 | 239.84 | 15.97 | 1.328 | 1.334 | 1.993384 | 214.09 | 1142.13 | 44.88 | 24.34 | 2.754258 | 1.16724 | 169.21 | 1134.66 | 44.2 | 4.035897 | 26.8 | 125.01 | 1135.08 | 35.67 | 27.45 | 3.988817 | 1.16724 | 89.34 | 1133.28 | 27.65 | 5.072026 | 25.5 | 61.69 | 1128.3 | 18.7 | 23.1 | 5.000083 | 1.16724 | 1425.38 | 1508.65
1.20000004e-05 | 0.00141000003 | 8.6e-05 | 9.99999975e-06 | 227.429 | 1516.87 | 1145.66 | 1063.97 | 123.67 | 25.17501 | 1151.82 | 231.75 | 14.21 | 1.328 | 1.334 | 2.030797 | 206.57 | 1140.75 | 43.33 | 23.11 | 2.830433 | 1.16724 | 163.24 | 1133.4 | 42.3 | 4.319588 | 25.45 | 120.94 | 1134.08 | 33.2 | 25.9 | 4.270062 | 1.16724 | 87.74 | 1132.39 | 26.57 | 5.069491 | 24.2 | 61.17 | 1128.12 | 18.2 | 22.27 | 5.000081 | 1.16724 | 1424.46 | 1510.12
1.6e-05 | 0.00115999999 | 7.50000036e-05 | 3.09999996e-05 | 228.9898 | 1527.28 | 1138.01 | 1054.71 | 144.27 | 25.01724 | 1147.3 | 232.88 | 16.1 | 1.328 | 1.334 | 2.055643 | 207.86 | 1135.34 | 43.66 | 24.23 | 2.829574 | 1.16724 | 164.2 | 1127.9 | 42.09 | 4.232947 | 25.62 | 122.11 | 1128.18 | 33.93 | 26.69 | 4.249048 | 1.16724 | 88.18 | 1126.11 | 26.89 | 5.056371 | 24.86 | 61.29 | 1121 | 18.3 | 22.86 | 4.999989 | 1.16724 | 1416.32 | 1510.1
9.99999975e-06 | 0.00150999997 | 5.09999991e-05 | 9.99999975e-06 | 228.8773 | 1526.53 | 1144.97 | 1060.17 | 155.11 | 25.25696 | 1151.43 | 233.58 | 14.42 | 1.328 | 1.334 | 2.059859 | 208.33 | 1139.31 | 44.12 | 24.21 | 2.836399 | 1.16724 | 164.21 | 1131.7 | 42.46 | 4.267115 | 26.15 | 121.75 | 1132.04 | 33.68 | 26.75 | 4.404523 | 1.16724 | 88.07 | 1130.1 | 26.96 | 5.060352 | 24.93 | 61.11 | 1124.89 | 18.12 | 22.67 | 5.000089 | 1.16724 | 1402.63 | 1509.26
1.89999992e-05 | 0.00191999995 | 9.2000002e-05 | 2.99999992e-05 | 229.654 | 1531.71 | 1144.85 | 1066.3 | 169.24 | 25.36641 | 1149.42 | 234.42 | 14.51 | 1.328 | 1.334 | 1.993077 | 209.06 | 1138.41 | 44 | 23.33 | 2.825921 | 1.16724 | 165.06 | 1131.59 | 42.48 | 4.237668 | 25.28 | 122.58 | 1132.18 | 33.79 | 26.31 | 4.381886 | 1.16724 | 88.79 | 1130.94 | 27.25 | 5.06305 | 24.56 | 61.54 | 1126.63 | 18.56 | 22.41 | 5.000079 | 1.16724 | 1395.17 | 1509.84
9.00000032e-06 | 0.00142999995 | 0.000103999999 | 9.99999975e-06 | 235.4219 | 1535.36 | 1139.59 | 1056.61 | 211.71 | 26.40406 | 1145.96 | 243.59 | 15.53 | 1.328 | 1.334 | 1.997171 | 217.18 | 1134.5 | 46.31 | 23.91 | 2.721347 | 1.16724 | 170.87 | 1127.53 | 44.92 | 4.078799 | 26 | 125.95 | 1128.11 | 35.79 | 26.73 | 4.115805 | 1.16724 | 90.16 | 1126.53 | 28.14 | 5.058265 | 24.81 | 62.02 | 1121.44 | 19.05 | 22.52 | 5.000079 | 1.16724 | 1362.64 | 1510.87
9.00000032e-06 | 0.00142999995 | 0.000103999999 | 9.99999975e-06 | 235.3191 | 1534.69 | 1140.92 | 1055.95 | 210.94 | 26.39078 | 1145.81 | 243.54 | 15.57 | 1.328 | 1.334 | 1.997103 | 217.14 | 1134.21 | 46.35 | 23.51 | 2.721692 | 1.16724 | 170.79 | 1126.92 | 44.95 | 4.082939 | 25.75 | 125.84 | 1127.32 | 35.68 | 26.21 | 4.234779 | 1.16724 | 90.16 | 1125.43 | 28.18 | 5.057232 | 24.75 | 61.98 | 1120.11 | 19.01 | 22.33 | 5.00008 | 1.16724 | 1362.5 | 1510.2
9.00000032e-06 | 0.00142999995 | 0.000103999999 | 9.99999975e-06 | 234.8392 | 1531.56 | 1145.03 | 1065.6 | 210.22 | 26.43439 | 1146.15 | 243.21 | 15.16 | 1.328 | 1.334 | 1.940749 | 216.78 | 1135.43 | 46.3 | 23.07 | 2.725206 | 1.16724 | 170.48 | 1128.88 | 44.84 | 3.940769 | 25.11 | 125.64 | 1129.49 | 35.47 | 25.61 | 4.227538 | 1.16724 | 90.17 | 1128.13 | 28.19 | 5.06162 | 24.07 | 61.98 | 1123.52 | 19 | 21.83 | 5.000078 | 1.16724 | 1360.76 | 1507.18
9.00000032e-06 | 0.00142999995 | 0.000103999999 | 9.99999975e-06 | 235.2547 | 1534.27 | 1145.34 | 1062.8 | 216.73 | 26.46767 | 1151.7 | 243.75 | 14.95 | 1.328 | 1.334 | 1.999323 | 217.29 | 1140.42 | 46.61 | 22.94 | 2.660063 | 1.16724 | 170.68 | 1133.21 | 45.46 | 3.970453 | 25.18 | 125.22 | 1133.57 | 35.02 | 25.41 | 4.237746 | 1.16724 | 90.2 | 1131.61 | 28.2 | 5.060536 | 23.79 | 62 | 1126.22 | 19.05 | 21.96 | 5.000082 | 1.16724 | 1357.95 | 1501.86
9.00000032e-06 | 0.00142999995 | 0.000103999999 | 9.99999975e-06 | 234.3179 | 1528.16 | 1140.01 | 1052.34 | 210.75 | 26.26658 | 1145.16 | 243.26 | 15.88 | 1.328 | 1.334 | 1.941404 | 216.99 | 1132.87 | 46.3 | 23.93 | 2.655118 | 1.16724 | 170.69 | 1125.18 | 45.01 | 3.939487 | 25.96 | 125.68 | 1125.36 | 35.98 | 26.57 | 4.253473 | 1.16724 | 89.7 | 1123.4 | 27.99 | 5.057613 | 24.71 | 61.71 | 1117.6 | 18.76 | 22.44 | 5.000082 | 1.16724 | 1358.11 | 1481.42
9.00000032e-06 | 0.00142999995 | 0.000103999999 | 9.99999975e-06 | 235.0907 | 1533.2 | 1148.67 | 1068.82 | 215.02 | 26.45326 | 1149.4 | 243.7 | 15.03 | 1.328 | 1.334 | 1.932781 | 217.25 | 1138.59 | 46.77 | 22.75 | 2.663139 | 1.16724 | 170.48 | 1131.84 | 45.28 | 3.969393 | 24.73 | 125.2 | 1132.35 | 34.77 | 25.07 | 4.22417 | 1.16724 | 90.43 | 1130.62 | 28.38 | 5.061732 | 23.45 | 62.05 | 1125.82 | 19.09 | 21.77 | 5.000077 | 1.16724 | 1356.81 | 1421.78
9.00000032e-06 | 0.00142999995 | 0.000103999999 | 9.99999975e-06 | 234.3715 | 1528.51 | 1144.14 | 1060.78 | 212.53 | 26.33985 | 1151.79 | 243.33 | 15.37 | 1.328 | 1.334 | 1.993378 | 216.99 | 1140.3 | 46.64 | 23.21 | 2.662352 | 1.16724 | 170.35 | 1133 | 44.96 | 4.100655 | 24.91 | 125.39 | 1133.29 | 35.71 | 25.68 | 4.25652 | 1.16724 | 89.68 | 1131.45 | 27.98 | 5.059344 | 23.76 | 61.7 | 1125.82 | 18.75 | 21.64 | 5.000081 | 1.16724 | 1356.27 | 1421.54
1.6e-05 | 0.00115999999 | 7.50000036e-05 | 3.09999996e-05 | 229.3361 | 1529.59 | 1147.81 | 1065.94 | 210.08 | 25.67937 | 1150.48 | 237.32 | 14.73 | 1.328 | 1.334 | 1.935328 | 211.64 | 1138.82 | 45.27 | 23.38 | 2.754745 | 1.16724 | 166.37 | 1131.69 | 43.25 | 4.106347 | 24.86 | 123.12 | 1132.01 | 33.85 | 25.29 | 4.281821 | 1.16724 | 89.27 | 1130.13 | 27.59 | 5.06333 | 23.96 | 61.68 | 1125.11 | 18.73 | 21.92 | 5.000082 | 1.16724 | 1356.79 | 1418.02
1.29999999e-05 | 0.00147000002 | 9.89999971e-05 | 1.20000004e-05 | 229.3796 | 1529.88 | 1158.76 | 1079.45 | 218.54 | 25.79318 | 1159.16 | 237.79 | 13.91 | 1.328 | 1.334 | 1.960424 | 212 | 1148.63 | 45 | 21.6 | 2.804024 | 1.16724 | 167 | 1141.77 | 43.75 | 4.123331 | 24.13 | 123.25 | 1142.35 | 33.83 | 23.89 | 4.629115 | 1.16724 | 89.42 | 1140.9 | 27.61 | 5.074989 | 22.5 | 61.81 | 1136.57 | 18.91 | 20.82 | 5.000074 | 1.16724 | 1349.69 | 1418.02
1.29999999e-05 | 0.00147000002 | 9.89999971e-05 | 1.20000004e-05 | 228.0797 | 1521.21 | 1145.39 | 1063.88 | 210.35 | 25.80463 | 1152.46 | 237.08 | 14.12 | 1.328 | 1.334 | 1.961133 | 211.27 | 1141.62 | 44.76 | 22.5 | 2.73187 | 1.16724 | 166.51 | 1134.35 | 43.46 | 4.120235 | 24.48 | 123.05 | 1134.78 | 33.79 | 24.58 | 4.622275 | 1.16724 | 89.26 | 1133.2 | 27.52 | 5.071011 | 23.33 | 61.74 | 1128.77 | 18.81 | 21.26 | 5.000155 | 1.16724 | 1350.14 | 1416.55
1.40000002e-05 | 0.00141999999 | 0.000128999993 | 1.6e-05 | 227.1561 | 1515.05 | 1160.04 | 1075.96 | 202.22 | 25.53928 | 1159.02 | 236.58 | 14.15 | 1.328 | 1.334 | 1.961862 | 211.04 | 1147.74 | 44.44 | 21.9 | 2.800894 | 1.16724 | 166.6 | 1140.23 | 42.98 | 4.079469 | 24.04 | 123.62 | 1140.44 | 34.1 | 24.22 | 4.274694 | 1.16724 | 89.52 | 1138.51 | 27.8 | 5.078143 | 23.26 | 61.72 | 1133.81 | 18.78 | 21.4 | 5.000074 | 1.16724 | 1351 | 1416.51
1.40000002e-05 | 0.00141999999 | 0.000128999993 | 1.6e-05 | 227.9777 | 1520.53 | 1157.57 | 1078.4 | 210.92 | 25.77706 | 1159.65 | 237.03 | 13.73 | 1.328 | 1.334 | 1.959198 | 211.26 | 1149.06 | 44.97 | 21.64 | 2.736942 | 1.16724 | 166.29 | 1142.03 | 43.37 | 4.127841 | 23.62 | 122.92 | 1142.47 | 33.67 | 23.8 | 4.618656 | 1.16724 | 89.25 | 1140.97 | 27.45 | 5.073884 | 22.53 | 61.8 | 1136.75 | 18.85 | 21.07 | 5.000076 | 1.16724 | 1349.88 | 1418.28
1.40000002e-05 | 0.00141999999 | 0.000128999993 | 1.6e-05 | 227.3495 | 1516.34 | 1149.04 | 1065.4 | 206.66 | 25.53351 | 1151.88 | 236.71 | 14.48 | 1.328 | 1.334 | 1.960009 | 211.18 | 1140.64 | 44.37 | 22.33 | 2.798066 | 1.16724 | 166.81 | 1133.27 | 43.36 | 4.091319 | 24.23 | 123.45 | 1133.57 | 33.93 | 24.73 | 4.136725 | 1.16724 | 89.52 | 1131.67 | 27.72 | 5.071911 | 23.44 | 61.8 | 1126.96 | 18.85 | 21.88 | 5.000077 | 1.16724 | 1350.46 | 1412.85
1.20000004e-05 | 0.00141000003 | 8.6e-05 | 9.99999975e-06 | 228.7244 | 1525.51 | 1166.68 | 1083.32 | 216.29 | 25.79965 | 1164.84 | 237.45 | 13.63 | 1.328 | 1.334 | 1.894608 | 211.65 | 1153.54 | 45.18 | 21.94 | 2.736901 | 1.16724 | 166.47 | 1146.04 | 43.42 | 4.308583 | 24.08 | 123.05 | 1146.4 | 33.75 | 23.92 | 4.458942 | 1.16724 | 89.3 | 1144.52 | 27.5 | 5.074685 | 22.72 | 61.8 | 1139.58 | 18.88 | 20.97 | 5.000077 | 1.16724 | 1350.22 | 1412.05
1.20000004e-05 | 0.00141000003 | 8.6e-05 | 9.99999975e-06 | 228.0977 | 1521.33 | 1156.95 | 1074.49 | 211.33 | 25.72708 | 1160.31 | 237.11 | 14.02 | 1.328 | 1.334 | 1.960825 | 211.38 | 1149.17 | 44.74 | 21.92 | 2.729156 | 1.16724 | 166.64 | 1141.71 | 43.64 | 4.123861 | 23.98 | 123 | 1142 | 33.63 | 23.96 | 4.613559 | 1.16724 | 89.37 | 1140.17 | 27.57 | 5.072399 | 22.89 | 61.8 | 1135.54 | 18.86 | 21.24 | 5.000075 | 1.16724 | 1351.23 | 1413.47
1.20000004e-05 | 0.00141000003 | 8.6e-05 | 9.99999975e-06 | 228.7829 | 1525.9 | 1151.58 | 1067.19 | 216.76 | 25.79163 | 1154.83 | 237.52 | 14.13 | 1.328 | 1.334 | 1.899085 | 211.73 | 1143.34 | 44.8 | 22.43 | 2.802758 | 1.16724 | 166.93 | 1135.87 | 43.75 | 4.121902 | 24.39 | 123.18 | 1136.16 | 33.7 | 24.41 | 4.296742 | 1.16724 | 89.48 | 1134.12 | 27.66 | 5.072426 | 23.5 | 61.82 | 1129.16 | 18.89 | 21.34 | 5.000076 | 1.16724 | 1349.56 | 1413.01
1.29999999e-05 | 0.00147000002 | 9.89999971e-05 | 1.20000004e-05 | 228.9073 | 1526.73 | 1155.14 | 1071.89 | 120.9 | 25.07001 | 1162.17 | 231.5 | 13.76 | 1.328 | 1.334 | 2.05742 | 206.43 | 1150.19 | 44.08 | 23.33 | 3.0089 | 1.16724 | 162.35 | 1142.63 | 41.99 | 4.478165 | 25.49 | 120.36 | 1142.98 | 32.72 | 26.33 | 4.525874 | 1.16724 | 87.64 | 1139.09 | 26.52 | 5.060451 | 24.48 | 61.12 | 1134.15 | 18.17 | 23.08 | 5.000082 | 1.16724 | 1441.23 | 1418.41
1.29999999e-05 | 0.00147000002 | 9.89999971e-05 | 1.20000004e-05 | 228.2266 | 1522.19 | 1147.43 | 1068.48 | 111.76 | 25.06463 | 1157.45 | 231.11 | 13.75 | 1.328 | 1.334 | 2.055532 | 206.04 | 1146.15 | 43.05 | 22.41 | 2.989707 | 1.16724 | 162.99 | 1138.99 | 41.76 | 4.247169 | 24.65 | 121.23 | 1139.35 | 33.24 | 25.7 | 4.647058 | 1.16724 | 87.99 | 1135.96 | 26.63 | 5.057636 | 24.49 | 61.36 | 1131.91 | 18.44 | 22.49 | 5.000082 | 1.16724 | 1441.54 | 1412.24
0.000361999992 | 0.00208000001 | 9.2000002e-05 | 0.000157999995 | 236.0274375 | 1641.93 | 1157.88 | 1081.17 | 146.81 | 25.47207 | 1162.27 | 237.92 | 17.45 | 1.328 | 1.334 | 1.998493 | 212.45 | 1150.94 | 45.63 | 25.23 | 2.889713 | 1.16724 | 166.82 | 1144.55 | 43.12 | 4.070925 | 27.23 | 123.7 | 1143.92 | 37.79 | 29.55 | 4.129779 | 1.16724 | 85.91 | 1141.38 | 28.1 | 4.977169 | 26.85 | 57.81 | 1137.33 | 18.81 | 24.71 | 5.000086 | 1.16724 | 1547.54 | 1409.54
0.000361999992 | 0.00208000001 | 9.2000002e-05 | 0.000157999995 | 235.3834375 | 1637.45 | 1152.51 | 1076.32 | 142.74 | 26.56182 | 1164.38 | 237.7 | 17.62 | 1.328 | 1.334 | 2.006624 | 211.14 | 1153.51 | 44.74 | 24.72 | 2.896894 | 1.16724 | 166.4 | 1146.88 | 42.92 | 3.935478 | 26.69 | 123.48 | 1145.94 | 37.39 | 29.12 | 4.008018 | 1.16724 | 86.09 | 1143.01 | 28.29 | 4.944902 | 26.69 | 57.8 | 1138.54 | 18.85 | 24.75 | 5.000088 | 1.16724 | 1546.42 | 1414.28
0.000361999992 | 0.00208000001 | 9.2000002e-05 | 0.000157999995 | 235.98 | 1641.6 | 1156.05 | 1081.34 | 143.34 | 25.668 | 1163.45 | 237.86 | 17.42 | 1.328 | 1.334 | 1.99822 | 212.19 | 1152.5 | 45.64 | 25.12 | 2.894814 | 1.16724 | 166.55 | 1146.31 | 43.11 | 4.083706 | 27.2 | 123.44 | 1145.81 | 37.45 | 29.22 | 4.123973 | 1.16724 | 85.99 | 1143.3 | 28.19 | 4.976232 | 26.73 | 57.8 | 1139.37 | 18.82 | 24.58 | 5.000082 | 1.16724 | 1546.87 | 1411.03
1.10000001e-05 | 0.00221999991 | 4.19999997e-05 | 9.99999975e-06 | 230.0244 | 1636.87 | 1152.5 | 1074.09 | 118.79 | 25.82321 | 1158.28 | 231.4 | 14.61 | 1.328 | 1.334 | 2.023723 | 205.58 | 1147.25 | 43.21 | 24.25 | 2.960082 | 1.16724 | 162.37 | 1140.25 | 41.68 | 4.361601 | 26.57 | 120.69 | 1140.8 | 33.19 | 27.85 | 4.426382 | 1.16724 | 87.5 | 1137.51 | 26.44 | 5.061716 | 25.82 | 61.06 | 1133.29 | 18.08 | 23.98 | 5.000036 | 1.16724 | 1543.37 | 1409.72
1.10000001e-05 | 0.00221999991 | 4.19999997e-05 | 9.99999975e-06 | 231.1219 | 1644.68 | 1155.76 | 1080.22 | 70.41 | 24.85632 | 1162.67 | 229.9 | 14.65 | 1.328 | 1.334 | 2.149654 | 205.05 | 1152.18 | 41.57 | 24.29 | 3.000926 | 1.16724 | 163.48 | 1145.51 | 41.65 | 4.09984 | 26.85 | 121.83 | 1146.16 | 34 | 28.52 | 4.524734 | 1.16724 | 87.83 | 1143.4 | 26.47 | 5.059001 | 26.19 | 61.36 | 1139.85 | 18.36 | 24.66 | 5.000086 | 1.16724 | 1589.18 | 1399.58
1.10000001e-05 | 0.00221999991 | 4.19999997e-05 | 9.99999975e-06 | 230.016 | 1636.81 | 1154.42 | 1077.36 | 59.48 | 25.11453 | 1161.71 | 229.64 | 13.34 | 1.328 | 1.334 | 2.1517 | 204.53 | 1150.95 | 41.44 | 24.3 | 3.006793 | 1.16724 | 163.09 | 1144.05 | 41.82 | 4.293877 | 27.07 | 121.27 | 1144.78 | 33.64 | 28.23 | 4.865485 | 1.16724 | 87.63 | 1142.02 | 26.47 | 5.063365 | 26.18 | 61.16 | 1138.46 | 18.22 | 24.46 | 5.000083 | 1.16724 | 1588.8 | 1387.65
1.10000001e-05 | 0.00221999991 | 4.19999997e-05 | 9.99999975e-06 | 230.3167 | 1638.95 | 1150.48 | 1071.15 | 63.19 | 25.01369 | 1159.9 | 229.75 | 13.75 | 1.328 | 1.334 | 2.148357 | 204.74 | 1148.72 | 41.51 | 24.86 | 2.924806 | 1.16724 | 163.23 | 1141.42 | 41.79 | 4.286102 | 27.71 | 121.44 | 1142.06 | 33.59 | 28.62 | 4.520003 | 1.16724 | 87.85 | 1138.78 | 26.61 | 5.06522 | 26.83 | 61.24 | 1134.94 | 18.26 | 25.02 | 5.000084 | 1.16724 | 1588.55 | 1382.27
1.40000002e-05 | 0.00141999999 | 0.000128999993 | 1.6e-05 | 229.1922 | 1528.63 | 1147.15 | 1070.93 | 75.53 | 25.15843 | 1156.32 | 230.03 | 13.44 | 1.328 | 1.334 | 2.057914 | 204.87 | 1145.46 | 40.67 | 22.23 | 2.87342 | 1.16724 | 164.2 | 1138.32 | 41.45 | 4.30889 | 24.95 | 122.75 | 1138.96 | 33.09 | 25.59 | 4.521229 | 1.16724 | 89.66 | 1135.9 | 27.63 | 5.064313 | 24.93 | 62.03 | 1132.72 | 19.14 | 22.91 | 5.000082 | 1.16724 | 1470.86 | 1534.35
1.10000001e-05 | 0.00150000001 | 4.50000007e-05 | 2.09999998e-05 | 228.6869 | 1525.26 | 1134.65 | 1051.79 | 85.24 | 24.79924 | 1143.26 | 230.35 | 14.34 | 1.328 | 1.334 | 2.056884 | 205.55 | 1131.19 | 41.6 | 24.32 | 2.960829 | 1.16724 | 163.95 | 1123.78 | 41.28 | 4.319637 | 27.02 | 122.67 | 1124.42 | 33.79 | 27.85 | 4.286985 | 1.16724 | 88.88 | 1120.96 | 27.23 | 5.059781 | 26.47 | 61.65 | 1116.95 | 18.7 | 24.27 | 5.000026 | 1.16724 | 1458.35 | 1534.68
1.20000004e-05 | 0.00141000003 | 8.6e-05 | 9.99999975e-06 | 228.0242 | 1520.84 | 1135.52 | 1059.31 | 102.98 | 25.0651 | 1147.61 | 230.86 | 13.85 | 1.328 | 1.334 | 2.026827 | 205.79 | 1137.44 | 40.89 | 22.07 | 2.86246 | 1.16724 | 164.9 | 1130.52 | 41.85 | 4.177176 | 25.3 | 123.05 | 1131.44 | 33.1 | 25.5 | 4.438259 | 1.16724 | 89.95 | 1128.56 | 27.59 | 5.070273 | 24.74 | 62.36 | 1125.91 | 19.46 | 23.17 | 5.000076 | 1.16724 | 1442.63 | 1533.92
1.20000004e-05 | 0.00141000003 | 8.6e-05 | 9.99999975e-06 | 229.0602 | 1527.75 | 1142.22 | 1062.15 | 114.1 | 25.08911 | 1151.76 | 231.26 | 13.79 | 1.328 | 1.334 | 2.100549 | 206.17 | 1141.04 | 41.06 | 22.04 | 2.861783 | 1.16724 | 165.11 | 1133.62 | 41.85 | 4.173308 | 25.11 | 123.26 | 1134.21 | 33.25 | 25.39 | 4.615977 | 1.16724 | 90.01 | 1130.97 | 27.77 | 5.075912 | 25 | 62.24 | 1128.04 | 19.33 | 22.78 | 5.000075 | 1.16724 | 1441.07 | 1533.03
1.20000004e-05 | 0.00141000003 | 8.6e-05 | 9.99999975e-06 | 227.36 | 1516.41 | 1138.29 | 1053.9 | 94.31 | 24.84138 | 1148.79 | 230.74 | 14.92 | 1.328 | 1.334 | 2.028227 | 205.89 | 1137.24 | 40.86 | 23.14 | 2.85924 | 1.16724 | 165.03 | 1129.42 | 41.65 | 4.15612 | 25.92 | 123.38 | 1129.9 | 33.33 | 26.14 | 4.429966 | 1.16724 | 90.05 | 1126.22 | 27.79 | 5.074366 | 25.7 | 62.26 | 1122.79 | 19.33 | 23.54 | 5.000081 | 1.16724 | 1442.02 | 1527.79
1.29999999e-05 | 0.00147000002 | 9.89999971e-05 | 1.20000004e-05 | 229.1742 | 1528.51 | 1137.93 | 1063.05 | 116.26 | 25.12071 | 1144.51 | 231.32 | 13.87 | 1.328 | 1.334 | 2.059392 | 206.2 | 1134.08 | 41.3 | 22.15 | 2.871119 | 1.16724 | 164.9 | 1127.37 | 41.56 | 4.134768 | 24.82 | 123.34 | 1128.04 | 33.4 | 25.41 | 4.535245 | 1.16724 | 89.94 | 1125.26 | 27.73 | 5.066254 | 24.77 | 62.21 | 1122.39 | 19.26 | 22.7 | 5.000076 | 1.16724 | 1441.21 | 1533.07
1.29999999e-05 | 0.00147000002 | 9.89999971e-05 | 1.20000004e-05 | 228.3046 | 1522.71 | 1142.65 | 1063.21 | 104.5 | 25.06238 | 1148.12 | 231.07 | 13.58 | 1.328 | 1.334 | 2.060381 | 206 | 1136.75 | 41.06 | 22.41 | 2.944586 | 1.16724 | 164.94 | 1129.56 | 41.75 | 4.305146 | 25 | 123.19 | 1130.1 | 33.21 | 25.72 | 4.525524 | 1.16724 | 89.98 | 1126.86 | 27.86 | 5.064291 | 25.01 | 62.12 | 1123.43 | 19.19 | 22.83 | 5.000029 | 1.16724 | 1441.53 | 1532.85
1.29999999e-05 | 0.00147000002 | 9.89999971e-05 | 1.20000004e-05 | 228.9223 | 1526.83 | 1139.91 | 1058.17 | 115.65 | 25.00695 | 1146.57 | 231.3 | 14.32 | 1.328 | 1.334 | 2.05526 | 206.29 | 1134.82 | 41.35 | 22.87 | 2.870234 | 1.16724 | 164.94 | 1127.28 | 41.58 | 4.134398 | 25.34 | 123.36 | 1127.58 | 33.39 | 26.12 | 4.535078 | 1.16724 | 89.97 | 1124.14 | 27.78 | 5.063048 | 25.46 | 62.19 | 1120.45 | 19.26 | 23.19 | 5.000077 | 1.16724 | 1439.97 | 1528.89
1.40000002e-05 | 0.00141999999 | 0.000128999993 | 1.6e-05 | 228.6419 | 1524.96 | 1147.7 | 1071.87 | 113.89 | 25.01023 | 1151.72 | 231.21 | 14.03 | 1.328 | 1.334 | 2.058017 | 206.2 | 1141.11 | 41.37 | 22.32 | 2.871837 | 1.16724 | 164.83 | 1134.33 | 41.76 | 4.148001 | 24.85 | 123.07 | 1134.98 | 33.22 | 25.21 | 4.537032 | 1.16724 | 89.85 | 1132.04 | 27.69 | 5.065244 | 24.4 | 62.16 | 1128.82 | 19.22 | 22.31 | 5.000076 | 1.16724 | 1440.47 | 1531.29
1.20000004e-05 | 0.00141000003 | 8.6e-05 | 9.99999975e-06 | 229.5085 | 1530.74 | 1146.03 | 1061.61 | 125.67 | 24.86058 | 1150.96 | 231.8 | 15.14 | 1.328 | 1.334 | 2.056085 | 206.94 | 1138.76 | 41.61 | 23.16 | 2.867111 | 1.16724 | 165.33 | 1130.95 | 41.97 | 4.312381 | 25.75 | 123.36 | 1131.26 | 33.52 | 26.19 | 4.404948 | 1.16724 | 89.84 | 1127.29 | 27.74 | 5.059564 | 25.79 | 62.1 | 1123.09 | 19.16 | 23.05 | 5.000085 | 1.16724 | 1434.85 | 1531.54
1.29999999e-05 | 0.00147000002 | 9.89999971e-05 | 1.20000004e-05 | 228.447 | 1523.66 | 1148.45 | 1064.51 | 153.54 | 25.1548 | 1153.25 | 233.47 | 14.19 | 1.328 | 1.334 | 2.055539 | 208.32 | 1141.16 | 43.21 | 23.02 | 2.888936 | 1.16724 | 165.11 | 1133.59 | 42.04 | 4.360828 | 24.95 | 123.07 | 1133.81 | 33.53 | 25.35 | 4.458839 | 1.16724 | 89.54 | 1129.91 | 27.58 | 5.063332 | 24.35 | 61.96 | 1125.33 | 19.01 | 22.02 | 5.000075 | 1.16724 | 1401.58 | 1529.46
1.6e-05 | 0.00115999999 | 7.50000036e-05 | 3.09999996e-05 | 229.3616 | 1529.76 | 1155.98 | 1080.21 | 175.38 | 25.44027 | 1159.55 | 234.8 | 13.87 | 1.328 | 1.334 | 1.996905 | 209.36 | 1148.93 | 43.96 | 22.03 | 2.82173 | 1.16724 | 165.4 | 1142.29 | 42.62 | 4.234036 | 23.9 | 122.78 | 1142.79 | 33.35 | 24.14 | 4.4919 | 1.16724 | 89.43 | 1139.53 | 27.54 | 5.06483 | 22.85 | 61.89 | 1135.5 | 19 | 21.05 | 5.000027 | 1.16724 | 1387.99 | 1530.87
1.6e-05 | 0.00115999999 | 7.50000036e-05 | 3.09999996e-05 | 228.501 | 1524.02 | 1157.12 | 1078.08 | 173.81 | 25.34761 | 1158.85 | 234.72 | 14.27 | 1.328 | 1.334 | 2.058826 | 209.37 | 1147.68 | 44.03 | 22.25 | 2.896722 | 1.16724 | 165.34 | 1140.79 | 42.56 | 4.073853 | 24.19 | 122.78 | 1141.08 | 33.33 | 24.06 | 4.348481 | 1.16724 | 89.45 | 1137.31 | 27.59 | 5.065563 | 23.03 | 61.86 | 1132.87 | 18.92 | 21.15 | 5.000028 | 1.16724 | 1386.48 | 1530.1
1.49999996e-05 | 0.00141000003 | 5.40000001e-05 | 1.29999999e-05 | 230.0409 | 1226.2 | 1160.63 | 1082.56 | 180.23 | 25.84191 | 1162.97 | 237.55 | 10.15 | 1.328 | 1.334 | 1.992421 | 211.71 | 1151.81 | 44.53 | 17.01 | 2.740687 | 1.16724 | 167.18 | 1144.79 | 43.91 | 3.952163 | 18.7 | 123.27 | 1144.94 | 33.67 | 18.41 | 4.540315 | 1.16724 | 89.6 | 1141.41 | 27.83 | 5.072273 | 17.82 | 61.77 | 1136.62 | 18.94 | 16.06 | 5.000058 | 1.16724 | 1076.12 | 1531.52
1.49999996e-05 | 0.00141000003 | 5.40000001e-05 | 1.29999999e-05 | 232.1177 | 1237.27 | 1159.77 | 1082.33 | 194.19 | 25.98487 | 1162.87 | 238.61 | 10.01 | 1.328 | 1.334 | 1.88246 | 212.63 | 1151.66 | 45.08 | 17.12 | 2.743357 | 1.16724 | 167.55 | 1144.74 | 44.44 | 3.981547 | 18.93 | 123.11 | 1144.99 | 33.66 | 18.52 | 4.428688 | 1.16724 | 89.45 | 1141.39 | 27.73 | 5.06975 | 17.91 | 61.72 | 1136.55 | 18.87 | 16.16 | 5.000057 | 1.16724 | 1075.7 | 1534.48
0.00033000001 | 0.0019700001 | 2.99999992e-05 | 9.69999965e-05 | 229.7835 | 1327.41 | 1157.49 | 1078.72 | 147.53 | 25.23404 | 1160.12 | 232.81 | 11.79 | 1.328 | 1.334 | 2.035163 | 207.57 | 1148.98 | 45.04 | 18.32 | 2.987671 | 1.16724 | 162.53 | 1141.86 | 42.26 | 4.264103 | 20.04 | 120.27 | 1141.97 | 33.28 | 20.29 | 4.858179 | 1.16724 | 86.99 | 1138.21 | 25.94 | 5.067164 | 18.81 | 61.05 | 1133.01 | 18.19 | 18.68 | 5.000081 | 1.16724 | 1226.31 | 1537.22
0.000392999995 | 0.00202000001 | 9.69999965e-05 | 0.000132999994 | 229.9063 | 1636.03 | 1158.67 | 1076.82 | 131.37 | 24.41786 | 1167.84 | 231.08 | 17.52 | 1.328 | 1.334 | 1.991463 | 206.66 | 1155.71 | 42.25 | 24.86 | 3.028665 | 1.16724 | 164.41 | 1148.17 | 42.19 | 4.014189 | 27.41 | 122.22 | 1146.94 | 36.81 | 29.24 | 4.018598 | 1.16724 | 85.41 | 1143.27 | 27.84 | 4.963514 | 27.59 | 57.57 | 1138.36 | 18.66 | 24.91 | 5.000091 | 1.16724 | 1552.12 | 1533.13
0.000295000005 | 0.00203000009 | 6.70000009e-05 | 5.50000004e-05 | 235.2686 | 1432.07 | 1158.85 | 1076.56 | 48.5 | 25.55998 | 1166.32 | 235.06 | 13.64 | 1.328 | 1.334 | 2.082788 | 209.5 | 1155.19 | 48.12 | 23.16 | 3.030982 | 1.16724 | 161.38 | 1148.42 | 44.81 | 4.546977 | 25.53 | 116.57 | 1148.28 | 35.72 | 25.19 | 4.465618 | 1.16724 | 80.85 | 1144.59 | 27.88 | 5.027834 | 25.18 | 52.97 | 1139.95 | 18.14 | 22.96 | 5.000084 | 1.16724 | 1412.19 | 1527.2
0.000295000005 | 0.00203000009 | 6.70000009e-05 | 5.50000004e-05 | 236.5681 | 1439.98 | 1156.03 | 1073.58 | 61.72 | 25.57203 | 1167.59 | 235.31 | 13.72 | 1.328 | 1.334 | 2.081002 | 209.74 | 1156.36 | 48.39 | 23.2 | 2.953607 | 1.16724 | 161.35 | 1149.35 | 44.75 | 4.369318 | 25.74 | 116.6 | 1148.98 | 35.73 | 25.31 | 4.469842 | 1.16724 | 80.87 | 1145.23 | 27.94 | 5.03151 | 25.51 | 52.93 | 1140.53 | 18.12 | 22.76 | 5.000081 | 1.16724 | 1411.83 | 1527.35
0.000295000005 | 0.00203000009 | 6.70000009e-05 | 5.50000004e-05 | 236.0457 | 1436.8 | 1163.56 | 1085.22 | 52.61 | 25.62853 | 1179.29 | 235.2 | 13.03 | 1.328 | 1.334 | 2.07866 | 209.57 | 1168.66 | 48.38 | 22.45 | 3.037022 | 1.16724 | 161.19 | 1162.07 | 44.78 | 4.378571 | 24.77 | 116.41 | 1161.77 | 35.68 | 24.72 | 4.473783 | 1.16724 | 80.73 | 1158.28 | 27.86 | 5.031299 | 24.49 | 52.87 | 1153.71 | 18.03 | 22.75 | 4.999999 | 1.16724 | 1411.89 | 1506.45
0.000295000005 | 0.00203000009 | 6.70000009e-05 | 5.50000004e-05 | 237.0479 | 1442.9 | 1168.36 | 1088.65 | 65.99 | 25.59811 | 1178.4 | 235.42 | 13.15 | 1.328 | 1.334 | 2.083632 | 209.82 | 1167.51 | 48.83 | 22.39 | 3.044428 | 1.16724 | 160.99 | 1160.85 | 44.68 | 4.571551 | 24.62 | 116.31 | 1160.58 | 35.81 | 24 | 4.357732 | 1.16724 | 80.5 | 1156.72 | 27.65 | 5.029927 | 24.06 | 52.85 | 1151.63 | 18.08 | 21.9 | 5.000082 | 1.16724 | 1410.91 | 1452.99
0.000295000005 | 0.00203000009 | 6.70000009e-05 | 5.50000004e-05 | 236.2675 | 1438.15 | 1168.62 | 1090.09 | 58.51 | 25.61847 | 1176.78 | 235.26 | 12.96 | 1.328 | 1.334 | 2.080662 | 209.65 | 1166.12 | 48.86 | 22.27 | 2.966547 | 1.16724 | 160.79 | 1159.53 | 44.63 | 4.394964 | 24.77 | 116.16 | 1159.29 | 35.53 | 24.36 | 4.478675 | 1.16724 | 80.63 | 1155.74 | 27.77 | 5.035276 | 24.45 | 52.86 | 1151.36 | 18.05 | 22.17 | 5.000077 | 1.16724 | 1410.77 | 1441.94
0.000295000005 | 0.00203000009 | 6.70000009e-05 | 5.50000004e-05 | 237.4602 | 1445.41 | 1171.79 | 1094.46 | 68.41 | 25.63288 | 1181.57 | 235.48 | 12.95 | 1.328 | 1.334 | 2.081849 | 209.85 | 1171.04 | 48.71 | 22.12 | 2.960216 | 1.16724 | 161.14 | 1164.49 | 44.71 | 4.213409 | 24.45 | 116.43 | 1164.07 | 35.77 | 24.5 | 4.624674 | 1.16724 | 80.66 | 1160.95 | 27.78 | 5.033315 | 24.09 | 52.88 | 1156.56 | 18.06 | 22.22 | 5.000078 | 1.16724 | 1410.97 | 1428.67
0.000295000005 | 0.00203000009 | 6.70000009e-05 | 5.50000004e-05 | 236.1755 | 1437.59 | 1175.46 | 1100.22 | 56.56 | 25.66042 | 1182.46 | 235.25 | 12.46 | 1.328 | 1.334 | 2.084385 | 209.59 | 1172.31 | 48.51 | 21.63 | 3.039672 | 1.16724 | 161.08 | 1166.15 | 44.67 | 4.381424 | 23.69 | 116.41 | 1165.96 | 35.47 | 23.19 | 4.458292 | 1.16724 | 80.94 | 1162.69 | 27.94 | 5.036881 | 23.36 | 53 | 1158.69 | 18.19 | 21.87 | 5.000074 | 1.16724 | 1410.64 | 1426.62
0.000311999989 | 0.00206000009 | 5.50000004e-05 | 6.19999992e-05 | 237.1218 | 1443.35 | 1175.6 | 1096.73 | 66.46 | 25.5922 | 1182.2 | 235.44 | 12.88 | 1.328 | 1.334 | 2.078964 | 209.85 | 1171.48 | 48.74 | 22.04 | 3.041459 | 1.16724 | 161.11 | 1164.89 | 44.62 | 4.378811 | 24.4 | 116.49 | 1164.52 | 35.65 | 23.77 | 4.612097 | 1.16724 | 80.84 | 1161.03 | 27.88 | 5.033977 | 24.13 | 52.96 | 1156.52 | 18.15 | 22.2 | 5.000077 | 1.16724 | 1410.34 | 1426.36
0.000311999989 | 0.00206000009 | 5.50000004e-05 | 6.19999992e-05 | 236.1574 | 1437.48 | 1172.26 | 1094.75 | 55.22 | 25.59526 | 1180.27 | 235.23 | 12.67 | 1.328 | 1.334 | 2.081733 | 209.64 | 1169.73 | 48.24 | 21.83 | 3.03223 | 1.16724 | 161.4 | 1163.25 | 44.71 | 4.542442 | 24.36 | 116.69 | 1163.15 | 35.49 | 23.94 | 4.583406 | 1.16724 | 81.2 | 1159.86 | 28.05 | 5.032634 | 24.03 | 53.15 | 1155.61 | 18.34 | 22.61 | 5.000077 | 1.16724 | 1410.8 | 1427.71
0.000311999989 | 0.00206000009 | 5.50000004e-05 | 6.19999992e-05 | 237.1579 | 1443.57 | 1179.53 | 1102.15 | 64.53 | 25.6143 | 1187.59 | 235.43 | 12.62 | 1.328 | 1.334 | 2.0838 | 209.82 | 1177.03 | 48.74 | 21.59 | 3.041737 | 1.16724 | 161.08 | 1170.51 | 44.71 | 4.217 | 23.79 | 116.37 | 1169.96 | 35.51 | 23.32 | 4.466477 | 1.16724 | 80.86 | 1166.26 | 27.93 | 5.033987 | 23.44 | 52.93 | 1161.65 | 18.12 | 21.86 | 5.000076 | 1.16724 | 1411.06 | 1424.78
0.000311999989 | 0.00206000009 | 5.50000004e-05 | 6.19999992e-05 | 236.0983 | 1437.12 | 1174.96 | 1094.89 | 53.16 | 25.56461 | 1181.63 | 235.2 | 12.82 | 1.328 | 1.334 | 2.080191 | 209.63 | 1170.75 | 48.41 | 22.09 | 3.037033 | 1.16724 | 161.22 | 1163.99 | 44.62 | 4.367111 | 24.58 | 116.6 | 1163.57 | 35.45 | 23.85 | 4.5859375 | 1.16724 | 81.15 | 1159.88 | 28.07 | 5.032914 | 24.3 | 53.08 | 1155.32 | 18.28 | 22.48 | 5.000078 | 1.16724 | 1411.8 | 1426.58
0.000311999989 | 0.00206000009 | 5.50000004e-05 | 6.19999992e-05 | 236.6207 | 1440.3 | 1172.94 | 1092.98 | 56.74 | 25.53912 | 1176.13 | 235.27 | 13.17 | 1.328 | 1.334 | 2.078658 | 209.73 | 1165.38 | 48.35 | 22.44 | 3.033635 | 1.16724 | 161.38 | 1158.78 | 44.68 | 4.363266 | 25.01 | 116.7 | 1158.53 | 35.69 | 24.48 | 4.458436 | 1.16724 | 81.01 | 1154.95 | 27.97 | 5.031645 | 24.62 | 53.04 | 1150.54 | 18.23 | 22.92 | 5.000077 | 1.16724 | 1412.82 | 1426.56
0.000277000014 | 0.00219999999 | 6.29999995e-05 | 5.70000011e-05 | 235.4362 | 1433.09 | 1183.02 | 1101.22 | 148.77 | 25.5652 | 1186.73 | 239 | 14.03 | 1.328 | 1.334 | 1.952759 | 213.44 | 1175.45 | 51.39 | 21.88 | 2.900243 | 1.16724 | 162.05 | 1168.6 | 45.68 | 4.289765 | 23.29 | 116.37 | 1167.71 | 36.13 | 22.61 | 4.094539 | 1.16724 | 80.24 | 1163.02 | 27.97 | 5.031354 | 22.52 | 52.27 | 1156.67 | 17.41 | 20.63 | 5.000093 | 1.16724 | 1329.33 | 1419.75
0.000277000014 | 0.00219999999 | 6.29999995e-05 | 5.70000011e-05 | 234.6904 | 1428.55 | 1184.59 | 1104.45 | 143.57 | 25.61831 | 1189.29 | 238.74 | 13.54 | 1.328 | 1.334 | 2.015322 | 213.12 | 1178.34 | 51.43 | 21.39 | 2.905924 | 1.16724 | 161.69 | 1171.58 | 45.59 | 4.138731 | 23.11 | 116.1 | 1170.64 | 36.32 | 22.41 | 4.227132 | 1.16724 | 79.78 | 1166.28 | 27.51 | 5.030094 | 22.36 | 52.27 | 1159.91 | 17.47 | 20.42 | 5.000089 | 1.16724 | 1330.73 | 1385.91
0.000277000014 | 0.00219999999 | 6.29999995e-05 | 5.70000011e-05 | 236.3431 | 1438.61 | 1187.32 | 1110.45 | 158.38 | 25.77692 | 1191.26 | 239.32 | 13.19 | 1.328 | 1.334 | 2.014875 | 213.54 | 1180.81 | 51.1 | 20.92 | 2.970942 | 1.16724 | 162.44 | 1174.52 | 45.97 | 4.128272 | 22.76 | 116.47 | 1173.81 | 36.31 | 22.58 | 4.336701 | 1.16724 | 80.16 | 1160.91 | 27.54 | 5.039014 | 22.16 | 52.62 | 1155.44 | 17.78 | 20.36 | 5.000089 | 1.16724 | 1329.94 | 1370.31
0.000338000013 | 0.00224000006 | 4.70000014e-05 | 8.49999997e-05 | 235.5381 | 1433.71 | 1189.31 | 1103.76 | 172.36 | 25.71389 | 1192.11 | 240.21 | 13.8 | 1.328 | 1.334 | 1.947143 | 214.49 | 1180.23 | 52.08 | 21.48 | 2.829975 | 1.16724 | 162.41 | 1172.72 | 46.22 | 4.161697 | 23.06 | 116.19 | 1171.33 | 36.34 | 22.08 | 4.139775 | 1.16724 | 79.85 | 1166 | 27.6 | 5.027011 | 21.93 | 52.25 | 1158.42 | 17.42 | 19.8 | 5.000099 | 1.16724 | 1311.84 | 1367.66
0.000338000013 | 0.00224000006 | 4.70000014e-05 | 8.49999997e-05 | 235.7763 | 1435.16 | 1189.8 | 1110.28 | 173.31 | 25.79885 | 1195.04 | 240.35 | 13.34 | 1.328 | 1.334 | 1.951098 | 214.55 | 1184.05 | 51.67 | 20.77 | 2.893823 | 1.16724 | 162.88 | 1177.27 | 46.01 | 4.124875 | 22.57 | 116.87 | 1176.24 | 36.43 | 21.81 | 4.342714 | 1.16724 | 80.44 | 1171.94 | 27.91 | 5.032866 | 21.75 | 52.53 | 1165.71 | 17.69 | 20.48 | 5.000084 | 1.16724 | 1311.98 | 1067.59
0.000338000013 | 0.00224000006 | 4.70000014e-05 | 8.49999997e-05 | 236.3332 | 1438.55 | 1192.08 | 1114.83 | 177.39 | 25.93067 | 1195.16 | 240.55 | 13.07 | 1.328 | 1.334 | 2.010143 | 214.62 | 1184.71 | 52.46 | 20.72 | 2.83796 | 1.16724 | 162.16 | 1178.18 | 46.12 | 4.177333 | 22.34 | 116.04 | 1177.33 | 36.32 | 21.72 | 4.266727 | 1.16724 | 79.72 | 1173.17 | 27.41 | 5.03205 | 21.19 | 52.31 | 1166.89 | 17.48 | 20.01 | 5.000093 | 1.16724 | 1313.05 | 1067.33
0.000338000013 | 0.00224000006 | 4.70000014e-05 | 8.49999997e-05 | 236.5386 | 1439.8 | 1197.28 | 1119.78 | 178.45 | 25.9383 | 1203.58 | 240.6 | 12.58 | 1.328 | 1.334 | 1.948239 | 214.66 | 1192.79 | 51.94 | 19.97 | 2.826159 | 1.16724 | 162.72 | 1185.97 | 46.19 | 3.996508 | 21.64 | 116.53 | 1184.72 | 36.52 | 21.08 | 4.248915 | 1.16724 | 80.01 | 1180.26 | 27.71 | 5.035889 | 20.73 | 52.3 | 1173.71 | 17.5 | 19.29 | 5.000082 | 1.16724 | 1312.6 | 1222.56
0.000338000013 | 0.00224000006 | 4.70000014e-05 | 8.49999997e-05 | 235.6366 | 1434.31 | 1194.12 | 1112.76 | 172.65 | 25.73282 | 1196.72 | 240.24 | 13.59 | 1.328 | 1.334 | 1.94896 | 214.5 | 1185.5 | 51.76 | 20.97 | 2.895996 | 1.16724 | 162.74 | 1178.54 | 45.98 | 4.128798 | 22.63 | 116.76 | 1177.38 | 36.45 | 21.78 | 4.347864 | 1.16724 | 80.31 | 1172.8 | 27.89 | 5.033248 | 21.68 | 52.42 | 1166.12 | 17.6 | 20.34 | 5.000085 | 1.16724 | 1312.83 | 1545.77
0.000277000014 | 0.00219999999 | 6.29999995e-05 | 5.70000011e-05 | 236.5369 | 1439.79 | 1194.49 | 1117.55 | 175.62 | 25.89517 | 1199.21 | 240.51 | 12.78 | 1.328 | 1.334 | 1.954602 | 214.61 | 1188.58 | 51.59 | 20.32 | 2.892011 | 1.16724 | 163.02 | 1182.05 | 46.19 | 3.977303 | 22.03 | 116.83 | 1180.99 | 36.53 | 21.61 | 4.351888 | 1.16724 | 80.3 | 1176.88 | 27.82 | 5.036356 | 20.95 | 52.48 | 1170.71 | 17.67 | 19.88 | 5.00008 | 1.16724 | 1312.72 | 1541.08
0.000277000014 | 0.00219999999 | 6.29999995e-05 | 5.70000011e-05 | 236.7012 | 1440.79 | 1195.56 | 1119.67 | 177.59 | 25.9424 | 1205.26 | 240.64 | 12.41 | 1.328 | 1.334 | 2.016919 | 214.69 | 1194.78 | 51.46 | 19.62 | 2.815634 | 1.16724 | 163.23 | 1188.02 | 46.39 | 4.132353 | 21.51 | 116.84 | 1186.97 | 36.5 | 20.77 | 4.351361 | 1.16724 | 80.34 | 1182.67 | 27.86 | 5.034416 | 20.59 | 52.48 | 1176.35 | 17.67 | 19.33 | 5.000082 | 1.16724 | 1312.98 | 1534.95
0.000277000014 | 0.00219999999 | 6.29999995e-05 | 5.70000011e-05 | 235.9849 | 1436.43 | 1192.84 | 1113.45 | 175.44 | 25.85798 | 1199.23 | 240.32 | 13.08 | 1.328 | 1.334 | 1.948897 | 214.47 | 1188.36 | 51.76 | 20.49 | 2.824526 | 1.16724 | 162.71 | 1181.37 | 46.16 | 4.14325 | 22.26 | 116.55 | 1180.24 | 36.44 | 21.51 | 4.361175 | 1.16724 | 80.11 | 1175.74 | 27.73 | 5.031677 | 21.42 | 52.38 | 1169.15 | 17.54 | 20.01 | 5.000089 | 1.16724 | 1312.28 | 1531
0.000277000014 | 0.00219999999 | 6.29999995e-05 | 5.70000011e-05 | 236.3907 | 1438.9 | 1193.46 | 1117.61 | 174.8 | 25.92452 | 1201.17 | 240.5 | 12.51 | 1.328 | 1.334 | 2.013827 | 214.58 | 1190.77 | 51.1 | 20.13 | 2.881421 | 1.16724 | 163.48 | 1184.28 | 46.41 | 4.115124 | 21.88 | 117.07 | 1183.38 | 36.5 | 21.87 | 4.334671 | 1.16724 | 80.57 | 1170.8 | 27.96 | 5.040096 | 21.47 | 52.61 | 1165.2 | 17.79 | 20.37 | 5.000074 | 1.16724 | 1312.01 | 1532.51
0.000277000014 | 0.00219999999 | 6.29999995e-05 | 5.70000011e-05 | 236.6486 | 1440.47 | 1194.88 | 1115.69 | 178.04 | 25.85115 | 1204.71 | 240.67 | 12.69 | 1.328 | 1.334 | 2.009248 | 214.82 | 1193.69 | 51.75 | 20.04 | 2.819546 | 1.16724 | 163.07 | 1186.57 | 46.31 | 3.985184 | 21.64 | 116.76 | 1185.12 | 36.52 | 21.18 | 4.357718 | 1.16724 | 80.24 | 1180.52 | 27.79 | 5.030007 | 20.88 | 52.45 | 1173.64 | 17.65 | 19.13 | 5.000089 | 1.16724 | 1312.66 | 1530.73
0.000381999998 | 0.00222999998 | 4.3e-05 | 7.79999973e-05 | 236.5156 | 1439.66 | 1193.31 | 1114.51 | 177.02 | 25.88139 | 1203.21 | 240.64 | 12.7 | 1.328 | 1.334 | 1.954035 | 214.75 | 1192.2 | 51.65 | 20.13 | 2.891462 | 1.16724 | 163.1 | 1185.26 | 46.19 | 3.976273 | 21.92 | 116.91 | 1183.92 | 36.31 | 21.49 | 4.33461 | 1.16724 | 80.6 | 1170.02 | 27.98 | 5.038721 | 21.53 | 52.62 | 1163.7 | 17.81 | 19.69 | 5.000075 | 1.16724 | 1312.61 | 1530.5
0.000277000014 | 0.00219999999 | 6.29999995e-05 | 5.70000011e-05 | 235.6251 | 1434.24 | 1194.04 | 1117.66 | 195.47 | 26.0562 | 1201.11 | 242.01 | 12.69 | 1.328 | 1.334 | 2.012863 | 215.95 | 1190.72 | 52.38 | 20.15 | 2.820875 | 1.16724 | 163.57 | 1184.19 | 46.52 | 3.994704 | 21.41 | 117.05 | 1183.04 | 36.45 | 21.39 | 4.364022 | 1.16724 | 80.6 | 1179.04 | 28 | 5.036155 | 20.37 | 52.6 | 1172.63 | 17.77 | 19.33 | 5.000079 | 1.16724 | 1289.26 | 1533.56
0.000277000014 | 0.00219999999 | 6.29999995e-05 | 5.70000011e-05 | 237.1021 | 1443.23 | 1196.2 | 1119.3 | 204.81 | 26.21724 | 1206.17 | 242.7 | 12.05 | 1.328 | 1.334 | 1.950904 | 216.48 | 1195.4 | 52.4 | 19.38 | 2.745577 | 1.16724 | 164.08 | 1188.47 | 46.86 | 3.997336 | 21.02 | 117.22 | 1187.11 | 36.73 | 20.47 | 4.38476 | 1.16724 | 80.49 | 1182.67 | 27.95 | 5.035404 | 20.09 | 52.54 | 1175.92 | 17.77 | 18.62 | 5.00008 | 1.16724 | 1288.85 | 1531.13
0.000381999998 | 0.00222999998 | 4.3e-05 | 7.79999973e-05 | 236.4712 | 1439.39 | 1191.46 | 1113.7 | 203.86 | 26.16501 | 1201.18 | 242.5 | 12.38 | 1.328 | 1.334 | 1.955199 | 216.33 | 1190.43 | 52.15 | 19.88 | 2.810393 | 1.16724 | 164.18 | 1183.58 | 46.74 | 3.980659 | 21.71 | 117.44 | 1182.34 | 36.9 | 21.1 | 4.376574 | 1.16724 | 80.54 | 1178.06 | 27.92 | 5.035178 | 20.8 | 52.62 | 1171.4 | 17.81 | 19.08 | 5.000084 | 1.16724 | 1287.65 | 1532.86
0.000381999998 | 0.00222999998 | 4.3e-05 | 7.79999973e-05 | 236.6339 | 1440.38 | 1196.33 | 1119.18 | 203.22 | 26.20505 | 1204.09 | 242.57 | 12.11 | 1.328 | 1.334 | 2.015833 | 216.36 | 1193.51 | 52.25 | 19.85 | 2.813518 | 1.16724 | 164.11 | 1186.79 | 46.83 | 3.991821 | 21.24 | 117.28 | 1185.52 | 36.81 | 21.07 | 4.383528 | 1.16724 | 80.47 | 1181.37 | 27.88 | 5.03508 | 20.14 | 52.59 | 1174.63 | 17.81 | 19.01 | 5.000084 | 1.16724 | 1287.56 | 1533.87
0.000381999998 | 0.00222999998 | 4.3e-05 | 7.79999973e-05 | 236.785 | 1441.3 | 1193 | 1115.17 | 205.44 | 26.18528 | 1200.1 | 242.75 | 12.34 | 1.328 | 1.334 | 1.95273 | 216.56 | 1189.37 | 52.14 | 19.85 | 2.809023 | 1.16724 | 164.42 | 1182.6 | 46.82 | 3.977732 | 21.32 | 117.6 | 1181.29 | 36.77 | 20.52 | 4.366035 | 1.16724 | 80.83 | 1176.85 | 28.17 | 5.036257 | 20.49 | 52.66 | 1170.36 | 17.86 | 18.77 | 5.000078 | 1.16724 | 1286.04 | 1411.62
0.000381999998 | 0.00222999998 | 4.3e-05 | 7.79999973e-05 | 236.5681 | 1439.98 | 1189.19 | 1110.85 | 203.42 | 26.20158 | 1199.39 | 242.61 | 12.46 | 1.328 | 1.334 | 1.94991 | 216.41 | 1188.42 | 52.31 | 20.03 | 2.813928 | 1.16724 | 164.1 | 1181.52 | 46.66 | 3.982966 | 21.74 | 117.44 | 1180.22 | 36.76 | 21.22 | 4.250863 | 1.16724 | 80.68 | 1175.74 | 28.08 | 5.036647 | 20.94 | 52.6 | 1169.01 | 17.8 | 19.29 | 5.000078 | 1.16724 | 1287.33 | 1404.39
0.000345999986 | 0.00228999997 | 7.79999973e-05 | 6.19999992e-05 | 235.4609 | 1433.24 | 1189.72 | 1112.61 | 197.26 | 26.10832 | 1197.98 | 242.16 | 12.69 | 1.328 | 1.334 | 1.954606 | 216.05 | 1187.33 | 51.83 | 20.34 | 2.8075 | 1.16724 | 164.22 | 1180.71 | 46.72 | 3.972713 | 21.58 | 117.5 | 1179.53 | 36.78 | 21.29 | 4.360775 | 1.16724 | 80.72 | 1175.49 | 28.08 | 5.034984 | 20.85 | 52.64 | 1169.11 | 17.84 | 19.29 | 5.000078 | 1.16724 | 1284.32 | 1396.14
0.000345999986 | 0.00228999997 | 7.79999973e-05 | 6.19999992e-05 | 235.0206 | 1430.56 | 1187.09 | 1105.43 | 194.63 | 26.08245 | 1195.08 | 242.11 | 12.81 | 1.328 | 1.334 | 1.947828 | 216.03 | 1183.78 | 52.18 | 20.42 | 2.814561 | 1.16724 | 163.85 | 1176.57 | 46.6 | 3.984864 | 21.96 | 117.25 | 1175.09 | 36.64 | 21.39 | 4.244616 | 1.16724 | 80.61 | 1170.3 | 28.21 | 5.03437 | 21.19 | 52.4 | 1163.2 | 17.61 | 19.53 | 5.000077 | 1.16724 | 1283.73 | 1404.41
0.000345999986 | 0.00228999997 | 7.79999973e-05 | 6.19999992e-05 | 235.4609 | 1433.24 | 1186.13 | 1106.85 | 199.84 | 26.1161 | 1195.88 | 242.38 | 12.76 | 1.328 | 1.334 | 1.954547 | 216.26 | 1184.93 | 52.07 | 20.21 | 2.810099 | 1.16724 | 164.19 | 1177.99 | 46.53 | 4.117804 | 21.88 | 117.66 | 1176.8 | 36.79 | 21.21 | 4.355848 | 1.16724 | 80.87 | 1172.41 | 28.23 | 5.034584 | 21.15 | 52.64 | 1165.76 | 17.82 | 19.4 | 5.000078 | 1.16724 | 1283.67 | 1403.6
0.000345999986 | 0.00228999997 | 7.79999973e-05 | 6.19999992e-05 | 236.6026 | 1440.19 | 1192.76 | 1115 | 207.82 | 26.16643 | 1202.1 | 242.99 | 12.63 | 1.328 | 1.334 | 1.952278 | 216.82 | 1191.19 | 52.24 | 20.01 | 2.806874 | 1.16724 | 164.58 | 1184.42 | 46.89 | 3.977015 | 21.16 | 117.69 | 1183.06 | 36.75 | 20.9 | 4.363783 | 1.16724 | 80.94 | 1178.74 | 28.24 | 5.034511 | 20.34 | 52.7 | 1172.04 | 17.9 | 18.9 | 5.000081 | 1.16724 | 1281.54 | 1403.43
0.000345999986 | 0.00228999997 | 7.79999973e-05 | 6.19999992e-05 | 236.2346 | 1437.95 | 1188.34 | 1110.45 | 207.04 | 26.14948 | 1201.16 | 242.8 | 12.54 | 1.328 | 1.334 | 1.946149 | 216.65 | 1190.32 | 52.4 | 19.78 | 2.742548 | 1.16724 | 164.25 | 1183.32 | 46.76 | 3.841407 | 21.19 | 117.49 | 1181.75 | 36.85 | 20.67 | 4.376719 | 1.16724 | 80.64 | 1177.26 | 28.06 | 5.033945 | 20.23 | 52.58 | 1170.39 | 17.77 | 18.63 | 5.000082 | 1.16724 | 1282.67 | 1400.94
0.000381999998 | 0.00222999998 | 4.3e-05 | 7.79999973e-05 | 236.6306 | 1440.36 | 1186.16 | 1108.12 | 209.41 | 26.16493 | 1197.69 | 243.04 | 12.74 | 1.328 | 1.334 | 1.953955 | 216.87 | 1186.89 | 52.39 | 20.05 | 2.740254 | 1.16724 | 164.48 | 1179.95 | 46.69 | 3.971404 | 21.49 | 117.79 | 1178.58 | 36.82 | 20.85 | 4.363019 | 1.16724 | 80.97 | 1174.2 | 28.21 | 5.032481 | 20.7 | 52.76 | 1167.53 | 17.97 | 19.06 | 5.000081 | 1.16724 | 1282.75 | 1400.45
0.000381999998 | 0.00222999998 | 4.3e-05 | 7.79999973e-05 | 236.3004 | 1438.35 | 1190.13 | 1112.48 | 208.02 | 26.12618 | 1197.23 | 242.81 | 12.75 | 1.328 | 1.334 | 1.952199 | 216.68 | 1186.57 | 52.44 | 20.43 | 2.7433 | 1.16724 | 164.24 | 1179.84 | 46.71 | 3.982254 | 21.36 | 117.53 | 1178.54 | 36.7 | 21.13 | 4.245501 | 1.16724 | 80.83 | 1174.21 | 28.17 | 5.035583 | 20.6 | 52.66 | 1167.65 | 17.86 | 19.1 | 5.000079 | 1.16724 | 1282.67 | 1400.32
0.000345999986 | 0.00228999997 | 7.79999973e-05 | 6.19999992e-05 | 229.4409 | 1427.86 | 1181.29 | 1099.25 | 194.51 | 25.29414 | 1192.71 | 235.67 | 13.04 | 1.328 | 1.334 | 1.951195 | 210.38 | 1180.77 | 50.32 | 20.72 | 2.914319 | 1.16724 | 160.06 | 1173.33 | 44.97 | 4.138621 | 22.08 | 115.09 | 1171.8 | 35.57 | 21.57 | 4.297791 | 1.16724 | 79.52 | 1166.78 | 27.41 | 5.032623 | 21.37 | 52.11 | 1159.43 | 17.29 | 19.5 | 5.000083 | 1.16724 | 1284.59 | 1399.73
0.000322999986 | 0.00215999992 | 4.50000007e-05 | 6.19999992e-05 | 236.5451 | 1439.84 | 1189.08 | 1107.82 | 203.98 | 26.20639 | 1197.39 | 242.24 | 12.99 | 1.328 | 1.334 | 1.953773 | 216.03 | 1186.13 | 51.79 | 20.07 | 2.735908 | 1.16724 | 164.24 | 1178.74 | 46.85 | 4.127494 | 21.95 | 117.39 | 1177.39 | 36.9 | 21.32 | 4.371373 | 1.16724 | 80.49 | 1172.72 | 28.04 | 5.034276 | 21.09 | 52.45 | 1165.6 | 17.69 | 19.39 | 5.000084 | 1.16724 | 1289 | 1400
0.000260000001 | 0.00205000001 | 6.39999998e-05 | 6.80000012e-05 | 235.6961 | 1485.91 | 1186.93 | 1109.07 | 256.78 | 26.73214 | 1196.1 | 246.18 | 12.92 | 1.328 | 1.334 | 1.943961 | 219.44 | 1184.03 | 52.21 | 20.43 | 2.776311 | 1.16724 | 167.23 | 1177.39 | 48.14 | 3.956996 | 22.26 | 119.09 | 1176.29 | 37.72 | 22.03 | 4.277198 | 1.16724 | 81.37 | 1172.3 | 28.63 | 5.038575 | 21.24 | 52.74 | 1165.81 | 17.94 | 19.54 | 5.000078 | 1.16724 | 1287.9 | 1399.87
0.000260000001 | 0.00205000001 | 6.39999998e-05 | 6.80000012e-05 | 235.8042 | 1435.33 | 1182.83 | 1104.85 | 198.84 | 26.31031 | 1193.67 | 242.23 | 12.72 | 1.328 | 1.334 | 1.951647 | 215.92 | 1182.9 | 51.71 | 20.51 | 2.807665 | 1.16724 | 164.21 | 1176.14 | 46.81 | 3.978712 | 21.95 | 117.4 | 1174.96 | 36.82 | 21.39 | 4.248293 | 1.16724 | 80.58 | 1170.61 | 28.09 | 5.036134 | 20.99 | 52.49 | 1164.01 | 17.7 | 19.1 | 5.000013 | 1.16724 | 1286.56 | 1399.53
0.000260000001 | 0.00205000001 | 6.39999998e-05 | 6.80000012e-05 | 235.0633 | 1430.82 | 1182.02 | 1101.29 | 194.35 | 26.20394 | 1192.55 | 241.91 | 13.12 | 1.328 | 1.334 | 1.95564 | 215.7 | 1181.36 | 51.74 | 20.75 | 2.810328 | 1.16724 | 163.96 | 1174.28 | 46.73 | 3.839728 | 22.23 | 117.23 | 1172.79 | 36.68 | 21.64 | 4.36452 | 1.16724 | 80.55 | 1168.26 | 28.07 | 5.033458 | 21.34 | 52.48 | 1161.35 | 17.68 | 19.47 | 5.000083 | 1.16724 | 1286.76 | 1399.33
0.000260000001 | 0.00205000001 | 6.39999998e-05 | 6.80000012e-05 | 234.876 | 1429.68 | 1181.58 | 1104.88 | 192.33 | 26.18969 | 1194.48 | 241.8 | 12.99 | 1.328 | 1.334 | 1.951514 | 215.61 | 1183.91 | 51.1 | 20.66 | 2.797443 | 1.16724 | 164.51 | 1177.31 | 46.99 | 3.964469 | 21.9 | 117.52 | 1176.24 | 36.82 | 21.77 | 4.354138 | 1.16724 | 80.7 | 1172.27 | 28.16 | 5.036518 | 20.92 | 52.54 | 1165.93 | 17.73 | 19.46 | 5.000079 | 1.16724 | 1284.69 | 1399.84
0.000260000001 | 0.00205000001 | 6.39999998e-05 | 6.80000012e-05 | 228.344 | 1439.56 | 1178.94 | 1100.84 | 203.62 | 26.23525 | 1183.13 | 242.54 | 13.64 | 1.328 | 1.334 | 1.94537 | 216.31 | 1172.72 | 50.26 | 20.29 | 2.767708 | 1.16724 | 166.05 | 1166.06 | 44.82 | 3.924185 | 21.75 | 121.23 | 1164.84 | 35.64 | 21.77 | 4.334558 | 1.16724 | 85.59 | 1161.1 | 28.09 | 5.053249 | 21.03 | 57.5 | 1155.75 | 18.65 | 19.43 | 5.000074 | 1.16724 | 1286.44 | 1399.16
0.000260000001 | 0.00205000001 | 6.39999998e-05 | 6.80000012e-05 | 236.0014 | 1436.53 | 1180.4 | 1100.79 | 200.28 | 26.27344 | 1192.55 | 242.29 | 13.08 | 1.328 | 1.334 | 1.945902 | 216.02 | 1181.49 | 49.49 | 19.77 | 2.755125 | 1.16724 | 166.53 | 1174.18 | 45.47 | 3.928462 | 21.98 | 121.06 | 1172.77 | 35.87 | 21.44 | 4.352802 | 1.16724 | 85.19 | 1168.45 | 28.01 | 5.054881 | 20.92 | 57.18 | 1162.6 | 18.33 | 19.12 | 5.000076 | 1.16724 | 1286.81 | 1400.68
0.000369999994 | 0.00202000001 | 5.90000018e-05 | 9.60000034e-05 | 236.1099 | 1544.98 | 1182.04 | 1100.26 | 316.52 | 27.33632 | 1191.47 | 252.4 | 13.76 | 1.328 | 1.334 | 1.819572 | 225.06 | 1179.43 | 52.15 | 21 | 2.592747 | 1.16724 | 172.91 | 1172.42 | 48.42 | 3.855953 | 22.35 | 124.49 | 1171.12 | 37.41 | 21.65 | 4.246189 | 1.16724 | 87.08 | 1167 | 29.13 | 5.060984 | 20.86 | 57.95 | 1161.2 | 19.1 | 19.32 | 5.000075 | 1.16724 | 1287.34 | 1400.58
0.000369999994 | 0.00202000001 | 5.90000018e-05 | 9.60000034e-05 | 236.7701 | 1549.3 | 1178.62 | 1098.6 | 320.37 | 27.47867 | 1185.2 | 252.85 | 13.8 | 1.328 | 1.334 | 1.82326 | 225.37 | 1173.52 | 52.14 | 20.65 | 2.589973 | 1.16724 | 173.23 | 1166.72 | 48.31 | 3.841526 | 22.29 | 124.92 | 1165.58 | 37.53 | 21.44 | 4.2391 | 1.16724 | 87.39 | 1161.7 | 29.17 | 5.062854 | 20.7 | 58.22 | 1156.4 | 19.37 | 19.32 | 5.000074 | 1.16724 | 1288.04 | 1315.77
0.000369999994 | 0.00202000001 | 5.90000018e-05 | 9.60000034e-05 | 236.5027 | 1547.55 | 1182.73 | 1101.65 | 315.74 | 27.45803 | 1190.45 | 252.64 | 13.56 | 1.328 | 1.334 | 1.817155 | 225.18 | 1178.6 | 52.17 | 20.59 | 2.593423 | 1.16724 | 173.01 | 1171.65 | 48 | 3.835381 | 22.21 | 125.01 | 1170.34 | 37.48 | 21.23 | 4.092176 | 1.16724 | 87.53 | 1166.13 | 29.41 | 5.066324 | 20.86 | 58.12 | 1160.66 | 19.25 | 19.02 | 5.000071 | 1.16724 | 1287.5 | 1320.74
0.000369999994 | 0.00202000001 | 5.90000018e-05 | 9.60000034e-05 | 236.1863 | 1545.48 | 1180.5 | 1098.96 | 313.73 | 27.36038 | 1191.35 | 252.41 | 13.97 | 1.328 | 1.334 | 1.877459 | 225.05 | 1179.36 | 52.25 | 21.02 | 2.595215 | 1.16724 | 172.8 | 1172.34 | 48.24 | 3.852582 | 22.26 | 124.56 | 1171.03 | 37.47 | 21.73 | 4.245856 | 1.16724 | 87.09 | 1166.91 | 29.05 | 5.063175 | 20.46 | 58.04 | 1161.03 | 19.18 | 19.32 | 5.000077 | 1.16724 | 1288.46 | 1325.34
0.000392999995 | 0.00202000001 | 9.69999965e-05 | 0.000132999994 | 229.5115 | 1633.22 | 1152.17 | 1073.15 | 118.99 | 24.51148 | 1168.16 | 230.99 | 17.1 | 1.328 | 1.334 | 1.993827 | 206.48 | 1156.75 | 42.15 | 24.49 | 2.875814 | 1.16724 | 164.33 | 1149.16 | 41.82 | 3.998788 | 26.45 | 122.51 | 1149.23 | 34.02 | 27.05 | 4.340584 | 1.16724 | 88.49 | 1145.14 | 26.9 | 5.056586 | 25.55 | 61.59 | 1140.45 | 18.61 | 24.12 | 5.000034 | 1.16724 | 1553.8 | 1304.29
0.000311000011 | 0.00222999998 | 5.09999991e-05 | 6.29999995e-05 | 235.2982 | 1432.25 | 1158.89 | 1078.2 | 48.59 | 25.59044 | 1172.9 | 235.07 | 13.08 | 1.328 | 1.334 | 2.084826 | 209.48 | 1162.18 | 46.17 | 21.87 | 2.984692 | 1.16724 | 163.31 | 1155.02 | 43.67 | 4.353971 | 24.3 | 119.64 | 1154.37 | 34.94 | 24.22 | 4.829693 | 1.16724 | 84.7 | 1151.17 | 27.39 | 5.053115 | 23.23 | 57.31 | 1144.15 | 18.43 | 22.26 | 5.000078 | 1.16724 | 1410.8 | 1302.69
0.000311000011 | 0.00222999998 | 5.09999991e-05 | 6.29999995e-05 | 236.8786 | 1441.87 | 1157.34 | 1077.61 | 62.15 | 25.57143 | 1171.13 | 235.38 | 13.29 | 1.328 | 1.334 | 2.014535 | 209.81 | 1160.41 | 46.37 | 22.37 | 2.984393 | 1.16724 | 163.44 | 1153.48 | 43.66 | 4.179893 | 24.62 | 119.78 | 1152.81 | 35.08 | 25 | 4.516406 | 1.16724 | 84.7 | 1149.54 | 27.37 | 5.051105 | 23.41 | 57.33 | 1142.62 | 18.42 | 23.01 | 5.000079 | 1.16724 | 1410.86 | 1306.6
0.000316999998 | 0.00193999999 | 8.9000001e-05 | 5.19999994e-05 | 235.9455 | 1436.19 | 1156.08 | 1077.69 | 56.6 | 25.56345 | 1165.86 | 235.22 | 13.35 | 1.328 | 1.334 | 2.080229 | 209.66 | 1155.62 | 46.61 | 22.32 | 2.991596 | 1.16724 | 163.05 | 1149 | 43.61 | 4.369686 | 24.51 | 119.44 | 1148.67 | 34.92 | 24.72 | 4.380837 | 1.16724 | 84.52 | 1145.46 | 27.14 | 5.049381 | 23.34 | 57.38 | 1138.87 | 18.5 | 22.91 | 5.000081 | 1.16724 | 1410.11 | 1303.61
0.000316999998 | 0.00193999999 | 8.9000001e-05 | 5.19999994e-05 | 235.7549 | 1435.03 | 1153.45 | 1072.17 | 54.98 | 25.44472 | 1164.7 | 235.19 | 13.98 | 1.328 | 1.334 | 2.081685 | 209.75 | 1153.99 | 46.56 | 22.8 | 2.909358 | 1.16724 | 163.19 | 1146.93 | 43.57 | 4.35719 | 25.22 | 119.62 | 1146.47 | 35.04 | 25.01 | 4.245233 | 1.16724 | 84.58 | 1142.79 | 27.32 | 5.049954 | 23.93 | 57.26 | 1135.82 | 18.35 | 23.16 | 5.000081 | 1.16724 | 1410.18 | 1303.31
0.000316999998 | 0.00193999999 | 8.9000001e-05 | 5.19999994e-05 | 235.6432 | 1434.35 | 1153.35 | 1073.23 | 49.58 | 25.50954 | 1164.38 | 235.17 | 13.49 | 1.328 | 1.334 | 2.078479 | 209.66 | 1153.87 | 46.29 | 23.03 | 2.984337 | 1.16724 | 163.37 | 1147.14 | 43.69 | 4.353608 | 25.27 | 119.68 | 1146.85 | 34.92 | 25.35 | 4.366931 | 1.16724 | 84.76 | 1143.6 | 27.41 | 5.052075 | 23.81 | 57.35 | 1136.92 | 18.44 | 23.38 | 5.000078 | 1.16724 | 1409.99 | 1304
0.000316999998 | 0.00193999999 | 8.9000001e-05 | 5.19999994e-05 | 236.5879 | 1440.1 | 1155.07 | 1077.24 | 55.66 | 25.63368 | 1162.73 | 235.32 | 13.45 | 1.328 | 1.334 | 2.079538 | 209.69 | 1152.67 | 46.38 | 22.58 | 2.986902 | 1.16724 | 163.31 | 1146.24 | 43.47 | 4.346879 | 24.64 | 119.84 | 1145.99 | 35.13 | 24.74 | 4.371508 | 1.16724 | 84.71 | 1142.97 | 27.34 | 5.050435 | 23.57 | 57.37 | 1136.53 | 18.5 | 22.93 | 5.000077 | 1.16724 | 1411.37 | 1303.95
0.000314000004 | 0.00203000009 | 5.29999998e-05 | 5.90000018e-05 | 236.5632 | 1439.95 | 1156.25 | 1077.35 | 55.65 | 25.51588 | 1167.01 | 235.28 | 13.51 | 1.328 | 1.334 | 2.078464 | 209.77 | 1156.57 | 46.6 | 22.57 | 2.990341 | 1.16724 | 163.17 | 1149.92 | 43.81 | 4.176953 | 24.88 | 119.36 | 1148.64 | 34.69 | 24.69 | 4.373047 | 1.16724 | 84.67 | 1145.24 | 27.4 | 5.052276 | 23.74 | 57.27 | 1138.48 | 18.37 | 22.76 | 5.000077 | 1.16724 | 1412.1 | 1304.25
0.000314000004 | 0.00203000009 | 5.29999998e-05 | 5.90000018e-05 | 236.1131 | 1437.21 | 1158.18 | 1078.58 | 51 | 25.54906 | 1165.81 | 235.19 | 13.49 | 1.328 | 1.334 | 2.077605 | 209.64 | 1155.45 | 46.64 | 23 | 2.992382 | 1.16724 | 163 | 1148.83 | 43.31 | 4.354403 | 25.17 | 119.69 | 1148.55 | 35.19 | 25.21 | 4.382228 | 1.16724 | 84.5 | 1145.42 | 27.25 | 5.05235 | 23.8 | 57.25 | 1138.86 | 18.35 | 23.5 | 5.000079 | 1.16724 | 1412.63 | 1302.98
0.000314000004 | 0.00203000009 | 5.29999998e-05 | 5.90000018e-05 | 236.9904 | 1442.55 | 1157.02 | 1079.97 | 61.28 | 25.58604 | 1163.21 | 235.36 | 13.43 | 1.328 | 1.334 | 2.079049 | 209.78 | 1153.26 | 46.47 | 22.4 | 2.987646 | 1.16724 | 163.31 | 1146.93 | 43.62 | 4.355548 | 24.69 | 119.69 | 1146.77 | 34.91 | 24.74 | 4.369583 | 1.16724 | 84.78 | 1143.72 | 27.38 | 5.051553 | 23.49 | 57.4 | 1137.6 | 18.5 | 23.17 | 5.000078 | 1.16724 | 1412.1 | 1303.25
0.000314000004 | 0.00203000009 | 5.29999998e-05 | 5.90000018e-05 | 235.4839 | 1433.38 | 1153.7 | 1071.18 | 44.34 | 25.49908 | 1161.02 | 235.07 | 14.08 | 1.328 | 1.334 | 2.078059 | 209.57 | 1150.25 | 46.25 | 23.42 | 2.984597 | 1.16724 | 163.32 | 1143.35 | 43.6 | 4.177217 | 25.72 | 119.72 | 1142.85 | 34.92 | 25.29 | 4.230613 | 1.16724 | 84.8 | 1139.15 | 27.57 | 5.049262 | 24.21 | 57.23 | 1132.12 | 18.32 | 23.69 | 5.000077 | 1.16724 | 1411.67 | 1302.93
0.000314000004 | 0.00203000009 | 5.29999998e-05 | 5.90000018e-05 | 235.4214 | 1433 | 1154.63 | 1072.41 | 44.17 | 25.55284 | 1159.79 | 235.08 | 13.79 | 1.328 | 1.334 | 2.08404 | 209.52 | 1149.11 | 46.05 | 23.58 | 2.980897 | 1.16724 | 163.47 | 1142.3 | 43.66 | 4.343557 | 25.99 | 119.81 | 1142.08 | 35.03 | 25.84 | 4.231866 | 1.16724 | 84.78 | 1138.64 | 27.47 | 5.051864 | 24.19 | 57.31 | 1131.87 | 18.38 | 24.25 | 5.000079 | 1.16724 | 1411.62 | 1280.46
0.000314000004 | 0.00203000009 | 5.29999998e-05 | 5.90000018e-05 | 236.7242 | 1440.93 | 1157.18 | 1077.56 | 60.24 | 25.5394 | 1160.69 | 235.35 | 13.61 | 1.328 | 1.334 | 2.078623 | 209.81 | 1150.43 | 46.36 | 22.58 | 2.984017 | 1.16724 | 163.45 | 1143.84 | 43.65 | 4.17809 | 25.07 | 119.8 | 1143.46 | 34.97 | 25.01 | 4.365795 | 1.16724 | 84.83 | 1140.28 | 27.41 | 5.050715 | 23.69 | 57.42 | 1133.86 | 18.5 | 23.46 | 5.000078 | 1.16724 | 1410.58 | 1279.81
0.000314000004 | 0.00203000009 | 5.29999998e-05 | 5.90000018e-05 | 236.6421 | 1440.43 | 1157.14 | 1076.18 | 59.4 | 25.48721 | 1164.17 | 235.33 | 13.78 | 1.328 | 1.334 | 2.078597 | 209.84 | 1153.56 | 46.29 | 22.77 | 2.981359 | 1.16724 | 163.55 | 1146.72 | 43.71 | 4.174712 | 25.36 | 119.84 | 1146.25 | 34.94 | 24.89 | 4.36275 | 1.16724 | 84.9 | 1142.78 | 27.49 | 5.049984 | 23.88 | 57.41 | 1136.09 | 18.49 | 23.42 | 5.00008 | 1.16724 | 1409.76 | 1280.37
0.000314000004 | 0.00203000009 | 5.29999998e-05 | 5.90000018e-05 | 236.0901 | 1437.07 | 1156.65 | 1074.8 | 55.4 | 25.50272 | 1161.41 | 235.26 | 14.01 | 1.328 | 1.334 | 2.077096 | 209.76 | 1150.78 | 46.64 | 23.59 | 2.990785 | 1.16724 | 163.12 | 1144.03 | 43.6 | 4.36381 | 25.9 | 119.52 | 1143.81 | 34.91 | 25.74 | 4.121029 | 1.16724 | 84.61 | 1140.21 | 27.39 | 5.052364 | 24.07 | 57.22 | 1133.36 | 18.3 | 23.85 | 5.00008 | 1.16724 | 1409.54 | 1280.36
0.000314000004 | 0.00203000009 | 5.29999998e-05 | 5.90000018e-05 | 236.5862 | 1440.09 | 1160.74 | 1081.02 | 60.45 | 25.45923 | 1161.08 | 235.37 | 13.92 | 1.328 | 1.334 | 2.078643 | 209.91 | 1150.9 | 46.67 | 22.99 | 2.988548 | 1.16724 | 163.24 | 1144.44 | 43.65 | 4.362752 | 25.39 | 119.59 | 1144.33 | 34.85 | 25.26 | 4.240257 | 1.16724 | 84.74 | 1141.14 | 27.36 | 5.048718 | 23.87 | 57.38 | 1134.64 | 18.46 | 23.47 | 5.00008 | 1.16724 | 1409.8 | 1276.71
0.000295000005 | 0.00203000009 | 6.70000009e-05 | 5.50000004e-05 | 235.5611 | 1433.85 | 1160.57 | 1079.15 | 46.1 | 25.5716 | 1165.01 | 235.16 | 13.41 | 1.328 | 1.334 | 2.084102 | 209.59 | 1154.43 | 46.35 | 22.81 | 2.987211 | 1.16724 | 163.24 | 1147.6 | 43.61 | 4.185219 | 25.13 | 119.63 | 1147.1 | 35.17 | 25.01 | 4.384081 | 1.16724 | 84.46 | 1143.76 | 27.26 | 5.05057 | 23.76 | 57.2 | 1136.82 | 18.32 | 23.05 | 5.000079 | 1.16724 | 1410.3 | 1277.77
0.000295000005 | 0.00203000009 | 6.70000009e-05 | 5.50000004e-05 | 237.0265 | 1442.77 | 1159.49 | 1077.8 | 64.77 | 25.46048 | 1163.97 | 235.44 | 13.95 | 1.328 | 1.334 | 2.081632 | 209.98 | 1153.33 | 46.72 | 23.2 | 2.990184 | 1.16724 | 163.26 | 1146.53 | 43.73 | 4.195376 | 25.68 | 119.53 | 1146.09 | 34.92 | 25.28 | 4.124559 | 1.16724 | 84.61 | 1142.33 | 27.34 | 5.050193 | 23.95 | 57.27 | 1135.24 | 18.38 | 23.67 | 5.000081 | 1.16724 | 1409.88 | 1274.51
0.000295000005 | 0.00203000009 | 6.70000009e-05 | 5.50000004e-05 | 236.2363 | 1437.96 | 1162.49 | 1084.06 | 52.09 | 25.63617 | 1163.58 | 235.27 | 13.32 | 1.328 | 1.334 | 2.081309 | 209.63 | 1153.54 | 46.44 | 22.53 | 2.989124 | 1.16724 | 163.19 | 1147.15 | 43.55 | 4.357818 | 24.84 | 119.64 | 1147 | 35.19 | 24.62 | 4.387215 | 1.16724 | 84.45 | 1143.99 | 27.2 | 5.050902 | 23.6 | 57.25 | 1137.78 | 18.38 | 23.04 | 5.00008 | 1.16724 | 1411.06 | 1271.97
0.000322999986 | 0.00215999992 | 4.50000007e-05 | 6.19999992e-05 | 235.5331 | 1433.68 | 1162.6 | 1083.68 | 133.83 | 25.576 | 1167.42 | 238.21 | 14.43 | 1.328 | 1.334 | 2.010816 | 212.64 | 1157.14 | 48.9 | 22.31 | 2.927509 | 1.16724 | 163.74 | 1150.74 | 43.87 | 4.066626 | 23.83 | 119.87 | 1150 | 35.43 | 23.43 | 4.189069 | 1.16724 | 84.44 | 1146.38 | 27.36 | 5.048478 | 22.69 | 57.08 | 1139.09 | 18.18 | 21.77 | 5.000073 | 1.16724 | 1340.64 | 1273.45
0.000322999986 | 0.00215999992 | 4.50000007e-05 | 6.19999992e-05 | 236.8031 | 1441.41 | 1159.45 | 1077.86 | 142.17 | 25.58922 | 1164.77 | 238.65 | 14.56 | 1.328 | 1.334 | 2.01013 | 213.06 | 1154.09 | 49.15 | 22.95 | 2.927091 | 1.16724 | 163.91 | 1147.42 | 44.25 | 4.251707 | 24.57 | 119.66 | 1146.78 | 35.52 | 24.31 | 3.98249 | 1.16724 | 84.14 | 1142.63 | 27.09 | 5.049565 | 22.87 | 57.05 | 1134.64 | 18.15 | 22.34 | 5.00008 | 1.16724 | 1341.98 | 1272.42
0.000322999986 | 0.00215999992 | 4.50000007e-05 | 6.19999992e-05 | 236.3053 | 1438.38 | 1160.69 | 1082.58 | 143.38 | 25.65921 | 1163.6 | 238.45 | 14.23 | 1.328 | 1.334 | 2.007956 | 212.79 | 1153.53 | 48.9 | 21.99 | 2.926022 | 1.16724 | 163.89 | 1147.22 | 44.22 | 4.083632 | 23.71 | 119.67 | 1146.59 | 35.15 | 23.25 | 4.070459 | 1.16724 | 84.52 | 1142.83 | 27.21 | 5.047596 | 22.42 | 57.31 | 1135.75 | 18.41 | 21.94 | 5.000081 | 1.16724 | 1341.4 | 1273.7
0.000322999986 | 0.00215999992 | 4.50000007e-05 | 6.19999992e-05 | 235.7024 | 1434.71 | 1157.33 | 1076.34 | 139.19 | 25.47378 | 1161.77 | 238.25 | 15.18 | 1.328 | 1.334 | 2.009891 | 212.77 | 1151.22 | 47.93 | 22.6 | 2.903049 | 1.16724 | 164.84 | 1144.56 | 44.04 | 4.177701 | 24.42 | 120.8 | 1143.93 | 36.14 | 24.19 | 3.948703 | 1.16724 | 84.66 | 1140 | 27.4 | 5.049232 | 23.58 | 57.26 | 1132.37 | 18.36 | 22.52 | 5.000081 | 1.16724 | 1340.17 | 1273.32
0.000311000011 | 0.00222999998 | 5.09999991e-05 | 6.29999995e-05 | 235.5216 | 1433.61 | 1158.38 | 1076.67 | 139.25 | 25.45656 | 1162.98 | 238.25 | 15.14 | 1.328 | 1.334 | 2.009694 | 212.79 | 1152.31 | 48.52 | 23.03 | 2.915221 | 1.16724 | 164.27 | 1145.64 | 44.26 | 4.060905 | 24.78 | 120.01 | 1144.92 | 35.88 | 24.52 | 4.088254 | 1.16724 | 84.13 | 1139.78 | 26.98 | 5.048029 | 23.03 | 57.15 | 1132.01 | 18.23 | 22.58 | 5.000086 | 1.16724 | 1340.73 | 1273.84
0.000311000011 | 0.00222999998 | 5.09999991e-05 | 6.29999995e-05 | 236.6782 | 1440.65 | 1161.22 | 1084.29 | 140.86 | 25.70627 | 1163.25 | 238.55 | 14.26 | 1.328 | 1.334 | 2.012989 | 212.85 | 1153.39 | 49.08 | 22.06 | 2.853882 | 1.16724 | 163.77 | 1147.19 | 44.24 | 4.256224 | 23.85 | 119.53 | 1146.81 | 35.34 | 23.47 | 4.089414 | 1.16724 | 84.19 | 1142.08 | 27.09 | 5.05075 | 22.6 | 57.1 | 1135.19 | 18.21 | 21.84 | 5.000075 | 1.16724 | 1341.16 | 1273.6
0.000311000011 | 0.00222999998 | 5.09999991e-05 | 6.29999995e-05 | 235.7073 | 1434.74 | 1158.02 | 1079.94 | 139.6 | 25.63098 | 1165.51 | 238.27 | 14.4 | 1.328 | 1.334 | 2.013346 | 212.64 | 1155.31 | 49.35 | 22.14 | 2.938548 | 1.16724 | 163.29 | 1148.96 | 43.98 | 4.099427 | 23.84 | 119.31 | 1148.29 | 35.3 | 23.4 | 4.214922 | 1.16724 | 84.01 | 1143.35 | 26.92 | 5.046991 | 22.45 | 57.09 | 1136.03 | 18.2 | 21.85 | 5.000082 | 1.16724 | 1342.01 | 1280.31
0.000311000011 | 0.00222999998 | 5.09999991e-05 | 6.29999995e-05 | 236.8014 | 1441.4 | 1158.9 | 1078.42 | 143.4 | 25.59609 | 1165.22 | 238.58 | 14.51 | 1.328 | 1.334 | 2.013685 | 212.99 | 1154.68 | 49.67 | 22.58 | 2.863227 | 1.16724 | 163.32 | 1147.94 | 44.23 | 4.118047 | 24.44 | 119.09 | 1147.2 | 34.89 | 24.08 | 4.090322 | 1.16724 | 84.2 | 1141.93 | 27.07 | 5.047386 | 22.68 | 57.13 | 1134.22 | 18.21 | 22.39 | 5.00008 | 1.16724 | 1343.58 | 1280.16
0.000311000011 | 0.00222999998 | 5.09999991e-05 | 6.29999995e-05 | 235.4674 | 1433.28 | 1162.19 | 1085.47 | 134.5 | 25.61579 | 1163.77 | 238.06 | 14.48 | 1.328 | 1.334 | 2.007833 | 212.44 | 1153.93 | 49.03 | 22.09 | 2.857069 | 1.16724 | 163.41 | 1147.75 | 43.92 | 4.085886 | 23.67 | 119.49 | 1147.21 | 35.33 | 23.37 | 4.200159 | 1.16724 | 84.16 | 1142.68 | 27.02 | 5.050931 | 22.45 | 57.14 | 1135.87 | 18.24 | 21.77 | 5.000077 | 1.16724 | 1343.14 | 1277.86
0.000311000011 | 0.00222999998 | 5.09999991e-05 | 6.29999995e-05 | 236.3809 | 1438.84 | 1158.25 | 1080.82 | 139.23 | 25.62325 | 1165.83 | 238.37 | 14.13 | 1.328 | 1.334 | 2.01323 | 212.75 | 1155.74 | 49.14 | 22.12 | 2.855444 | 1.16724 | 163.61 | 1149.34 | 44.26 | 4.09868 | 24.07 | 119.35 | 1148.76 | 35.22 | 23.47 | 4.209003 | 1.16724 | 84.13 | 1143.96 | 27.04 | 5.049426 | 22.68 | 57.09 | 1136.66 | 18.2 | 21.96 | 5.000078 | 1.16724 | 1343.18 | 1277.16
0.000311000011 | 0.00222999998 | 5.09999991e-05 | 6.29999995e-05 | 236.0638 | 1436.91 | 1161.07 | 1081.57 | 138.27 | 25.56984 | 1169.1 | 238.23 | 14.25 | 1.328 | 1.334 | 2.012508 | 212.66 | 1158.65 | 48.98 | 22.35 | 2.92909 | 1.16724 | 163.68 | 1152.09 | 44.45 | 4.103856 | 24.09 | 119.23 | 1151.37 | 34.93 | 23.6 | 4.078193 | 1.16724 | 84.3 | 1146.16 | 27.17 | 5.050005 | 22.59 | 57.13 | 1138.59 | 18.23 | 22.14 | 5.00008 | 1.16724 | 1342.59 | 1274.99
0.000311000011 | 0.00222999998 | 5.09999991e-05 | 6.29999995e-05 | 236.9904 | 1442.55 | 1164.77 | 1088.24 | 142.17 | 25.77034 | 1170.63 | 238.71 | 13.61 | 1.328 | 1.334 | 2.008677 | 212.94 | 1160.67 | 49.38 | 21.47 | 2.859326 | 1.16724 | 163.56 | 1154.3 | 44.32 | 4.112586 | 23.29 | 119.24 | 1153.63 | 35.05 | 22.81 | 4.337901 | 1.16724 | 84.19 | 1148.94 | 27.14 | 5.049133 | 22.03 | 57.05 | 1141.73 | 18.18 | 21.05 | 5.000074 | 1.16724 | 1339.98 | 1275.82
0.000322999986 | 0.00215999992 | 4.50000007e-05 | 6.19999992e-05 | 236.4252 | 1439.11 | 1159.32 | 1082.31 | 142.36 | 25.6565 | 1166.92 | 238.54 | 14.11 | 1.328 | 1.334 | 1.954433 | 212.88 | 1156.76 | 49.01 | 21.95 | 2.927342 | 1.16724 | 163.87 | 1150.5 | 44.28 | 4.088468 | 23.85 | 119.59 | 1149.93 | 35.43 | 23.14 | 4.09142 | 1.16724 | 84.16 | 1146.34 | 27.19 | 5.048809 | 22.32 | 56.97 | 1138.91 | 18.09 | 21.44 | 5.000083 | 1.16724 | 1340.37 | 1276.27
0.000322999986 | 0.00215999992 | 4.50000007e-05 | 6.19999992e-05 | 236.2018 | 1437.75 | 1164.46 | 1087.28 | 142.14 | 25.63801 | 1171.33 | 238.42 | 13.96 | 1.328 | 1.334 | 2.012935 | 212.78 | 1161.24 | 48.92 | 21.87 | 2.850035 | 1.16724 | 163.86 | 1154.81 | 44.47 | 4.097604 | 23.67 | 119.39 | 1154.19 | 35.2 | 23.19 | 4.207124 | 1.16724 | 84.19 | 1150.55 | 27.25 | 5.048201 | 22.12 | 56.94 | 1143.27 | 18.06 | 21.47 | 5.000084 | 1.16724 | 1340.16 | 1278
0.000322999986 | 0.00215999992 | 4.50000007e-05 | 6.19999992e-05 | 236.9329 | 1442.2 | 1168.93 | 1093.33 | 144.51 | 25.69929 | 1175.45 | 238.73 | 13.45 | 1.328 | 1.334 | 2.014872 | 213.03 | 1165.45 | 49.19 | 21.28 | 2.930104 | 1.16724 | 163.84 | 1159.27 | 44.54 | 4.109195 | 23.01 | 119.3 | 1158.64 | 35.1 | 22.43 | 4.338822 | 1.16724 | 84.2 | 1155.18 | 27.25 | 5.050583 | 21.59 | 56.95 | 1147.9 | 18.08 | 20.67 | 5.000082 | 1.16724 | 1339.94 | 1279.99
0.000316999998 | 0.00193999999 | 8.9000001e-05 | 5.19999994e-05 | 235.7516 | 1435.01 | 1165.05 | 1085.07 | 140.17 | 25.56253 | 1170.83 | 238.33 | 14.37 | 1.328 | 1.334 | 2.010983 | 212.76 | 1160.34 | 49.08 | 22.15 | 2.929966 | 1.16724 | 163.68 | 1153.73 | 44.28 | 4.096076 | 23.94 | 119.4 | 1152.94 | 35.53 | 23.34 | 4.102746 | 1.16724 | 83.87 | 1148.96 | 27.07 | 5.048326 | 22.44 | 56.8 | 1140.97 | 17.9 | 21.66 | 5.000085 | 1.16724 | 1339.98 | 1278.53
0.000316999998 | 0.00193999999 | 8.9000001e-05 | 5.19999994e-05 | 236.7768 | 1441.25 | 1167.16 | 1090.93 | 143.62 | 25.62923 | 1171.18 | 238.66 | 14.03 | 1.328 | 1.334 | 2.012607 | 213.04 | 1161.29 | 49.02 | 21.63 | 2.924817 | 1.16724 | 164.02 | 1155.12 | 44.37 | 4.088901 | 23.54 | 119.65 | 1154.58 | 35.19 | 23.05 | 4.195717 | 1.16724 | 84.46 | 1151.12 | 27.32 | 5.047021 | 22.02 | 57.14 | 1144.11 | 18.25 | 21.49 | 5.000083 | 1.16724 | 1340.3 | 1281.04
0.000316999998 | 0.00193999999 | 8.9000001e-05 | 5.19999994e-05 | 235.5808 | 1433.97 | 1173.6 | 1098.04 | 137.06 | 25.68894 | 1178.62 | 238.17 | 13.39 | 1.328 | 1.334 | 2.008428 | 212.48 | 1168.62 | 49.19 | 20.84 | 2.937309 | 1.16724 | 163.29 | 1162.35 | 44.14 | 4.106881 | 22.47 | 119.15 | 1161.6 | 35.13 | 22.1 | 4.472366 | 1.16724 | 84.02 | 1158.24 | 27.1 | 5.047992 | 21.18 | 56.92 | 1151.07 | 18.05 | 20.28 | 5.000082 | 1.16724 | 1342.14 | 1532.17
0.000316999998 | 0.00193999999 | 8.9000001e-05 | 5.19999994e-05 | 235.267 | 1432.06 | 1172.17 | 1094.06 | 134.82 | 25.52129 | 1176.93 | 238.07 | 14.29 | 1.328 | 1.334 | 2.010507 | 212.55 | 1166.69 | 49.16 | 21.81 | 2.934354 | 1.16724 | 163.39 | 1160.26 | 43.97 | 4.08995 | 23.3 | 119.42 | 1159.46 | 35.4 | 22.62 | 4.208742 | 1.16724 | 84.02 | 1155.67 | 27.15 | 5.046959 | 22.05 | 56.87 | 1148.19 | 17.99 | 21.13 | 5.000086 | 1.16724 | 1341.83 | 1630.14
0.000316999998 | 0.00193999999 | 8.9000001e-05 | 5.19999994e-05 | 236.3119 | 1438.42 | 1178.01 | 1101.77 | 137.66 | 25.69247 | 1182.74 | 238.39 | 13.35 | 1.328 | 1.334 | 2.009915 | 212.7 | 1172.39 | 49.31 | 21.03 | 2.860805 | 1.16724 | 163.39 | 1165.94 | 44.33 | 4.117536 | 22.52 | 119.06 | 1165.14 | 34.88 | 22.05 | 4.330613 | 1.16724 | 84.18 | 1161.42 | 27.28 | 5.048954 | 21.07 | 56.9 | 1154.07 | 18.04 | 20.67 | 5.000082 | 1.16724 | 1342.91 | 1823.68
0.000314000004 | 0.00203000009 | 5.29999998e-05 | 5.90000018e-05 | 236.4088 | 1439.01 | 1178.43 | 1102.64 | 137.01 | 25.68512 | 1184.99 | 238.36 | 13.14 | 1.328 | 1.334 | 2.012061 | 212.67 | 1174.66 | 48.81 | 20.44 | 2.850134 | 1.16724 | 163.86 | 1168.13 | 44.59 | 3.950131 | 22.03 | 119.27 | 1167.1 | 35.09 | 21.54 | 4.465353 | 1.16724 | 84.18 | 1163.49 | 27.34 | 5.052139 | 20.75 | 56.84 | 1155.96 | 17.98 | 20.02 | 5.000078 | 1.16724 | 1341.22 | 1399.47
0.000312999997 | 0.00216999999 | 9.40000027e-05 | 8.80000007e-05 | 234.9861 | 1430.35 | 1176.94 | 1095.7 | 157.79 | 25.74278 | 1182.5 | 239.4 | 14.36 | 1.328 | 1.334 | 1.946576 | 213.66 | 1171.44 | 48.84 | 21.21 | 2.837968 | 1.16724 | 164.82 | 1164.36 | 44.87 | 4.086053 | 22.77 | 119.95 | 1163.22 | 35.48 | 22.04 | 4.335555 | 1.16724 | 84.47 | 1158.96 | 27.74 | 5.049364 | 21.3 | 56.73 | 1150.65 | 17.88 | 20.43 | 5.000089 | 1.16724 | 1316.91 | 1399.63
0.000312999997 | 0.00216999999 | 9.40000027e-05 | 8.80000007e-05 | 237.2171 | 1443.93 | 1179.67 | 1102.94 | 173.01 | 26.01593 | 1183.81 | 240.28 | 13.32 | 1.328 | 1.334 | 1.953806 | 214.26 | 1173.33 | 49.1 | 20.62 | 2.838302 | 1.16724 | 165.16 | 1166.76 | 45.16 | 3.947613 | 22.47 | 120 | 1165.83 | 35.63 | 22 | 4.23061 | 1.16724 | 84.37 | 1162.09 | 27.51 | 5.052166 | 21.16 | 56.86 | 1154.34 | 18.02 | 20.27 | 5.000081 | 1.16724 | 1317.72 | 1400.15
0.000312999997 | 0.00216999999 | 9.40000027e-05 | 8.80000007e-05 | 235.7599 | 1435.06 | 1185.48 | 1107.49 | 163.16 | 25.91312 | 1189.37 | 239.7 | 13.28 | 1.328 | 1.334 | 2.010669 | 213.79 | 1178.78 | 48.48 | 20.19 | 2.830385 | 1.16724 | 165.31 | 1171.96 | 45.3 | 3.936028 | 21.89 | 120.01 | 1170.8 | 35.51 | 21.49 | 4.47536 | 1.16724 | 84.5 | 1166.97 | 27.61 | 5.05139 | 20.74 | 56.89 | 1159.15 | 18.04 | 19.84 | 5.00008 | 1.16724 | 1315.88 | 1398.79
0.000350999995 | 0.00221999991 | 6.90000015e-05 | 6.39999998e-05 | 235.3491 | 1432.56 | 1180.76 | 1095.76 | 192.75 | 25.99365 | 1186.33 | 241.54 | 13.79 | 1.328 | 1.334 | 1.952548 | 215.55 | 1174.6 | 49.66 | 20.87 | 2.835324 | 1.16724 | 165.89 | 1167.06 | 45.67 | 3.958679 | 22.41 | 120.22 | 1165.44 | 35.73 | 21.8 | 4.378388 | 1.16724 | 84.49 | 1160.7 | 27.7 | 5.053644 | 21.14 | 56.79 | 1151.4 | 17.95 | 19.77 | 5.000085 | 1.16724 | 1289.32 | 1398.77
0.000350999995 | 0.00221999991 | 6.90000015e-05 | 6.39999998e-05 | 236.0194 | 1436.64 | 1185.96 | 1107.99 | 191.68 | 26.16984 | 1188.8 | 241.95 | 12.99 | 1.328 | 1.334 | 1.951622 | 215.78 | 1178.22 | 49.62 | 19.97 | 2.760408 | 1.16724 | 166.16 | 1171.4 | 45.39 | 3.937365 | 21.48 | 120.77 | 1170.16 | 35.67 | 21.37 | 4.487345 | 1.16724 | 85.1 | 1166.41 | 27.99 | 5.054799 | 20.47 | 57.11 | 1158.54 | 18.27 | 19.48 | 5.000073 | 1.16724 | 1288.41 | 1398.94
0.000338000013 | 0.00224000006 | 4.70000014e-05 | 8.49999997e-05 | 236.4581 | 1439.31 | 1195.23 | 1114.12 | 201.34 | 26.27417 | 1195.32 | 242.39 | 12.62 | 1.328 | 1.334 | 1.947484 | 216.12 | 1184.25 | 50.43 | 19.73 | 2.776908 | 1.16724 | 165.69 | 1177 | 45.74 | 3.846696 | 20.99 | 119.95 | 1175.3 | 35.73 | 20.88 | 4.415805 | 1.16724 | 84.22 | 1170.85 | 27.4 | 5.056682 | 20.05 | 56.82 | 1161.87 | 17.97 | 19.17 | 5.000086 | 1.16724 | 1288.8 | 1399.83
0.000338000013 | 0.00224000006 | 4.70000014e-05 | 8.49999997e-05 | 235.7467 | 1434.98 | 1192.09 | 1111.62 | 196.93 | 26.13726 | 1199.04 | 242.07 | 13.04 | 1.328 | 1.334 | 1.949324 | 215.93 | 1188.07 | 50.43 | 19.75 | 2.777941 | 1.16724 | 165.5 | 1180.78 | 45.63 | 3.990372 | 21.25 | 119.87 | 1179.22 | 35.44 | 20.73 | 4.397586 | 1.16724 | 84.43 | 1174.66 | 27.61 | 5.055038 | 20.16 | 56.82 | 1165.82 | 17.94 | 19.07 | 5.000081 | 1.16724 | 1288.38 | 1401.9
0.000381999998 | 0.00222999998 | 4.3e-05 | 7.79999973e-05 | 236.808 | 1441.44 | 1186.09 | 1110.62 | 202.65 | 26.29642 | 1193.25 | 242.66 | 12.67 | 1.328 | 1.334 | 1.949928 | 216.37 | 1182.94 | 50.26 | 19.68 | 2.770161 | 1.16724 | 166.11 | 1176.33 | 45.56 | 3.821221 | 21.2 | 120.55 | 1175.06 | 35.85 | 21.01 | 4.26444 | 1.16724 | 84.7 | 1171.23 | 27.7 | 5.056603 | 20.32 | 57 | 1163.43 | 18.16 | 19.46 | 5.000076 | 1.16724 | 1287.31 | 1400.87
0.000338000013 | 0.00224000006 | 4.70000014e-05 | 8.49999997e-05 | 235.6465 | 1434.37 | 1186.12 | 1105.88 | 198.06 | 26.20669 | 1192 | 241.89 | 12.9 | 1.328 | 1.334 | 1.947337 | 215.68 | 1180.98 | 50.01 | 19.72 | 2.772252 | 1.16724 | 165.67 | 1173.74 | 45.57 | 3.974577 | 21.5 | 120.1 | 1172.29 | 35.96 | 21.23 | 4.411001 | 1.16724 | 84.14 | 1168.01 | 27.26 | 5.052727 | 20.41 | 56.88 | 1159.27 | 18.04 | 19.43 | 5.000093 | 1.16724 | 1291.2 | 1397.03
0.000369999994 | 0.00202000001 | 5.90000018e-05 | 9.60000034e-05 | 235.5261 | 1541.16 | 1184.83 | 1102.88 | 312.29 | 27.31527 | 1190.76 | 251.73 | 13.74 | 1.328 | 1.334 | 1.883512 | 224.41 | 1178.88 | 52.29 | 20.52 | 2.603327 | 1.16724 | 172.12 | 1171.84 | 48.48 | 3.730824 | 22.23 | 123.64 | 1170.41 | 37.36 | 20.74 | 4.141493 | 1.16724 | 86.28 | 1166 | 28.73 | 5.06315 | 20.38 | 57.55 | 1157.14 | 18.72 | 19.18 | 5.000078 | 1.16724 | 1289.35 | 1399.96
0.000350999995 | 0.00221999991 | 6.90000015e-05 | 6.39999998e-05 | 236.7636 | 1441.17 | 1181.43 | 1105.97 | 217.49 | 26.47162 | 1192.42 | 244.08 | 12.59 | 1.328 | 1.334 | 1.953986 | 217.61 | 1181.96 | 50.17 | 19.57 | 2.754778 | 1.16724 | 167.44 | 1175.35 | 45.95 | 3.942299 | 21.19 | 121.49 | 1174.2 | 36.06 | 20.96 | 4.251904 | 1.16724 | 85.43 | 1170.35 | 28.15 | 5.056585 | 20.04 | 57.28 | 1162.35 | 18.43 | 19.13 | 5.000074 | 1.16724 | 1271.71 | 1399.21
0.000350999995 | 0.00221999991 | 6.90000015e-05 | 6.39999998e-05 | 235.9258 | 1436.07 | 1184.46 | 1108.56 | 251.5 | 26.73503 | 1195.36 | 246.43 | 12.48 | 1.328 | 1.334 | 1.887077 | 219.69 | 1183.48 | 51.11 | 18.95 | 2.683575 | 1.16724 | 168.58 | 1176.83 | 46.71 | 3.821848 | 20.52 | 121.87 | 1175.46 | 36.53 | 20.21 | 4.434437 | 1.16724 | 85.34 | 1171.7 | 28.17 | 5.057049 | 19.39 | 57.17 | 1163.35 | 18.33 | 18.32 | 5.000077 | 1.16724 | 1242.04 | 1398.36
0.000350999995 | 0.00221999991 | 6.90000015e-05 | 6.39999998e-05 | 236.4614 | 1439.33 | 1178.16 | 1101.5 | 200.65 | 26.27513 | 1193.35 | 242.22 | 12.73 | 1.328 | 1.334 | 1.954299 | 215.94 | 1182.7 | 49.83 | 19.52 | 2.763701 | 1.16724 | 166.11 | 1175.75 | 45.46 | 3.805415 | 21.28 | 120.65 | 1174.27 | 35.87 | 20.95 | 4.375163 | 1.16724 | 84.78 | 1170.24 | 27.78 | 5.053986 | 20.28 | 57 | 1162.02 | 18.17 | 19.12 | 5.000079 | 1.16724 | 1288.86 | 1398.65
0.000350999995 | 0.00221999991 | 6.90000015e-05 | 6.39999998e-05 | 236.3431 | 1438.61 | 1172.29 | 1099.76 | 198.97 | 26.28578 | 1187.55 | 242.27 | 12.75 | 1.328 | 1.334 | 1.95434 | 215.99 | 1177.59 | 49.51 | 19.52 | 2.756529 | 1.16724 | 166.48 | 1171.23 | 45.41 | 3.928516 | 21.09 | 121.07 | 1170.22 | 35.79 | 21.2 | 4.347494 | 1.16724 | 85.28 | 1166.86 | 28.04 | 5.056703 | 20.28 | 57.24 | 1159.57 | 18.41 | 19.26 | 5.000073 | 1.16724 | 1287.67 | 1398.42
0.000350999995 | 0.00221999991 | 6.90000015e-05 | 6.39999998e-05 | 236.4482 | 1439.25 | 1184.05 | 1107.95 | 202.53 | 26.32629 | 1195.23 | 242.38 | 12.41 | 1.328 | 1.334 | 1.950481 | 216.05 | 1184.73 | 49.86 | 18.99 | 2.763866 | 1.16724 | 166.19 | 1177.84 | 45.5 | 3.949281 | 20.76 | 120.69 | 1176.49 | 35.92 | 20.37 | 4.379118 | 1.16724 | 84.77 | 1172.52 | 27.8 | 5.053539 | 20 | 56.97 | 1164.44 | 18.13 | 18.78 | 5.000075 | 1.16724 | 1286.43 | 1397.78
0.000350999995 | 0.00221999991 | 6.90000015e-05 | 6.39999998e-05 | 236.0687 | 1436.94 | 1170.67 | 1095.58 | 199.53 | 26.24819 | 1185.67 | 242.16 | 12.97 | 1.328 | 1.334 | 1.954179 | 215.91 | 1175.35 | 49.45 | 19.56 | 2.75596 | 1.16724 | 166.46 | 1168.65 | 45.43 | 3.928005 | 21.4 | 121.03 | 1167.49 | 35.8 | 21.17 | 4.484987 | 1.16724 | 85.23 | 1163.96 | 28.06 | 5.058095 | 20.56 | 57.17 | 1156.14 | 18.31 | 19.53 | 5.000075 | 1.16724 | 1287.82 | 1398.81
0.000335999997 | 0.00218000007 | 4.6000001e-05 | 7.00000019e-05 | 236.4154 | 1439.05 | 1166.99 | 1095.89 | 201.21 | 26.31817 | 1182.4 | 242.28 | 12.83 | 1.328 | 1.334 | 1.952111 | 215.96 | 1172.72 | 49.61 | 19.34 | 2.759549 | 1.16724 | 166.35 | 1166.55 | 45.45 | 3.935694 | 21.17 | 120.9 | 1165.7 | 35.79 | 21.24 | 4.358747 | 1.16724 | 85.11 | 1162.51 | 27.89 | 5.054703 | 20.46 | 57.22 | 1155.54 | 18.37 | 19.73 | 5.000076 | 1.16724 | 1289.01 | 1399.35
0.000335999997 | 0.00218000007 | 4.6000001e-05 | 7.00000019e-05 | 236.371 | 1438.78 | 1173.27 | 1100.62 | 200.08 | 26.33363 | 1183.13 | 242.12 | 12.59 | 1.328 | 1.334 | 2.015674 | 215.79 | 1173.42 | 49.44 | 18.97 | 2.830173 | 1.16724 | 166.35 | 1167.17 | 45.34 | 3.927935 | 20.91 | 121.01 | 1166.19 | 35.83 | 20.55 | 4.351073 | 1.16724 | 85.18 | 1162.74 | 27.95 | 5.056791 | 20.08 | 57.23 | 1155.52 | 18.39 | 19.22 | 5.000074 | 1.16724 | 1288.68 | 1326.16
0.000335999997 | 0.00218000007 | 4.6000001e-05 | 7.00000019e-05 | 235.8239 | 1435.45 | 1170.86 | 1094.11 | 196.18 | 26.144 | 1180.58 | 241.9 | 13.34 | 1.328 | 1.334 | 1.949316 | 215.75 | 1170.12 | 49.44 | 19.86 | 2.829585 | 1.16724 | 166.31 | 1163.47 | 45.42 | 3.930389 | 21.39 | 120.89 | 1162.26 | 35.75 | 21.2 | 4.347784 | 1.16724 | 85.14 | 1158.42 | 27.95 | 5.054508 | 20.37 | 57.19 | 1150.51 | 18.32 | 19.78 | 5.000077 | 1.16724 | 1289.22 | 1330.79
0.000335999997 | 0.00218000007 | 4.6000001e-05 | 7.00000019e-05 | 235.6087 | 1434.14 | 1167.44 | 1093.17 | 193.88 | 26.11393 | 1174.69 | 241.6 | 13.59 | 1.328 | 1.334 | 1.949816 | 215.49 | 1164.69 | 49.28 | 20.1 | 2.755086 | 1.16724 | 166.21 | 1158.39 | 45.36 | 3.92456 | 21.85 | 120.85 | 1157.54 | 35.79 | 21.74 | 4.342941 | 1.16724 | 85.06 | 1154.33 | 27.84 | 5.053936 | 20.74 | 57.22 | 1147.12 | 18.36 | 20.09 | 5.000077 | 1.16724 | 1289.82 | 1331.87
0.000335999997 | 0.00218000007 | 4.6000001e-05 | 7.00000019e-05 | 236.279 | 1438.22 | 1171.2 | 1096.2 | 217.26 | 26.28893 | 1179.94 | 243.6 | 13.12 | 1.328 | 1.334 | 1.943368 | 217.31 | 1169.83 | 49.94 | 19.62 | 2.822189 | 1.16724 | 167.37 | 1163.49 | 45.91 | 3.932002 | 21.5 | 121.46 | 1162.52 | 35.98 | 21.09 | 4.362837 | 1.16724 | 85.48 | 1159.09 | 28.15 | 5.054123 | 20.52 | 57.33 | 1151.68 | 18.47 | 19.8 | 5.000076 | 1.16724 | 1271.49 | 1332.54
0.000338000013 | 0.00224000006 | 4.70000014e-05 | 8.49999997e-05 | 236.5435 | 1439.83 | 1171.59 | 1099.73 | 221.64 | 26.46945 | 1180.65 | 243.87 | 12.42 | 1.328 | 1.334 | 1.95038 | 217.4 | 1171.01 | 49.7 | 19.08 | 2.817422 | 1.16724 | 167.7 | 1165 | 45.81 | 4.065198 | 21.06 | 121.89 | 1164.3 | 36.25 | 20.46 | 4.360196 | 1.16724 | 85.64 | 1160.99 | 28.12 | 5.056185 | 20.37 | 57.52 | 1153.96 | 18.7 | 19.24 | 5.000079 | 1.16724 | 1270.09 | 1329.31
0.000335999997 | 0.00218000007 | 4.6000001e-05 | 7.00000019e-05 | 236.7866 | 1441.31 | 1176.83 | 1100.05 | 218.35 | 26.3459 | 1186.03 | 243.93 | 12.82 | 1.328 | 1.334 | 1.943109 | 217.58 | 1175.6 | 49.84 | 19.72 | 2.745316 | 1.16724 | 167.74 | 1168.87 | 46.2 | 3.934046 | 21.5 | 121.54 | 1167.72 | 36.12 | 21.13 | 4.374342 | 1.16724 | 85.42 | 1163.93 | 28.13 | 5.052063 | 20.48 | 57.29 | 1155.94 | 18.46 | 19.91 | 5.000079 | 1.16724 | 1270.77 | 1332.36
0.000335999997 | 0.00218000007 | 4.6000001e-05 | 7.00000019e-05 | 235.4034 | 1432.89 | 1176.85 | 1101.35 | 213.28 | 26.15282 | 1182.38 | 243.05 | 13.48 | 1.328 | 1.334 | 1.885242 | 216.9 | 1172.09 | 49.89 | 20.17 | 2.752126 | 1.16724 | 167.01 | 1165.7 | 45.88 | 3.936599 | 21.64 | 121.13 | 1164.75 | 36.02 | 21.55 | 4.371163 | 1.16724 | 85.11 | 1161.33 | 27.96 | 5.052818 | 20.43 | 57.15 | 1153.84 | 18.31 | 20.1 | 5.000079 | 1.16724 | 1271.27 | 1332.64
0.000335999997 | 0.00218000007 | 4.6000001e-05 | 7.00000019e-05 | 237.0396 | 1442.85 | 1177.99 | 1104.73 | 218.8 | 26.46454 | 1184.15 | 243.82 | 12.52 | 1.328 | 1.334 | 1.949205 | 217.35 | 1174.3 | 49.7 | 19.33 | 2.744841 | 1.16724 | 167.65 | 1168.04 | 45.88 | 4.068323 | 21.19 | 121.77 | 1167.26 | 36.19 | 20.49 | 4.359797 | 1.16724 | 85.58 | 1163.8 | 28.21 | 5.056125 | 20.35 | 57.37 | 1156.58 | 18.56 | 19.16 | 5.000074 | 1.16724 | 1272.84 | 1332.63
1.49999996e-05 | 0.00141000003 | 5.40000001e-05 | 1.29999999e-05 | 229.2135 | 1221.79 | 1169.67 | 1085.11 | 50.43 | 24.86212 | 1168.44 | 229.47 | 10.17 | 1.328 | 1.334 | 2.124071 | 204.61 | 1156.35 | 41.13 | 18.21 | 3.043844 | 1.16724 | 163.48 | 1148.65 | 42.53 | 4.23024 | 20.49 | 120.95 | 1147.52 | 33.28 | 20.84 | 4.960545 | 1.16724 | 87.67 | 1144.24 | 26.65 | 5.069465 | 19.17 | 61.02 | 1136.76 | 18.19 | 18.11 | 4.999991 | 1.16724 | 1185.72 | 1331.96
1.49999996e-05 | 0.00141000003 | 5.40000001e-05 | 1.29999999e-05 | 228.844 | 1219.82 | 1170.86 | 1084.5 | 47.89 | 24.76197 | 1172.38 | 229.39 | 10.4 | 1.328 | 1.334 | 2.125 | 204.63 | 1159.88 | 40.86 | 18.56 | 2.878817 | 1.16724 | 163.77 | 1151.63 | 42.55 | 4.05313 | 20.79 | 121.22 | 1150.18 | 33.33 | 20.81 | 4.605561 | 1.16724 | 87.89 | 1146.25 | 26.84 | 5.067435 | 20.55 | 61.05 | 1139.17 | 18.22 | 17.96 | 5.000075 | 1.16724 | 1185.9 | 1332.32
1.49999996e-05 | 0.00141000003 | 5.40000001e-05 | 1.29999999e-05 | 233.1288 | 1242.66 | 1168.08 | 1083.43 | 88.94 | 24.77175 | 1172 | 230.9 | 11.18 | 1.328 | 1.334 | 2.058413 | 206.13 | 1159.75 | 42.78 | 18.71 | 2.903467 | 1.16724 | 163.35 | 1151.82 | 42.34 | 4.25492 | 20.3 | 121.01 | 1151.86 | 32.78 | 20.53 | 4.328411 | 1.16724 | 88.23 | 1147.36 | 27.04 | 5.066575 | 19.94 | 61.19 | 1142.17 | 18.33 | 18.05 | 5.000072 | 1.16724 | 1175.38 | 1327.02
0.000414999988 | 0.00214 | 7.6999997e-05 | 9.10000017e-05 | 237.4113 | 1341.89 | 1169.76 | 1084.44 | 224.48 | 26.54191 | 1161.38 | 245.31 | 12.41 | 1.328 | 1.334 | 1.933596 | 218.76 | 1149.67 | 48.21 | 18.78 | 2.678233 | 1.16724 | 170.55 | 1142.18 | 45.44 | 3.868091 | 20.34 | 125.11 | 1141.98 | 34.89 | 19.82 | 4.394547 | 1.16724 | 90.22 | 1137.49 | 28.22 | 5.06553 | 19.49 | 62 | 1131.87 | 19.13 | 17.44 | 5.000069 | 1.16724 | 1167.21 | 1330.1
0.000414999988 | 0.00214 | 7.6999997e-05 | 9.10000017e-05 | 236.624 | 1337.44 | 1162.13 | 1075.02 | 221.61 | 26.45818 | 1167.49 | 244.86 | 12.52 | 1.328 | 1.334 | 1.933335 | 218.4 | 1155.32 | 48.86 | 18.72 | 2.761961 | 1.16724 | 169.54 | 1147.41 | 45.2 | 3.895703 | 20.36 | 124.34 | 1146.93 | 34.87 | 19.86 | 4.297249 | 1.16724 | 89.47 | 1141.74 | 27.81 | 5.06376 | 19.39 | 61.66 | 1135.22 | 18.78 | 17.29 | 5.000072 | 1.16724 | 1167.99 | 1330.12
0.000380000012 | 0.00228999997 | 9.50000031e-05 | 0.000167999999 | 237.3016 | 1341.27 | 1158.24 | 1070.59 | 225.12 | 26.43201 | 1165.93 | 245.18 | 12.71 | 1.328 | 1.334 | 1.932403 | 218.75 | 1153.53 | 48.58 | 19.64 | 2.751955 | 1.16724 | 170.17 | 1145.7 | 45.52 | 4.028477 | 20.91 | 124.65 | 1145.42 | 35.32 | 20.94 | 4.310419 | 1.16724 | 89.33 | 1140.49 | 27.66 | 5.063294 | 19.84 | 61.67 | 1133.79 | 18.77 | 17.91 | 5.000083 | 1.16724 | 1168.45 | 1329.75
0.000380000012 | 0.00228999997 | 9.50000031e-05 | 0.000167999999 | 236.4365 | 1336.38 | 1172.81 | 1087.3 | 220.06 | 26.5282 | 1170.09 | 244.72 | 12.17 | 1.328 | 1.334 | 1.936016 | 218.19 | 1158.35 | 48.64 | 18.5 | 2.693048 | 1.16724 | 169.55 | 1150.64 | 45.35 | 3.899696 | 20.02 | 124.2 | 1150.28 | 34.94 | 19.67 | 4.304709 | 1.16724 | 89.26 | 1145.38 | 27.69 | 5.064509 | 18.9 | 61.57 | 1139.02 | 18.7 | 17.03 | 5.000072 | 1.16724 | 1167.82 | 1329.84
1.20000004e-05 | 0.00100000005 | 5.90000018e-05 | 1.40000002e-05 | 230.1384 | 1226.72 | 1151.07 | 1060.92 | 210.68 | 26.02034 | 1165.69 | 240.21 | 11.27 | 1.328 | 1.334 | 2.077258 | 214.18 | 1153.62 | 44.92 | 18.28 | 2.828384 | 1.16724 | 169.26 | 1145.33 | 44.98 | 4.213516 | 19.71 | 124.28 | 1145.16 | 34 | 19.38 | 4.420352 | 1.16724 | 90.28 | 1140.37 | 28.51 | 5.077475 | 19.13 | 61.77 | 1134.41 | 18.92 | 16.8 | 5.000057 | 1.16724 | 1049.31 | 1330.37
1.20000004e-05 | 0.00200999994 | 6.29999995e-05 | 3.19999999e-05 | 236.4382 | 1336.39 | 1167.14 | 1088.13 | 63 | 25.55718 | 1182.52 | 235.35 | 11.66 | 1.328 | 1.334 | 2.123291 | 209.8 | 1171.32 | 44.48 | 19.17 | 2.980311 | 1.16724 | 165.32 | 1164.03 | 42.9 | 4.264806 | 21.49 | 122.42 | 1164.34 | 34.28 | 21.64 | 4.577016 | 1.16724 | 88.14 | 1160.59 | 26.71 | 5.063135 | 21.02 | 61.43 | 1155.72 | 18.54 | 19.02 | 5.000067 | 1.16724 | 1304.95 | 1331.14
1.20000004e-05 | 0.00200999994 | 6.29999995e-05 | 3.19999999e-05 | 236.4099 | 1336.23 | 1161.91 | 1082.9 | 61.83 | 25.58347 | 1176.59 | 235.36 | 11.81 | 1.328 | 1.334 | 2.058156 | 209.77 | 1165.14 | 44.32 | 19.63 | 2.899533 | 1.16724 | 165.45 | 1157.85 | 42.96 | 4.101314 | 22.12 | 122.49 | 1158.22 | 34.19 | 22.56 | 4.567553 | 1.16724 | 88.3 | 1154.73 | 26.77 | 5.064511 | 21.75 | 61.53 | 1150.32 | 18.61 | 19.58 | 5.000067 | 1.16724 | 1304.5 | 1331.54
1.99999995e-05 | 0.00224000006 | 4.40000003e-05 | 3.50000009e-05 | 237.8766 | 1344.52 | 1154.36 | 1100.44 | 74.09 | 25.53286 | 1175.53 | 235.7 | 11.7 | 1.328 | 1.334 | 2.119992 | 210.17 | 1164.88 | 46.11 | 20.18 | 2.959772 | 1.16724 | 164.06 | 1158.35 | 40.85 | 4.215199 | 21.13 | 123.21 | 1158.69 | 32.79 | 22.11 | 4.767981 | 1.16724 | 90.42 | 1157.13 | 27.42 | 5.063877 | 21.1 | 63 | 1153.2 | 20.12 | 20.69 | 5.000067 | 1.16724 | 1303.5 | 1331.82
1.99999995e-05 | 0.00224000006 | 4.40000003e-05 | 3.50000009e-05 | 236.2436 | 1335.29 | 1165.79 | 1112.52 | 60.77 | 25.53622 | 1184.14 | 235.34 | 11.18 | 1.328 | 1.334 | 2.118775 | 209.8 | 1173.43 | 46.03 | 19.28 | 2.961587 | 1.16724 | 163.77 | 1166.96 | 40.86 | 4.223488 | 20.37 | 122.91 | 1167.26 | 32.81 | 20.9 | 4.779633 | 1.16724 | 90.1 | 1165.47 | 27.38 | 5.062399 | 20.37 | 62.72 | 1161.57 | 19.87 | 19.65 | 5.000072 | 1.16724 | 1304.43 | 1329.61
1.99999995e-05 | 0.00224000006 | 4.40000003e-05 | 3.50000009e-05 | 240.5247 | 1349.03 | 1159.39 | 1103.63 | 70.72 | 25.57139 | 1174.01 | 235.86 | 11.7 | 1.328 | 1.334 | 2.059196 | 210.29 | 1162.95 | 45.86 | 20.28 | 2.953251 | 1.16724 | 164.43 | 1156.27 | 40.66 | 4.031498 | 21.14 | 123.77 | 1156.42 | 32.66 | 21.98 | 4.729139 | 1.16724 | 91.11 | 1154.69 | 28.12 | 5.064703 | 21.78 | 62.99 | 1150.92 | 20.15 | 20.86 | 5.000064 | 1.16724 | 1304.16 | 1302.3
1.99999995e-05 | 0.00224000006 | 4.40000003e-05 | 3.50000009e-05 | 239.5174 | 1343.38 | 1157 | 1103.44 | 64.61 | 25.52306 | 1171.65 | 235.6 | 11.84 | 1.328 | 1.334 | 2.05995 | 210.08 | 1161.15 | 46.45 | 20.47 | 2.967709 | 1.16724 | 163.63 | 1154.93 | 40.34 | 4.20949 | 21.04 | 123.29 | 1155.35 | 32.47 | 22.24 | 4.917361 | 1.16724 | 90.82 | 1154.12 | 27.86 | 5.063911 | 21.5 | 62.96 | 1150.82 | 20.11 | 21.32 | 5.000064 | 1.16724 | 1305.67 | 1306.96
0.000326999987 | 0.00219999999 | 0.000101999998 | 9.69999965e-05 | 235.2539 | 1431.98 | 1171.34 | 1099.82 | 208.3 | 26.31187 | 1184.19 | 242.79 | 12.72 | 1.328 | 1.334 | 1.946752 | 216.48 | 1174.49 | 49.71 | 19.15 | 2.826267 | 1.16724 | 166.77 | 1168.41 | 45.73 | 4.088276 | 21.1 | 121.04 | 1167.72 | 35.66 | 20.84 | 4.222178 | 1.16724 | 85.38 | 1164.3 | 28.01 | 5.051062 | 20.46 | 57.37 | 1159.69 | 18.56 | 18.94 | 5.000075 | 1.16724 | 1273.03 | 1304.77
0.000312999997 | 0.00216999999 | 9.40000027e-05 | 8.80000007e-05 | 236.4515 | 1439.27 | 1165.04 | 1088.86 | 216.02 | 26.31136 | 1175.37 | 243.4 | 13.23 | 1.328 | 1.334 | 1.888198 | 217.09 | 1164.96 | 50.36 | 20.04 | 2.760261 | 1.16724 | 166.73 | 1158.4 | 45.52 | 4.090215 | 22.07 | 121.21 | 1157.54 | 35.79 | 22.29 | 4.36071 | 1.16724 | 85.42 | 1154.11 | 28.06 | 5.051812 | 21.39 | 57.36 | 1149.07 | 18.55 | 19.52 | 5.000076 | 1.16724 | 1273.36 | 1281.64
0.000312999997 | 0.00216999999 | 9.40000027e-05 | 8.80000007e-05 | 235.5446 | 1433.75 | 1164.65 | 1094.31 | 210.81 | 26.36771 | 1174.07 | 242.95 | 12.97 | 1.328 | 1.334 | 1.950246 | 216.59 | 1164.87 | 49.39 | 19.54 | 2.745363 | 1.16724 | 167.2 | 1158.98 | 45.44 | 4.052514 | 21.25 | 121.76 | 1158.44 | 35.91 | 21.75 | 4.462017 | 1.16724 | 85.85 | 1155.77 | 28.14 | 5.054243 | 20.39 | 57.71 | 1151.63 | 18.9 | 19.19 | 5.000072 | 1.16724 | 1273.26 | 1276.96
0.000312999997 | 0.00216999999 | 9.40000027e-05 | 8.80000007e-05 | 229.8057 | 1430.13 | 1172.29 | 1094.46 | 205.3 | 25.51872 | 1183.94 | 236.38 | 13.25 | 1.328 | 1.334 | 2.008073 | 210.86 | 1173.26 | 47.84 | 19.62 | 2.848046 | 1.16724 | 163.02 | 1166.09 | 43.75 | 4.226257 | 21.41 | 119.27 | 1164.86 | 34.62 | 21.62 | 4.391901 | 1.16724 | 84.65 | 1160.85 | 27.66 | 5.057374 | 20.9 | 56.99 | 1155.38 | 18.15 | 18.98 | 5.000071 | 1.16724 | 1273.54 | 1283.42
0.000312999997 | 0.00216999999 | 9.40000027e-05 | 8.80000007e-05 | 235.7089 | 1434.75 | 1171.51 | 1092.64 | 207.85 | 26.12945 | 1178.69 | 243.05 | 13.61 | 1.328 | 1.334 | 1.94611 | 216.92 | 1168.31 | 49.28 | 19.98 | 2.809987 | 1.16724 | 167.64 | 1161.48 | 45.56 | 4.037355 | 22.06 | 122.08 | 1160.41 | 35.84 | 22.16 | 4.3068 | 1.16724 | 86.24 | 1156.77 | 28.65 | 5.05582 | 21.27 | 57.59 | 1151.58 | 18.76 | 19.47 | 5.000069 | 1.16724 | 1272.66 | 1280.29
0.000312999997 | 0.00216999999 | 9.40000027e-05 | 8.80000007e-05 | 236.0194 | 1436.64 | 1172.17 | 1100.03 | 193.24 | 26.21354 | 1179.91 | 241.56 | 13.22 | 1.328 | 1.334 | 1.945537 | 215.34 | 1170.5 | 49.11 | 19.8 | 2.825902 | 1.16724 | 166.23 | 1164.45 | 44.96 | 4.05366 | 21.15 | 121.27 | 1163.7 | 35.63 | 21.65 | 4.310074 | 1.16724 | 85.64 | 1160.58 | 28 | 5.053308 | 20.14 | 57.64 | 1155.98 | 18.82 | 19.16 | 5.000076 | 1.16724 | 1293.36 | 1277.75
0.000312999997 | 0.00216999999 | 9.40000027e-05 | 8.80000007e-05 | 229.5502 | 1428.54 | 1182.68 | 1101.98 | 184.09 | 25.30842 | 1193.27 | 234.79 | 13.3 | 1.328 | 1.334 | 2.008078 | 209.49 | 1182.01 | 47.62 | 19.83 | 2.936341 | 1.16724 | 161.87 | 1174.49 | 43.48 | 4.082044 | 21.32 | 118.39 | 1172.84 | 34.31 | 21.55 | 4.391094 | 1.16724 | 84.08 | 1168.44 | 27.28 | 5.056046 | 20.65 | 56.8 | 1162.26 | 17.96 | 18.82 | 5.000078 | 1.16724 | 1292.83 | 1285.48
0.000350999995 | 0.00221999991 | 6.90000015e-05 | 6.39999998e-05 | 236.9854 | 1442.52 | 1174.9 | 1095.41 | 199.98 | 26.1418 | 1182.84 | 242.33 | 13.23 | 1.328 | 1.334 | 2.011763 | 216.19 | 1172.44 | 49.33 | 20.25 | 2.821134 | 1.16724 | 166.86 | 1165.46 | 45.29 | 4.05427 | 22.25 | 121.57 | 1164.31 | 35.83 | 22.31 | 4.32271 | 1.16724 | 85.74 | 1160.41 | 28.1 | 5.052044 | 21.64 | 57.64 | 1154.99 | 18.78 | 19.85 | 5.000081 | 1.16724 | 1290.77 | 1281.33
0.000350999995 | 0.00221999991 | 6.90000015e-05 | 6.39999998e-05 | 235.8617 | 1435.68 | 1180.66 | 1108.22 | 192.9 | 26.12913 | 1193.45 | 241.8 | 12.65 | 1.328 | 1.334 | 1.945632 | 215.67 | 1183.71 | 49.19 | 19.38 | 2.824471 | 1.16724 | 166.48 | 1177.4 | 45.26 | 4.06156 | 20.92 | 121.22 | 1176.5 | 35.62 | 21.37 | 4.193108 | 1.16724 | 85.6 | 1173.05 | 28.05 | 5.054703 | 20.09 | 57.55 | 1168.11 | 18.7 | 19.26 | 5.000073 | 1.16724 | 1290.16 | 1262.08
0.000368000008 | 0.00227000006 | 0.000176000001 | 7.10000022e-05 | 235.5052 | 1433.51 | 1182.96 | 1096.58 | 195.63 | 25.93717 | 1181.46 | 242.01 | 14.59 | 1.328 | 1.334 | 1.946992 | 216.07 | 1170.15 | 49.82 | 21.72 | 2.762116 | 1.16724 | 166.25 | 1162.66 | 45.27 | 4.096523 | 22.83 | 120.98 | 1161.29 | 35.57 | 22.42 | 4.31298 | 1.16724 | 85.41 | 1154.97 | 28.02 | 5.049065 | 22.06 | 57.39 | 1149.2 | 18.54 | 19.57 | 5.000082 | 1.16724 | 1288.59 | 1234.54
0.000315000012 | 0.00212999992 | 6.80000012e-05 | 7.10000022e-05 | 236.2691 | 1438.16 | 1189.71 | 1106.32 | 194.82 | 26.04538 | 1196.91 | 242.13 | 13.27 | 1.328 | 1.334 | 1.934628 | 216.08 | 1186.06 | 49.47 | 19.7 | 2.756785 | 1.16724 | 166.61 | 1178.41 | 45.18 | 4.105424 | 21.87 | 121.43 | 1177.08 | 35.7 | 21.81 | 4.232698 | 1.16724 | 85.73 | 1168.62 | 28.13 | 5.062047 | 21.41 | 57.6 | 1163.04 | 18.73 | 19.5 | 5.000076 | 1.16724 | 1291.21 | 1278.87
0.000315000012 | 0.00212999992 | 6.80000012e-05 | 7.10000022e-05 | 235.2539 | 1431.98 | 1183.01 | 1101.46 | 191.61 | 26.09394 | 1197.21 | 241.59 | 13.34 | 1.328 | 1.334 | 1.937937 | 215.5 | 1186.61 | 49.72 | 19.92 | 2.848873 | 1.16724 | 165.78 | 1179.28 | 45.42 | 4.155352 | 21.37 | 120.36 | 1177.98 | 35.53 | 21.5 | 4.136554 | 1.16724 | 84.83 | 1173.44 | 27.46 | 5.055086 | 20.11 | 57.37 | 1167.41 | 18.48 | 19.08 | 5.000098 | 1.16724 | 1291.28 | 1276.94
0.000315000012 | 0.00212999992 | 6.80000012e-05 | 7.10000022e-05 | 235.7566 | 1435.04 | 1194.48 | 1111.23 | 196.67 | 26.12842 | 1205.09 | 241.96 | 12.94 | 1.328 | 1.334 | 1.930039 | 215.83 | 1194.13 | 50.07 | 19.53 | 2.77426 | 1.16724 | 165.76 | 1186.43 | 45.43 | 3.990633 | 21.26 | 120.33 | 1184.81 | 35.5 | 20.92 | 4.280068 | 1.16724 | 84.83 | 1180.07 | 27.52 | 5.059365 | 20.1 | 57.31 | 1173.87 | 18.47 | 18.53 | 5.000093 | 1.16724 | 1289.66 | 1274.76
0.000315000012 | 0.00212999992 | 6.80000012e-05 | 7.10000022e-05 | 235.8354 | 1435.52 | 1188.93 | 1106 | 192.69 | 26.11736 | 1199.82 | 241.98 | 13.25 | 1.328 | 1.334 | 1.937666 | 215.86 | 1188.93 | 49.59 | 19.53 | 2.76294 | 1.16724 | 166.27 | 1181.24 | 45.19 | 3.949144 | 21.6 | 121.08 | 1179.7 | 35.59 | 21.23 | 4.390041 | 1.16724 | 85.49 | 1175.22 | 28.04 | 5.061087 | 20.81 | 57.45 | 1169.55 | 18.57 | 18.94 | 5.000076 | 1.16724 | 1289.92 | 1278.09
0.000369999994 | 0.00202000001 | 5.90000018e-05 | 9.60000034e-05 | 235.1196 | 1538.5 | 1181.05 | 1096.77 | 311.59 | 27.21993 | 1191.93 | 251.3 | 14.13 | 1.328 | 1.334 | 1.812478 | 224.08 | 1181.2 | 52.22 | 20.8 | 2.603849 | 1.16724 | 171.86 | 1173.56 | 48.48 | 3.892879 | 22.77 | 123.38 | 1172.09 | 37.2 | 22.18 | 4.012321 | 1.16724 | 86.18 | 1167.37 | 28.68 | 5.057765 | 21.1 | 57.5 | 1160.73 | 18.62 | 19.2 | 5.000082 | 1.16724 | 1288.99 | 1279.55
0.000326999987 | 0.00219999999 | 0.000101999998 | 9.69999965e-05 | 235.1274 | 1431.21 | 1192.14 | 1110.41 | 191.75 | 26.19767 | 1198.84 | 241.63 | 12.82 | 1.328 | 1.334 | 1.938233 | 215.43 | 1188.38 | 49.25 | 19.35 | 2.762226 | 1.16724 | 166.18 | 1180.89 | 45.35 | 4.130079 | 21.03 | 120.83 | 1179.56 | 35.69 | 20.69 | 4.257336 | 1.16724 | 85.14 | 1175.13 | 27.84 | 5.062341 | 20.05 | 57.3 | 1169.41 | 18.44 | 18.51 | 5.000077 | 1.16724 | 1288.8 | 1279.06
0.000326999987 | 0.00219999999 | 0.000101999998 | 9.69999965e-05 | 236.2199 | 1437.86 | 1196.09 | 1113.01 | 196.23 | 26.26595 | 1203.7 | 242.24 | 12.47 | 1.328 | 1.334 | 1.86369 | 215.98 | 1192.67 | 49.71 | 19.24 | 2.765062 | 1.16724 | 166.27 | 1184.94 | 45.51 | 3.971248 | 21.27 | 120.76 | 1183.38 | 35.62 | 20.62 | 4.131923 | 1.16724 | 85.14 | 1178.52 | 27.84 | 5.061523 | 20.32 | 57.3 | 1172.42 | 18.44 | 18.32 | 5.000077 | 1.16724 | 1288.91 | 1279.71
0.000326999987 | 0.00219999999 | 0.000101999998 | 9.69999965e-05 | 236.2412 | 1437.99 | 1193.21 | 1111.52 | 197.82 | 26.20737 | 1208.3 | 242.37 | 12.52 | 1.328 | 1.334 | 1.930504 | 216.16 | 1197.65 | 49.41 | 19.27 | 2.756208 | 1.16724 | 166.75 | 1189.97 | 45.82 | 4.13829 | 20.94 | 120.93 | 1188.51 | 35.68 | 20.61 | 4.264536 | 1.16724 | 85.25 | 1183.86 | 27.97 | 5.061777 | 19.77 | 57.28 | 1177.65 | 18.42 | 18.15 | 5.000077 | 1.16724 | 1284.67 | 1280.45
0.000326999987 | 0.00219999999 | 0.000101999998 | 9.69999965e-05 | 236.5123 | 1439.64 | 1198.76 | 1117.82 | 201.85 | 26.34797 | 1207.64 | 242.74 | 12.04 | 1.328 | 1.334 | 1.873676 | 216.4 | 1196.94 | 49.97 | 18.71 | 2.766083 | 1.16724 | 166.43 | 1189.41 | 45.43 | 3.968511 | 20.36 | 121 | 1187.79 | 35.7 | 20.06 | 4.270333 | 1.16724 | 85.3 | 1183.21 | 27.93 | 5.060627 | 19.4 | 57.37 | 1177.33 | 18.51 | 17.92 | 5.000076 | 1.16724 | 1284.56 | 1259.17
0.000326999987 | 0.00219999999 | 0.000101999998 | 9.69999965e-05 | 235.2834 | 1432.16 | 1195.85 | 1115.04 | 198.68 | 26.25191 | 1207.24 | 242.28 | 12.34 | 1.328 | 1.334 | 1.935735 | 216.03 | 1196.65 | 49.88 | 18.82 | 2.846549 | 1.16724 | 166.15 | 1189.23 | 45.14 | 3.959252 | 20.74 | 121.01 | 1187.68 | 35.82 | 20.44 | 4.26803 | 1.16724 | 85.19 | 1183.17 | 27.91 | 5.064213 | 19.9 | 57.28 | 1177.27 | 18.43 | 18.06 | 5.000074 | 1.16724 | 1282.54 | 1262.09
0.000326999987 | 0.00219999999 | 0.000101999998 | 9.69999965e-05 | 236.8671 | 1441.8 | 1195.3 | 1115.23 | 205.62 | 26.3537 | 1209.43 | 243.05 | 12.01 | 1.328 | 1.334 | 1.93354 | 216.7 | 1198.91 | 49.91 | 18.97 | 2.760485 | 1.16724 | 166.79 | 1191.42 | 45.83 | 3.977938 | 20.18 | 120.96 | 1189.79 | 35.75 | 19.9 | 4.280875 | 1.16724 | 85.21 | 1185.17 | 27.87 | 5.060509 | 19.05 | 57.34 | 1179.02 | 18.51 | 17.76 | 5.000076 | 1.16724 | 1281.99 | 1263.46
0.000326999987 | 0.00219999999 | 0.000101999998 | 9.69999965e-05 | 236.7916 | 1441.34 | 1196.43 | 1113.99 | 205.64 | 26.38714 | 1206.51 | 243.06 | 11.92 | 1.328 | 1.334 | 1.86534 | 216.67 | 1195.61 | 50.08 | 19.08 | 2.764929 | 1.16724 | 166.59 | 1187.9 | 45.79 | 4.159066 | 20.48 | 120.8 | 1186.35 | 35.74 | 20.21 | 4.29077 | 1.16724 | 85.06 | 1181.54 | 27.83 | 5.062114 | 19.25 | 57.23 | 1175.17 | 18.38 | 17.96 | 5.000076 | 1.16724 | 1283.14 | 1262.01
0.000335999997 | 0.00218000007 | 4.6000001e-05 | 7.00000019e-05 | 235.7582 | 1435.05 | 1157.6 | 1084.41 | 208.28 | 26.31069 | 1174.47 | 243.33 | 13.52 | 1.328 | 1.334 | 2.007681 | 217.02 | 1164.84 | 49.51 | 20.24 | 2.744514 | 1.16724 | 167.51 | 1158.58 | 45.33 | 4.040931 | 21.62 | 122.18 | 1157.75 | 35.69 | 21.42 | 4.301441 | 1.16724 | 86.49 | 1154.38 | 28.77 | 5.058151 | 20.63 | 57.72 | 1149.67 | 18.86 | 19.09 | 5.000072 | 1.16724 | 1270.98 | 1262.63
0.000669999979 | 0.0131000001 | 5.60000008e-05 | 0.00135999999 | 237.9651 | 1345.02 | 1167.13 | 1094.26 | 147.75 | 26.30644 | 1184.02 | 239.31 | 11.81 | 1.328 | 1.334 | 2.074392 | 213 | 1174.26 | 49.75 | 19.13 | 2.846395 | 1.16724 | 163.25 | 1167.87 | 44.93 | 4.086878 | 20.82 | 118.32 | 1168.47 | 34.53 | 21.39 | 4.481412 | 1.16724 | 83.79 | 1165.11 | 28.78 | 5.04038 | 20.73 | 55.01 | 1160.6 | 20.28 | 21.34 | 5.000033 | 1.16724 | 1241.68 | 1263.38
0.000669999979 | 0.0131000001 | 5.60000008e-05 | 0.00135999999 | 237.3653 | 1341.63 | 1198.81 | 1110.13 | 172.08 | 26.27568 | 1205.35 | 240.86 | 11.53 | 1.328 | 1.334 | 1.97406 | 214.59 | 1193.58 | 50.71 | 18.88 | 2.684226 | 1.16724 | 163.88 | 1184.93 | 45.81 | 3.941607 | 20.67 | 118.07 | 1184.47 | 34.62 | 20.5 | 4.425523 | 1.16724 | 83.45 | 1178.96 | 28.87 | 5.042135 | 20.55 | 54.58 | 1172.11 | 19.85 | 20.59 | 5.000039 | 1.16724 | 1217.35 | 1206.73
0.000407999993 | 0.00211 | 7.59999966e-05 | 0.000132000001 | 237.2963 | 1341.24 | 1173.6 | 1083.77 | 217.72 | 26.5151 | 1187.08 | 245.11 | 11.87 | 1.328 | 1.334 | 1.936203 | 218.59 | 1174.4 | 48.6 | 18.69 | 2.687716 | 1.16724 | 169.99 | 1165.69 | 45.43 | 4.029667 | 20.21 | 124.56 | 1164.92 | 35.37 | 20.69 | 4.447683 | 1.16724 | 89.19 | 1159.61 | 27.79 | 5.066167 | 18.94 | 61.4 | 1152.02 | 18.5 | 17.95 | 5.000074 | 1.16724 | 1168.06 | 1302
0.000407999993 | 0.00211 | 7.59999966e-05 | 0.000132000001 | 236.1375 | 1334.69 | 1175.89 | 1089.01 | 210.27 | 26.49077 | 1186.73 | 244.5 | 11.7 | 1.328 | 1.334 | 1.941338 | 218.01 | 1174.57 | 48.3 | 18.04 | 2.688031 | 1.16724 | 169.71 | 1166.18 | 45.4 | 4.032186 | 19.64 | 124.31 | 1165.55 | 35.14 | 19.95 | 4.438197 | 1.16724 | 89.17 | 1160.4 | 27.77 | 5.064391 | 18.62 | 61.4 | 1153.31 | 18.53 | 17.29 | 5.000074 | 1.16724 | 1168.39 | 1302.05
0.000669999979 | 0.0131000001 | 5.60000008e-05 | 0.00135999999 | 235.8378 | 1127.92 | 1158.22 | 1069.71 | 201.66 | 26.63242 | 1179.89 | 245.08 | 11.1 | 1.328 | 1.334 | 1.849856 | 218.44 | 1167.94 | 47.47 | 16.22 | 2.574822 | 1.16724 | 170.97 | 1159.3 | 44.52 | 3.621533 | 17.53 | 126.45 | 1158.59 | 33.78 | 17.67 | 4.285611 | 1.16724 | 92.67 | 1153.68 | 28.38 | 5.075747 | 17.47 | 64.29 | 1147.9 | 21.5 | 18.6 | 5.000067 | 1.16724 | 972.56 | 1297.55
0.000669999979 | 0.0131000001 | 5.60000008e-05 | 0.00135999999 | 237.1258 | 1134.08 | 1164.85 | 1083.21 | 209.99 | 26.8846 | 1181.59 | 245.72 | 10.25 | 1.328 | 1.334 | 1.848127 | 218.84 | 1170.8 | 50.37 | 15.54 | 2.628446 | 1.16724 | 168.47 | 1163.09 | 43.43 | 3.693721 | 16.59 | 125.04 | 1162.55 | 32.66 | 16.69 | 4.468323 | 1.16724 | 92.38 | 1158.2 | 28.42 | 5.074606 | 16.72 | 63.96 | 1153.27 | 21.18 | 18.11 | 5.00003 | 1.16724 | 974.86 | 1291.05
0.000861999986 | 0.0137999998 | 4.6000001e-05 | 0.000182000003 | 229.7577 | 1122.12 | 1158.08 | 1078.32 | 215.25 | 26.18348 | 1174.18 | 240.68 | 10.21 | 1.328 | 1.334 | 1.902457 | 214.5 | 1163.43 | 47.83 | 15.51 | 2.699322 | 1.16724 | 166.67 | 1156.24 | 43.63 | 3.844649 | 16.94 | 123.04 | 1156.24 | 32.59 | 16.48 | 4.313902 | 1.16724 | 90.45 | 1151.97 | 26.68 | 5.079057 | 15.98 | 63.77 | 1146.63 | 21.01 | 16.79 | 5.000024 | 1.16724 | 954.97 | 1293.63
0.000861999986 | 0.0137999998 | 4.6000001e-05 | 0.000182000003 | 229.6348 | 1121.52 | 1151.92 | 1071.59 | 213.56 | 26.08941 | 1171.14 | 240.61 | 10.63 | 1.328 | 1.334 | 1.902232 | 214.52 | 1160.28 | 47.71 | 16.09 | 2.696215 | 1.16724 | 166.81 | 1153.11 | 43.5 | 3.829277 | 17.34 | 123.31 | 1153.15 | 32.75 | 17.09 | 4.30629 | 1.16724 | 90.56 | 1148.96 | 26.62 | 5.077148 | 16.31 | 63.94 | 1143.59 | 21.14 | 17.27 | 5.000014 | 1.16724 | 954.33 | 1262.89
0.000297999999 | 0.00246999995 | 5.50000004e-05 | 7.9999998e-05 | 234.7761 | 1480.11 | 1135.29 | 1056.38 | 218.84 | 26.33096 | 1144.46 | 243.7 | 14.58 | 1.328 | 1.334 | 1.910576 | 217.37 | 1134.61 | 48.01 | 22 | 2.759843 | 1.16724 | 169.36 | 1128.16 | 44.57 | 4.06939 | 24.35 | 124.79 | 1129.1 | 34.99 | 25.95 | 4.428946 | 1.16724 | 89.8 | 1106.49 | 27.58 | 5.089841 | 24.64 | 62.22 | 1103.76 | 19.28 | 24.14 | 5.000068 | 1.16724 | 1309.22 | 1263.66
0.000297999999 | 0.00246999995 | 5.50000004e-05 | 7.9999998e-05 | 228.086 | 1470.34 | 1131.62 | 1052.19 | 200.83 | 25.66569 | 1143.62 | 236.66 | 14.34 | 1.328 | 1.334 | 1.9092 | 210.99 | 1133.11 | 45.94 | 21.56 | 2.789664 | 1.16724 | 165.05 | 1126.13 | 42.72 | 4.070257 | 24.16 | 122.33 | 1126.84 | 33.7 | 24.84 | 4.509329 | 1.16724 | 88.63 | 1123.87 | 27.21 | 5.079267 | 24 | 61.42 | 1120.44 | 18.47 | 21.83 | 5.000081 | 1.16724 | 1309.71 | 1264.42
0.000260000001 | 0.00205000001 | 6.39999998e-05 | 6.80000012e-05 | 234.185 | 1540.53 | 1132.09 | 1053.62 | 274.18 | 26.8898 | 1136.1 | 248.42 | 15.75 | 1.328 | 1.334 | 1.939599 | 221.53 | 1124.93 | 48.1 | 23.53 | 2.740264 | 1.16724 | 173.43 | 1119.03 | 45.52 | 3.996785 | 25.31 | 127.91 | 1119.95 | 36.64 | 26.71 | 4.150272 | 1.16724 | 91.27 | 1117.42 | 28.75 | 5.066211 | 24.69 | 62.52 | 1113.77 | 19.59 | 22.7 | 4.999979 | 1.16724 | 1315.04 | 1262.01
1.99999995e-05 | 0.00224000006 | 4.40000003e-05 | 3.50000009e-05 | 236.6682 | 1337.69 | 1140.23 | 1083.89 | 54.07 | 25.50527 | 1153.77 | 235.23 | 12.25 | 1.328 | 1.334 | 2.056943 | 209.72 | 1142.71 | 45.74 | 21.19 | 2.956113 | 1.16724 | 163.98 | 1136.18 | 40.62 | 4.198199 | 22.11 | 123.36 | 1136.67 | 32.58 | 23.16 | 4.908073 | 1.16724 | 90.78 | 1135.37 | 27.83 | 5.058743 | 22.78 | 62.95 | 1132.17 | 20.1 | 22.25 | 5.000065 | 1.16724 | 1310.39 | 1261.22
7.99999998e-06 | 0.000927000016 | 6.19999992e-05 | 2.49999994e-05 | 237.9845 | 1345.13 | 1133.37 | 1054.63 | 63.2 | 25.7012 | 1149.92 | 235.53 | 12.43 | 1.328 | 1.334 | 2.05665 | 209.83 | 1138.91 | 40.24 | 19.41 | 2.932312 | 1.16724 | 169.59 | 1131.72 | 39.6 | 3.892701 | 21.35 | 129.99 | 1131.82 | 33.42 | 23.21 | 4.87071 | 1.16724 | 96.57 | 1129.27 | 31.39 | 5.06655 | 25.12 | 65.18 | 1126.03 | 22.28 | 24.55 | 5.000062 | 1.16724 | 1308.49 | 1285.75
7.99999998e-06 | 0.000927000016 | 6.19999992e-05 | 2.49999994e-05 | 229.7662 | 1327.31 | 1133.17 | 1053.85 | 43.97 | 24.88654 | 1146.88 | 228.79 | 12.19 | 1.328 | 1.334 | 2.123347 | 203.9 | 1135.62 | 39.94 | 19.9 | 3.06199 | 1.16724 | 163.96 | 1128.33 | 37.71 | 4.091606 | 21.38 | 126.25 | 1128.44 | 31.75 | 23.12 | 5.023189 | 1.16724 | 94.5 | 1125 | 30.03 | 5.068667 | 25.1 | 64.47 | 1121.81 | 21.58 | 24.88 | 5.000065 | 1.16724 | 1308 | 1283.06
7.99999998e-06 | 0.000927000016 | 6.19999992e-05 | 2.49999994e-05 | 229.1759 | 1323.9 | 1139.55 | 1062.37 | 41.39 | 25.06112 | 1148.95 | 228.67 | 10.76 | 1.328 | 1.334 | 2.124328 | 203.61 | 1138.11 | 39.97 | 19.02 | 3.066602 | 1.16724 | 163.64 | 1131.01 | 38.08 | 4.122874 | 20.86 | 125.56 | 1131.25 | 31.66 | 22.52 | 5.173222 | 1.16724 | 93.9 | 1128.77 | 29.66 | 5.06803 | 24.28 | 64.24 | 1125.72 | 21.37 | 24.04 | 5.000063 | 1.16724 | 1309.43 | 1283.51
1.29999999e-05 | 0.00147000002 | 9.89999971e-05 | 1.20000004e-05 | 228.9748 | 1527.18 | 1136.36 | 1058.2 | 52.25 | 24.96304 | 1142.36 | 229.51 | 13.12 | 1.328 | 1.334 | 2.126805 | 204.55 | 1131.47 | 41.94 | 23.75 | 2.982589 | 1.16724 | 162.61 | 1124.66 | 41.11 | 4.368511 | 26.02 | 121.5 | 1125.47 | 32.84 | 26.93 | 4.421025 | 1.16724 | 88.66 | 1122.29 | 26.98 | 5.061557 | 26.3 | 61.68 | 1119.3 | 18.72 | 23.96 | 5.00003 | 1.16724 | 1484.16 | 1281.04
1.29999999e-05 | 0.00147000002 | 9.89999971e-05 | 1.20000004e-05 | 228.1651 | 1521.78 | 1133.09 | 1052.29 | 44.22 | 24.81388 | 1140.81 | 229.33 | 13.46 | 1.328 | 1.334 | 2.125535 | 204.52 | 1129.49 | 41.84 | 24.53 | 2.979944 | 1.16724 | 162.68 | 1122.42 | 41.07 | 4.538809 | 26.41 | 121.61 | 1123.21 | 33.07 | 27.7 | 4.285473 | 1.16724 | 88.54 | 1119.09 | 26.98 | 5.063035 | 26.85 | 61.56 | 1115.79 | 18.59 | 24.2 | 5.000032 | 1.16724 | 1484.17 | 1278.26
1.40000002e-05 | 0.00158000004 | 9.40000027e-05 | 3.09999996e-05 | 230.076 | 1329.1 | 1139.76 | 1063.39 | 45.9 | 24.93903 | 1149.97 | 228.91 | 10.65 | 1.328 | 1.334 | 2.127606 | 203.97 | 1139.25 | 43.48 | 20.61 | 3.027547 | 1.16724 | 160.49 | 1132.58 | 40.77 | 4.463264 | 22.29 | 119.72 | 1133.37 | 32.34 | 23.2 | 5.163933 | 1.16724 | 87.38 | 1130.84 | 26.19 | 5.064455 | 22.42 | 61.19 | 1127.76 | 18.28 | 20.61 | 5.000074 | 1.16724 | 1306.57 | 1283.5
1.40000002e-05 | 0.00158000004 | 9.40000027e-05 | 3.09999996e-05 | 230.334 | 1330.59 | 1145.98 | 1067.97 | 50.96 | 24.73183 | 1152.07 | 229.07 | 11.53 | 1.328 | 1.334 | 2.123183 | 204.34 | 1141.1 | 43.05 | 20.5 | 3.092102 | 1.16724 | 161.29 | 1134.37 | 40.93 | 4.427815 | 22.4 | 120.36 | 1135.08 | 32.69 | 23.23 | 4.95336 | 1.16724 | 87.67 | 1132.4 | 26.37 | 5.066371 | 22.74 | 61.3 | 1129.07 | 18.37 | 20.56 | 5.000076 | 1.16724 | 1303.35 | 1287.81
7.99999998e-06 | 0.000927000016 | 6.19999992e-05 | 2.49999994e-05 | 236.5939 | 1337.27 | 1143.76 | 1062.24 | 58.02 | 25.43332 | 1152.84 | 235.37 | 12.57 | 1.328 | 1.334 | 2.05937 | 209.94 | 1141.48 | 41.38 | 20.24 | 2.864022 | 1.16724 | 168.56 | 1134.19 | 39.85 | 3.946612 | 21.66 | 128.71 | 1134.28 | 33.05 | 23.28 | 4.926925 | 1.16724 | 95.66 | 1131.47 | 30.86 | 5.062743 | 24.83 | 64.8 | 1127.77 | 21.9 | 24.38 | 5.000061 | 1.16724 | 1304.89 | 1285.85
9.00000032e-06 | 0.000957000011 | 4.70000014e-05 | 2.80000004e-05 | 229.896 | 1328.06 | 1140.75 | 1061.45 | 51.37 | 24.92513 | 1149.04 | 229 | 10.84 | 1.328 | 1.334 | 2.120921 | 204.07 | 1138 | 39.89 | 19.5 | 3.060011 | 1.16724 | 164.18 | 1130.82 | 38.7 | 4.134623 | 20.97 | 125.48 | 1130.97 | 31.92 | 22.53 | 5.093863 | 1.16724 | 93.56 | 1128.16 | 29.54 | 5.064112 | 24.07 | 64.02 | 1124.57 | 21.14 | 23.86 | 5.00006 | 1.16724 | 1301.59 | 1281.15
1.40000002e-05 | 0.00158000004 | 9.40000027e-05 | 3.09999996e-05 | 230.2215 | 1329.94 | 1142.9 | 1063.97 | 44.31 | 24.9876 | 1149.89 | 229.36 | 10.66 | 1.328 | 1.334 | 2.126337 | 204.37 | 1138.75 | 40.46 | 20.75 | 2.951232 | 1.16724 | 163.91 | 1131.74 | 42.18 | 4.353295 | 22.78 | 121.73 | 1132.55 | 32.65 | 23.45 | 4.866781 | 1.16724 | 89.08 | 1129.79 | 27.39 | 5.070163 | 22.67 | 61.69 | 1126.68 | 18.78 | 20.92 | 5.000071 | 1.16724 | 1293.83 | 1280.61
1.40000002e-05 | 0.00158000004 | 9.40000027e-05 | 3.09999996e-05 | 230.4274 | 1331.13 | 1141.17 | 1061.09 | 46.4 | 24.9784 | 1151.27 | 229.4 | 10.71 | 1.328 | 1.334 | 2.19582 | 204.43 | 1140.03 | 40.49 | 21.42 | 2.951289 | 1.16724 | 163.94 | 1132.89 | 42.25 | 4.35547 | 23.23 | 121.69 | 1133.7 | 32.61 | 23.8 | 5.058342 | 1.16724 | 89.08 | 1130.95 | 27.36 | 5.066376 | 22.99 | 61.72 | 1127.59 | 18.78 | 21.37 | 5.000075 | 1.16724 | 1295.17 | 1279.81
1.40000002e-05 | 0.00158000004 | 9.40000027e-05 | 3.09999996e-05 | 229.716 | 1327.02 | 1145.54 | 1067.41 | 71.78 | 24.83932 | 1152.47 | 229.25 | 11 | 1.328 | 1.334 | 2.060028 | 204.41 | 1141.33 | 43.33 | 20.28 | 3.016458 | 1.16724 | 161.08 | 1134.39 | 40.96 | 4.446037 | 22.13 | 120.12 | 1135.04 | 33.46 | 23.38 | 5.027723 | 1.16724 | 86.66 | 1132.39 | 25.5 | 5.06569 | 22.01 | 61.16 | 1128.68 | 18.23 | 20.44 | 5.000067 | 1.16724 | 1293.93 | 1280.28
1.40000002e-05 | 0.00158000004 | 9.40000027e-05 | 3.09999996e-05 | 229.8372 | 1327.72 | 1143.22 | 1064.04 | 73.94 | 24.8182 | 1149.33 | 229.31 | 11.19 | 1.328 | 1.334 | 2.125173 | 204.49 | 1138.14 | 43.32 | 20.39 | 3.015035 | 1.16724 | 161.17 | 1131.13 | 40.83 | 4.43376 | 22.31 | 120.34 | 1131.75 | 33.71 | 23.44 | 5.225443 | 1.16724 | 86.63 | 1129.2 | 25.48 | 5.066332 | 22.14 | 61.15 | 1125.45 | 18.21 | 20.32 | 5.000067 | 1.16724 | 1292.83 | 1275.63
9.00000032e-06 | 0.000957000011 | 4.70000014e-05 | 2.80000004e-05 | 230.836 | 1333.49 | 1140.12 | 1059.54 | 68.24 | 24.77591 | 1146.89 | 229.56 | 11.44 | 1.328 | 1.334 | 2.055461 | 204.79 | 1135.4 | 39.93 | 20.2 | 2.960725 | 1.16724 | 164.86 | 1128.15 | 38.92 | 4.12222 | 21.08 | 125.94 | 1128.24 | 32.05 | 22.7 | 5.076245 | 1.16724 | 93.89 | 1125.45 | 29.81 | 5.062635 | 24.15 | 64.08 | 1121.57 | 21.19 | 23.71 | 5.000111 | 1.16724 | 1292.83 | 1273.68
1.40000002e-05 | 0.00158000004 | 9.40000027e-05 | 3.09999996e-05 | 229.2746 | 1324.47 | 1143.29 | 1061.42 | 56.73 | 24.97639 | 1148.11 | 229.83 | 10.99 | 1.328 | 1.334 | 2.126223 | 204.85 | 1136.55 | 41.84 | 21.09 | 2.976518 | 1.16724 | 163.01 | 1129.32 | 42.04 | 4.589688 | 23.2 | 120.97 | 1130.18 | 32.25 | 23.42 | 4.902351 | 1.16724 | 88.72 | 1127.04 | 27.26 | 5.062311 | 23.21 | 61.46 | 1123.59 | 18.56 | 20.74 | 5.000006 | 1.16724 | 1276.62 | 1272.47
9.00000032e-06 | 0.000957000011 | 4.70000014e-05 | 2.80000004e-05 | 230.3236 | 1330.53 | 1139.37 | 1059.11 | 91.67 | 24.85208 | 1145.01 | 230.37 | 11.52 | 1.328 | 1.334 | 2.053601 | 205.51 | 1133.61 | 39.61 | 19.53 | 2.948134 | 1.16724 | 165.9 | 1126.33 | 39.28 | 4.104515 | 21.16 | 126.62 | 1126.51 | 32.35 | 22.5 | 4.94347 | 1.16724 | 94.27 | 1123.74 | 29.92 | 5.062297 | 24.08 | 64.35 | 1119.94 | 21.46 | 23.75 | 5.000142 | 1.16724 | 1270.82 | 1273.65
9.00000032e-06 | 0.000957000011 | 4.70000014e-05 | 2.80000004e-05 | 230.4967 | 1331.53 | 1141.49 | 1062.35 | 103.39 | 24.92137 | 1148.73 | 231.06 | 11.56 | 1.328 | 1.334 | 2.053184 | 206.14 | 1137.49 | 39.61 | 19.4 | 2.857108 | 1.16724 | 166.53 | 1130.25 | 39.57 | 4.100896 | 20.58 | 126.96 | 1130.34 | 32.54 | 22.03 | 4.952176 | 1.16724 | 94.42 | 1127.58 | 30.06 | 5.063328 | 23.48 | 64.36 | 1123.55 | 21.48 | 23.18 | 5.00006 | 1.16724 | 1257.9 | 1207.39
1.99999995e-05 | 0.00224000006 | 4.40000003e-05 | 3.50000009e-05 | 236.3409 | 1335.84 | 1142.41 | 1084.47 | 147.71 | 25.69221 | 1151.21 | 239.38 | 12.59 | 1.328 | 1.334 | 1.990727 | 213.69 | 1139.99 | 48.85 | 20.85 | 2.821586 | 1.16724 | 164.84 | 1133.47 | 42.06 | 3.994138 | 21.13 | 122.78 | 1133.65 | 32.99 | 21.66 | 4.728036 | 1.16724 | 89.79 | 1131.76 | 27.25 | 5.056645 | 20.85 | 62.54 | 1126.99 | 19.67 | 20.1 | 5.000072 | 1.16724 | 1229.49 | 1251.12
9.00000032e-06 | 0.000957000011 | 4.70000014e-05 | 2.80000004e-05 | 229.8164 | 1327.6 | 1140.26 | 1059.98 | 171.88 | 25.48852 | 1150 | 235.39 | 11.55 | 1.328 | 1.334 | 1.988153 | 209.91 | 1138.49 | 41.7 | 19.02 | 2.789473 | 1.16724 | 168.21 | 1131.19 | 40.48 | 3.840017 | 20.44 | 127.73 | 1131.05 | 32.98 | 21.22 | 4.671375 | 1.16724 | 94.75 | 1127.75 | 30.41 | 5.061814 | 22.84 | 64.34 | 1122.98 | 21.47 | 21.94 | 5.000051 | 1.16724 | 1190.23 | 1301.63
2.40000008e-05 | 0.00133999996 | 4.50000007e-05 | 1.29999999e-05 | 232.0899 | 1216.4 | 1137.78 | 1056.77 | 41.67 | 24.85888 | 1147.91 | 228.9 | 10.63 | 1.328 | 1.334 | 2.194258 | 204.04 | 1136.99 | 42.42 | 18.77 | 3.004529 | 1.16724 | 161.62 | 1129.53 | 38.78 | 4.341668 | 20.1 | 122.84 | 1129.89 | 33.23 | 22 | 4.776296 | 1.16724 | 89.61 | 1126.98 | 27.21 | 5.075994 | 21.66 | 62.4 | 1124.34 | 19.5 | 20.63 | 5.000058 | 1.16724 | 1198.5 | 1211.33
2.80000004e-05 | 0.00138999999 | 6.50000002e-05 | 1.40000002e-05 | 231.1035 | 1211.23 | 1149.87 | 1069.72 | 64.17 | 24.76868 | 1155.46 | 229.29 | 10.59 | 1.328 | 1.334 | 2.098182 | 204.52 | 1144.81 | 46.83 | 18.98 | 3.109548 | 1.16724 | 157.69 | 1138.15 | 42.51 | 4.648703 | 20.73 | 115.18 | 1139.23 | 31.44 | 20.34 | 4.977501 | 1.16724 | 83.74 | 1135.73 | 23.95 | 5.075456 | 18.48 | 59.79 | 1130.75 | 16.88 | 17.48 | 5.000072 | 1.16724 | 1181.75 | 1212.5
9.00000032e-06 | 0.000957000011 | 4.70000014e-05 | 2.80000004e-05 | 229.896 | 1328.06 | 1146.37 | 1069.52 | 183.38 | 25.63193 | 1156.86 | 236.26 | 10.83 | 1.328 | 1.334 | 1.997564 | 210.62 | 1145.97 | 42.49 | 18.01 | 2.800576 | 1.16724 | 168.13 | 1138.96 | 40.83 | 3.73393 | 19.56 | 127.3 | 1138.79 | 32.93 | 20.32 | 4.894577 | 1.16724 | 94.37 | 1135.77 | 30.06 | 5.062043 | 21.59 | 64.31 | 1130.86 | 21.45 | 21.28 | 5.000051 | 1.16724 | 1180.87 | 1206.16
1.6e-05 | 0.00219999999 | 4.99999987e-05 | 3.19999999e-05 | 231.6336 | 1234.69 | 1159.49 | 1105.74 | 98.46 | 24.76221 | 1163.37 | 230.79 | 10.86 | 1.328 | 1.334 | 2.071469 | 206.03 | 1153.06 | 46.38 | 18.52 | 2.957439 | 1.16724 | 159.65 | 1146.94 | 39.85 | 4.229722 | 18.93 | 119.8 | 1147.4 | 31.3 | 19.33 | 4.647386 | 1.16724 | 88.5 | 1145.85 | 26.31 | 5.066558 | 18.64 | 62.19 | 1142.04 | 19.34 | 18.58 | 5.000058 | 1.16724 | 1171.15 | 1203.76
7.99999998e-06 | 0.000927000016 | 6.19999992e-05 | 2.49999994e-05 | 238.4622 | 1347.83 | 1167.21 | 1088.73 | 236.6 | 26.87393 | 1172.18 | 247.41 | 11.25 | 1.328 | 1.334 | 1.878926 | 220.54 | 1159.69 | 44.64 | 17.41 | 2.551625 | 1.16724 | 175.9 | 1152.71 | 43.75 | 3.481882 | 18.7 | 132.15 | 1152.34 | 35.1 | 19.48 | 4.651993 | 1.16724 | 97.05 | 1149.07 | 31.95 | 5.066025 | 20.68 | 65.1 | 1143.5 | 22.28 | 19.99 | 5.000056 | 1.16724 | 1149.96 | 1206.05
7.99999998e-06 | 0.000927000016 | 6.19999992e-05 | 2.49999994e-05 | 237.7581 | 1343.85 | 1162.34 | 1086.64 | 231.52 | 26.94008 | 1172.07 | 247.01 | 11.09 | 1.328 | 1.334 | 1.873579 | 220.07 | 1161.52 | 44.83 | 17.31 | 2.628954 | 1.16724 | 175.24 | 1154.73 | 43.53 | 3.61295 | 18.87 | 131.71 | 1154.57 | 35.1 | 19.71 | 4.507463 | 1.16724 | 96.61 | 1151.41 | 31.6 | 5.063278 | 20.64 | 65.01 | 1146.14 | 22.15 | 20.22 | 5.000054 | 1.16724 | 1150.41 | 1182.23
7.99999998e-06 | 0.000927000016 | 6.19999992e-05 | 2.49999994e-05 | 237.4732 | 1342.24 | 1179.44 | 1103.77 | 229.78 | 26.95759 | 1186.27 | 246.84 | 10.4 | 1.328 | 1.334 | 1.88012 | 219.89 | 1175.73 | 44.66 | 16.39 | 2.557213 | 1.16724 | 175.23 | 1168.75 | 43.96 | 3.504345 | 17.71 | 131.27 | 1168.3 | 35.25 | 18.91 | 4.69583 | 1.16724 | 96.02 | 1165.07 | 31.38 | 5.067854 | 19.2 | 64.64 | 1159.19 | 21.8 | 19.14 | 5.00006 | 1.16724 | 1150.27 | 1056.59
7.99999998e-06 | 0.000927000016 | 6.19999992e-05 | 2.49999994e-05 | 238.8072 | 1349.78 | 1184.63 | 1110.15 | 239.1 | 26.95796 | 1188.51 | 247.5 | 10.37 | 1.328 | 1.334 | 1.940379 | 220.54 | 1176.72 | 44.77 | 16.12 | 2.554971 | 1.16724 | 175.77 | 1169.98 | 43.95 | 3.495041 | 17.58 | 131.82 | 1169.61 | 35.28 | 18.33 | 4.681339 | 1.16724 | 96.54 | 1166.49 | 31.5 | 5.064999 | 19.21 | 65.04 | 1160.94 | 22.19 | 18.91 | 5.000056 | 1.16724 | 1151.9 | 1057.16
7.99999998e-06 | 0.000927000016 | 6.19999992e-05 | 2.49999994e-05 | 236.6063 | 1337.34 | 1173.27 | 1095.81 | 224.19 | 26.78502 | 1183.85 | 246.32 | 11.05 | 1.328 | 1.334 | 1.932667 | 219.53 | 1172.82 | 44.67 | 16.8 | 2.628902 | 1.16724 | 174.86 | 1165.64 | 43.25 | 3.605306 | 18.23 | 131.61 | 1165.2 | 34.85 | 19.07 | 4.484537 | 1.16724 | 96.76 | 1161.61 | 31.8 | 5.062783 | 19.96 | 64.96 | 1155.82 | 22.12 | 19.77 | 5.000052 | 1.16724 | 1150.32 | 1159.75
9.00000032e-06 | 0.000957000011 | 4.70000014e-05 | 2.80000004e-05 | 230.3998 | 1330.97 | 1188.56 | 1114.05 | 217.32 | 26.42388 | 1197.34 | 239.41 | 8.66 | 1.328 | 1.334 | 1.941103 | 212.99 | 1186.31 | 44.85 | 15.74 | 2.75465 | 1.16724 | 168.14 | 1179.11 | 41.14 | 3.803367 | 16.69 | 127 | 1178.45 | 32.9 | 17.84 | 4.806102 | 1.16724 | 94.1 | 1174.79 | 30.32 | 5.067813 | 18.7 | 63.78 | 1168.85 | 20.95 | 18.29 | 5.000034 | 1.16724 | 1151.57 | 1159.67
2.7e-05 | 0.00138000003 | 4.09999993e-05 | 4.3e-05 | 233.2882 | 1222.68 | 1190.83 | 1112.42 | 127.39 | 25.14375 | 1194.57 | 232.64 | 9.28 | 1.328 | 1.334 | 2.030241 | 207.5 | 1183.81 | 46.67 | 16.15 | 2.978401 | 1.16724 | 160.83 | 1176.56 | 42.25 | 4.114254 | 17.01 | 118.58 | 1176.32 | 32.62 | 17.72 | 4.7209 | 1.16724 | 85.96 | 1172.21 | 25.67 | 5.080523 | 16.02 | 60.29 | 1166.69 | 17.44 | 15.41 | 5.000077 | 1.16724 | 1131.2 | 1116.24
2.30000005e-05 | 0.00133 | 3.70000016e-05 | 4.19999997e-05 | 231.5939 | 1213.8 | 1183.9 | 1103.48 | 117.59 | 24.98619 | 1191.88 | 232.1 | 9.55 | 1.328 | 1.334 | 2.028803 | 207.12 | 1180.68 | 46.59 | 16.54 | 2.899183 | 1.16724 | 160.53 | 1173.02 | 41.9 | 4.10055 | 17.67 | 118.63 | 1172.74 | 32.54 | 18.22 | 4.885473 | 1.16724 | 86.09 | 1168.61 | 25.75 | 5.080163 | 16.84 | 60.34 | 1163.07 | 17.43 | 15.87 | 5.000071 | 1.16724 | 1131.25 | 975.5
2.30000005e-05 | 0.00620000018 | 0.000103999999 | 5.40000001e-05 | 235.244 | 1125.08 | 1191.65 | 1115.23 | 70.33 | 25.60688 | 1195.35 | 236.18 | 9.5 | 1.328 | 1.334 | 2.03692 | 210.58 | 1185.24 | 46.85 | 15.52 | 2.788622 | 1.16724 | 163.73 | 1178.29 | 43.42 | 4.264362 | 17.08 | 120.31 | 1178.75 | 33.6 | 17.74 | 4.764863 | 1.16724 | 86.71 | 1175.6 | 26.28 | 5.084157 | 15.64 | 60.43 | 1170.88 | 17.56 | 15.03 | 5.000069 | 1.16724 | 1087.26 | 967.15
2.30000005e-05 | 0.00620000018 | 0.000103999999 | 5.40000001e-05 | 235.3883 | 1125.77 | 1189.95 | 1109.63 | 71.08 | 25.62108 | 1189.25 | 236.21 | 9.66 | 1.328 | 1.334 | 2.106606 | 210.59 | 1178.82 | 46.39 | 15.9 | 2.854716 | 1.16724 | 164.2 | 1171.63 | 43.6 | 4.07313 | 17.24 | 120.6 | 1171.84 | 33.64 | 17.93 | 4.939167 | 1.16724 | 86.96 | 1168.52 | 26.4 | 5.075972 | 16.13 | 60.56 | 1163.61 | 17.69 | 15.37 | 5.00007 | 1.16724 | 1087.07 | 949.34
2.30000005e-05 | 0.00620000018 | 0.000103999999 | 5.40000001e-05 | 234.8342 | 1123.12 | 1185.4 | 1101.85 | 65.12 | 25.49784 | 1189.8 | 236.09 | 9.89 | 1.328 | 1.334 | 2.028905 | 210.59 | 1178.6 | 46.19 | 16.38 | 2.84925 | 1.16724 | 164.4 | 1170.95 | 43.57 | 4.057827 | 18.08 | 120.83 | 1171.13 | 33.45 | 18.46 | 4.907317 | 1.16724 | 87.38 | 1167.39 | 26.75 | 5.075247 | 16.99 | 60.63 | 1162.29 | 17.73 | 15.88 | 5.000068 | 1.16724 | 1086.35 | 952.01
2.30000005e-05 | 0.00620000018 | 0.000103999999 | 5.40000001e-05 | 235.612 | 1126.84 | 1193.74 | 1117.99 | 72.52 | 25.58367 | 1196.45 | 236.27 | 9.47 | 1.328 | 1.334 | 2.029941 | 210.69 | 1186.45 | 46.68 | 15.59 | 2.85954 | 1.16724 | 164.01 | 1179.72 | 43.47 | 4.077373 | 17.16 | 120.54 | 1180.17 | 33.54 | 17.76 | 4.748172 | 1.16724 | 87 | 1177.11 | 26.35 | 5.076385 | 15.68 | 60.65 | 1172.56 | 17.75 | 15.41 | 5.000068 | 1.16724 | 1087.05 | 1305.52
2.30000005e-05 | 0.00620000018 | 0.000103999999 | 5.40000001e-05 | 235.4893 | 1228.64 | 1194.51 | 1114 | 185.04 | 26.46381 | 1196.72 | 243.19 | 9.81 | 1.328 | 1.334 | 2.028319 | 216.72 | 1186.23 | 49.5 | 16.31 | 2.776746 | 1.16724 | 167.22 | 1178.99 | 45.14 | 3.960615 | 17.14 | 122.08 | 1178.74 | 34.33 | 17.76 | 4.688074 | 1.16724 | 87.75 | 1174.78 | 26.98 | 5.077754 | 15.89 | 60.77 | 1168.82 | 17.88 | 15.07 | 5.000071 | 1.16724 | 1086.47 | 1292.83
2.30000005e-05 | 0.00620000018 | 0.000103999999 | 5.40000001e-05 | 235.5639 | 1126.61 | 1193.42 | 1115.53 | 72.11 | 25.59409 | 1198.68 | 236.27 | 9.61 | 1.328 | 1.334 | 2.064243 | 210.68 | 1187.49 | 46.46 | 15.73 | 2.941148 | 1.16724 | 164.22 | 1180.43 | 43.19 | 4.049317 | 17.2 | 121.03 | 1180.46 | 33.57 | 17.62 | 4.804774 | 1.16724 | 87.46 | 1176.8 | 26.72 | 5.069601 | 16.23 | 60.74 | 1171.49 | 17.86 | 15 | 5.000069 | 1.16724 | 1086.08 | 1299.95
2.30000005e-05 | 0.00620000018 | 0.000103999999 | 5.40000001e-05 | 236.1985 | 1232.34 | 1194.52 | 1119.28 | 189.18 | 26.37692 | 1199.18 | 243.56 | 10.25 | 1.328 | 1.334 | 1.902172 | 217.18 | 1189.07 | 49.76 | 16.16 | 2.634205 | 1.16724 | 167.42 | 1182.25 | 44.83 | 3.788168 | 16.91 | 122.59 | 1182.11 | 34.52 | 17.47 | 4.361845 | 1.16724 | 88.07 | 1178.34 | 27.09 | 5.077253 | 15.51 | 60.98 | 1172.76 | 18.1 | 15.01 | 5.000068 | 1.16724 | 1086.2 | 1298.68
2.30000005e-05 | 0.00620000018 | 0.000103999999 | 5.40000001e-05 | 227.5279 | 1111.23 | 1189.67 | 1108.88 | 51.15 | 24.78644 | 1195.66 | 229.38 | 9.22 | 1.328 | 1.334 | 2.060527 | 204.6 | 1183.55 | 44.59 | 16.06 | 3.048094 | 1.16724 | 160.01 | 1175.94 | 41.87 | 4.23195 | 17.71 | 118.14 | 1175.95 | 32.42 | 18.2 | 4.918881 | 1.16724 | 85.72 | 1172.05 | 25.68 | 5.068549 | 16.7 | 60.04 | 1166.54 | 17.16 | 15.32 | 5.000079 | 1.16724 | 1088.2 | 1294.29
2.59999997e-05 | 0.00135000004 | 7.50000036e-05 | 9.99999975e-06 | 230.4497 | 1074.06 | 1205.15 | 1127.11 | 119.56 | 25.33785 | 1212.62 | 232.71 | 7.16 | 1.328 | 1.334 | 2.002412 | 207.37 | 1202.02 | 46.33 | 13.16 | 2.79432 | 1.16724 | 161.04 | 1194.15 | 42.7 | 3.919889 | 14 | 118.34 | 1193.54 | 32.45 | 14.44 | 4.841851 | 1.16724 | 85.89 | 1189.14 | 25.74 | 5.0873 | 13.07 | 60.15 | 1183.31 | 17.35 | 12.53 | 5.000066 | 1.16724 | 990.96 | 1294.07
2.7e-05 | 0.00138000003 | 4.09999993e-05 | 4.3e-05 | 231.4388 | 1078.67 | 1203.65 | 1123.75 | 125.13 | 25.15339 | 1213.47 | 233.03 | 7.96 | 1.328 | 1.334 | 1.928659 | 207.88 | 1202.18 | 47.23 | 13.78 | 2.80721 | 1.16724 | 160.65 | 1194.22 | 42.52 | 3.772259 | 14.55 | 118.13 | 1193.46 | 32.46 | 14.66 | 4.672213 | 1.16724 | 85.67 | 1188.68 | 25.63 | 5.088604 | 13.5 | 60.04 | 1182.53 | 17.21 | 12.84 | 5.000067 | 1.16724 | 990.61 | 1296.55
3.09999996e-05 | 0.0065299999 | 7.79999973e-05 | 4.09999993e-05 | 232.0591 | 1133.36 | 1200.61 | 1122.15 | 182.72 | 25.84719 | 1206.17 | 237.65 | 8.34 | 1.328 | 1.334 | 1.93831 | 211.81 | 1194.45 | 47.65 | 14.46 | 2.740482 | 1.16724 | 164.16 | 1186.79 | 43.86 | 3.826303 | 15.35 | 120.3 | 1186.07 | 33.45 | 15.7 | 4.423125 | 1.16724 | 86.85 | 1181.4 | 26.42 | 5.072554 | 14.33 | 60.43 | 1174.42 | 17.61 | 13.46 | 5.000068 | 1.16724 | 991.13 | 1464.16
1.10000001e-05 | 0.00224000006 | 4.40000003e-05 | 2.30000005e-05 | 230.4378 | 1331.19 | 1201.91 | 1116.22 | 37.15 | 22.76894 | 1214.66 | 228.61 | 8.62 | 1.328 | 1.334 | 2.168399 | 205.84 | 1201.79 | 41.64 | 16.23 | 1.978215 | 1.16755 | 164.2 | 1191.35 | 38.19 | 3.940037 | 18.09 | 126.01 | 1189.74 | 31.81 | 18.56 | 4.714046 | 1.16755 | 94.2 | 1184.55 | 30.25 | 5.067443 | 19.82 | 63.95 | 1180.31 | 21.13 | 18.26 | 5.000065 | 1.16755 | 1318.97 | 1183.65
1.10000001e-05 | 0.00224000006 | 4.40000003e-05 | 2.30000005e-05 | 229.8718 | 1327.92 | 1195.65 | 1109 | 33.62 | 22.7636 | 1210.53 | 228.52 | 8.41 | 1.328 | 1.334 | 2.167551 | 205.76 | 1197.51 | 41.71 | 16.75 | 1.97863 | 1.16755 | 164.05 | 1186.94 | 38.07 | 4.099492 | 18.63 | 125.98 | 1185.47 | 31.64 | 19.01 | 4.702503 | 1.16755 | 94.34 | 1180.15 | 30.42 | 5.069792 | 20.45 | 63.92 | 1176.17 | 21.09 | 18.9 | 5.000068 | 1.16755 | 1318.04 | 1182.46
1.10000001e-05 | 0.00224000006 | 4.40000003e-05 | 2.30000005e-05 | 230.5763 | 1331.99 | 1199.25 | 1115.39 | 38.02 | 22.78355 | 1206.7 | 228.67 | 8.63 | 1.328 | 1.334 | 2.167593 | 205.88 | 1194.32 | 40.62 | 16.52 | 1.966093 | 1.16755 | 165.26 | 1184.38 | 38.57 | 4.068257 | 18.36 | 126.69 | 1183.19 | 32.25 | 18.98 | 4.889499 | 1.16755 | 94.44 | 1178.6 | 30.34 | 5.066969 | 20.14 | 64.1 | 1175 | 21.25 | 18.99 | 5.000067 | 1.16755 | 1317.61 | 1169.3
1.10000001e-05 | 0.00224000006 | 4.40000003e-05 | 2.30000005e-05 | 229.9081 | 1328.13 | 1200.26 | 1115.69 | 33.85 | 22.73984 | 1211.31 | 228.59 | 8.46 | 1.328 | 1.334 | 2.097752 | 205.85 | 1198.61 | 40.38 | 16.32 | 1.963257 | 1.16755 | 165.47 | 1188.42 | 38.59 | 4.057526 | 18.2 | 126.88 | 1187.11 | 32.26 | 18.76 | 4.688796 | 1.16755 | 94.62 | 1182.16 | 30.39 | 5.066055 | 19.99 | 64.23 | 1178.41 | 21.39 | 18.95 | 5.000066 | 1.16755 | 1317.14 | 1164.13
1.40000002e-05 | 0.00158000004 | 9.40000027e-05 | 3.09999996e-05 | 230.9745 | 1334.29 | 1199.36 | 1114.53 | 94.4 | 22.70818 | 1202.51 | 230.95 | 9.49 | 1.328 | 1.334 | 2.099487 | 208.24 | 1189.99 | 44.71 | 17.85 | 1.880255 | 1.16755 | 163.53 | 1179.95 | 41.97 | 4.065701 | 19.14 | 121.56 | 1178.81 | 32.59 | 19.23 | 4.577518 | 1.16755 | 88.97 | 1173.7 | 27.51 | 5.068233 | 18.53 | 61.46 | 1167.79 | 18.56 | 16.81 | 5.000016 | 1.16755 | 1261.65 | 1122.85
1.29999999e-05 | 0.00130999996 | 0.000103999999 | 2.90000007e-05 | 230.3485 | 1227.84 | 1182.55 | 1094.56 | 31.2 | 22.43117 | 1189.41 | 228.55 | 9.55 | 1.328 | 1.334 | 2.03366 | 206.12 | 1176.35 | 39.69 | 15.74 | 1.936841 | 1.16755 | 166.43 | 1166.08 | 37.57 | 3.831435 | 17.53 | 128.86 | 1164.72 | 32.2 | 18.44 | 4.766556 | 1.16755 | 96.66 | 1160.1 | 31.35 | 5.069604 | 20.14 | 65.31 | 1157.23 | 22.47 | 18.92 | 5.000051 | 1.16755 | 1219.03 | 1079.11
0.000260000001 | 0.00205000001 | 6.39999998e-05 | 6.80000012e-05 | 234.4449 | 1542.24 | 1169.03 | 1084.9 | 131.2 | 25.53162 | 1175.38 | 237.66 | 14.2 | 1.328 | 1.334 | 2.075637 | 212.13 | 1164.11 | 50.29 | 22.7 | 1.897962 | 1.16755 | 161.84 | 1155.11 | 42.66 | 4.258873 | 24.22 | 119.18 | 1154.79 | 34.84 | 24.84 | 4.444953 | 1.16755 | 84.34 | 1150.34 | 27.17 | 5.046274 | 23.53 | 57.17 | 1144.42 | 18.27 | 21.36 | 5.000082 | 1.16755 | 1453.09 | 1658.25
1.40000002e-05 | 0.00146000006 | 5.29999998e-05 | 3.19999999e-05 | 230.746 | 1332.97 | 1164.1 | 1088.62 | 50.08 | 24.80859 | 1178.91 | 229.01 | 9.95 | 1.328 | 1.334 | 2.122158 | 204.2 | 1167.95 | 44.74 | 19.03 | 1.995582 | 1.16755 | 159.46 | 1159.43 | 40.01 | 4.307209 | 20.66 | 119.45 | 1159.27 | 32.27 | 20.91 | 4.807199 | 1.16755 | 87.18 | 1155.79 | 26.11 | 5.066726 | 20.26 | 61.07 | 1151.49 | 18.15 | 19.69 | 5.000077 | 1.16755 | 1308.04 | 1304.71
1.49999996e-05 | 0.00202000001 | 5.40000001e-05 | 3.89999987e-05 | 231.6098 | 1337.96 | 1166.41 | 1087.85 | 121.23 | 25.13463 | 1176.23 | 232.53 | 10.65 | 1.328 | 1.334 | 2.057947 | 207.4 | 1164.9 | 44.57 | 19.19 | 1.900967 | 1.16755 | 162.83 | 1156.12 | 41.47 | 4.1066 | 20.51 | 121.36 | 1155.74 | 32.43 | 20.66 | 4.618098 | 1.16755 | 88.93 | 1151.93 | 27.36 | 5.069286 | 19.88 | 61.57 | 1147.22 | 18.67 | 18.26 | 5.000069 | 1.16755 | 1236.72 | 1300.17
0.000669999979 | 0.0131000001 | 5.60000008e-05 | 0.00135999999 | 231.312 | 1336.24 | 1188.42 | 1104.13 | 134.07 | 25.16394 | 1202.73 | 232.59 | 11.4 | 1.328 | 1.334 | 1.974422 | 207.43 | 1190.9 | 50.13 | 18.86 | 1.893528 | 1.16755 | 157.3 | 1181.08 | 42.09 | 4.10186 | 20.03 | 115.21 | 1180.25 | 32.66 | 20.57 | 4.770877 | 1.16755 | 82.55 | 1175.28 | 28.22 | 5.045841 | 21.08 | 54.33 | 1169.39 | 19.57 | 22.31 | 5.000036 | 1.16755 | 1241.17 | 1200.11
3.40000006e-05 | 0.00638000015 | 9.00000014e-05 | 5.60000008e-05 | 234.002 | 1220.88 | 1193.43 | 1101.82 | 64.9 | 25.45761 | 1200.47 | 235.81 | 11.28 | 1.328 | 1.334 | 2.102641 | 210.35 | 1188.08 | 46.96 | 18.14 | 1.892507 | 1.16755 | 163.39 | 1177.64 | 42.3 | 4.211724 | 19.58 | 121.09 | 1176.87 | 33.43 | 20.05 | 4.695333 | 1.16755 | 87.66 | 1171.98 | 26.87 | 5.07209 | 18.57 | 60.79 | 1165.76 | 17.88 | 16.9 | 5.000082 | 1.16755 | 1188.3 | 1177.93
2.7e-05 | 0.00647999998 | 9.30000024e-05 | 3.60000013e-05 | 227.5566 | 1111.37 | 1196.31 | 1100.81 | 32.09 | 24.73778 | 1201.79 | 228.78 | 9.64 | 1.328 | 1.334 | 2.194599 | 204.04 | 1187.64 | 45.25 | 17.02 | 2.003402 | 1.16755 | 158.79 | 1176.3 | 40.75 | 4.391928 | 18.36 | 118.04 | 1175.05 | 32.03 | 18.73 | 5.061697 | 1.16755 | 86.01 | 1169.43 | 26.06 | 5.068028 | 18.04 | 59.95 | 1162.3 | 17.06 | 15.75 | 5.000083 | 1.16755 | 1103.23 | 1141.79
2.7e-05 | 0.00647999998 | 9.30000024e-05 | 3.60000013e-05 | 229.5857 | 1121.28 | 1193.41 | 1102.77 | 62.11 | 24.7239 | 1203.09 | 229.36 | 9.95 | 1.328 | 1.334 | 2.123819 | 204.64 | 1189.53 | 46.07 | 16.73 | 1.967548 | 1.16755 | 158.57 | 1178.69 | 40.6 | 4.238167 | 17.95 | 117.97 | 1177.44 | 32.22 | 18.58 | 5.096908 | 1.16755 | 85.75 | 1172.27 | 25.86 | 5.067862 | 17.47 | 59.89 | 1165.43 | 16.99 | 15.71 | 5.000079 | 1.16755 | 1095.13 | 1140.63
2.90000007e-05 | 0.00627999986 | 8.2999999e-05 | 5.29999998e-05 | 227.3969 | 1110.59 | 1190.83 | 1096.8 | 40.15 | 24.69504 | 1199.93 | 228.94 | 10.11 | 1.328 | 1.334 | 2.126188 | 204.24 | 1185.83 | 46.03 | 16.93 | 2.012611 | 1.16755 | 158.21 | 1174.69 | 40.51 | 4.59514 | 18.49 | 117.7 | 1173.63 | 32.02 | 18.54 | 5.091673 | 1.16755 | 85.68 | 1168.13 | 26 | 5.065924 | 17.75 | 59.68 | 1161.12 | 16.78 | 15.61 | 5.000083 | 1.16755 | 1096.01 | 1141.54
0.000308999995 | 0.00214 | 5.09999991e-05 | 7.89999976e-05 | 235.4066 | 1432.91 | 1162.24 | 1081.87 | 189.43 | 28.64218 | 1171.78 | 241.92 | 14.27 | 1.328 | 1.334 | 1.962383 | 213.27 | 1161.43 | 44.51 | 19.78 | 2.200777 | 1.16755 | 168.76 | 1153.33 | 43.65 | 3.742987 | 22.87 | 125.11 | 1153.52 | 34.69 | 21.64 | 4.422222 | 1.16755 | 90.42 | 1149.81 | 28.06 | 5.065408 | 22.63 | 62.36 | 1146.41 | 19.35 | 18.73 | 5.000079 | 1.16755 | 1290.93 | 1105.71
0.000308999995 | 0.00214 | 5.09999991e-05 | 7.89999976e-05 | 235.6958 | 1434.67 | 1161.32 | 1079.03 | 191.71 | 28.4918 | 1172.97 | 242.01 | 14.79 | 1.328 | 1.334 | 2.024822 | 213.52 | 1162.61 | 44.94 | 20.74 | 2.204035 | 1.16755 | 168.58 | 1154.33 | 43.6 | 3.912083 | 23.52 | 124.98 | 1154.59 | 34.58 | 22.66 | 4.598434 | 1.16755 | 90.4 | 1150.96 | 28.05 | 5.063411 | 22.74 | 62.35 | 1147.16 | 19.35 | 19.64 | 5.00008 | 1.16755 | 1290.15 | 1103.59
1.99999995e-05 | 0.00224000006 | 4.40000003e-05 | 3.50000009e-05 | 237.2008 | 1340.7 | 1156.25 | 1096.68 | 59.96 | 27.53157 | 1169.61 | 235.3 | 13.03 | 1.328 | 1.334 | 2.076344 | 207.77 | 1157.75 | 45.17 | 20.99 | 2.38226 | 1.16755 | 162.6 | 1149.67 | 39.65 | 4.060714 | 22.26 | 122.95 | 1149.53 | 32.06 | 22.46 | 4.904466 | 1.16755 | 90.89 | 1147.43 | 27.54 | 5.051588 | 22.31 | 63.35 | 1143.62 | 20.42 | 21.5 | 5.000062 | 1.16755 | 1313.63 | 1104.25
1.99999995e-05 | 0.00224000006 | 4.40000003e-05 | 3.50000009e-05 | 236.6788 | 1337.75 | 1152.14 | 1090.8 | 57.74 | 27.51906 | 1166.91 | 235.23 | 13.05 | 1.328 | 1.334 | 2.08 | 207.71 | 1154.75 | 44.91 | 21.07 | 2.317857 | 1.16755 | 162.8 | 1146.2 | 39.6 | 4.206779 | 22.39 | 123.2 | 1145.97 | 32.23 | 22.72 | 5.086536 | 1.16755 | 90.97 | 1143.88 | 27.64 | 5.049946 | 22.55 | 63.33 | 1139.71 | 20.35 | 21.39 | 5.000065 | 1.16755 | 1312.49 | 1173.98
0.000377999997 | 0.00203999993 | 0.000118999997 | 6.70000009e-05 | 229.6351 | 1634.1 | 1155.55 | 1074.53 | 121.57 | 26.77403 | 1163.88 | 231.06 | 17.26 | 1.328 | 1.334 | 2.076892 | 204.29 | 1152.39 | 43.03 | 24.8 | 2.364273 | 1.16755 | 161.26 | 1144.11 | 40.04 | 4.221188 | 26.94 | 121.22 | 1142.67 | 32.9 | 26.96 | 4.222827 | 1.16755 | 88.32 | 1138.37 | 26.47 | 5.048875 | 25.51 | 61.85 | 1133.36 | 18.81 | 22.61 | 4.999992 | 1.16755 | 1551.73 | 1174.53
0.000391999987 | 0.00206000009 | 5.90000018e-05 | 6.60000005e-05 | 236.7976 | 1549.48 | 1164.38 | 1081.92 | 83.5 | 27.95913 | 1174.91 | 235.89 | 14.57 | 1.328 | 1.334 | 2.10132 | 207.93 | 1164 | 48.62 | 23.59 | 2.299272 | 1.16755 | 159.31 | 1155.76 | 43.45 | 4.104433 | 25.71 | 115.86 | 1155.98 | 35.82 | 24.98 | 4.238019 | 1.16755 | 80.04 | 1151.2 | 27.14 | 5.01987 | 25.52 | 52.9 | 1143.09 | 17.96 | 24.63 | 5.000088 | 1.16755 | 1502.57 | 1175.42
0.000414999988 | 0.00215000007 | 9.79999968e-05 | 7.59999966e-05 | 236.0992 | 1544.91 | 1167.88 | 1084.54 | 79.07 | 27.89206 | 1178.13 | 235.76 | 14.39 | 1.328 | 1.334 | 2.101906 | 207.86 | 1167.1 | 48.76 | 23.9 | 2.366566 | 1.16755 | 159.1 | 1158.85 | 43.26 | 4.10533 | 25.97 | 115.84 | 1159.05 | 35.8 | 25.4 | 4.236245 | 1.16755 | 80.04 | 1154.22 | 27.15 | 5.021492 | 25.96 | 52.89 | 1145.85 | 17.93 | 25.11 | 5.000086 | 1.16755 | 1500.94 | 1175.48
0.000414999988 | 0.00215000007 | 9.79999968e-05 | 7.59999966e-05 | 236.8924 | 1550.1 | 1174.98 | 1093.78 | 87.15 | 27.88394 | 1182.07 | 236.03 | 14.33 | 1.328 | 1.334 | 2.101102 | 208.15 | 1171.37 | 48.67 | 23.57 | 2.298504 | 1.16755 | 159.48 | 1163.35 | 43.71 | 4.113592 | 25.7 | 115.77 | 1163.7 | 35.91 | 25.04 | 4.130621 | 1.16755 | 79.86 | 1158.99 | 27 | 5.017325 | 25.41 | 52.86 | 1150.89 | 17.9 | 24.97 | 5.000091 | 1.16755 | 1498.02 | 1176.85
0.000414999988 | 0.00215000007 | 9.79999968e-05 | 7.59999966e-05 | 236.3896 | 1546.81 | 1171.81 | 1089.57 | 81.35 | 27.87029 | 1180.96 | 235.95 | 14.45 | 1.328 | 1.334 | 2.031873 | 208.08 | 1170.1 | 48.15 | 23.28 | 2.29097 | 1.16755 | 159.93 | 1161.81 | 43.59 | 4.246168 | 25.36 | 116.34 | 1162.09 | 35.95 | 24.67 | 4.098116 | 1.16755 | 80.39 | 1157.15 | 27.47 | 5.02074 | 25.17 | 52.92 | 1148.89 | 17.96 | 24.55 | 5.000082 | 1.16755 | 1497.46 | 1177.37
0.000414999988 | 0.00215000007 | 9.79999968e-05 | 7.59999966e-05 | 235.3336 | 1539.9 | 1174.7 | 1093.54 | 79.36 | 27.78227 | 1181.71 | 235.74 | 14.62 | 1.328 | 1.334 | 2.101974 | 207.95 | 1171.02 | 48.02 | 23.32 | 2.354245 | 1.16755 | 159.93 | 1163.06 | 43.46 | 4.233621 | 25.39 | 116.47 | 1163.45 | 36.08 | 24.62 | 4.095353 | 1.16755 | 80.39 | 1158.77 | 27.45 | 5.01897 | 25.15 | 52.94 | 1150.79 | 18.01 | 24.63 | 5.000088 | 1.16755 | 1496.47 | 1173.43
0.000414999988 | 0.00215000007 | 9.79999968e-05 | 7.59999966e-05 | 236.9092 | 1550.21 | 1177.28 | 1094.51 | 238.48 | 28.76491 | 1184.03 | 244.35 | 14.57 | 1.328 | 1.334 | 1.900449 | 215.59 | 1171.48 | 51.65 | 22.14 | 2.197405 | 1.16755 | 163.94 | 1163.47 | 46.07 | 3.996811 | 24.24 | 117.87 | 1163.5 | 37 | 23.31 | 4.012324 | 1.16755 | 80.87 | 1158.32 | 27.83 | 5.02167 | 23.5 | 53.04 | 1148.69 | 18.11 | 22.93 | 5.000089 | 1.16755 | 1368.13 | 1071.21
0.000414999988 | 0.00215000007 | 9.79999968e-05 | 7.59999966e-05 | 236.7304 | 1549.04 | 1175.78 | 1094.75 | 236.8 | 28.78712 | 1183.4 | 244.2 | 14.43 | 1.328 | 1.334 | 1.97048 | 215.41 | 1171.22 | 51.54 | 21.73 | 2.141265 | 1.16755 | 163.87 | 1163.28 | 46.08 | 3.997664 | 23.75 | 117.79 | 1163.31 | 36.81 | 22.8 | 4.114705 | 1.16755 | 80.98 | 1158.4 | 28 | 5.023815 | 23.13 | 52.98 | 1149.09 | 18.06 | 22.38 | 5.000085 | 1.16755 | 1368.47 | 1070.08
0.000331999996 | 0.00212000008 | 7.50000036e-05 | 5.80000014e-05 | 236.4874 | 1547.45 | 1178.75 | 1097.75 | 233.3 | 28.70424 | 1184.16 | 244.04 | 14.82 | 1.328 | 1.334 | 1.965051 | 215.33 | 1172.08 | 51.01 | 21.93 | 2.189539 | 1.16755 | 164.32 | 1164.3 | 45.99 | 3.964983 | 24.17 | 118.33 | 1164.43 | 37.11 | 23.03 | 3.885136 | 1.16755 | 81.22 | 1159.44 | 28.34 | 5.026735 | 23.72 | 52.88 | 1150.36 | 17.92 | 23.13 | 4.999967 | 1.16755 | 1366.79 | 1022.04
0.000331999996 | 0.00212000008 | 7.50000036e-05 | 5.80000014e-05 | 236.576 | 1548.03 | 1174.81 | 1090.76 | 236.36 | 28.72788 | 1183.17 | 244.03 | 14.7 | 1.328 | 1.334 | 1.900549 | 215.3 | 1170.19 | 51.27 | 22.38 | 2.192765 | 1.16755 | 164.03 | 1161.98 | 45.84 | 3.973149 | 24.51 | 118.19 | 1161.94 | 37.08 | 23.73 | 4.103447 | 1.16755 | 81.11 | 1156.84 | 28.01 | 5.025969 | 23.9 | 53.1 | 1147.29 | 18.14 | 23.23 | 5.000085 | 1.16755 | 1368.69 | 987.26
0.000331999996 | 0.00212000008 | 7.50000036e-05 | 5.80000014e-05 | 236.7227 | 1548.99 | 1171.32 | 1086.8 | 235.41 | 28.60362 | 1181.63 | 244.17 | 15.68 | 1.328 | 1.334 | 1.904465 | 215.57 | 1168.61 | 51.36 | 23.46 | 2.192227 | 1.16755 | 164.21 | 1160.52 | 45.77 | 3.96219 | 25.03 | 118.44 | 1160.53 | 37.44 | 24.38 | 3.899846 | 1.16755 | 81 | 1150.83 | 28.01 | 5.025904 | 24.62 | 52.99 | 1141.12 | 18.02 | 23.69 | 5.000086 | 1.16755 | 1368.82 | 1428.16
0.000331999996 | 0.00212000008 | 7.50000036e-05 | 5.80000014e-05 | 236.929 | 1550.34 | 1171.58 | 1091.23 | 237.5 | 28.74377 | 1181.52 | 244.35 | 15.07 | 1.328 | 1.334 | 1.910669 | 215.61 | 1169.38 | 51.19 | 22.52 | 2.191104 | 1.16755 | 164.42 | 1161.74 | 46.04 | 3.967602 | 24.43 | 118.38 | 1161.93 | 37.3 | 23.57 | 4.002532 | 1.16755 | 81.08 | 1157.17 | 28.06 | 5.022408 | 23.67 | 53.02 | 1148.02 | 18.07 | 23.13 | 5.000085 | 1.16755 | 1367.94 | 1427.99
0.000331999996 | 0.00212000008 | 7.50000036e-05 | 5.80000014e-05 | 236.0625 | 1544.67 | 1171.32 | 1090.23 | 239.74 | 28.77965 | 1181.24 | 244.34 | 15.09 | 1.328 | 1.334 | 1.901852 | 215.56 | 1168.94 | 51.37 | 22.47 | 2.192381 | 1.16755 | 164.19 | 1161.21 | 46.04 | 3.977731 | 24.53 | 118.15 | 1161.4 | 37.28 | 23.5 | 4.00953 | 1.16755 | 80.87 | 1156.53 | 27.94 | 5.023042 | 23.78 | 52.93 | 1147.26 | 18 | 23.2 | 5.000086 | 1.16755 | 1360.8 | 1441.32
0.000364000007 | 0.00212000008 | 0.000125999999 | 7.30000029e-05 | 235.6941 | 1434.66 | 1171.68 | 1089.32 | 200.93 | 28.53402 | 1183.43 | 242.05 | 14.07 | 1.328 | 1.334 | 1.886255 | 213.52 | 1172.55 | 50.61 | 21.32 | 2.215791 | 1.16755 | 162.91 | 1164.48 | 45.42 | 3.982913 | 23.28 | 117.49 | 1164.75 | 36.61 | 22.18 | 4.108223 | 1.16755 | 80.88 | 1160 | 28 | 5.031309 | 22.35 | 52.88 | 1151.24 | 17.96 | 21.6 | 5.000085 | 1.16755 | 1286.95 | 1469.48
0.000364000007 | 0.00212000008 | 0.000125999999 | 7.30000029e-05 | 234.8563 | 1429.56 | 1167.51 | 1085.23 | 192.24 | 28.50994 | 1179.84 | 241.79 | 14.19 | 1.328 | 1.334 | 1.891585 | 213.28 | 1168.96 | 50.37 | 21.13 | 2.213648 | 1.16755 | 162.91 | 1160.94 | 45.54 | 3.984662 | 22.88 | 117.37 | 1161.16 | 36.38 | 21.66 | 4.097308 | 1.16755 | 80.99 | 1156.18 | 28.18 | 5.029116 | 21.99 | 52.81 | 1147.24 | 17.92 | 20.64 | 5.000084 | 1.16755 | 1286.24 | 1296.98
0.000364000007 | 0.00212000008 | 0.000125999999 | 7.30000029e-05 | 236.4876 | 1439.49 | 1169.28 | 1086.8 | 204.19 | 28.53793 | 1181.74 | 242.54 | 14.01 | 1.328 | 1.334 | 1.954376 | 214 | 1171 | 50.76 | 21.32 | 2.216003 | 1.16755 | 163.24 | 1162.98 | 45.65 | 4.157421 | 22.99 | 117.59 | 1163.28 | 36.46 | 21.85 | 4.231227 | 1.16755 | 81.13 | 1158.57 | 28.11 | 5.030346 | 21.98 | 53.02 | 1149.74 | 18.12 | 21.03 | 5.000085 | 1.16755 | 1286.67 | 1294.91
0.000364000007 | 0.00212000008 | 0.000125999999 | 7.30000029e-05 | 235.5939 | 1434.05 | 1170.46 | 1089.74 | 196.72 | 28.65074 | 1181.59 | 242.12 | 13.54 | 1.328 | 1.334 | 1.894578 | 213.47 | 1170.99 | 50.58 | 20.4 | 2.15594 | 1.16755 | 162.89 | 1162.97 | 45.7 | 4.001487 | 22.03 | 117.19 | 1163.1 | 36.38 | 21.1 | 4.239783 | 1.16755 | 80.81 | 1158.45 | 28.04 | 5.030929 | 21.18 | 52.77 | 1149.59 | 17.86 | 20.18 | 5.000078 | 1.16755 | 1285.85 | 1318.79
0.000364000007 | 0.00212000008 | 0.000125999999 | 7.30000029e-05 | 235.0239 | 1430.58 | 1165.54 | 1082.43 | 198.77 | 28.38272 | 1176.97 | 241.87 | 14.92 | 1.328 | 1.334 | 1.882531 | 213.48 | 1165.98 | 50.78 | 21.54 | 2.217799 | 1.16755 | 162.7 | 1158 | 45.4 | 3.99047 | 22.86 | 117.3 | 1158.17 | 36.52 | 21.59 | 3.991812 | 1.16755 | 80.78 | 1153.03 | 28.06 | 5.0276 | 21.88 | 52.72 | 1143.84 | 17.79 | 20.54 | 5.000081 | 1.16755 | 1284.62 | 1230.96
0.000364000007 | 0.00212000008 | 0.000125999999 | 7.30000029e-05 | 235.5463 | 1433.76 | 1170.32 | 1088.05 | 198.87 | 28.48888 | 1181.28 | 242.01 | 14.09 | 1.328 | 1.334 | 1.951744 | 213.52 | 1170.55 | 50.86 | 21.19 | 2.219259 | 1.16755 | 162.66 | 1162.59 | 45.51 | 4.173981 | 22.93 | 117.15 | 1162.91 | 36.28 | 21.7 | 4.10825 | 1.16755 | 80.87 | 1158.06 | 27.97 | 5.030374 | 21.99 | 52.9 | 1149.04 | 17.99 | 21.04 | 5.000086 | 1.16755 | 1286.79 | 1231.05
0.000364000007 | 0.00212000008 | 0.000125999999 | 7.30000029e-05 | 235.3869 | 1432.79 | 1171.8 | 1091.05 | 198.14 | 28.63034 | 1182.64 | 241.96 | 13.27 | 1.328 | 1.334 | 1.9534 | 213.33 | 1172.14 | 50.79 | 20.3 | 2.221088 | 1.16755 | 162.54 | 1164.23 | 45.62 | 4.015421 | 21.95 | 116.92 | 1164.35 | 36.14 | 21.05 | 4.24002 | 1.16755 | 80.78 | 1159.73 | 27.93 | 5.031636 | 21.32 | 52.85 | 1150.87 | 17.95 | 20.48 | 5.000086 | 1.16755 | 1285.9 | 1224.62
0.000364000007 | 0.00212000008 | 0.000125999999 | 7.30000029e-05 | 236.1295 | 1437.31 | 1171.16 | 1089.83 | 201.81 | 28.59483 | 1181.97 | 242.23 | 13.48 | 1.328 | 1.334 | 1.883884 | 213.63 | 1171.23 | 50.91 | 20.61 | 2.158757 | 1.16755 | 162.72 | 1163.16 | 45.65 | 4.010282 | 22.5 | 117.07 | 1163.34 | 36.21 | 21.49 | 4.238595 | 1.16755 | 80.86 | 1158.76 | 28 | 5.031223 | 21.78 | 52.86 | 1149.97 | 17.97 | 20.73 | 5.000087 | 1.16755 | 1286.75 | 1224.87
0.000368000008 | 0.00208000001 | 0.000106 | 7.20000025e-05 | 235.5857 | 1434 | 1174.06 | 1095.02 | 199.76 | 28.64605 | 1185.47 | 242.02 | 13.33 | 1.328 | 1.334 | 1.961852 | 213.38 | 1175.23 | 50.99 | 20.5 | 2.225275 | 1.16755 | 162.39 | 1167.57 | 45.62 | 3.864627 | 22.31 | 116.77 | 1167.79 | 36.28 | 21.24 | 4.133455 | 1.16755 | 80.49 | 1163.25 | 27.49 | 5.028406 | 21.31 | 53 | 1154.53 | 18.1 | 20.67 | 5.000113 | 1.16755 | 1287.79 | 1170.71
0.000368000008 | 0.00208000001 | 0.000106 | 7.20000025e-05 | 236.21 | 1437.8 | 1178.03 | 1097.9 | 201.2 | 28.70508 | 1185.86 | 242.25 | 12.99 | 1.328 | 1.334 | 1.962139 | 213.55 | 1175.48 | 50.93 | 20.1 | 2.223871 | 1.16755 | 162.62 | 1167.67 | 45.75 | 4.026956 | 21.73 | 116.87 | 1167.81 | 36.27 | 20.9 | 4.259347 | 1.16755 | 80.6 | 1163.21 | 27.84 | 5.032589 | 21.07 | 52.76 | 1154.43 | 17.87 | 20.25 | 5.000086 | 1.16755 | 1288.8 | 1170.87
0.000368000008 | 0.00208000001 | 0.000106 | 7.20000025e-05 | 235.4411 | 1433.12 | 1181.85 | 1098.95 | 197.36 | 28.57485 | 1188.09 | 241.89 | 13.22 | 1.328 | 1.334 | 1.954707 | 213.32 | 1177.32 | 50.93 | 20.16 | 2.223676 | 1.16755 | 162.39 | 1169.11 | 45.59 | 4.0236 | 22.21 | 116.8 | 1169.16 | 36.22 | 21.09 | 4.253282 | 1.16755 | 80.58 | 1164.2 | 27.74 | 5.030617 | 21.28 | 52.84 | 1154.93 | 17.94 | 20.33 | 5.000095 | 1.16755 | 1289.26 | 1173.81
0.00042299999 | 0.00205000001 | 9.60000034e-05 | 6.60000005e-05 | 235.4674 | 1433.28 | 1178.86 | 1098.04 | 197.11 | 28.57446 | 1189.16 | 241.99 | 13.53 | 1.328 | 1.334 | 1.956389 | 213.41 | 1178.6 | 50.8 | 20.28 | 2.221433 | 1.16755 | 162.61 | 1170.64 | 45.47 | 4.006288 | 21.91 | 117.14 | 1170.71 | 36.34 | 20.83 | 4.242113 | 1.16755 | 80.8 | 1165.94 | 27.91 | 5.030516 | 20.92 | 52.89 | 1156.92 | 18 | 20.34 | 5.000082 | 1.16755 | 1289.24 | 1172.03
0.00042299999 | 0.00205000001 | 9.60000034e-05 | 6.60000005e-05 | 236.8655 | 1441.79 | 1185.26 | 1103.69 | 207.34 | 28.72102 | 1191.78 | 242.69 | 12.78 | 1.328 | 1.334 | 1.951239 | 213.97 | 1181.2 | 51.08 | 19.76 | 2.224351 | 1.16755 | 162.89 | 1173.12 | 45.84 | 4.024132 | 21.29 | 117.05 | 1173.04 | 36.38 | 20.35 | 4.264274 | 1.16755 | 80.67 | 1168.01 | 27.86 | 5.0325 | 20.47 | 52.81 | 1158.73 | 17.91 | 19.84 | 5.000087 | 1.16755 | 1287.56 | 1145.32
0.00042299999 | 0.00205000001 | 9.60000034e-05 | 6.60000005e-05 | 235.5726 | 1433.92 | 1182.18 | 1100.12 | 198.94 | 28.61031 | 1190.39 | 242.08 | 13.23 | 1.328 | 1.334 | 1.954835 | 213.47 | 1179.68 | 51.01 | 20.07 | 2.224522 | 1.16755 | 162.46 | 1171.53 | 45.63 | 4.025396 | 21.88 | 116.83 | 1171.54 | 36.27 | 20.6 | 4.128998 | 1.16755 | 80.56 | 1166.45 | 27.78 | 5.031559 | 20.8 | 52.78 | 1156.9 | 17.88 | 19.92 | 5.000086 | 1.16755 | 1287.94 | 1133.62
0.00042299999 | 0.00205000001 | 9.60000034e-05 | 6.60000005e-05 | 235.7122 | 1434.77 | 1180.17 | 1099.58 | 201.12 | 28.5691 | 1190.77 | 242.25 | 13.57 | 1.328 | 1.334 | 1.95478 | 213.68 | 1180.26 | 51.05 | 20.38 | 2.162294 | 1.16755 | 162.63 | 1172.22 | 45.59 | 4.18808 | 21.99 | 117.04 | 1172.4 | 36.25 | 20.79 | 4.247806 | 1.16755 | 80.79 | 1167.64 | 27.92 | 5.02963 | 20.81 | 52.87 | 1158.6 | 17.96 | 20.04 | 5.000084 | 1.16755 | 1286.58 | 1132.99
0.00042299999 | 0.00205000001 | 9.60000034e-05 | 6.60000005e-05 | 235.7237 | 1434.84 | 1179.92 | 1098.6 | 200.78 | 28.66784 | 1191.28 | 242.22 | 12.85 | 1.328 | 1.334 | 1.957362 | 213.55 | 1180.79 | 51.15 | 19.75 | 2.226221 | 1.16755 | 162.4 | 1172.62 | 45.69 | 4.034799 | 21.33 | 116.71 | 1172.52 | 36.32 | 20.32 | 4.271393 | 1.16755 | 80.39 | 1167.47 | 27.66 | 5.032059 | 20.3 | 52.73 | 1157.98 | 17.85 | 19.54 | 5.000092 | 1.16755 | 1286.58 | 1116.87
0.00042299999 | 0.00205000001 | 9.60000034e-05 | 6.60000005e-05 | 236.4154 | 1439.05 | 1180.91 | 1098.5 | 205.61 | 28.62781 | 1190.96 | 242.59 | 13.16 | 1.328 | 1.334 | 1.954514 | 213.96 | 1180.21 | 51.03 | 19.9 | 2.161409 | 1.16755 | 162.93 | 1171.85 | 45.8 | 4.016515 | 21.76 | 117.13 | 1171.75 | 36.35 | 20.47 | 4.255558 | 1.16755 | 80.78 | 1166.72 | 27.94 | 5.031773 | 20.69 | 52.84 | 1157.27 | 17.93 | 19.77 | 5.000086 | 1.16755 | 1286.14 | 1283.07
0.00042299999 | 0.00205000001 | 9.60000034e-05 | 6.60000005e-05 | 235.5151 | 1433.57 | 1177.51 | 1093.24 | 201 | 28.52693 | 1188.26 | 242.25 | 13.81 | 1.328 | 1.334 | 1.958485 | 213.72 | 1177.25 | 51.2 | 20.86 | 2.225739 | 1.16755 | 162.52 | 1168.92 | 45.57 | 3.858575 | 22.32 | 116.95 | 1168.74 | 36.39 | 21.11 | 4.2615 | 1.16755 | 80.56 | 1163.56 | 27.87 | 5.031232 | 21.3 | 52.69 | 1153.89 | 17.78 | 20.43 | 5.000089 | 1.16755 | 1284.99 | 1283.56
0.00042299999 | 0.00205000001 | 9.60000034e-05 | 6.60000005e-05 | 235.6843 | 1434.6 | 1179.56 | 1096.99 | 199.45 | 28.6656 | 1190.51 | 242.3 | 12.92 | 1.328 | 1.334 | 1.962217 | 213.63 | 1179.68 | 50.94 | 19.89 | 2.223146 | 1.16755 | 162.69 | 1171.41 | 45.74 | 3.859884 | 21.45 | 116.95 | 1171.16 | 36.44 | 20.44 | 4.135977 | 1.16755 | 80.51 | 1165.84 | 27.82 | 5.029912 | 20.51 | 52.69 | 1156.2 | 17.79 | 19.89 | 5.000089 | 1.16755 | 1286.45 | 1283.05
0.00042299999 | 0.00205000001 | 9.60000034e-05 | 6.60000005e-05 | 236.2987 | 1438.34 | 1180.34 | 1097.8 | 205.44 | 28.69373 | 1190.63 | 242.58 | 13.12 | 1.328 | 1.334 | 1.955488 | 213.88 | 1179.85 | 51.2 | 20.14 | 2.226241 | 1.16755 | 162.68 | 1171.63 | 45.77 | 4.030044 | 21.91 | 116.91 | 1171.58 | 36.31 | 20.76 | 4.266641 | 1.16755 | 80.6 | 1166.5 | 27.88 | 5.033117 | 20.92 | 52.72 | 1157.05 | 17.81 | 19.96 | 5.000087 | 1.16755 | 1285.66 | 1275.05
0.000368000008 | 0.00208000001 | 0.000106 | 7.20000025e-05 | 235.3409 | 1432.51 | 1177.73 | 1094.55 | 199.86 | 28.52395 | 1189.84 | 242.12 | 13.57 | 1.328 | 1.334 | 1.955334 | 213.59 | 1178.91 | 51.07 | 20.33 | 2.223785 | 1.16755 | 162.52 | 1170.6 | 45.67 | 4.024829 | 21.97 | 116.85 | 1170.52 | 36.26 | 20.76 | 4.256807 | 1.16755 | 80.59 | 1165.34 | 27.84 | 5.030776 | 20.88 | 52.75 | 1155.71 | 17.85 | 19.87 | 5.000089 | 1.16755 | 1286.09 | 1208.24
0.000368000008 | 0.00208000001 | 0.000106 | 7.20000025e-05 | 236.1509 | 1437.44 | 1174.62 | 1090.83 | 202.47 | 28.54759 | 1190.1 | 242.24 | 13.55 | 1.328 | 1.334 | 1.956776 | 213.69 | 1178.99 | 51.26 | 20.58 | 2.16503 | 1.16755 | 162.43 | 1170.43 | 45.74 | 4.036904 | 22.35 | 116.69 | 1170.32 | 36.38 | 21.3 | 4.147283 | 1.16755 | 80.31 | 1165.04 | 27.69 | 5.030338 | 21.16 | 52.62 | 1155.11 | 17.72 | 20.43 | 5.000024 | 1.16755 | 1288.85 | 1228.51
0.000368000008 | 0.00208000001 | 0.000106 | 7.20000025e-05 | 235.3804 | 1432.75 | 1178.89 | 1097.74 | 198.93 | 28.62125 | 1189.32 | 241.99 | 13.15 | 1.328 | 1.334 | 1.961621 | 213.37 | 1178.7 | 51.17 | 19.86 | 2.226924 | 1.16755 | 162.2 | 1170.64 | 45.65 | 3.876616 | 21.42 | 116.55 | 1170.5 | 36.24 | 20.52 | 4.142236 | 1.16755 | 80.31 | 1165.39 | 27.7 | 5.032036 | 20.51 | 52.61 | 1156.03 | 17.72 | 19.71 | 5.000089 | 1.16755 | 1287.67 | 970.28
0.000368000008 | 0.00208000001 | 0.000106 | 7.20000025e-05 | 236.4071 | 1439 | 1174.47 | 1093.98 | 205.35 | 28.68556 | 1187.3 | 242.46 | 13.34 | 1.328 | 1.334 | 1.955123 | 213.78 | 1176.78 | 51.19 | 20.26 | 2.164828 | 1.16755 | 162.59 | 1168.73 | 45.83 | 4.036717 | 22.19 | 116.76 | 1168.86 | 36.33 | 20.91 | 4.144958 | 1.16755 | 80.43 | 1164.02 | 27.69 | 5.030081 | 21.02 | 52.74 | 1154.85 | 17.85 | 20.05 | 5.000095 | 1.16755 | 1287.52 | 1179.38
0.000368000008 | 0.00208000001 | 0.000106 | 7.20000025e-05 | 235.3146 | 1432.35 | 1174.32 | 1092.43 | 199.12 | 28.45907 | 1186.41 | 242.01 | 13.92 | 1.328 | 1.334 | 1.95584 | 213.55 | 1175.71 | 51.03 | 20.77 | 2.223215 | 1.16755 | 162.52 | 1167.69 | 45.65 | 4.021842 | 22.39 | 116.87 | 1167.81 | 36.47 | 21.29 | 4.138555 | 1.16755 | 80.4 | 1162.95 | 27.69 | 5.028901 | 21.09 | 52.71 | 1153.56 | 17.81 | 20.35 | 5.000091 | 1.16755 | 1286.83 | 1180.46
0.000368000008 | 0.00208000001 | 0.000106 | 7.20000025e-05 | 235.5151 | 1433.57 | 1178.52 | 1097.7 | 200.43 | 28.62142 | 1189.46 | 242.11 | 13.07 | 1.328 | 1.334 | 1.952227 | 213.49 | 1178.9 | 50.96 | 19.74 | 2.22403 | 1.16755 | 162.53 | 1170.86 | 45.69 | 4.025191 | 21.22 | 116.84 | 1170.78 | 36.27 | 20.25 | 4.257885 | 1.16755 | 80.57 | 1165.72 | 27.83 | 5.032816 | 20.26 | 52.74 | 1156.41 | 17.84 | 19.57 | 5.00002 | 1.16755 | 1286.99 | 1156.52
0.000368000008 | 0.00208000001 | 0.000106 | 7.20000025e-05 | 236.4269 | 1439.12 | 1174.38 | 1093.72 | 204.93 | 28.69609 | 1187.22 | 242.49 | 13.14 | 1.328 | 1.334 | 1.955188 | 213.8 | 1176.67 | 50.96 | 20.01 | 2.223079 | 1.16755 | 162.84 | 1168.66 | 45.75 | 4.018644 | 21.84 | 117.09 | 1168.71 | 36.41 | 20.58 | 4.259216 | 1.16755 | 80.68 | 1163.82 | 27.92 | 5.034147 | 20.79 | 52.76 | 1154.67 | 17.87 | 19.9 | 5.000084 | 1.16755 | 1287.7 | 1156.4
0.000386 | 0.00209000008 | 0.000102999998 | 6.90000015e-05 | 235.4773 | 1433.34 | 1177.98 | 1096.56 | 199.84 | 28.48759 | 1188.39 | 241.97 | 13.62 | 1.328 | 1.334 | 1.95434 | 213.49 | 1177.74 | 51.12 | 20.3 | 2.22469 | 1.16755 | 162.37 | 1169.71 | 45.48 | 4.019763 | 21.81 | 116.89 | 1169.73 | 36.33 | 20.67 | 4.256557 | 1.16755 | 80.56 | 1164.74 | 27.79 | 5.030785 | 20.68 | 52.77 | 1155.46 | 17.87 | 20.12 | 5.000088 | 1.16755 | 1288.35 | 1115.81
0.000386 | 0.00209000008 | 0.000102999998 | 6.90000015e-05 | 235.2391 | 1431.89 | 1175.78 | 1095.21 | 197.49 | 28.60529 | 1189.71 | 241.89 | 13.44 | 1.328 | 1.334 | 1.95497 | 213.28 | 1179.12 | 50.74 | 19.82 | 2.221833 | 1.16755 | 162.54 | 1171.07 | 45.69 | 4.020589 | 21.3 | 116.85 | 1171.01 | 36.25 | 20.23 | 4.252588 | 1.16755 | 80.6 | 1165.99 | 27.87 | 5.032244 | 20.21 | 52.73 | 1156.46 | 17.83 | 19.51 | 5.000088 | 1.16755 | 1288.61 | 1095.05
0.000386 | 0.00209000008 | 0.000102999998 | 6.90000015e-05 | 235.3984 | 1432.86 | 1177.3 | 1096.54 | 198.02 | 28.61244 | 1189.56 | 241.94 | 13.15 | 1.328 | 1.334 | 1.954928 | 213.33 | 1178.96 | 50.94 | 19.83 | 2.162625 | 1.16755 | 162.39 | 1170.77 | 45.6 | 4.024834 | 21.62 | 116.79 | 1170.75 | 36.23 | 20.46 | 4.127321 | 1.16755 | 80.56 | 1165.63 | 27.82 | 5.033784 | 20.47 | 52.74 | 1156.12 | 17.83 | 19.67 | 5.000085 | 1.16755 | 1288.41 | 1088.28
0.000386 | 0.00209000008 | 0.000102999998 | 6.90000015e-05 | 236.3694 | 1438.77 | 1178.24 | 1099.02 | 203.98 | 28.62401 | 1190.81 | 242.44 | 13.31 | 1.328 | 1.334 | 1.954623 | 213.81 | 1180.49 | 51.18 | 20.16 | 2.225616 | 1.16755 | 162.63 | 1172.73 | 45.68 | 4.024947 | 21.62 | 116.95 | 1172.83 | 36.32 | 20.57 | 4.132997 | 1.16755 | 80.63 | 1168.07 | 27.87 | 5.033519 | 20.27 | 52.76 | 1158.97 | 17.87 | 19.78 | 5.000083 | 1.16755 | 1288.39 | 1086.23
0.000386 | 0.00209000008 | 0.000102999998 | 6.90000015e-05 | 235.4576 | 1433.22 | 1176.39 | 1097.78 | 199.5 | 28.5869 | 1191.05 | 242.05 | 13.24 | 1.328 | 1.334 | 1.95911 | 213.47 | 1180.75 | 51.02 | 19.67 | 2.162903 | 1.16755 | 162.45 | 1172.82 | 45.6 | 4.023778 | 21.07 | 116.85 | 1172.81 | 36.16 | 20.1 | 4.249362 | 1.16755 | 80.69 | 1168.04 | 27.87 | 5.030931 | 20.02 | 52.82 | 1159.01 | 17.93 | 19.43 | 5.000087 | 1.16755 | 1287.81 | 1086.67
0.000386 | 0.00209000008 | 0.000102999998 | 6.90000015e-05 | 236.2445 | 1438.01 | 1179.65 | 1100.02 | 205.78 | 28.61615 | 1192.27 | 242.48 | 13.21 | 1.328 | 1.334 | 2.028983 | 213.87 | 1181.97 | 51.07 | 19.78 | 2.22376 | 1.16755 | 162.8 | 1174.05 | 45.66 | 4.013736 | 21.37 | 117.14 | 1174.04 | 36.35 | 20.09 | 4.251876 | 1.16755 | 80.79 | 1169.16 | 28.04 | 5.035853 | 20.22 | 52.75 | 1160.05 | 17.84 | 19.32 | 5.000084 | 1.16755 | 1286.63 | 1179.57
0.000386 | 0.00209000008 | 0.000102999998 | 6.90000015e-05 | 235.2933 | 1432.22 | 1179.81 | 1099.94 | 198.84 | 28.43214 | 1193.36 | 242.01 | 13.79 | 1.328 | 1.334 | 1.955563 | 213.58 | 1182.89 | 51.22 | 20.28 | 2.225435 | 1.16755 | 162.36 | 1175.01 | 45.57 | 4.026228 | 21.26 | 116.79 | 1174.98 | 36.24 | 20.28 | 4.257203 | 1.16755 | 80.55 | 1170.1 | 27.83 | 5.029663 | 19.86 | 52.72 | 1160.75 | 17.82 | 19.4 | 5.000084 | 1.16755 | 1286.91 | 1106.16
0.000386 | 0.00209000008 | 0.000102999998 | 6.90000015e-05 | 235.6777 | 1434.56 | 1178.73 | 1098.05 | 202.83 | 28.50489 | 1189.43 | 242.25 | 13.57 | 1.328 | 1.334 | 1.958247 | 213.74 | 1178.91 | 50.97 | 20.11 | 2.160484 | 1.16755 | 162.77 | 1170.85 | 45.66 | 4.011851 | 21.43 | 117.11 | 1170.81 | 36.35 | 20.42 | 4.249682 | 1.16755 | 80.76 | 1165.95 | 27.98 | 5.034349 | 20.33 | 52.78 | 1156.75 | 17.88 | 19.57 | 5.000085 | 1.16755 | 1286.26 | 1114.5
0.000368000008 | 0.00208000001 | 0.000106 | 7.20000025e-05 | 235.0731 | 1430.88 | 1182.37 | 1102.17 | 199.61 | 28.52371 | 1192.46 | 241.97 | 13.33 | 1.328 | 1.334 | 1.956426 | 213.45 | 1181.94 | 50.95 | 19.76 | 2.222734 | 1.16755 | 162.5 | 1173.99 | 45.65 | 4.195141 | 21.3 | 116.85 | 1174.09 | 36.04 | 20.04 | 4.240455 | 1.16755 | 80.81 | 1169.17 | 27.92 | 5.032362 | 20.01 | 52.89 | 1159.98 | 18.01 | 19.29 | 5.000086 | 1.16755 | 1285.86 | 1077.14
0.000381999998 | 0.00209000008 | 0.000125999999 | 7.10000022e-05 | 236.0786 | 1437 | 1184.55 | 1106.09 | 205.45 | 28.56062 | 1200.07 | 242.29 | 12.86 | 1.328 | 1.334 | 1.952562 | 213.73 | 1189.71 | 51.2 | 19.49 | 2.162117 | 1.16755 | 162.53 | 1181.71 | 45.77 | 4.030275 | 20.67 | 116.76 | 1181.59 | 36.38 | 19.96 | 4.140713 | 1.16755 | 80.38 | 1176.57 | 27.69 | 5.03121 | 19.57 | 52.69 | 1167.03 | 17.82 | 19.28 | 5.000088 | 1.16755 | 1286.24 | 1047.47
0.000381999998 | 0.00209000008 | 0.000125999999 | 7.10000022e-05 | 234.9664 | 1430.23 | 1184.65 | 1103.49 | 201.37 | 28.46163 | 1195.34 | 241.79 | 13.26 | 1.328 | 1.334 | 1.894222 | 213.33 | 1184.52 | 50.92 | 19.55 | 2.159901 | 1.16755 | 162.41 | 1176.24 | 45.61 | 4.017874 | 20.88 | 116.8 | 1176.03 | 36.3 | 20.01 | 4.124101 | 1.16755 | 80.5 | 1170.85 | 27.7 | 5.032516 | 19.82 | 52.8 | 1161.24 | 17.92 | 19.33 | 5.0001 | 1.16755 | 1285.76 | 1047.14
0.000381999998 | 0.00209000008 | 0.000125999999 | 7.10000022e-05 | 236.2576 | 1438.09 | 1188.22 | 1105.6 | 206.75 | 28.53634 | 1201.17 | 242.36 | 13.01 | 1.328 | 1.334 | 1.893904 | 213.82 | 1190.05 | 51.18 | 19.55 | 2.161253 | 1.16755 | 162.64 | 1181.49 | 45.72 | 4.021626 | 21.19 | 116.92 | 1181.19 | 36.42 | 20.15 | 4.262978 | 1.16755 | 80.5 | 1175.89 | 27.83 | 5.031863 | 20.03 | 52.67 | 1165.79 | 17.79 | 19.38 | 5.000088 | 1.16755 | 1286.76 | 1048.89
0.000381999998 | 0.00209000008 | 0.000125999999 | 7.10000022e-05 | 236.2691 | 1438.16 | 1187.83 | 1107.74 | 205.97 | 28.57298 | 1202.35 | 242.29 | 12.96 | 1.328 | 1.334 | 1.894249 | 213.72 | 1191.63 | 51.23 | 19.59 | 2.22449 | 1.16755 | 162.49 | 1183.53 | 45.83 | 4.035913 | 20.88 | 116.66 | 1183.36 | 36.37 | 20.16 | 4.274979 | 1.16755 | 80.29 | 1178.37 | 27.65 | 5.029432 | 19.69 | 52.64 | 1168.75 | 17.78 | 19.4 | 5.000091 | 1.16755 | 1287.51 | 1041.05
0.000381999998 | 0.00209000008 | 0.000125999999 | 7.10000022e-05 | 234.7084 | 1428.66 | 1189.6 | 1107.51 | 195.88 | 28.48961 | 1198.28 | 241.44 | 13.11 | 1.328 | 1.334 | 1.950497 | 212.95 | 1187.45 | 50.95 | 19.44 | 2.288139 | 1.16755 | 162 | 1179.27 | 45.43 | 4.025274 | 20.77 | 116.57 | 1179.01 | 36.3 | 19.85 | 4.258581 | 1.16755 | 80.27 | 1173.77 | 27.66 | 5.033156 | 19.69 | 52.61 | 1163.99 | 17.76 | 19.13 | 5.00009 | 1.16755 | 1288.72 | 1276.73
0.000381999998 | 0.00209000008 | 0.000125999999 | 7.10000022e-05 | 235.4313 | 1433.06 | 1192.39 | 1109.17 | 201.02 | 28.46557 | 1204.96 | 241.81 | 12.94 | 1.328 | 1.334 | 1.883197 | 213.34 | 1193.72 | 51.2 | 19.4 | 2.224944 | 1.16755 | 162.14 | 1185.14 | 45.54 | 4.02953 | 21.14 | 116.6 | 1184.79 | 36.53 | 20.1 | 4.277678 | 1.16755 | 80.07 | 1179.38 | 27.57 | 5.033976 | 19.84 | 52.5 | 1169 | 17.64 | 19.13 | 5.000092 | 1.16755 | 1288.48 | 1279.06
0.000364000007 | 0.00212000008 | 0.000125999999 | 7.30000029e-05 | 235.7171 | 1434.8 | 1189.56 | 1107.75 | 202.14 | 28.48392 | 1203.01 | 241.99 | 13.17 | 1.328 | 1.334 | 1.954873 | 213.51 | 1192.12 | 51.28 | 19.77 | 2.225692 | 1.16755 | 162.23 | 1183.8 | 45.73 | 4.039652 | 20.99 | 116.5 | 1183.53 | 36.34 | 20.23 | 4.148396 | 1.16755 | 80.16 | 1178.24 | 27.59 | 5.030924 | 19.69 | 52.57 | 1168.21 | 17.69 | 19.35 | 5.00009 | 1.16755 | 1287.92 | 1278.55
0.000364000007 | 0.00212000008 | 0.000125999999 | 7.30000029e-05 | 235.0567 | 1430.78 | 1193.58 | 1110.5 | 198.11 | 28.41033 | 1202.21 | 241.67 | 13.21 | 1.328 | 1.334 | 1.888249 | 213.26 | 1191.08 | 51.18 | 19.94 | 2.224378 | 1.16755 | 162.08 | 1182.71 | 45.63 | 4.037372 | 20.9 | 116.45 | 1182.4 | 36.34 | 20.01 | 4.143812 | 1.16755 | 80.11 | 1176.84 | 27.62 | 5.032007 | 19.65 | 52.49 | 1166.54 | 17.63 | 19.21 | 5.000091 | 1.16755 | 1288.3 | 1306
0.000315000012 | 0.00212999992 | 6.80000012e-05 | 7.10000022e-05 | 235.9718 | 1436.35 | 1187.34 | 1103.77 | 196.65 | 28.56001 | 1197.88 | 241.98 | 13.71 | 1.328 | 1.334 | 1.954981 | 213.42 | 1186.84 | 46.82 | 19.44 | 2.167323 | 1.16755 | 166.6 | 1178.03 | 43.37 | 3.837569 | 21.47 | 123.23 | 1177.57 | 34.24 | 20.42 | 4.193791 | 1.16755 | 88.99 | 1172.56 | 27.42 | 5.068979 | 20.48 | 61.57 | 1167.05 | 18.61 | 18.68 | 5.000085 | 1.16755 | 1291.58 | 1302.76
0.000315000012 | 0.00212999992 | 6.80000012e-05 | 7.10000022e-05 | 236.1804 | 1437.62 | 1182.29 | 1098.92 | 197.91 | 28.55573 | 1197.18 | 242.06 | 13.79 | 1.328 | 1.334 | 1.952644 | 213.5 | 1186.11 | 46.86 | 19.69 | 2.230979 | 1.16755 | 166.64 | 1177.43 | 43.38 | 4.004975 | 21.44 | 123.26 | 1177.06 | 34.29 | 20.77 | 4.198338 | 1.16755 | 88.97 | 1172.15 | 27.35 | 5.067713 | 20.4 | 61.62 | 1166.51 | 18.66 | 18.23 | 5.000085 | 1.16755 | 1292.27 | 1532.66
0.000308999995 | 0.00214 | 5.09999991e-05 | 7.89999976e-05 | 236.0621 | 1436.9 | 1190.84 | 1109.17 | 198.64 | 28.62111 | 1197.72 | 242.14 | 13.49 | 1.328 | 1.334 | 1.9553 | 213.52 | 1187.06 | 46.65 | 19.14 | 2.165147 | 1.16755 | 166.87 | 1178.57 | 43.65 | 3.840062 | 21.2 | 123.22 | 1178.25 | 34.3 | 19.99 | 4.201586 | 1.16755 | 88.92 | 1173.5 | 27.28 | 5.066644 | 20.18 | 61.64 | 1168.23 | 18.65 | 17.64 | 5.000084 | 1.16755 | 1290.72 | 1529.47
9.99999975e-06 | 0.00146000006 | 0.000111000001 | 2.59999997e-05 | 228.8297 | 1321.9 | 1176.51 | 1096.93 | 161.31 | 27.9365 | 1194.46 | 235.27 | 11.03 | 1.328 | 1.334 | 1.958572 | 207.34 | 1182.45 | 42.54 | 17.15 | 2.227075 | 1.16755 | 164.8 | 1173.49 | 42.28 | 3.948961 | 19.13 | 122.52 | 1172.77 | 33.16 | 18.42 | 4.106385 | 1.16755 | 89.36 | 1167.51 | 27.75 | 5.05949 | 18.53 | 61.61 | 1161.45 | 18.69 | 16.43 | 5.000077 | 1.16755 | 1187.38 | 1489.15
1.99999995e-05 | 0.00224000006 | 4.40000003e-05 | 3.50000009e-05 | 236.4471 | 1336.44 | 1171.84 | 1112.73 | 58.68 | 27.72675 | 1190.12 | 235.11 | 12.28 | 1.328 | 1.334 | 2.078773 | 207.39 | 1178.34 | 45.12 | 20.14 | 2.323869 | 1.16755 | 162.27 | 1169.86 | 39.7 | 3.923957 | 21.2 | 122.57 | 1169.32 | 32.16 | 21.71 | 4.753599 | 1.16755 | 90.41 | 1166.86 | 27.46 | 5.058913 | 21.26 | 62.95 | 1162.02 | 20.03 | 20.22 | 5.000067 | 1.16755 | 1311.91 | 1487.93
9.99999975e-06 | 0.00146000006 | 0.000111000001 | 2.59999997e-05 | 229.2798 | 1324.5 | 1182.78 | 1100.27 | 40.93 | 27.09127 | 1194.98 | 228.72 | 11.13 | 1.328 | 1.334 | 2.082334 | 201.63 | 1182.78 | 42.03 | 18.4 | 2.35477 | 1.16755 | 159.6 | 1173.45 | 40.08 | 4.131809 | 20.33 | 119.52 | 1172.75 | 32.4 | 20.15 | 4.639557 | 1.16755 | 87.12 | 1167.85 | 26.17 | 5.058457 | 19.83 | 60.95 | 1162.28 | 18.02 | 17.95 | 5.000083 | 1.16755 | 1310.12 | 1483.71
2.49999994e-05 | 0.00132000004 | 3.89999987e-05 | 1.40000002e-05 | 230.2974 | 1793.03 | 1187.29 | 1101.19 | 211.85 | 27.4961 | 1192.64 | 234.85 | 16.85 | 1.328 | 1.334 | 1.885594 | 207.36 | 1180.78 | 45.27 | 24.39 | 2.292439 | 1.16755 | 162.09 | 1171.8 | 40.08 | 3.906399 | 26.44 | 122.01 | 1171.16 | 32.9 | 26.98 | 4.184701 | 1.16755 | 89.11 | 1166.06 | 26.59 | 5.054847 | 25.33 | 62.52 | 1160.52 | 19.6 | 25.01 | 5.000077 | 1.16755 | 1633.66 | 1483.54
2.59999997e-05 | 0.00139999995 | 3.09999996e-05 | 1.20000004e-05 | 230.282 | 1792.91 | 1181.14 | 1097.01 | 215.61 | 27.54107 | 1190.96 | 235.05 | 16.86 | 1.328 | 1.334 | 1.889905 | 207.51 | 1179.38 | 45.67 | 24.91 | 2.298188 | 1.16755 | 161.84 | 1170.67 | 39.94 | 3.915873 | 26.39 | 121.9 | 1170.09 | 32.91 | 27.33 | 4.050858 | 1.16755 | 88.99 | 1165.13 | 26.43 | 5.048291 | 25.38 | 62.56 | 1159.85 | 19.63 | 25.25 | 5.000077 | 1.16755 | 1630.48 | 1485.69
2.49999994e-05 | 0.00132000004 | 3.89999987e-05 | 1.40000002e-05 | 229.8851 | 1789.82 | 1182.83 | 1094.93 | 233.99 | 27.63175 | 1189.46 | 236.32 | 16.92 | 1.328 | 1.334 | 1.94219 | 208.69 | 1175.91 | 44.88 | 24.51 | 2.352615 | 1.16755 | 163.81 | 1167.02 | 40.58 | 3.872098 | 26.55 | 123.23 | 1166.4 | 33.45 | 27.36 | 4.035629 | 1.16755 | 89.78 | 1161.23 | 26.96 | 5.052178 | 25.62 | 62.82 | 1155.64 | 19.91 | 25.15 | 5.000076 | 1.16755 | 1610.8 | 1481.45
2.7e-05 | 0.00132000004 | 3.9999999e-05 | 1.40000002e-05 | 229.9802 | 1790.56 | 1176.15 | 1084.92 | 251.19 | 27.83125 | 1186.45 | 237.66 | 17.63 | 1.328 | 1.334 | 1.942107 | 209.83 | 1172.15 | 44.93 | 25.21 | 2.350765 | 1.16755 | 164.9 | 1162.9 | 40.95 | 3.862197 | 27.61 | 123.95 | 1162.21 | 33.83 | 28 | 4.044044 | 1.16755 | 90.12 | 1156.8 | 27.23 | 5.051459 | 26.82 | 62.89 | 1150.8 | 19.96 | 25.72 | 5.000075 | 1.16755 | 1594.71 | 1482.77
2.40000008e-05 | 0.00135000004 | 5.19999994e-05 | 2.90000007e-05 | 229.5897 | 1787.52 | 1178.78 | 1093.83 | 250.98 | 27.73612 | 1187.8 | 237.49 | 17.27 | 1.328 | 1.334 | 1.941006 | 209.75 | 1174.78 | 44.1 | 24.33 | 2.337925 | 1.16755 | 165.65 | 1166.24 | 41.32 | 3.84248 | 26.84 | 124.33 | 1165.91 | 34.09 | 27.68 | 3.901565 | 1.16755 | 90.24 | 1161.11 | 27.21 | 5.049242 | 25.74 | 63.03 | 1155.95 | 20.12 | 25.45 | 5.000076 | 1.16755 | 1592.51 | 1356.98
2.7e-05 | 0.00132000004 | 3.9999999e-05 | 1.40000002e-05 | 230.3064 | 1793.1 | 1182.85 | 1096.94 | 264.42 | 28.19498 | 1189.91 | 238.51 | 16.23 | 1.328 | 1.334 | 1.947505 | 210.31 | 1176.82 | 46.66 | 24.53 | 2.306852 | 1.16755 | 163.65 | 1168.23 | 40.98 | 3.943043 | 26.39 | 122.67 | 1167.72 | 32.58 | 26.3 | 4.208248 | 1.16755 | 90.09 | 1162.61 | 27.22 | 5.063218 | 25.24 | 62.87 | 1157.29 | 19.95 | 24.69 | 5.000074 | 1.16755 | 1585.63 | 1355.92
2.7e-05 | 0.00135999999 | 3.79999983e-05 | 2.09999998e-05 | 229.7387 | 1788.68 | 1175.45 | 1088.25 | 262.07 | 28.06672 | 1185.23 | 238.36 | 17.29 | 1.328 | 1.334 | 1.943528 | 210.29 | 1171.86 | 45.95 | 24.98 | 2.296441 | 1.16755 | 164.34 | 1163.12 | 40.64 | 3.724127 | 26.82 | 123.7 | 1162.45 | 33.23 | 27.35 | 4.041627 | 1.16755 | 90.47 | 1157.34 | 27.47 | 5.061963 | 26.29 | 63 | 1151.96 | 20.08 | 25.51 | 5.000074 | 1.16755 | 1583.37 | 1352.05
2.7e-05 | 0.00132000004 | 3.9999999e-05 | 1.40000002e-05 | 230.1934 | 1792.22 | 1174.86 | 1087.97 | 263.98 | 27.54546 | 1185.27 | 238.59 | 16.99 | 1.328 | 1.334 | 1.942013 | 211.04 | 1171.96 | 46.51 | 25.32 | 2.295823 | 1.16755 | 164.53 | 1163.33 | 40.6 | 3.881598 | 26.63 | 123.93 | 1162.72 | 33.18 | 27.26 | 4.031922 | 1.16755 | 90.75 | 1157.62 | 27.67 | 5.065839 | 26.08 | 63.08 | 1152.26 | 20.12 | 25.35 | 5.000074 | 1.16755 | 1583.81 | 1358.02
2.7e-05 | 0.00132000004 | 3.9999999e-05 | 1.40000002e-05 | 230.1446 | 1791.84 | 1180.74 | 1095.53 | 265.63 | 28.11918 | 1187.71 | 238.5 | 16.77 | 1.328 | 1.334 | 1.956006 | 210.39 | 1174.8 | 46.41 | 24.82 | 2.302071 | 1.16755 | 163.98 | 1166.36 | 40.59 | 3.741336 | 26.38 | 123.39 | 1165.74 | 32.95 | 26.62 | 4.189832 | 1.16755 | 90.44 | 1160.85 | 27.48 | 5.064577 | 25.66 | 62.96 | 1155.67 | 20.03 | 24.92 | 5.000074 | 1.16755 | 1583.63 | 1357.66
9.99999975e-06 | 0.00155000004 | 5.50000004e-05 | 3.70000016e-05 | 230.6404 | 1332.36 | 1146.73 | 1067.24 | 104.06 | 27.17017 | 1157.38 | 231.5 | 12.26 | 1.328 | 1.334 | 2.019875 | 204.33 | 1146.01 | 41.72 | 20.51 | 2.339853 | 1.16755 | 162.61 | 1137.98 | 40.79 | 4.062085 | 22.23 | 121.82 | 1138.09 | 32.55 | 22.99 | 4.572211 | 1.16755 | 89.27 | 1134.78 | 27.47 | 5.058844 | 21.82 | 61.8 | 1130.66 | 18.83 | 20.15 | 4.999994 | 1.16755 | 1249.79 | 1357.66
1.20000004e-05 | 0.00155000004 | 5.09999991e-05 | 1.80000006e-05 | 230.1886 | 1329.75 | 1147.41 | 1065.21 | 52.24 | 26.98293 | 1151.8 | 229.43 | 12.18 | 1.328 | 1.334 | 2.146857 | 202.45 | 1140.29 | 39.93 | 21.42 | 2.384369 | 1.16755 | 162.52 | 1132.13 | 40.75 | 4.183119 | 23.25 | 121.77 | 1132.49 | 32.76 | 24.16 | 4.541072 | 1.16755 | 89.01 | 1129.26 | 27.26 | 5.059002 | 22.88 | 61.75 | 1125.48 | 18.77 | 21.18 | 5.000075 | 1.16755 | 1292.53 | 1356.73
1.20000004e-05 | 0.00155000004 | 5.09999991e-05 | 1.80000006e-05 | 231.2653 | 1335.97 | 1157.76 | 1083.42 | 45.62 | 27.07861 | 1158.75 | 228.88 | 11.62 | 1.328 | 1.334 | 2.079072 | 201.8 | 1148.42 | 37.33 | 19.06 | 2.960803 | 1.16755 | 164.47 | 1141.63 | 38.68 | 4.115906 | 21.34 | 125.79 | 1142.2 | 33.11 | 23.14 | 4.63397 | 1.16755 | 92.68 | 1140.11 | 31.54 | 5.043264 | 24.28 | 61.14 | 1139.43 | 22.29 | 23.55 | 5.000047 | 1.16755 | 1315.41 | 1354.83
9.99999975e-06 | 0.00155000004 | 5.50000004e-05 | 3.70000016e-05 | 230.1107 | 1329.3 | 1152.51 | 1073.28 | 102.17 | 27.20283 | 1156.56 | 231.23 | 12.14 | 1.328 | 1.334 | 2.081618 | 204.02 | 1145.43 | 42.6 | 20.69 | 2.876895 | 1.16755 | 161.42 | 1138.33 | 42.58 | 4.221641 | 22.86 | 118.84 | 1139.03 | 33.91 | 23.57 | 4.531447 | 1.16755 | 84.93 | 1135.93 | 27.73 | 5.042099 | 22.65 | 57.2 | 1131.69 | 18.3 | 20.33 | 5.000121 | 1.16755 | 1252.96 | 1348.41
9.99999975e-06 | 0.00155000004 | 5.50000004e-05 | 3.70000016e-05 | 231.6721 | 1338.32 | 1149.27 | 1069.34 | 111.49 | 27.25921 | 1154.65 | 231.71 | 12.19 | 1.328 | 1.334 | 2.02043 | 204.45 | 1143.28 | 42.78 | 21.4 | 2.875531 | 1.16755 | 161.67 | 1136.2 | 42.71 | 4.224059 | 23.45 | 118.96 | 1136.96 | 33.78 | 23.94 | 4.388278 | 1.16755 | 85.18 | 1133.76 | 27.83 | 5.040638 | 23.03 | 57.35 | 1129.58 | 18.47 | 20.84 | 5.000069 | 1.16755 | 1253.27 | 1276.37
9.99999975e-06 | 0.00155000004 | 5.50000004e-05 | 3.70000016e-05 | 230.6733 | 1332.55 | 1149.73 | 1075.36 | 108.01 | 27.24656 | 1151.29 | 231.39 | 12.26 | 1.328 | 1.334 | 2.077956 | 204.15 | 1141.07 | 42.82 | 20.81 | 2.879489 | 1.16755 | 161.33 | 1134.75 | 42.26 | 4.212637 | 22.82 | 119.07 | 1135.81 | 33.82 | 23.58 | 4.514475 | 1.16755 | 85.25 | 1133.49 | 27.72 | 5.043574 | 22.44 | 57.53 | 1130.12 | 18.64 | 20.69 | 5.000067 | 1.16755 | 1253.8 | 1272.27
9.99999975e-06 | 0.00155000004 | 5.50000004e-05 | 3.70000016e-05 | 230.6888 | 1332.64 | 1147.3 | 1068.8 | 109.44 | 27.19742 | 1151.45 | 231.46 | 12.44 | 1.328 | 1.334 | 2.013871 | 204.26 | 1140.4 | 42.75 | 20.94 | 2.876263 | 1.16755 | 161.51 | 1133.5 | 42.57 | 4.220407 | 23.2 | 118.94 | 1134.36 | 33.9 | 23.71 | 4.260967 | 1.16755 | 85.04 | 1131.26 | 27.65 | 5.039932 | 22.69 | 57.39 | 1127.09 | 18.51 | 20.65 | 5.000071 | 1.16755 | 1252.15 | 1272.76
9.99999975e-06 | 0.00155000004 | 5.50000004e-05 | 3.70000016e-05 | 230.2284 | 1329.98 | 1141.74 | 1063.07 | 106.82 | 27.15583 | 1147.28 | 231.35 | 12.75 | 1.328 | 1.334 | 2.01985 | 204.19 | 1136.13 | 42.58 | 21.58 | 2.873708 | 1.16755 | 161.61 | 1129.33 | 42.33 | 4.198203 | 23.65 | 119.28 | 1130.26 | 34 | 24.35 | 4.246856 | 1.16755 | 85.28 | 1127.37 | 27.78 | 5.041224 | 23.24 | 57.5 | 1123.41 | 18.6 | 21.23 | 5.00007 | 1.16755 | 1251.55 | 1275.98
1.40000002e-05 | 0.00158000004 | 9.40000027e-05 | 3.09999996e-05 | 229.3871 | 1325.12 | 1138.05 | 1056.99 | 114.13 | 27.46202 | 1142.35 | 231.96 | 12.47 | 1.328 | 1.334 | 2.015913 | 204.5 | 1130.98 | 40.75 | 20.66 | 2.830008 | 1.16755 | 163.75 | 1123.59 | 41.57 | 4.210738 | 23 | 122.18 | 1124.18 | 32.72 | 22.95 | 4.572816 | 1.16755 | 89.46 | 1120.85 | 27.55 | 5.06078 | 22.46 | 61.91 | 1116.98 | 18.95 | 20.45 | 5.000065 | 1.16755 | 1237.64 | 1272.51
1.10000001e-05 | 0.00224000006 | 4.40000003e-05 | 2.30000005e-05 | 230.7685 | 1333.1 | 1143.95 | 1068.29 | 117.46 | 27.35339 | 1148.27 | 232.1 | 12.49 | 1.328 | 1.334 | 2.082904 | 204.75 | 1137.9 | 41.41 | 20.71 | 2.840893 | 1.16755 | 163.34 | 1131.3 | 41.47 | 4.070354 | 22.47 | 121.87 | 1132.01 | 32.74 | 22.94 | 4.595529 | 1.16755 | 89.13 | 1129.37 | 27.31 | 5.058264 | 21.75 | 61.82 | 1125.95 | 18.86 | 20 | 5.000067 | 1.16755 | 1241.11 | 1271.12
9.99999975e-06 | 0.00155000004 | 5.50000004e-05 | 3.70000016e-05 | 230.3963 | 1330.95 | 1137.52 | 1056.63 | 152.08 | 27.43461 | 1145.77 | 234.4 | 13.42 | 1.328 | 1.334 | 2.018266 | 206.97 | 1134.39 | 42.22 | 20.96 | 2.761751 | 1.16755 | 164.75 | 1127.09 | 42.13 | 4.075784 | 22.64 | 122.62 | 1127.53 | 33.04 | 22.96 | 4.200554 | 1.16755 | 89.58 | 1123.85 | 27.69 | 5.059295 | 21.83 | 61.89 | 1119.26 | 18.94 | 20 | 5.000064 | 1.16755 | 1205.98 | 1276.16
9.99999975e-06 | 0.00155000004 | 5.50000004e-05 | 3.70000016e-05 | 230.7477 | 1332.98 | 1141.41 | 1066.39 | 175.31 | 27.85438 | 1145.09 | 236.25 | 12.39 | 1.328 | 1.334 | 2.019855 | 208.39 | 1134.84 | 42.53 | 20.17 | 2.755386 | 1.16755 | 165.86 | 1128.38 | 42.48 | 4.071376 | 22.11 | 123.38 | 1129.18 | 33.32 | 22.3 | 4.212697 | 1.16755 | 90.06 | 1126.34 | 27.88 | 5.060196 | 21.13 | 62.18 | 1122.64 | 19.27 | 19.55 | 5.00006 | 1.16755 | 1185.94 | 1276.08
9.99999975e-06 | 0.00155000004 | 5.50000004e-05 | 3.70000016e-05 | 230.8325 | 1333.47 | 1138.49 | 1060.43 | 180.65 | 27.80649 | 1147.85 | 236.29 | 12.63 | 1.328 | 1.334 | 2.015862 | 208.48 | 1136.87 | 42.57 | 19.98 | 2.755061 | 1.16755 | 165.91 | 1129.86 | 42.53 | 4.072471 | 21.69 | 123.38 | 1130.29 | 33.37 | 22.1 | 4.48891 | 1.16755 | 90.01 | 1127.03 | 27.88 | 5.060883 | 20.79 | 62.13 | 1122.67 | 19.18 | 19.42 | 5.000064 | 1.16755 | 1184.94 | 1277.03
1.10000001e-05 | 0.00224000006 | 4.40000003e-05 | 2.30000005e-05 | 231.2012 | 1335.6 | 1145.34 | 1065.62 | 169.82 | 27.88708 | 1147.45 | 235.73 | 12.28 | 1.328 | 1.334 | 1.961483 | 207.84 | 1136.16 | 42.66 | 20.47 | 2.765383 | 1.16755 | 165.18 | 1129.08 | 42.46 | 4.095006 | 22.31 | 122.72 | 1129.6 | 33.06 | 22.43 | 4.355506 | 1.16755 | 89.66 | 1126.3 | 27.79 | 5.061153 | 21.3 | 61.87 | 1122.06 | 18.93 | 19.56 | 5.000064 | 1.16755 | 1194.51 | 1283.99
9.99999975e-06 | 0.00147999998 | 4.6000001e-05 | 2.90000007e-05 | 230.1695 | 1329.64 | 1140.69 | 1065.63 | 181.35 | 27.874 | 1141.54 | 236.67 | 12.79 | 1.328 | 1.334 | 1.956638 | 208.8 | 1131.26 | 42.77 | 20.01 | 2.755833 | 1.16755 | 166.03 | 1124.87 | 42.66 | 4.079016 | 21.99 | 123.37 | 1125.71 | 33.41 | 22.2 | 4.358999 | 1.16755 | 89.96 | 1123.03 | 27.84 | 5.061741 | 20.96 | 62.12 | 1119.28 | 19.17 | 19.41 | 5.000059 | 1.16755 | 1178.26 | 1279.16
1.20000004e-05 | 0.00155000004 | 5.09999991e-05 | 1.80000006e-05 | 230.7477 | 1332.98 | 1148.2 | 1071.13 | 185.99 | 28.03146 | 1156.35 | 237.06 | 11.63 | 1.328 | 1.334 | 2.017561 | 209.03 | 1145.31 | 43.01 | 19.14 | 2.69242 | 1.16755 | 166.02 | 1138.16 | 42.93 | 3.952588 | 21.14 | 123.09 | 1138.44 | 33.33 | 21.26 | 4.377857 | 1.16755 | 89.76 | 1135.04 | 27.79 | 5.062221 | 20.27 | 61.97 | 1130.56 | 19.03 | 18.63 | 5.000062 | 1.16755 | 1177.28 | 1281.53
1.20000004e-05 | 0.00155000004 | 5.09999991e-05 | 1.80000006e-05 | 231.5786 | 1337.78 | 1160.32 | 1079.91 | 190.94 | 28.06227 | 1160.15 | 237.47 | 11.6 | 1.328 | 1.334 | 1.955686 | 209.41 | 1148.72 | 43.14 | 19.69 | 2.758693 | 1.16755 | 166.27 | 1141.44 | 42.78 | 3.940194 | 21.4 | 123.49 | 1141.6 | 33.36 | 21.58 | 4.36713 | 1.16755 | 90.13 | 1138.02 | 28.07 | 5.066509 | 20.6 | 62.06 | 1133.39 | 19.15 | 18.91 | 5.000063 | 1.16755 | 1177.45 | 1277.74
1.20000004e-05 | 0.00155000004 | 5.09999991e-05 | 1.80000006e-05 | 230.6836 | 1332.61 | 1164.53 | 1089.29 | 185.99 | 28.02353 | 1158.57 | 237.03 | 11.54 | 1.328 | 1.334 | 2.020183 | 209 | 1148.38 | 43.18 | 19.18 | 2.763616 | 1.16755 | 165.82 | 1141.85 | 42.69 | 3.950019 | 20.92 | 123.13 | 1142.34 | 33.36 | 21.43 | 4.518913 | 1.16755 | 89.77 | 1139.67 | 27.75 | 5.063869 | 19.94 | 62.02 | 1135.76 | 19.09 | 18.64 | 5.000061 | 1.16755 | 1176.96 | 1278.19
1.20000004e-05 | 0.00155000004 | 5.09999991e-05 | 1.80000006e-05 | 230.7667 | 1333.09 | 1152.21 | 1078.83 | 187.11 | 28.06004 | 1160.27 | 237.12 | 11.34 | 1.328 | 1.334 | 1.959733 | 209.06 | 1149.83 | 43.3 | 18.97 | 2.698211 | 1.16755 | 165.76 | 1143.16 | 42.61 | 4.101053 | 20.83 | 123.15 | 1143.68 | 33.41 | 20.94 | 4.38056 | 1.16755 | 89.74 | 1140.7 | 27.71 | 5.06398 | 19.99 | 62.03 | 1136.58 | 19.12 | 18.53 | 5.00006 | 1.16755 | 1176.5 | 1277.79
1.20000004e-05 | 0.00155000004 | 5.09999991e-05 | 1.80000006e-05 | 230.9381 | 1334.08 | 1159.83 | 1079.63 | 188.7 | 28.0005 | 1160.71 | 237.26 | 11.69 | 1.328 | 1.334 | 2.015526 | 209.26 | 1149.51 | 43.24 | 19.64 | 2.761845 | 1.16755 | 166.02 | 1142.26 | 42.82 | 4.099981 | 21.55 | 123.2 | 1142.55 | 33.39 | 21.38 | 4.37831 | 1.16755 | 89.81 | 1138.96 | 27.86 | 5.062693 | 20.64 | 61.95 | 1134.14 | 19.05 | 18.72 | 5.000062 | 1.16755 | 1176.03 | 1275.53
1.20000004e-05 | 0.00155000004 | 5.09999991e-05 | 1.80000006e-05 | 230.1626 | 1329.6 | 1162.47 | 1088.68 | 184.34 | 27.99587 | 1160.55 | 236.87 | 11.53 | 1.328 | 1.334 | 1.95718 | 208.87 | 1150.37 | 42.9 | 19.07 | 2.758815 | 1.16755 | 165.97 | 1143.93 | 42.85 | 3.946814 | 20.77 | 123.12 | 1144.48 | 33.3 | 21.1 | 4.238218 | 1.16755 | 89.82 | 1141.52 | 27.77 | 5.063514 | 19.72 | 62.05 | 1137.47 | 19.12 | 18.54 | 5.00006 | 1.16755 | 1175.69 | 1278.31
9.99999975e-06 | 0.00146000006 | 0.000111000001 | 2.59999997e-05 | 236.4807 | 1336.63 | 1148.43 | 1065.09 | 212.53 | 29.02522 | 1155.84 | 245.37 | 12.9 | 1.328 | 1.334 | 1.960327 | 216.35 | 1144.27 | 44.56 | 20.01 | 2.527959 | 1.16755 | 171.79 | 1136.59 | 45.2 | 3.797196 | 21.93 | 126.59 | 1136.66 | 34.93 | 22.21 | 4.187978 | 1.16755 | 91.66 | 1132.81 | 29.04 | 5.059177 | 20.87 | 62.62 | 1127.49 | 19.7 | 19.62 | 5.00006 | 1.16755 | 1159.08 | 1276.34
9.99999975e-06 | 0.00146000006 | 0.000111000001 | 2.59999997e-05 | 237.0486 | 1339.84 | 1160.67 | 1074.28 | 216 | 29.10148 | 1161.97 | 245.68 | 12.62 | 1.328 | 1.334 | 1.96263 | 216.57 | 1150.09 | 44.69 | 19.43 | 2.589516 | 1.16755 | 171.88 | 1142.06 | 45.25 | 3.670977 | 21.74 | 126.63 | 1141.82 | 34.97 | 21.63 | 4.195031 | 1.16755 | 91.66 | 1137.54 | 29.14 | 5.062376 | 20.75 | 62.52 | 1131.8 | 19.58 | 18.93 | 5.000063 | 1.16755 | 1159.2 | 1275.11
9.99999975e-06 | 0.00155000004 | 5.50000004e-05 | 3.70000016e-05 | 225.4438 | 1331.98 | 1165.64 | 1090.75 | 205.99 | 27.5831 | 1167.1 | 232.54 | 10.97 | 1.328 | 1.334 | 2.01528 | 204.96 | 1156.49 | 41.88 | 18.39 | 2.779614 | 1.16755 | 163.08 | 1149.46 | 41.89 | 3.963269 | 20.13 | 121.19 | 1149.61 | 32.61 | 20.49 | 4.344758 | 1.16755 | 88.58 | 1146.18 | 27.05 | 5.064363 | 18.98 | 61.53 | 1141.36 | 18.6 | 17.86 | 5.000061 | 1.16755 | 1158.1 | 1275.41
2.30000005e-05 | 0.00133 | 4.40000003e-05 | 9.99999975e-06 | 231.6549 | 1214.12 | 1155.37 | 1070.98 | 153.09 | 27.65322 | 1162.01 | 233.94 | 11.41 | 1.328 | 1.334 | 1.983075 | 206.28 | 1150.54 | 44 | 18.02 | 2.873416 | 1.16755 | 162.28 | 1142.63 | 41.49 | 4.013991 | 19.67 | 120.79 | 1142.62 | 32.81 | 20.27 | 4.456974 | 1.16755 | 87.98 | 1138.67 | 26.7 | 5.075991 | 18.83 | 61.28 | 1133.6 | 18.35 | 17.65 | 5.000074 | 1.16755 | 1105.87 | 1275.91
2.30000005e-05 | 0.00133 | 4.40000003e-05 | 9.99999975e-06 | 232.5116 | 1218.61 | 1166.95 | 1077 | 159.29 | 27.6726 | 1166.37 | 234.35 | 11.6 | 1.328 | 1.334 | 2.048413 | 206.68 | 1154.37 | 44.1 | 18.58 | 2.870985 | 1.16755 | 162.58 | 1146 | 41.81 | 4.023609 | 20.17 | 120.77 | 1145.8 | 32.8 | 20.31 | 4.466851 | 1.16755 | 87.97 | 1141.3 | 26.76 | 5.07516 | 19.29 | 61.21 | 1135.52 | 18.29 | 17.69 | 5.000064 | 1.16755 | 1104.36 | 1274.24
2.59999997e-05 | 0.00135000004 | 7.50000036e-05 | 9.99999975e-06 | 230.868 | 1076.01 | 1160.97 | 1074.85 | 126.58 | 27.56167 | 1164.17 | 232.85 | 10.16 | 1.328 | 1.334 | 2.020763 | 205.28 | 1152.89 | 43.17 | 16.29 | 2.847509 | 1.16755 | 162.11 | 1144.84 | 41.48 | 4.148406 | 17.65 | 120.63 | 1144.97 | 32.66 | 18.25 | 4.707362 | 1.16755 | 87.97 | 1141.22 | 26.72 | 5.08186 | 17.07 | 61.25 | 1136.48 | 18.37 | 16.06 | 5.000044 | 1.16755 | 991.27 | 1276.11
0.000308999995 | 0.00214 | 5.09999991e-05 | 7.89999976e-05 | 236.1525 | 1437.45 | 1162.94 | 1078.6 | 201.42 | 28.73856 | 1170.78 | 242.2 | 14.85 | 1.328 | 1.334 | 1.956297 | 213.46 | 1159.88 | 44.66 | 20.96 | 2.635841 | 1.16755 | 168.8 | 1151.95 | 43.95 | 3.923897 | 23.83 | 124.85 | 1152.28 | 34.85 | 23 | 4.145048 | 1.16755 | 90 | 1148.11 | 27.95 | 5.066424 | 22.66 | 62.05 | 1143.46 | 19.07 | 21.49 | 5.000084 | 1.16755 | 1289.35 | 1279.26
0.000308999995 | 0.00214 | 5.09999991e-05 | 7.89999976e-05 | 235.9784 | 1436.39 | 1162.44 | 1080.6 | 200.31 | 28.76708 | 1169.6 | 242.12 | 14.74 | 1.328 | 1.334 | 2.025455 | 213.36 | 1159.4 | 44.53 | 20.94 | 2.707244 | 1.16755 | 168.83 | 1151.93 | 43.93 | 3.919188 | 23.57 | 124.9 | 1152.4 | 34.8 | 23.26 | 4.139399 | 1.16755 | 90.1 | 1148.64 | 28.04 | 5.067808 | 22.47 | 62.06 | 1144.33 | 19.07 | 20.08 | 5.000084 | 1.16755 | 1290.17 | 1277.99
0.000308999995 | 0.00214 | 5.09999991e-05 | 7.89999976e-05 | 236.7308 | 1440.97 | 1155.7 | 1076.86 | 203.93 | 28.83827 | 1166.15 | 242.7 | 14.4 | 1.328 | 1.334 | 1.95442 | 213.86 | 1156.14 | 44.94 | 20.79 | 2.637225 | 1.16755 | 168.92 | 1148.98 | 44.15 | 3.936484 | 23.37 | 124.77 | 1149.6 | 34.85 | 23.02 | 4.307252 | 1.16755 | 89.92 | 1146.22 | 27.89 | 5.067814 | 22.16 | 62.03 | 1142.35 | 19.05 | 19.87 | 5.000082 | 1.16755 | 1287.79 | 1279.35
0.000308999995 | 0.00214 | 5.09999991e-05 | 7.89999976e-05 | 235.7549 | 1435.03 | 1160.75 | 1079.98 | 197.59 | 28.73046 | 1171.5 | 242.27 | 14.7 | 1.328 | 1.334 | 1.960531 | 213.54 | 1161.1 | 45.18 | 21 | 2.645273 | 1.16755 | 168.36 | 1153.7 | 43.78 | 3.938425 | 23.68 | 124.58 | 1154.22 | 34.61 | 22.97 | 4.294749 | 1.16755 | 89.97 | 1150.61 | 27.97 | 5.070749 | 22.55 | 62 | 1146.58 | 19.04 | 19.61 | 5.000082 | 1.16755 | 1289.42 | 1277.39
0.000308999995 | 0.00214 | 5.09999991e-05 | 7.89999976e-05 | 236.8984 | 1441.99 | 1162.57 | 1084.71 | 199.8 | 28.76858 | 1169.7 | 242.61 | 14.34 | 1.328 | 1.334 | 1.953957 | 213.84 | 1159.87 | 44.64 | 20.83 | 2.704554 | 1.16755 | 169.2 | 1153.02 | 44.23 | 3.924632 | 23.39 | 124.97 | 1153.77 | 34.88 | 23.02 | 4.296028 | 1.16755 | 90.09 | 1150.63 | 28 | 5.066494 | 22.38 | 62.09 | 1146.96 | 19.14 | 19.55 | 5.000081 | 1.16755 | 1288.59 | 1277.31
0.000415999995 | 0.00208000001 | 8.09999983e-05 | 7.40000032e-05 | 236.931625 | 1648.22 | 1150.29 | 1071.81 | 133 | 27.80143 | 1170.19 | 237.41 | 16.93 | 1.328 | 1.334 | 2.079684 | 209.61 | 1158.14 | 44.11 | 24.24 | 2.771264 | 1.16755 | 165.5 | 1150.65 | 41.55 | 4.046461 | 26.31 | 123.95 | 1150.63 | 34.78 | 26.78 | 4.069939 | 1.16755 | 89.17 | 1146.26 | 27.29 | 5.05173 | 25.52 | 61.88 | 1141.11 | 18.87 | 23.21 | 5.000087 | 1.16755 | 1558.59 | 1277.55
0.000415999995 | 0.00208000001 | 8.09999983e-05 | 7.40000032e-05 | 237.0480625 | 1649.03 | 1157.7 | 1082.09 | 147.51 | 27.8471 | 1176.64 | 237.88 | 16.69 | 1.328 | 1.334 | 2.016951 | 210.03 | 1165.64 | 45.16 | 24.19 | 2.858779 | 1.16755 | 164.87 | 1158.7 | 44.43 | 4.090651 | 27.3 | 120.44 | 1158.01 | 38.74 | 27.99 | 3.845474 | 1.16755 | 81.7 | 1154.24 | 28.53 | 5.015146 | 27.14 | 53.17 | 1148.69 | 18.26 | 24.4 | 5.000093 | 1.16755 | 1547.73 | 1278.32
0.000365000014 | 0.00203999993 | 5.90000018e-05 | 7.10000022e-05 | 234.3944375 | 1630.57 | 1150.31 | 1074.35 | 130.6 | 27.93086 | 1170.5 | 237.23 | 16.57 | 1.328 | 1.334 | 2.023939 | 209.3 | 1159.46 | 46.67 | 24.65 | 2.765159 | 1.16755 | 162.63 | 1152.42 | 44.33 | 4.049602 | 27.4 | 118.3 | 1151.63 | 37.47 | 27.92 | 3.977916 | 1.16755 | 80.83 | 1147.72 | 27.92 | 5.017381 | 27 | 52.91 | 1142.1 | 18 | 24.66 | 5.000082 | 1.16755 | 1545.84 | 1277.49
0.000365000014 | 0.00203999993 | 5.90000018e-05 | 7.10000022e-05 | 237.0308125 | 1648.91 | 1144.68 | 1070.36 | 156.65 | 29.41395 | 1156.43 | 238.15 | 17.34 | 1.328 | 1.334 | 2.032926 | 208.74 | 1146.08 | 44.38 | 23.84 | 2.802698 | 1.16755 | 164.36 | 1139.34 | 43.78 | 3.945913 | 27.41 | 120.58 | 1138.7 | 38.31 | 28 | 3.820539 | 1.16755 | 82.27 | 1135.34 | 28.67 | 4.979976 | 27.52 | 53.6 | 1130.68 | 18.72 | 24.99 | 5.000086 | 1.16755 | 1544.41 | 1276.95
0.000365000014 | 0.00203999993 | 5.90000018e-05 | 7.10000022e-05 | 237.1185 | 1649.52 | 1147.77 | 1076.72 | 160.09 | 28.16116 | 1160.89 | 238.29 | 16.69 | 1.328 | 1.334 | 2.020903 | 210.12 | 1151.05 | 45.22 | 23.96 | 2.861622 | 1.16755 | 164.9 | 1144.92 | 44.48 | 3.957488 | 27.35 | 120.42 | 1144.66 | 38.41 | 27.92 | 3.838381 | 1.16755 | 82.01 | 1141.75 | 28.48 | 5.015574 | 27.15 | 53.53 | 1137.54 | 18.61 | 24.9 | 5.000046 | 1.16755 | 1542.32 | 1277
0.000365000014 | 0.00203999993 | 5.90000018e-05 | 7.10000022e-05 | 236.0705625 | 1642.23 | 1151.3 | 1075.85 | 150.81 | 28.45006 | 1160.05 | 237.92 | 17.36 | 1.328 | 1.334 | 2.024257 | 209.47 | 1149.61 | 44.34 | 24.32 | 2.852713 | 1.16755 | 165.13 | 1142.92 | 43.78 | 3.904709 | 27.51 | 121.35 | 1142.22 | 38.15 | 28.03 | 3.860544 | 1.16755 | 83.2 | 1138.81 | 29.27 | 4.923872 | 27.66 | 53.93 | 1134.31 | 18.99 | 25.34 | 5.000082 | 1.16755 | 1542.21 | 1276.46
0.000387000007 | 0.00200999994 | 8.49999997e-05 | 7.10000022e-05 | 236.977625 | 1648.54 | 1167.29 | 1087.15 | 158.19 | 28.0032 | 1172.91 | 238.31 | 17.17 | 1.328 | 1.334 | 1.995542 | 210.3 | 1161.78 | 44.8 | 24.32 | 2.834059 | 1.16755 | 165.5 | 1154.56 | 44.09 | 3.742235 | 27.41 | 121.41 | 1153.47 | 38.41 | 27.58 | 3.76408 | 1.16755 | 83 | 1149.35 | 29.14 | 4.972064 | 27.62 | 53.86 | 1144.33 | 18.92 | 24.89 | 5.000083 | 1.16755 | 1543.57 | 1279.32
0.000415999995 | 0.00208000001 | 8.09999983e-05 | 7.40000032e-05 | 235.8865625 | 1640.95 | 1173.28 | 1093.16 | 151.47 | 27.96067 | 1178.13 | 238.02 | 16.38 | 1.328 | 1.334 | 1.993616 | 210.06 | 1167.31 | 46.64 | 24.4 | 2.8789 | 1.16755 | 163.42 | 1160.18 | 44.76 | 4.024517 | 27.03 | 118.66 | 1159.27 | 37.23 | 26.92 | 3.945835 | 1.16755 | 81.43 | 1155.06 | 28.17 | 5.021067 | 26.5 | 53.26 | 1149.61 | 18.34 | 24.02 | 5.000085 | 1.16755 | 1541.36 | 1173.13
0.000415999995 | 0.00208000001 | 8.09999983e-05 | 7.40000032e-05 | 236.84825 | 1647.64 | 1168.16 | 1088.88 | 159 | 28.01562 | 1174.39 | 238.29 | 17.15 | 1.328 | 1.334 | 1.99603 | 210.27 | 1163.75 | 44.66 | 24.1 | 2.832089 | 1.16755 | 165.61 | 1156.57 | 44.32 | 3.888333 | 27.26 | 121.29 | 1155.66 | 38.57 | 27.49 | 3.875893 | 1.16755 | 82.72 | 1151.92 | 28.92 | 5.007183 | 27.25 | 53.8 | 1147.1 | 18.87 | 24.69 | 5.000084 | 1.16755 | 1542.15 | 1308.85
0.000415999995 | 0.00208000001 | 8.09999983e-05 | 7.40000032e-05 | 236.6125 | 1646 | 1166.84 | 1085.51 | 158.21 | 27.92859 | 1177.44 | 238.26 | 16.96 | 1.328 | 1.334 | 1.993786 | 210.33 | 1166.48 | 45.37 | 24.35 | 2.846215 | 1.16755 | 164.96 | 1158.97 | 44.18 | 3.914664 | 27.03 | 120.78 | 1157.77 | 38.47 | 27.55 | 3.798445 | 1.16755 | 82.31 | 1153.44 | 28.7 | 5.015395 | 26.75 | 53.61 | 1147.66 | 18.67 | 24.58 | 5.000093 | 1.16755 | 1541.33 | 1297.37
0.000387000007 | 0.00200999994 | 8.49999997e-05 | 7.10000022e-05 | 236.7691875 | 1647.09 | 1173.84 | 1096.21 | 161.86 | 28.09654 | 1181.15 | 238.42 | 16.07 | 1.328 | 1.334 | 2.053917 | 210.33 | 1170.77 | 47.29 | 23.8 | 2.891919 | 1.16755 | 163.04 | 1163.88 | 44.54 | 3.89192 | 26.44 | 118.5 | 1162.85 | 37.11 | 26.32 | 4.06419 | 1.16755 | 81.39 | 1158.87 | 28.12 | 5.022469 | 25.98 | 53.27 | 1153.47 | 18.37 | 23.64 | 5.000083 | 1.16755 | 1539.23 | 1532.43
0.000387000007 | 0.00200999994 | 8.49999997e-05 | 7.10000022e-05 | 236.532 | 1645.44 | 1179.2 | 1101.93 | 158.83 | 28.10882 | 1188.65 | 238.36 | 15.67 | 1.328 | 1.334 | 1.996006 | 210.25 | 1177.95 | 47.97 | 23.7 | 2.83536 | 1.16755 | 162.28 | 1170.96 | 44.49 | 4.078642 | 26.16 | 117.79 | 1170.02 | 36.72 | 26.06 | 3.975279 | 1.16755 | 81.07 | 1165.76 | 27.95 | 5.024536 | 25.59 | 53.12 | 1160.1 | 18.2 | 23.56 | 5.000082 | 1.16755 | 1539.6 | 1531.49
0.000387000007 | 0.00200999994 | 8.49999997e-05 | 7.10000022e-05 | 236.937375 | 1648.26 | 1172.46 | 1095.48 | 162.96 | 28.02195 | 1182.39 | 238.47 | 16.37 | 1.328 | 1.334 | 1.988997 | 210.45 | 1172.05 | 46.66 | 23.92 | 2.80127 | 1.16755 | 163.79 | 1165.06 | 44.88 | 4.018208 | 26.6 | 118.91 | 1164.22 | 37.36 | 26.58 | 3.948262 | 1.16755 | 81.55 | 1160.17 | 28.26 | 5.025375 | 25.9 | 53.29 | 1154.77 | 18.39 | 23.88 | 5.000081 | 1.16755 | 1539.29 | 1752.58
0.000387000007 | 0.00200999994 | 8.49999997e-05 | 7.10000022e-05 | 236.2258125 | 1643.31 | 1178.28 | 1099.5 | 154.85 | 28.06576 | 1187.61 | 238.37 | 15.83 | 1.328 | 1.334 | 1.994184 | 210.3 | 1176.83 | 47.83 | 23.9 | 2.831727 | 1.16755 | 162.47 | 1169.64 | 44.32 | 4.061531 | 26.18 | 118.15 | 1168.55 | 36.85 | 26.18 | 3.965613 | 1.16755 | 81.3 | 1164.16 | 28.11 | 5.025069 | 25.82 | 53.19 | 1158.38 | 18.29 | 23.62 | 5.000082 | 1.16755 | 1540.9 | 1754.77
0.000387000007 | 0.00200999994 | 8.49999997e-05 | 7.10000022e-05 | 236.9575 | 1648.4 | 1177.27 | 1097.66 | 163.62 | 28.01037 | 1184.64 | 238.62 | 16.22 | 1.328 | 1.334 | 2.056373 | 210.61 | 1173.91 | 48.33 | 24.41 | 2.913052 | 1.16755 | 162.28 | 1166.85 | 44.36 | 3.929484 | 26.58 | 117.92 | 1165.65 | 36.89 | 26.4 | 3.98392 | 1.16755 | 81.03 | 1161.21 | 27.93 | 5.02426 | 25.87 | 53.1 | 1155.09 | 18.16 | 23.76 | 5.000084 | 1.16755 | 1540.88 | 1757.15
0.000387000007 | 0.00200999994 | 8.49999997e-05 | 7.10000022e-05 | 236.1366875 | 1642.69 | 1176.38 | 1097.84 | 151.96 | 27.9685 | 1184.8 | 238.23 | 16.35 | 1.328 | 1.334 | 1.995088 | 210.26 | 1174.08 | 47 | 24.13 | 2.812923 | 1.16755 | 163.26 | 1166.95 | 44.71 | 4.035993 | 26.5 | 118.55 | 1165.97 | 37.23 | 26.46 | 3.960445 | 1.16755 | 81.32 | 1161.79 | 28.08 | 5.020339 | 25.81 | 53.24 | 1156.03 | 18.33 | 23.94 | 5.000086 | 1.16755 | 1542.45 | 1757.17
0.000387000007 | 0.00200999994 | 8.49999997e-05 | 7.10000022e-05 | 236.52625 | 1645.4 | 1176.59 | 1098.64 | 156.6 | 28.00707 | 1186.69 | 238.43 | 16.13 | 1.328 | 1.334 | 1.99705 | 210.42 | 1176.03 | 47.34 | 23.92 | 2.892567 | 1.16755 | 163.08 | 1169.05 | 44.5 | 3.891913 | 26.28 | 118.58 | 1167.9 | 37.11 | 26.31 | 4.063129 | 1.16755 | 81.47 | 1163.8 | 28.19 | 5.023272 | 25.76 | 53.28 | 1158.14 | 18.37 | 23.99 | 5.000083 | 1.16755 | 1541.14 | 1730.48
0.000415999995 | 0.00208000001 | 8.09999983e-05 | 7.40000032e-05 | 236.9618125 | 1648.43 | 1174.37 | 1098.7 | 156.73 | 28.04151 | 1187.4 | 238.52 | 16 | 1.328 | 1.334 | 2.058533 | 210.47 | 1177.16 | 47.29 | 23.98 | 2.818252 | 1.16755 | 163.18 | 1170.36 | 44.58 | 4.038709 | 26.44 | 118.6 | 1169.54 | 37.12 | 26.61 | 3.957979 | 1.16755 | 81.48 | 1165.57 | 28.16 | 5.023261 | 25.85 | 53.32 | 1160.26 | 18.41 | 24.22 | 5.000082 | 1.16755 | 1542.13 | 1729.9
0.000415999995 | 0.00208000001 | 8.09999983e-05 | 7.40000032e-05 | 236.327875 | 1644.02 | 1175.45 | 1097.8 | 152.57 | 28.0415 | 1188.67 | 238.25 | 15.94 | 1.328 | 1.334 | 1.997561 | 210.21 | 1177.98 | 47.54 | 24.14 | 2.826342 | 1.16755 | 162.67 | 1170.89 | 44.57 | 4.062992 | 26.31 | 118.1 | 1169.88 | 37 | 26.45 | 3.973949 | 1.16755 | 81.1 | 1165.65 | 27.98 | 5.022762 | 25.71 | 53.12 | 1159.81 | 18.18 | 24.08 | 5.000084 | 1.16755 | 1543.16 | 1730.78
0.000369999994 | 0.00200999994 | 7.30000029e-05 | 7.10000022e-05 | 234.5185 | 1639.59 | 1162.11 | 1079.74 | 269.05 | 29.10201 | 1168.33 | 245.95 | 16.12 | 1.328 | 1.334 | 1.953324 | 216.85 | 1156.85 | 49.37 | 24.29 | 2.695032 | 1.16755 | 167.48 | 1150.02 | 46.48 | 4.199776 | 26.62 | 121 | 1149.46 | 38.55 | 26.13 | 3.977829 | 1.16755 | 82.45 | 1145.59 | 28.99 | 5.032185 | 25.61 | 53.46 | 1140.19 | 18.6 | 23.19 | 5.000083 | 1.16755 | 1433.01 | 1726.32
0.000391999987 | 0.00206000009 | 5.90000018e-05 | 6.60000005e-05 | 236.2566 | 1545.94 | 1161.12 | 1080.95 | 242.06 | 28.79811 | 1170.06 | 244.33 | 15.77 | 1.328 | 1.334 | 1.901478 | 215.53 | 1158 | 49.25 | 23.13 | 2.709022 | 1.16755 | 166.28 | 1151.19 | 46.29 | 4.031319 | 25.15 | 119.99 | 1150.4 | 38.03 | 24.8 | 3.848789 | 1.16755 | 81.96 | 1146.25 | 28.71 | 5.026199 | 24.02 | 53.25 | 1140.22 | 18.39 | 22.17 | 5.000083 | 1.16755 | 1363.25 | 1728.31
0.000391999987 | 0.00206000009 | 5.90000018e-05 | 6.60000005e-05 | 236.7976 | 1549.48 | 1153.21 | 1071.32 | 248.23 | 28.72711 | 1170.81 | 244.77 | 16.14 | 1.328 | 1.334 | 1.908167 | 216.04 | 1157.86 | 49.66 | 23.68 | 2.711673 | 1.16755 | 166.38 | 1150.78 | 46.3 | 3.881625 | 25.92 | 120.08 | 1149.75 | 38.3 | 25.55 | 3.768852 | 1.16755 | 81.78 | 1145.29 | 28.46 | 5.024439 | 24.79 | 53.32 | 1138.79 | 18.46 | 22.71 | 5.000107 | 1.16755 | 1361.66 | 1727.13
0.000391999987 | 0.00206000009 | 5.90000018e-05 | 6.60000005e-05 | 235.9601 | 1544 | 1155.88 | 1078.66 | 242.76 | 28.81378 | 1172.12 | 244.32 | 15.44 | 1.328 | 1.334 | 1.90686 | 215.5 | 1160.41 | 49.4 | 22.51 | 2.712368 | 1.16755 | 166.1 | 1153.76 | 46.2 | 3.883693 | 24.85 | 119.9 | 1152.93 | 37.77 | 24.39 | 3.839311 | 1.16755 | 82.13 | 1148.92 | 28.75 | 5.028957 | 23.93 | 53.38 | 1143.26 | 18.54 | 22 | 5.000086 | 1.16755 | 1361.29 | 1724.8
0.000391999987 | 0.00206000009 | 5.90000018e-05 | 6.60000005e-05 | 236.8542 | 1549.85 | 1153.3 | 1074.5 | 244.02 | 28.89496 | 1169.47 | 244.64 | 15.76 | 1.328 | 1.334 | 1.90967 | 215.75 | 1157.56 | 49.63 | 23.13 | 2.71522 | 1.16755 | 166.12 | 1150.81 | 46.1 | 3.883494 | 25.53 | 120.02 | 1149.97 | 37.97 | 25 | 3.848859 | 1.16755 | 82.05 | 1145.92 | 28.86 | 5.028184 | 24.72 | 53.19 | 1140.22 | 18.32 | 22.49 | 5.000082 | 1.16755 | 1362.59 | 1667.01
0.000391999987 | 0.00206000009 | 5.90000018e-05 | 6.60000005e-05 | 236.5546 | 1547.89 | 1156.01 | 1078.93 | 241.98 | 28.8439 | 1168.68 | 244.47 | 15.89 | 1.328 | 1.334 | 1.899458 | 215.63 | 1156.94 | 49.8 | 23.63 | 2.719282 | 1.16755 | 165.83 | 1150.6 | 46.08 | 3.89455 | 25.68 | 119.75 | 1150 | 37.97 | 25.59 | 3.859768 | 1.16755 | 81.78 | 1143.03 | 28.57 | 5.028816 | 24.85 | 53.21 | 1137.75 | 18.34 | 23.12 | 5.000084 | 1.16755 | 1362.93 | 1644.89
0.000391999987 | 0.00206000009 | 5.90000018e-05 | 6.60000005e-05 | 236.9672 | 1550.59 | 1150.96 | 1075.71 | 246.76 | 28.95782 | 1164.91 | 244.79 | 15.54 | 1.328 | 1.334 | 1.900465 | 215.83 | 1153.67 | 49.43 | 22.8 | 2.710826 | 1.16755 | 166.4 | 1147.43 | 46.15 | 4.02528 | 24.95 | 120.25 | 1146.95 | 38.02 | 24.65 | 3.946232 | 1.16755 | 82.23 | 1143.47 | 28.85 | 5.028255 | 24.18 | 53.38 | 1138.4 | 18.52 | 22.24 | 5.000081 | 1.16755 | 1361.74 | 1647.27
0.000391999987 | 0.00206000009 | 5.90000018e-05 | 6.60000005e-05 | 236.5867 | 1548.1 | 1149.32 | 1073.43 | 244.45 | 28.89117 | 1162.39 | 244.6 | 15.81 | 1.328 | 1.334 | 1.902408 | 215.71 | 1150.92 | 49.67 | 23.52 | 2.715771 | 1.16755 | 166.04 | 1144.73 | 45.98 | 3.880465 | 25.63 | 120.06 | 1144.21 | 37.98 | 25.24 | 3.846484 | 1.16755 | 82.08 | 1140.74 | 28.77 | 5.027852 | 24.77 | 53.31 | 1135.69 | 18.44 | 22.91 | 5.000083 | 1.16755 | 1361.52 | 1623.59
0.000391999987 | 0.00206000009 | 5.90000018e-05 | 6.60000005e-05 | 236.9275 | 1550.33 | 1149.35 | 1072.19 | 246.68 | 28.74975 | 1158.48 | 244.77 | 16.59 | 1.328 | 1.334 | 1.903902 | 216.02 | 1147.05 | 48.97 | 24.19 | 2.696908 | 1.16755 | 167.05 | 1140.89 | 46.26 | 3.996206 | 26.18 | 120.79 | 1140.59 | 38.46 | 25.88 | 3.8362 | 1.16755 | 82.33 | 1137.26 | 28.89 | 5.023315 | 25.21 | 53.44 | 1132.31 | 18.53 | 23.28 | 5.000082 | 1.16755 | 1360.72 | 1618.8
0.000369999994 | 0.00200999994 | 7.30000029e-05 | 7.10000022e-05 | 235.2029 | 1431.67 | 1156.86 | 1079.8 | 124.7 | 28.07322 | 1166.29 | 237.62 | 14.57 | 1.328 | 1.334 | 2.023177 | 209.54 | 1156.51 | 47.32 | 21.94 | 2.811516 | 1.16755 | 162.22 | 1149.97 | 44.52 | 4.054989 | 24.05 | 117.7 | 1149.61 | 36.02 | 23.74 | 4.101906 | 1.16755 | 81.68 | 1146.23 | 28.47 | 5.034505 | 23.51 | 53.21 | 1142.25 | 18.37 | 22.15 | 4.999962 | 1.16755 | 1349.83 | 1616.53
0.000369999994 | 0.00200999994 | 7.30000029e-05 | 7.10000022e-05 | 234.5189 | 1532.53 | 1156.39 | 1079.39 | 240.4 | 28.98979 | 1162.68 | 244.34 | 14.94 | 1.328 | 1.334 | 1.953802 | 215.35 | 1151.98 | 48.96 | 22.53 | 2.703968 | 1.16755 | 166.39 | 1145.76 | 45.74 | 4.188673 | 24.86 | 120.65 | 1145.56 | 37.64 | 24.39 | 4.036589 | 1.16755 | 83.01 | 1142.44 | 29.26 | 5.03776 | 24.34 | 53.75 | 1138.32 | 18.9 | 22.48 | 5.000074 | 1.16755 | 1351.38 | 1615.65
0.000369999994 | 0.00200999994 | 7.30000029e-05 | 7.10000022e-05 | 235.3131 | 1537.72 | 1151.39 | 1071.02 | 247.35 | 28.86508 | 1163.48 | 244.72 | 15.5 | 1.328 | 1.334 | 1.955088 | 215.85 | 1151.78 | 49.02 | 23.31 | 2.698372 | 1.16755 | 166.83 | 1145.07 | 46.52 | 4.040119 | 25.82 | 120.31 | 1144.61 | 38.31 | 25.18 | 3.868567 | 1.16755 | 82 | 1140.82 | 28.68 | 5.029626 | 24.6 | 53.32 | 1135.66 | 18.47 | 22.31 | 5.00009 | 1.16755 | 1349.49 | 1594.41
0.000369999994 | 0.00200999994 | 7.30000029e-05 | 7.10000022e-05 | 235.2785 | 1432.13 | 1163.12 | 1086.53 | 196.19 | 28.63668 | 1174.6 | 241.8 | 13.9 | 1.328 | 1.334 | 1.895235 | 213.16 | 1164.64 | 48.98 | 20.6 | 2.730474 | 1.16755 | 164.18 | 1157.95 | 45.55 | 3.913382 | 22.7 | 118.63 | 1157.22 | 36.57 | 22.35 | 4.295862 | 1.16755 | 82.06 | 1153.87 | 28.71 | 5.037322 | 22.07 | 53.35 | 1149.23 | 18.53 | 20.5 | 5.000076 | 1.16755 | 1289.44 | 1576.52
0.000369999994 | 0.00200999994 | 7.30000029e-05 | 7.10000022e-05 | 235.2604 | 1432.02 | 1162.86 | 1083.23 | 197.34 | 28.49847 | 1174.39 | 241.75 | 14.24 | 1.328 | 1.334 | 1.894184 | 213.25 | 1163.94 | 49.1 | 20.98 | 2.730157 | 1.16755 | 164.15 | 1156.9 | 45.46 | 4.076679 | 23.19 | 118.69 | 1156.15 | 36.57 | 22.73 | 4.033816 | 1.16755 | 82.12 | 1152.15 | 28.83 | 5.037526 | 22.45 | 53.29 | 1147.01 | 18.45 | 20.8 | 5.000078 | 1.16755 | 1289.26 | 1576.76
0.000369999994 | 0.00200999994 | 7.30000029e-05 | 7.10000022e-05 | 234.8906 | 1430.79 | 1158.11 | 1079.84 | 194.19 | 28.57441 | 1167.7 | 241.61 | 14.26 | 1.328 | 1.334 | 1.895328 | 213.03 | 1157.56 | 48.89 | 21.42 | 2.804179 | 1.16755 | 164.14 | 1150.96 | 45.48 | 4.075685 | 23.51 | 118.66 | 1150.48 | 36.57 | 23.1 | 4.033517 | 1.16755 | 82.09 | 1146.95 | 28.72 | 5.032243 | 22.75 | 53.37 | 1142.23 | 18.54 | 21.04 | 5.000078 | 1.16755 | 1289.71 | 1571.41
0.000381999998 | 0.00209000008 | 0.000125999999 | 7.10000022e-05 | 234.4406 | 1427.03 | 1161.62 | 1080.56 | 190.14 | 28.43767 | 1171.36 | 241.32 | 14.82 | 1.328 | 1.334 | 2.019297 | 212.88 | 1161.03 | 48.63 | 21.49 | 2.799683 | 1.16755 | 164.25 | 1154.07 | 45.46 | 4.061705 | 23.18 | 118.79 | 1153.26 | 36.56 | 22.61 | 4.020425 | 1.16755 | 82.23 | 1149.13 | 29.01 | 5.033274 | 22.63 | 53.22 | 1143.81 | 18.39 | 20.41 | 5.000086 | 1.16755 | 1288.23 | 1568.52
0.000381999998 | 0.00209000008 | 0.000125999999 | 7.10000022e-05 | 234.4439 | 1427.05 | 1158.86 | 1078.3 | 190.43 | 28.46114 | 1171.28 | 241.31 | 14.67 | 1.328 | 1.334 | 1.952155 | 212.85 | 1160.86 | 48.79 | 21.35 | 2.728925 | 1.16755 | 164.06 | 1153.77 | 45.4 | 3.903204 | 23.19 | 118.66 | 1152.79 | 36.54 | 22.51 | 4.025289 | 1.16755 | 82.12 | 1148.61 | 28.92 | 5.03652 | 22.52 | 53.2 | 1143.26 | 18.35 | 20.23 | 5.000071 | 1.16755 | 1288.79 | 1568.56
0.000381999998 | 0.00209000008 | 0.000125999999 | 7.10000022e-05 | 235.0222 | 1430.57 | 1159.41 | 1080.07 | 194.81 | 28.4036 | 1167.51 | 241.62 | 15.06 | 1.328 | 1.334 | 1.951771 | 213.22 | 1157.38 | 48.82 | 21.86 | 2.724313 | 1.16755 | 164.4 | 1150.65 | 45.54 | 3.897235 | 23.32 | 118.86 | 1149.87 | 36.63 | 22.98 | 3.910208 | 1.16755 | 82.23 | 1146.04 | 28.82 | 5.030135 | 22.65 | 53.41 | 1141.01 | 18.57 | 20.65 | 5.000073 | 1.16755 | 1287.91 | 1569.02
0.000345999986 | 0.00228999997 | 7.79999973e-05 | 6.19999992e-05 | 234.9401 | 1430.07 | 1150.22 | 1066.61 | 195.31 | 28.26171 | 1157.83 | 241.65 | 16.21 | 1.328 | 1.334 | 1.967484 | 213.39 | 1146.65 | 48.88 | 23.49 | 2.793667 | 1.16755 | 164.51 | 1139.71 | 45.45 | 4.178867 | 24.94 | 119.06 | 1139.01 | 36.65 | 24.75 | 3.91786 | 1.16755 | 82.41 | 1134.74 | 29.12 | 5.025095 | 24.41 | 53.29 | 1128.94 | 18.41 | 22.09 | 5.000074 | 1.16755 | 1288.49 | 1567.61
0.000315000012 | 0.00212999992 | 6.80000012e-05 | 7.10000022e-05 | 234.5967 | 1427.98 | 1150.48 | 1060.58 | 194.52 | 28.27667 | 1159.29 | 241.51 | 16.09 | 1.328 | 1.334 | 1.887232 | 213.23 | 1147.43 | 48.86 | 23.46 | 2.724931 | 1.16755 | 164.37 | 1139.61 | 45.47 | 4.060102 | 25.21 | 118.9 | 1138.55 | 36.71 | 24.7 | 3.801392 | 1.16755 | 82.19 | 1133.57 | 29.03 | 5.029983 | 24.63 | 53.16 | 1127.54 | 18.29 | 21.82 | 4.999972 | 1.16755 | 1286.96 | 1568.23
0.000315000012 | 0.00212999992 | 6.80000012e-05 | 7.10000022e-05 | 235.4609 | 1433.24 | 1151.87 | 1064.77 | 200.92 | 28.30241 | 1159 | 241.89 | 16.15 | 1.328 | 1.334 | 1.892507 | 213.59 | 1147.64 | 48.88 | 23.77 | 2.72062 | 1.16755 | 164.71 | 1140.27 | 45.55 | 3.886946 | 25.38 | 119.16 | 1139.32 | 36.73 | 25 | 3.904695 | 1.16755 | 82.43 | 1134.99 | 29.03 | 5.030097 | 25.05 | 53.4 | 1129.67 | 18.54 | 22.25 | 5.000081 | 1.16755 | 1286.97 | 1559.97
0.000345999986 | 0.00228999997 | 7.79999973e-05 | 6.19999992e-05 | 234.5179 | 1427.5 | 1144.94 | 1059.79 | 200.51 | 28.31135 | 1155.71 | 241.47 | 16.54 | 1.328 | 1.334 | 1.914357 | 213.16 | 1144.09 | 49.2 | 23.63 | 2.734216 | 1.16755 | 163.96 | 1136.82 | 45.51 | 3.904289 | 25.07 | 118.45 | 1135.69 | 37.49 | 25.04 | 3.794852 | 1.16755 | 80.96 | 1131.03 | 28.16 | 5.023019 | 24.21 | 52.8 | 1124.35 | 17.9 | 22.15 | 5.000093 | 1.16755 | 1287.29 | 1559.46
0.000345999986 | 0.00228999997 | 7.79999973e-05 | 6.19999992e-05 | 235.1421 | 1431.3 | 1146.73 | 1061.98 | 203.67 | 28.36111 | 1156.22 | 241.82 | 16.4 | 1.328 | 1.334 | 1.909896 | 213.46 | 1144.7 | 48.95 | 23.54 | 2.72532 | 1.16755 | 164.51 | 1137.47 | 45.57 | 4.033338 | 25.12 | 118.94 | 1136.54 | 37.59 | 25.08 | 3.781135 | 1.16755 | 81.35 | 1132.11 | 28.43 | 5.024003 | 24.29 | 52.92 | 1125.62 | 18.04 | 22.08 | 5.000091 | 1.16755 | 1286.1 | 1560.8
0.000331999996 | 0.00212000008 | 7.50000036e-05 | 5.80000014e-05 | 242.9365 | 1471.35 | 1148.56 | 1065.98 | 248.48 | 29.60528 | 1161.42 | 244.98 | 16.19 | 1.328 | 1.334 | 1.905159 | 215.38 | 1149.01 | 49.26 | 23.18 | 2.717722 | 1.16755 | 166.12 | 1142.06 | 46.11 | 3.889997 | 24.76 | 120.01 | 1141.06 | 37.91 | 24.64 | 4.1806 | 1.16755 | 82.1 | 1137.39 | 28.61 | 5.025609 | 23.95 | 53.49 | 1131.59 | 18.63 | 21.87 | 5.000111 | 1.16755 | 1286.04 | 1561.32
0.000331999996 | 0.00212000008 | 7.50000036e-05 | 5.80000014e-05 | 243.7521 | 1476.29 | 1150.28 | 1071.1 | 255.19 | 29.06806 | 1164.26 | 245.41 | 15.32 | 1.328 | 1.334 | 1.910324 | 216.34 | 1152.38 | 49.98 | 22.09 | 2.716185 | 1.16755 | 166.36 | 1145.71 | 46.41 | 3.900901 | 23.98 | 119.95 | 1144.84 | 37.29 | 23.49 | 4.156314 | 1.16755 | 82.66 | 1141.19 | 29.05 | 5.028665 | 23.21 | 53.61 | 1136 | 18.77 | 21.16 | 5.000094 | 1.16755 | 1286.35 | 1561.39
0.000381999998 | 0.00222999998 | 4.3e-05 | 7.79999973e-05 | 234.9483 | 1430.12 | 1146.51 | 1061.4 | 228.86 | 28.72645 | 1153.55 | 243.85 | 15.95 | 1.328 | 1.334 | 1.973299 | 215.12 | 1142.25 | 49.11 | 23.25 | 2.71185 | 1.16755 | 166.01 | 1135.09 | 46.53 | 4.04098 | 25.03 | 119.48 | 1134.25 | 38.2 | 24.94 | 4.127092 | 1.16755 | 81.28 | 1130.41 | 28.44 | 5.021144 | 23.95 | 52.84 | 1124.12 | 17.98 | 21.91 | 5.000096 | 1.16755 | 1260.18 | 1434.76
0.000284000009 | 0.00214 | 6.90000015e-05 | 6.50000002e-05 | 236.3622 | 1335.96 | 1148.02 | 1066.6 | 186.7 | 28.82811 | 1160.61 | 242.07 | 13.15 | 1.328 | 1.334 | 1.962271 | 213.24 | 1149.3 | 42.68 | 18.29 | 2.711694 | 1.16755 | 170.56 | 1141.47 | 41.73 | 3.775649 | 20.23 | 128.83 | 1139.54 | 33.42 | 20.69 | 4.624632 | 1.16755 | 95.41 | 1135.95 | 26.96 | 5.086709 | 19.42 | 68.45 | 1131.43 | 19.44 | 17.91 | 5.00007 | 1.16755 | 1195.31 | 1234.72
0.000284000009 | 0.00214 | 6.90000015e-05 | 6.50000002e-05 | 236.0154 | 1334 | 1151.49 | 1073.29 | 187.32 | 28.91506 | 1167.45 | 241.92 | 12.31 | 1.328 | 1.334 | 1.985041 | 213.01 | 1157.18 | 42.63 | 17.14 | 2.623832 | 1.16755 | 170.38 | 1149.44 | 41.73 | 3.767066 | 19.22 | 128.65 | 1147.72 | 33.26 | 19.33 | 4.551257 | 1.16755 | 95.39 | 1144.14 | 26.93 | 5.098514 | 18.41 | 68.46 | 1140.31 | 19.47 | 17.11 | 5.000068 | 1.16755 | 1193.81 | 1278.94
0.000284000009 | 0.00214 | 6.90000015e-05 | 6.50000002e-05 | 236.2051 | 1437.77 | 1150.01 | 1071.09 | 298.74 | 30.19729 | 1163.89 | 252.05 | 12.62 | 1.328 | 1.334 | 1.960671 | 221.85 | 1151.85 | 45.45 | 18.46 | 2.560292 | 1.16755 | 176.4 | 1144.54 | 44.18 | 3.80073 | 20.71 | 132.22 | 1142.91 | 35.21 | 20.4 | 4.597735 | 1.16755 | 97.01 | 1139.44 | 27.75 | 5.084965 | 19.21 | 69.26 | 1134.99 | 20.28 | 17.86 | 5.00007 | 1.16755 | 1194.02 | 1301.97
0.000284000009 | 0.00214 | 6.90000015e-05 | 6.50000002e-05 | 233.818 | 1423.24 | 1147.86 | 1068.54 | 281.92 | 29.91018 | 1154.93 | 250.41 | 13.1 | 1.328 | 1.334 | 1.962463 | 220.5 | 1142.96 | 44.76 | 18.92 | 2.621873 | 1.16755 | 175.74 | 1135.89 | 43.88 | 3.788606 | 21.07 | 131.86 | 1134.43 | 34.97 | 21.13 | 4.729862 | 1.16755 | 96.89 | 1131.32 | 27.77 | 5.085453 | 19.81 | 69.12 | 1127.25 | 20.12 | 18.42 | 5.000076 | 1.16755 | 1194.55 | 1238.22
0.000197000001 | 0.00197999994 | 4.6000001e-05 | 3.9999999e-05 | 236.9689 | 1135.39 | 1151.82 | 1073.23 | 61.68 | 28.05337 | 1164.18 | 235.61 | 10.39 | 1.328 | 1.334 | 2.086446 | 207.56 | 1153.3 | 40.37 | 15.54 | 2.863547 | 1.16755 | 167.19 | 1145.68 | 40.61 | 3.902906 | 17.45 | 126.58 | 1145.49 | 32.28 | 17.59 | 5.030168 | 1.16755 | 94.3 | 1142.09 | 26.55 | 5.088998 | 16.62 | 67.75 | 1138.1 | 18.77 | 15.75 | 5.000058 | 1.16755 | 1102.55 | 1239.51
0.000197000001 | 0.00197999994 | 4.6000001e-05 | 3.9999999e-05 | 238.2691 | 1141.62 | 1149.87 | 1073.78 | 68.42 | 28.05614 | 1167.71 | 235.89 | 10.09 | 1.328 | 1.334 | 2.081138 | 207.84 | 1157.06 | 40.26 | 15.3 | 2.784872 | 1.16755 | 167.58 | 1149.5 | 40.72 | 3.895141 | 17.28 | 126.86 | 1149.34 | 32.33 | 17.46 | 4.877624 | 1.16755 | 94.53 | 1145.95 | 26.65 | 5.08908 | 16.58 | 67.88 | 1142.23 | 18.92 | 15.65 | 5.000059 | 1.16755 | 1102.99 | 1241.44
0.000197000001 | 0.00197999994 | 4.6000001e-05 | 3.9999999e-05 | 237.6931 | 1138.86 | 1148.69 | 1072.92 | 122.43 | 28.37128 | 1161.23 | 238.93 | 10.22 | 1.328 | 1.334 | 2.017751 | 210.55 | 1150.78 | 41.64 | 15.24 | 2.716479 | 1.16755 | 168.91 | 1143.51 | 41.35 | 3.776556 | 16.91 | 127.56 | 1143.33 | 32.49 | 17.03 | 4.570728 | 1.16755 | 95.07 | 1139.85 | 26.98 | 5.090084 | 16.17 | 68.09 | 1135.99 | 19.13 | 15.44 | 5.000053 | 1.16755 | 1049.45 | 1239.92
0.000197000001 | 0.00197999994 | 4.6000001e-05 | 3.9999999e-05 | 237.9227 | 1139.96 | 1161.76 | 1083.62 | 132.98 | 28.46531 | 1169.25 | 239.61 | 9.77 | 1.328 | 1.334 | 1.961427 | 211.14 | 1158.41 | 42.32 | 14.6 | 2.724983 | 1.16755 | 168.82 | 1150.8 | 41.52 | 3.800534 | 16.02 | 127.3 | 1150.27 | 32.46 | 16.26 | 4.767406 | 1.16755 | 94.84 | 1146.38 | 26.91 | 5.089238 | 15.44 | 67.93 | 1142.03 | 19 | 14.4 | 5.000052 | 1.16755 | 1041.47 | 1239.39
0.000261000008 | 0.00224000006 | 4.09999993e-05 | 6.29999995e-05 | 237.6785 | 1138.79 | 1161.93 | 1084.85 | 133.87 | 28.48423 | 1171.46 | 239.64 | 9.56 | 1.328 | 1.334 | 2.024185 | 211.15 | 1160.83 | 42.14 | 14.52 | 2.721465 | 1.16755 | 169.01 | 1153.27 | 41.48 | 3.657345 | 16.08 | 127.53 | 1152.72 | 32.5 | 16.35 | 4.759022 | 1.16755 | 95.03 | 1148.99 | 26.92 | 5.09256 | 15.52 | 68.11 | 1144.67 | 19.14 | 14.61 | 5.000058 | 1.16755 | 1040.97 | 1222.34
0.000261000008 | 0.00224000006 | 4.09999993e-05 | 6.29999995e-05 | 237.9498 | 1140.09 | 1153.25 | 1075.36 | 138.21 | 28.42656 | 1161.73 | 239.82 | 10.14 | 1.328 | 1.334 | 2.0235 | 211.39 | 1151.04 | 42.29 | 15.16 | 2.721032 | 1.16755 | 169.1 | 1143.58 | 41.49 | 3.790037 | 16.8 | 127.61 | 1143.26 | 32.51 | 16.93 | 4.757772 | 1.16755 | 95.1 | 1139.72 | 26.9 | 5.089272 | 16.24 | 68.2 | 1135.58 | 19.26 | 15.16 | 5.000054 | 1.16755 | 1039.88 | 1228.21
0.000261000008 | 0.00224000006 | 4.09999993e-05 | 6.29999995e-05 | 234.4456 | 1123.3 | 1172.21 | 1094.42 | 118.1 | 28.31481 | 1177.66 | 238.62 | 9.57 | 1.328 | 1.334 | 2.02224 | 210.31 | 1166.89 | 42.54 | 14.34 | 2.737412 | 1.16755 | 167.77 | 1159.27 | 41.36 | 3.823326 | 15.69 | 126.41 | 1158.72 | 32.17 | 15.79 | 4.780643 | 1.16755 | 94.24 | 1154.76 | 26.58 | 5.092799 | 15.08 | 67.66 | 1150.21 | 18.68 | 14.08 | 5.000058 | 1.16755 | 1040.41 | 1193.36
0.000261000008 | 0.00224000006 | 4.09999993e-05 | 6.29999995e-05 | 236.8374 | 1134.76 | 1166.25 | 1089.62 | 133.42 | 28.45517 | 1174.53 | 239.57 | 9.57 | 1.328 | 1.334 | 2.023594 | 211.12 | 1163.94 | 42.12 | 14.37 | 2.654282 | 1.16755 | 169 | 1156.31 | 41.45 | 3.788425 | 15.96 | 127.55 | 1155.83 | 32.52 | 16.23 | 4.755075 | 1.16755 | 95.03 | 1152.12 | 26.91 | 5.091595 | 15.37 | 68.12 | 1147.83 | 19.2 | 14.43 | 5.000057 | 1.16755 | 1037.38 | 1173.84
0.000261000008 | 0.00224000006 | 4.09999993e-05 | 6.29999995e-05 | 237.1672 | 1136.34 | 1158.87 | 1081.94 | 135.25 | 28.4351 | 1166.42 | 239.7 | 10.13 | 1.328 | 1.334 | 1.959195 | 211.27 | 1155.72 | 42.21 | 14.98 | 2.720213 | 1.16755 | 169.06 | 1148.33 | 41.25 | 3.646433 | 16.4 | 127.81 | 1147.94 | 32.43 | 16.79 | 4.738027 | 1.16755 | 95.38 | 1144.46 | 27.09 | 5.09277 | 16 | 68.29 | 1140.42 | 19.33 | 15.03 | 5.000057 | 1.16755 | 1037.42 | 1174.79
0.000261000008 | 0.00224000006 | 4.09999993e-05 | 6.29999995e-05 | 237.4886 | 1137.88 | 1177.57 | 1100.8 | 139.37 | 28.52102 | 1183.46 | 239.92 | 9.24 | 1.328 | 1.334 | 1.965329 | 211.4 | 1172.75 | 42.63 | 13.83 | 2.729357 | 1.16755 | 168.77 | 1165.13 | 41.54 | 3.808846 | 15.12 | 127.23 | 1164.45 | 32.45 | 15.39 | 4.610581 | 1.16755 | 94.78 | 1160.39 | 26.81 | 5.092843 | 14.5 | 67.97 | 1155.71 | 19.04 | 13.8 | 5.000059 | 1.16755 | 1037.15 | 1181.92
0.000261000008 | 0.00224000006 | 4.09999993e-05 | 6.29999995e-05 | 237.2715 | 1136.84 | 1177.9 | 1101.05 | 135.43 | 28.58635 | 1184.69 | 239.79 | 9.01 | 1.328 | 1.334 | 2.018863 | 211.2 | 1174.01 | 42.22 | 13.82 | 2.723265 | 1.16755 | 168.98 | 1166.34 | 41.57 | 3.799521 | 15.29 | 127.41 | 1165.69 | 32.57 | 15.63 | 4.772442 | 1.16755 | 94.84 | 1161.8 | 26.85 | 5.09453 | 14.68 | 67.99 | 1157.21 | 19.05 | 13.89 | 5.000061 | 1.16755 | 1036.79 | 1166.01
0.000261000008 | 0.00224000006 | 4.09999993e-05 | 6.29999995e-05 | 237.5491 | 1138.17 | 1176.45 | 1099.81 | 139.65 | 28.48813 | 1180.83 | 239.88 | 9.36 | 1.328 | 1.334 | 2.022886 | 211.39 | 1170.23 | 42.45 | 14.16 | 2.724833 | 1.16755 | 168.94 | 1162.71 | 41.55 | 3.800352 | 15.45 | 127.39 | 1162.19 | 32.45 | 15.89 | 4.768891 | 1.16755 | 94.94 | 1158.39 | 26.88 | 5.093677 | 14.79 | 68.06 | 1153.92 | 19.12 | 14.16 | 5.000059 | 1.16755 | 1036.91 | 1165.47
0.000308999995 | 0.00214 | 5.09999991e-05 | 7.89999976e-05 | 236.4137 | 1439.04 | 1202.31 | 1121.5 | 200.82 | 28.68436 | 1201.25 | 242.27 | 12.87 | 1.328 | 1.334 | 1.953506 | 213.58 | 1190.8 | 45.46 | 18.43 | 2.650917 | 1.16755 | 168.12 | 1182.99 | 44.13 | 3.969026 | 20.84 | 123.99 | 1182.94 | 34.52 | 19.8 | 4.321669 | 1.16755 | 89.47 | 1178.53 | 27.81 | 5.070219 | 20.47 | 61.66 | 1174.13 | 18.77 | 18.53 | 5.000082 | 1.16755 | 1289.52 | 1165.55
0.000308999995 | 0.00214 | 5.09999991e-05 | 7.89999976e-05 | 236.3743 | 1438.8 | 1197.18 | 1114.26 | 200.12 | 28.65279 | 1200.84 | 242.23 | 13.05 | 1.328 | 1.334 | 1.955142 | 213.58 | 1189.95 | 45.73 | 18.63 | 2.656189 | 1.16755 | 167.85 | 1181.79 | 43.88 | 3.969185 | 21.25 | 123.97 | 1181.61 | 34.41 | 20.24 | 4.477802 | 1.16755 | 89.56 | 1177.09 | 27.85 | 5.072584 | 20.91 | 61.71 | 1172.34 | 18.79 | 17.93 | 5.000081 | 1.16755 | 1291.4 | 1165.77
0.000326999987 | 0.00219999999 | 0.000101999998 | 9.69999965e-05 | 235.7221 | 1434.83 | 1192.05 | 1111.39 | 194.26 | 28.60841 | 1199.04 | 241.9 | 13.05 | 1.328 | 1.334 | 1.952792 | 213.29 | 1188.46 | 45.09 | 18.62 | 2.719524 | 1.16755 | 168.2 | 1180.67 | 43.91 | 3.946496 | 20.87 | 124.29 | 1180.58 | 34.63 | 20.3 | 4.464556 | 1.16755 | 89.66 | 1176.4 | 27.84 | 5.074727 | 20.27 | 61.82 | 1171.77 | 18.92 | 18 | 5.000081 | 1.16755 | 1290.88 | 1164.91
0.000326999987 | 0.00219999999 | 0.000101999998 | 9.69999965e-05 | 236.4269 | 1439.12 | 1197.72 | 1113.1 | 199.25 | 28.59553 | 1205.18 | 242.26 | 12.99 | 1.328 | 1.334 | 1.96208 | 213.67 | 1194.13 | 45.59 | 18.49 | 2.725385 | 1.16755 | 168.08 | 1185.76 | 43.94 | 3.796996 | 20.39 | 124.14 | 1185.18 | 34.63 | 20.01 | 4.658172 | 1.16755 | 89.51 | 1180.46 | 27.85 | 5.076355 | 19.55 | 61.66 | 1175.02 | 18.76 | 17.36 | 5.000081 | 1.16755 | 1290.51 | 1164.39
1.10000001e-05 | 0.00898000039 | 4.6000001e-05 | 0.000875999976 | 238.3483 | 1606.26 | 1196.06 | 1108.95 | 247.12 | 28.89992 | 1205.9 | 244.63 | 15.77 | 1.328 | 1.334 | 1.986334 | 215.73 | 1192.54 | 48.16 | 22.73 | 2.643312 | 1.16755 | 167.57 | 1184.48 | 43.67 | 3.875176 | 24.86 | 123.9 | 1184.17 | 32.95 | 24.19 | 4.698263 | 1.16755 | 90.95 | 1179.39 | 26.69 | 5.072567 | 23.04 | 64.26 | 1171.29 | 21.41 | 24.08 | 5.000055 | 1.16755 | 1414.27 | 1164.15
1.20000004e-05 | 0.00903000031 | 3.79999983e-05 | 0.000869999989 | 238.4551 | 1606.98 | 1191.77 | 1106.82 | 186.9 | 28.39508 | 1206.35 | 240.43 | 15.96 | 1.328 | 1.334 | 1.988681 | 212.03 | 1194.71 | 47.18 | 23.12 | 2.732778 | 1.16755 | 164.85 | 1186.63 | 42.37 | 4.028117 | 25.13 | 122.48 | 1184.95 | 32.31 | 25 | 4.650509 | 1.16755 | 90.17 | 1180.54 | 26.09 | 5.069688 | 23.19 | 64.08 | 1172.91 | 21.18 | 25.02 | 5.000054 | 1.16755 | 1468.92 | 1147.64
1.20000004e-05 | 0.00903000031 | 3.79999983e-05 | 0.000869999989 | 238.5961 | 1607.93 | 1202.45 | 1114.27 | 46.49 | 27.89503 | 1212.57 | 235.22 | 14.82 | 1.328 | 1.334 | 2.047998 | 207.33 | 1200.59 | 42.11 | 22.68 | 2.837574 | 1.16755 | 165.22 | 1191.72 | 40.26 | 3.994113 | 25.06 | 124.96 | 1191.29 | 31.95 | 25.9 | 4.829303 | 1.16755 | 93.01 | 1186.89 | 28.13 | 5.065646 | 24.95 | 64.88 | 1183.09 | 21.93 | 25.73 | 5.000062 | 1.16755 | 1582.32 | 1148.19
1.40000002e-05 | 0.00405000011 | 6.80000012e-05 | 0.000798999972 | 236.3544 | 1607.21 | 1219.49 | 1124.23 | 23.8 | 27.82583 | 1235.08 | 234.89 | 13.68 | 1.328 | 1.334 | 2.052327 | 207.07 | 1221.55 | 43.75 | 22.78 | 2.875211 | 1.16755 | 163.32 | 1211.51 | 41.12 | 4.309783 | 25.5 | 122.2 | 1210.8 | 32.99 | 26.35 | 4.681417 | 1.16755 | 89.21 | 1205.14 | 28.76 | 5.052574 | 26.13 | 60.45 | 1200 | 21.55 | 26.38 | 5.000055 | 1.16755 | 1597.43 | 1528.88
1.40000002e-05 | 0.00405000011 | 6.80000012e-05 | 0.000798999972 | 236.15 | 1605.82 | 1213.07 | 1124.09 | 22.3 | 27.79982 | 1228.67 | 234.86 | 14.19 | 1.328 | 1.334 | 2.058134 | 207.06 | 1216.29 | 43.87 | 23.14 | 2.877714 | 1.16755 | 163.19 | 1207.23 | 41.38 | 4.123477 | 25.85 | 121.81 | 1206.26 | 32.66 | 26.82 | 4.863049 | 1.16755 | 89.15 | 1201.52 | 28.65 | 5.051064 | 26.38 | 60.5 | 1196.98 | 21.58 | 26.91 | 5.000055 | 1.16755 | 1598.86 | 1526.76
1.40000002e-05 | 0.00405000011 | 6.80000012e-05 | 0.000798999972 | 236.3309 | 1607.05 | 1214.58 | 1123.06 | 23.63 | 27.83012 | 1231.85 | 234.86 | 13.68 | 1.328 | 1.334 | 2.057901 | 207.03 | 1218.89 | 44.07 | 22.7 | 2.973621 | 1.16755 | 162.96 | 1209.53 | 41.39 | 4.13476 | 25.19 | 121.57 | 1208.27 | 32.5 | 26.05 | 4.870697 | 1.16755 | 89.07 | 1202.94 | 28.58 | 5.049109 | 25.49 | 60.49 | 1197.84 | 21.58 | 26.47 | 5.000055 | 1.16755 | 1600.32 | 1526.43
1.40000002e-05 | 0.00405000011 | 6.80000012e-05 | 0.000798999972 | 234.6617 | 1407.97 | 1214.13 | 1120.2 | 23.07 | 27.74624 | 1229.81 | 234.77 | 12.49 | 1.328 | 1.334 | 2.123915 | 207.03 | 1216.75 | 43.71 | 20.44 | 2.873675 | 1.16755 | 163.32 | 1207.03 | 41.28 | 4.315203 | 22.76 | 122.04 | 1206.5 | 32.98 | 23.64 | 4.869434 | 1.16755 | 89.06 | 1201.34 | 28.67 | 5.054678 | 23.29 | 60.39 | 1196.49 | 21.54 | 23.73 | 5.000051 | 1.16755 | 1401.24 | 1526.56
1.40000002e-05 | 0.00405000011 | 6.80000012e-05 | 0.000798999972 | 229.9666 | 1599.5 | 1209.06 | 1118.21 | 239 | 27.99268 | 1224.37 | 238.1 | 13.76 | 1.328 | 1.334 | 1.927829 | 210.11 | 1209.6 | 45.79 | 21.32 | 2.868141 | 1.16755 | 164.32 | 1200.2 | 41.82 | 3.984008 | 23.64 | 122.5 | 1199.17 | 33.2 | 24.48 | 4.830855 | 1.16755 | 89.3 | 1194.01 | 28.82 | 5.054854 | 23.88 | 60.48 | 1188.06 | 21.66 | 24.75 | 5.000047 | 1.16755 | 1411.85 | 1528.07
1.10000001e-05 | 0.0030100001 | 5.29999998e-05 | 0.000500999973 | 236.3912 | 1607.46 | 1213.6 | 1122.38 | 146.07 | 27.812 | 1229.88 | 238.35 | 14.88 | 1.328 | 1.334 | 1.976022 | 210.54 | 1216.92 | 49.08 | 22.97 | 2.75931 | 1.16755 | 161.46 | 1207.81 | 44.55 | 3.523223 | 25.32 | 116.91 | 1206.88 | 36.44 | 25.72 | 4.159415 | 1.16755 | 80.47 | 1200.4 | 27.02 | 5.027889 | 24.65 | 53.45 | 1192.02 | 18.66 | 23.7 | 5.000063 | 1.16755 | 1506.26 | 1529.93
1.10000001e-05 | 0.0030100001 | 5.29999998e-05 | 0.000500999973 | 236.6706 | 1609.36 | 1216.95 | 1128.87 | 155.49 | 27.92301 | 1232 | 238.78 | 14.5 | 1.328 | 1.334 | 1.978781 | 210.86 | 1219.73 | 49.23 | 22.73 | 2.762073 | 1.16755 | 161.63 | 1211.04 | 44.73 | 3.531005 | 24.53 | 116.9 | 1210.21 | 36.3 | 25.2 | 4.288345 | 1.16755 | 80.6 | 1204.24 | 27.08 | 5.029795 | 23.45 | 53.52 | 1196.18 | 18.72 | 23.42 | 5.000062 | 1.16755 | 1500.48 | 1530.34
1.10000001e-05 | 0.0030100001 | 5.29999998e-05 | 0.000500999973 | 236.6853 | 1609.46 | 1216.75 | 1128.26 | 212.26 | 28.52998 | 1231.19 | 242.17 | 14 | 1.328 | 1.334 | 1.98654 | 213.64 | 1218.86 | 50 | 21.89 | 2.676818 | 1.16755 | 163.64 | 1210.11 | 45.74 | 3.433113 | 23.74 | 117.9 | 1209.08 | 36.58 | 24.2 | 4.314456 | 1.16755 | 81.32 | 1202.94 | 27.52 | 5.030143 | 22.67 | 53.8 | 1194.5 | 19.03 | 22.62 | 5.000062 | 1.16755 | 1449.39 | 1419.22
1.29999999e-05 | 0.00295000011 | 4.50000007e-05 | 0.000526999997 | 236.4985 | 1608.19 | 1218.61 | 1125.53 | 143.86 | 27.92803 | 1235.46 | 238.22 | 14.59 | 1.328 | 1.334 | 1.979331 | 210.29 | 1222.13 | 48.93 | 22.83 | 2.759825 | 1.16755 | 161.36 | 1212.64 | 44.7 | 3.658046 | 25.26 | 116.66 | 1211.64 | 36.4 | 25.89 | 4.296594 | 1.16755 | 80.26 | 1205 | 26.95 | 5.027851 | 23.93 | 53.31 | 1195.99 | 18.49 | 23.62 | 5.000065 | 1.16755 | 1509.46 | 1349.49
1.29999999e-05 | 0.00326999999 | 5.19999994e-05 | 0.000546000025 | 230.2628 | 1601.56 | 1219.59 | 1128.85 | 85.17 | 27.14648 | 1235.88 | 229.84 | 12.84 | 1.328 | 1.334 | 2.047626 | 202.69 | 1222.64 | 45.88 | 22.37 | 3.034078 | 1.16755 | 156.81 | 1213.16 | 42.38 | 3.864641 | 24.98 | 114.43 | 1212.32 | 34.67 | 25.96 | 4.734517 | 1.16755 | 79.76 | 1206.27 | 26.39 | 5.03279 | 24.01 | 53.37 | 1198.4 | 18.55 | 24.22 | 5.00006 | 1.16755 | 1555.17 | 1351.62
1.29999999e-05 | 0.00295000011 | 4.50000007e-05 | 0.000526999997 | 229.9522 | 1599.4 | 1220.38 | 1125.48 | 214.96 | 27.77419 | 1234.5 | 236.3 | 13.49 | 1.328 | 1.334 | 1.974943 | 208.52 | 1220.74 | 48.05 | 22.03 | 2.849043 | 1.16755 | 160.47 | 1210.99 | 44.11 | 3.634018 | 24.14 | 116.36 | 1209.62 | 35.64 | 24.54 | 4.502466 | 1.16755 | 80.72 | 1202.96 | 27.24 | 5.034906 | 23.04 | 53.48 | 1193.66 | 18.72 | 22.84 | 5.000059 | 1.16755 | 1434.97 | 1349.61
1.29999999e-05 | 0.00295000011 | 4.50000007e-05 | 0.000526999997 | 229.9896 | 1599.66 | 1215.31 | 1118.42 | 218.14 | 27.62779 | 1233.04 | 236.57 | 14.59 | 1.328 | 1.334 | 1.976069 | 208.95 | 1218.89 | 48.02 | 22.81 | 2.84469 | 1.16755 | 160.93 | 1208.94 | 44.09 | 3.495564 | 24.86 | 116.84 | 1207.4 | 36.16 | 25.79 | 4.237065 | 1.16755 | 80.68 | 1200.19 | 27.26 | 5.033877 | 23.55 | 53.42 | 1190.42 | 18.61 | 23.52 | 5.000061 | 1.16755 | 1428.95 | 1349.73
1.10000001e-05 | 0.0030100001 | 5.29999998e-05 | 0.000500999973 | 236.55 | 1608.54 | 1220.19 | 1129.25 | 228.96 | 28.58042 | 1233.78 | 243.49 | 14.09 | 1.328 | 1.334 | 1.919218 | 214.91 | 1221.01 | 49.75 | 22.08 | 2.755901 | 1.16755 | 165.16 | 1212.09 | 45.87 | 3.409549 | 23.95 | 119.29 | 1210.95 | 37.35 | 25.01 | 4.0593 | 1.16755 | 81.94 | 1204.56 | 27.91 | 5.030903 | 22.38 | 54.03 | 1195.63 | 19.22 | 23 | 5.000061 | 1.16755 | 1430.51 | 1348.08
1.20000004e-05 | 0.00903000031 | 3.79999983e-05 | 0.000869999989 | 238.464 | 1607.04 | 1215.48 | 1122.75 | 254.56 | 29.78038 | 1230.25 | 245.1 | 15.35 | 1.328 | 1.334 | 1.929376 | 215.32 | 1215.49 | 52.22 | 23.52 | 2.663166 | 1.16755 | 163.1 | 1206.67 | 46.63 | 4.110333 | 25.95 | 116.47 | 1204.69 | 35.12 | 25.31 | 4.368805 | 1.16755 | 81.35 | 1198.61 | 26.88 | 5.038936 | 23.87 | 54.47 | 1186.75 | 19.71 | 24.6 | 5.000041 | 1.16755 | 1409.15 | 1339.42
1.10000001e-05 | 0.00898000039 | 4.6000001e-05 | 0.000875999976 | 238.0552 | 1366.23 | 1215.98 | 1126.31 | 44.26 | 27.9438 | 1229.89 | 235.21 | 12.26 | 1.328 | 1.334 | 2.054559 | 207.26 | 1217.39 | 45.08 | 20.49 | 2.994416 | 1.16755 | 162.18 | 1208.72 | 43.25 | 4.120052 | 22.67 | 118.93 | 1208.65 | 34.24 | 23.39 | 4.626492 | 1.16755 | 84.69 | 1203.83 | 29.23 | 5.038265 | 22.09 | 55.46 | 1198.43 | 20.63 | 22.96 | 5.000039 | 1.16755 | 1343.13 | 1339.87
1.20000004e-05 | 0.00903000031 | 3.79999983e-05 | 0.000869999989 | 232.5818 | 1592.77 | 1215.08 | 1122.1 | 235.62 | 27.87434 | 1226.75 | 237.71 | 15.04 | 1.328 | 1.334 | 1.910748 | 209.83 | 1211.5 | 49.48 | 23.38 | 2.884344 | 1.16755 | 160.35 | 1202.69 | 44.87 | 4.193299 | 25.72 | 115.48 | 1200.75 | 34.46 | 25.4 | 4.371533 | 1.16755 | 81.02 | 1194.59 | 26.66 | 5.043063 | 23.99 | 54.36 | 1183.18 | 19.58 | 24.89 | 5.00004 | 1.16755 | 1409.94 | 1278.79
1.20000004e-05 | 0.00903000031 | 3.79999983e-05 | 0.000869999989 | 232.4893 | 1353.42 | 1203.04 | 1112.57 | 236.02 | 28.22117 | 1219.91 | 239.77 | 12.79 | 1.328 | 1.334 | 1.921708 | 211.54 | 1205.15 | 50.66 | 20.59 | 2.894218 | 1.16755 | 160.88 | 1196.98 | 45.22 | 4.051358 | 22.18 | 115.66 | 1195.14 | 34.09 | 21.74 | 4.51852 | 1.16755 | 81.57 | 1189.63 | 26.88 | 5.046121 | 21.15 | 54.69 | 1178.72 | 19.97 | 21.36 | 5.000024 | 1.16755 | 1168.62 | 1278.71
1.10000001e-05 | 0.0030100001 | 5.29999998e-05 | 0.000500999973 | 234.9644 | 1366.88 | 1180.25 | 1091.08 | 67.93 | 27.9562 | 1193.83 | 235.83 | 13.41 | 1.328 | 1.334 | 2.056102 | 207.88 | 1181.69 | 42.16 | 20.4 | 2.924802 | 1.16755 | 165.72 | 1173.16 | 40.9 | 3.761002 | 22.86 | 124.82 | 1172.88 | 33.62 | 24.08 | 5.065655 | 1.16755 | 91.2 | 1168.99 | 27.42 | 5.067529 | 23.78 | 63.78 | 1165.15 | 20.91 | 25.22 | 5.000061 | 1.16755 | 1328.67 | 1275.32
1.29999999e-05 | 0.00295000011 | 4.50000007e-05 | 0.000526999997 | 235.3581 | 1369.17 | 1181.34 | 1093.59 | 70.23 | 27.92439 | 1196.39 | 235.9 | 13.35 | 1.328 | 1.334 | 2.054193 | 207.98 | 1184.47 | 42.47 | 20.53 | 2.839943 | 1.16755 | 165.51 | 1175.93 | 41.11 | 3.629302 | 22.55 | 124.4 | 1175.54 | 33.54 | 24.18 | 5.09086 | 1.16755 | 90.86 | 1171.83 | 27.18 | 5.067149 | 22.8 | 63.68 | 1167.76 | 20.79 | 23.23 | 5.000062 | 1.16755 | 1330.88 | 1282.52
1.29999999e-05 | 0.00295000011 | 4.50000007e-05 | 0.000526999997 | 228.7894 | 1360.48 | 1180 | 1090.16 | 49.46 | 27.31636 | 1196.88 | 229.44 | 12 | 1.328 | 1.334 | 2.126312 | 202.13 | 1184.18 | 40.39 | 20.27 | 3.028448 | 1.16755 | 161.74 | 1175.13 | 39.81 | 3.741625 | 22.48 | 121.93 | 1174.57 | 32.18 | 23.52 | 5.358825 | 1.16755 | 89.75 | 1170.37 | 26.73 | 5.073622 | 22.86 | 63.02 | 1166.1 | 20.16 | 22.7 | 5.000057 | 1.16755 | 1330.78 | 1251.4
1.29999999e-05 | 0.00295000011 | 4.50000007e-05 | 0.000526999997 | 228.3556 | 1357.9 | 1182.54 | 1098.14 | 44.34 | 27.43997 | 1197.63 | 229.31 | 11.31 | 1.328 | 1.334 | 2.056298 | 201.87 | 1185.89 | 40.48 | 19.49 | 3.033848 | 1.16755 | 161.39 | 1177.5 | 39.8 | 3.749997 | 21.61 | 121.59 | 1177.17 | 31.99 | 22.89 | 4.996439 | 1.16755 | 89.6 | 1173.2 | 26.54 | 5.072909 | 21.83 | 63.06 | 1169.3 | 20.24 | 22.16 | 5.000055 | 1.16755 | 1331.46 | 1185.17
1.10000001e-05 | 0.0030100001 | 5.29999998e-05 | 0.000500999973 | 235.0538 | 1367.4 | 1183.85 | 1098.14 | 101.68 | 28.00701 | 1196.45 | 237.26 | 13.29 | 1.328 | 1.334 | 1.989207 | 209.25 | 1184.79 | 43.34 | 19.88 | 2.846417 | 1.16755 | 165.91 | 1176.64 | 41.29 | 3.646911 | 21.24 | 124.62 | 1176.15 | 33.4 | 22.57 | 4.8861 | 1.16755 | 91.22 | 1172.12 | 27.63 | 5.069251 | 21.51 | 63.59 | 1167.79 | 20.74 | 21.76 | 5.000052 | 1.16755 | 1296.57 | 1183.45
1.10000001e-05 | 0.0030100001 | 5.29999998e-05 | 0.000500999973 | 235.1827 | 1368.15 | 1179.19 | 1092.57 | 102.89 | 27.93901 | 1196.01 | 237.32 | 13.41 | 1.328 | 1.334 | 1.989031 | 209.38 | 1184 | 43.63 | 20.21 | 2.764969 | 1.16755 | 165.75 | 1175.61 | 41.21 | 3.650455 | 21.74 | 124.54 | 1175.11 | 33.49 | 22.92 | 4.898911 | 1.16755 | 91.05 | 1170.9 | 27.54 | 5.070385 | 22.15 | 63.51 | 1166.66 | 20.64 | 22.21 | 5.000055 | 1.16755 | 1297.61 | 1190.99
1.10000001e-05 | 0.0030100001 | 5.29999998e-05 | 0.000500999973 | 235.2652 | 1368.63 | 1178.62 | 1096.67 | 107.41 | 28.00603 | 1194.06 | 237.35 | 13.15 | 1.328 | 1.334 | 2.051554 | 209.34 | 1183.12 | 43.39 | 19.69 | 2.845918 | 1.16755 | 165.95 | 1175.41 | 41.23 | 3.645326 | 20.92 | 124.72 | 1175.1 | 33.56 | 22.57 | 4.892587 | 1.16755 | 91.16 | 1171.49 | 27.32 | 5.068796 | 20.94 | 63.84 | 1167.41 | 20.97 | 22.01 | 5.000052 | 1.16755 | 1298.35 | 1188.1
1.29999999e-05 | 0.00295000011 | 4.50000007e-05 | 0.000526999997 | 235.64 | 1370.81 | 1182.1 | 1098.75 | 110.2 | 28.04807 | 1198.26 | 237.45 | 13.03 | 1.328 | 1.334 | 1.991934 | 209.4 | 1186.88 | 43.87 | 19.56 | 2.855711 | 1.16755 | 165.53 | 1178.94 | 41.27 | 3.661935 | 20.84 | 124.26 | 1178.5 | 33.45 | 22.4 | 4.721891 | 1.16755 | 90.81 | 1174.53 | 27.31 | 5.07155 | 20.86 | 63.5 | 1170.11 | 20.65 | 21.58 | 5.000056 | 1.16755 | 1297.48 | 1089.57
1.40000002e-05 | 0.00405000011 | 6.80000012e-05 | 0.000798999972 | 241.6908 | 1406.01 | 1180.19 | 1090.71 | 160.47 | 28.16649 | 1196.09 | 240.14 | 14.54 | 1.328 | 1.334 | 1.995998 | 211.98 | 1183.87 | 44.28 | 20.72 | 2.811919 | 1.16755 | 167.7 | 1175.07 | 41.31 | 3.835045 | 22.18 | 126.39 | 1174.4 | 32.54 | 22.81 | 4.791217 | 1.16755 | 93.85 | 1170.01 | 28.7 | 5.067824 | 23.25 | 65.15 | 1165.9 | 22.31 | 23.91 | 5.000042 | 1.16755 | 1286.18 | 1090.38
1.40000002e-05 | 0.00405000011 | 6.80000012e-05 | 0.000798999972 | 228.1637 | 1399.54 | 1184.87 | 1104.07 | 151.15 | 27.35505 | 1198.52 | 233.5 | 13.92 | 1.328 | 1.334 | 1.995076 | 206.15 | 1187.27 | 42.54 | 19.38 | 2.765267 | 1.16755 | 163.61 | 1179.02 | 39.53 | 3.818732 | 20.51 | 124.08 | 1178.44 | 31.28 | 21.62 | 4.693926 | 1.16755 | 92.8 | 1174.43 | 27.98 | 5.074181 | 21.47 | 64.82 | 1170.73 | 21.94 | 22.84 | 5.000044 | 1.16755 | 1286.13 | 1037.04
1.29999999e-05 | 0.00326999999 | 5.19999994e-05 | 0.000546000025 | 228.9744 | 1361.58 | 1178.82 | 1094.18 | 151.69 | 27.57018 | 1195.82 | 233.8 | 12.45 | 1.328 | 1.334 | 2.044934 | 206.23 | 1184.01 | 42.88 | 19.21 | 2.953139 | 1.16755 | 163.35 | 1175.83 | 40.65 | 3.648946 | 20.56 | 122.7 | 1175.18 | 32.67 | 21.67 | 4.876414 | 1.16755 | 90.03 | 1171 | 26.98 | 5.072766 | 20.52 | 63.05 | 1166.18 | 20.18 | 20.86 | 5.000052 | 1.16755 | 1247.41 | 1029.06
1.10000001e-05 | 0.00898000039 | 4.6000001e-05 | 0.000875999976 | 231.2809 | 1356.71 | 1176.74 | 1089.12 | 178.53 | 27.77603 | 1192.76 | 235.52 | 13.69 | 1.328 | 1.334 | 1.977306 | 207.74 | 1180.41 | 45.98 | 20.91 | 2.829115 | 1.16755 | 161.76 | 1172.2 | 41.48 | 4.228622 | 22.26 | 120.28 | 1170.61 | 31.13 | 21.84 | 4.976466 | 1.16755 | 89.15 | 1166.21 | 25.87 | 5.074791 | 21.63 | 63.28 | 1158.98 | 20.46 | 22.4 | 5.000044 | 1.16755 | 1219.18 | 1031.06
1.10000001e-05 | 0.00898000039 | 4.6000001e-05 | 0.000875999976 | 238.7156 | 1370.02 | 1184.45 | 1104.17 | 121.73 | 28.24297 | 1196.21 | 237.93 | 13.68 | 1.328 | 1.334 | 1.981708 | 209.69 | 1185.46 | 46.52 | 20.66 | 2.910361 | 1.16755 | 163.17 | 1178.47 | 41.92 | 4.22141 | 21.73 | 121.25 | 1177.46 | 31.67 | 22.13 | 5.009433 | 1.16755 | 89.58 | 1174.06 | 25.94 | 5.077446 | 21.11 | 63.64 | 1167.87 | 20.8 | 22.81 | 5.00005 | 1.16755 | 1285.88 | 1030.18
1.20000004e-05 | 0.00903000031 | 3.79999983e-05 | 0.000869999989 | 238.1998 | 1367.06 | 1179.04 | 1095.51 | 103.88 | 28.11871 | 1193.64 | 237.06 | 13.88 | 1.328 | 1.334 | 2.053856 | 208.95 | 1182.29 | 46.23 | 21.13 | 2.911453 | 1.16755 | 162.72 | 1174.86 | 41.77 | 4.220868 | 22.28 | 120.95 | 1173.67 | 31.67 | 22.59 | 5.009685 | 1.16755 | 89.28 | 1169.91 | 25.82 | 5.072814 | 21.76 | 63.46 | 1163.27 | 20.64 | 23.27 | 5.000048 | 1.16755 | 1299.35 | 1029.12
1.20000004e-05 | 0.00903000031 | 3.79999983e-05 | 0.000869999989 | 237.9977 | 1365.9 | 1181.18 | 1094.59 | 231.15 | 29.1387 | 1196.24 | 245.41 | 13.66 | 1.328 | 1.334 | 1.917879 | 216.27 | 1184.44 | 49.24 | 20.19 | 2.660953 | 1.16755 | 167.03 | 1176.54 | 44.23 | 3.944557 | 21.77 | 122.8 | 1174.87 | 32.82 | 21.3 | 4.602116 | 1.16755 | 89.98 | 1170.34 | 26.08 | 5.070416 | 20.48 | 63.9 | 1162.41 | 21.11 | 21.82 | 5.000067 | 1.16755 | 1187.21 | 1027.53
1.20000004e-05 | 0.00903000031 | 3.79999983e-05 | 0.000869999989 | 238.1598 | 1366.83 | 1184.34 | 1103.49 | 242.08 | 29.29372 | 1193.03 | 246.34 | 13.33 | 1.328 | 1.334 | 1.915157 | 217.05 | 1180.9 | 49.47 | 20 | 2.66016 | 1.16755 | 167.58 | 1174.06 | 44.39 | 3.940407 | 21.05 | 123.19 | 1172.85 | 33.07 | 21.15 | 4.615417 | 1.16755 | 90.12 | 1169.25 | 26.12 | 5.071278 | 19.82 | 64 | 1162.18 | 21.18 | 21.54 | 5.000067 | 1.16755 | 1178.75 | 1027.22
1.20000004e-05 | 0.00903000031 | 3.79999983e-05 | 0.000869999989 | 238.1336 | 1366.68 | 1177.06 | 1094.88 | 229.79 | 29.42511 | 1190.69 | 246.17 | 13.15 | 1.328 | 1.334 | 1.91897 | 216.74 | 1179.67 | 49.09 | 20.16 | 2.657511 | 1.16755 | 167.65 | 1172.47 | 44.33 | 3.930877 | 21.26 | 123.32 | 1171.09 | 32.91 | 21.32 | 4.767377 | 1.16755 | 90.41 | 1167.33 | 26.69 | 5.074587 | 20.36 | 63.72 | 1160.21 | 20.92 | 21.77 | 5.000046 | 1.16755 | 1181.83 | 1027.31
1.20000004e-05 | 0.00297000003 | 4.3e-05 | 0.000480999995 | 228.543 | 1269.23 | 1172.2 | 1082.51 | 97.44 | 27.05163 | 1184.95 | 231.01 | 12.71 | 1.328 | 1.334 | 2.062236 | 203.96 | 1171.37 | 42.58 | 19.95 | 2.928625 | 1.16755 | 161.38 | 1162.64 | 40.25 | 3.638389 | 21.21 | 121.13 | 1161.85 | 32.41 | 22.24 | 5.061573 | 1.16755 | 88.72 | 1157.26 | 26.37 | 5.059017 | 21.39 | 62.35 | 1151.73 | 19.49 | 21.32 | 5.000052 | 1.16755 | 1205.71 | 1027.2
1.20000004e-05 | 0.00288000004 | 5.90000018e-05 | 0.000475999987 | 236.448 | 1182.24 | 1180.63 | 1098.73 | 27.67 | 27.87446 | 1184.83 | 235.06 | 11.07 | 1.328 | 1.334 | 2.099473 | 207.19 | 1173.69 | 44.27 | 19.07 | 2.932082 | 1.16755 | 162.92 | 1166.7 | 42.33 | 3.690945 | 20.33 | 120.59 | 1167.09 | 32.39 | 20.97 | 4.958263 | 1.16755 | 88.2 | 1163.87 | 26.4 | 5.062994 | 19.71 | 61.8 | 1159.99 | 19 | 18.77 | 5.000057 | 1.16755 | 1169.12 | 1027.03
1.20000004e-05 | 0.00322999991 | 4.89999984e-05 | 0.000506000011 | 227.4425 | 1212.35 | 1168.18 | 1079.72 | 68.04 | 27.09026 | 1178.08 | 230.12 | 11.99 | 1.328 | 1.334 | 2.065213 | 203.03 | 1166.43 | 42.46 | 18.94 | 2.923383 | 1.16755 | 160.57 | 1158.18 | 39.65 | 3.706795 | 20.13 | 120.92 | 1157.99 | 32.09 | 21.21 | 4.943052 | 1.16755 | 88.83 | 1154.15 | 26.24 | 5.082431 | 19.86 | 62.59 | 1150.06 | 19.76 | 20.53 | 5.000018 | 1.16755 | 1170.68 | 1277.71
0.000284000009 | 0.00214 | 6.90000015e-05 | 6.50000002e-05 | 236.693 | 1337.83 | 1149.73 | 1067.11 | 59.72 | 27.69859 | 1173.1 | 235.28 | 12.46 | 1.328 | 1.334 | 2.050226 | 207.58 | 1161.98 | 46.12 | 20.31 | 2.987833 | 1.16755 | 161.46 | 1154.3 | 41.72 | 4.097729 | 21.67 | 119.74 | 1154.3 | 32.93 | 22.22 | 4.919117 | 1.16755 | 86.81 | 1150.28 | 25.99 | 5.069702 | 20.61 | 60.82 | 1145.18 | 17.89 | 20.12 | 5.000076 | 1.16755 | 1308.8 | 1279.4
0.000284000009 | 0.00214 | 6.90000015e-05 | 6.50000002e-05 | 236.0968 | 1334.46 | 1147.6 | 1062.5 | 56.08 | 27.62418 | 1170.58 | 235.17 | 12.71 | 1.328 | 1.334 | 2.054161 | 207.54 | 1159.09 | 46.17 | 20.59 | 2.987932 | 1.16755 | 161.37 | 1151.15 | 41.59 | 4.270517 | 22.2 | 119.78 | 1151.22 | 32.84 | 22.31 | 4.905836 | 1.16755 | 86.94 | 1146.93 | 26 | 5.067768 | 21.05 | 60.94 | 1141.65 | 18.01 | 19.6 | 5.000076 | 1.16755 | 1308.98 | 1279.74
0.000284000009 | 0.00214 | 6.90000015e-05 | 6.50000002e-05 | 235.5545 | 1433.81 | 1145.26 | 1061.27 | 51.12 | 27.63354 | 1169.87 | 234.96 | 13.5 | 1.328 | 1.334 | 2.082668 | 207.32 | 1157.86 | 46.22 | 22.62 | 2.995903 | 1.16755 | 161.1 | 1149.96 | 41.58 | 4.256155 | 24.45 | 119.52 | 1149.97 | 32.91 | 24.62 | 5.000398 | 1.16755 | 86.61 | 1145.7 | 25.75 | 5.054247 | 23.09 | 60.86 | 1140.12 | 17.89 | 21.53 | 5.000087 | 1.16755 | 1413.62 | 1279.62
0.000284000009 | 0.00214 | 6.90000015e-05 | 6.50000002e-05 | 235.1421 | 1431.3 | 1139.84 | 1058.62 | 164.56 | 28.23198 | 1158.99 | 240.04 | 13.93 | 1.328 | 1.334 | 1.95625 | 211.81 | 1147.36 | 47.12 | 21.26 | 2.816566 | 1.16755 | 164.69 | 1139.88 | 42.92 | 4.075689 | 22.55 | 121.77 | 1139.81 | 33.71 | 23.31 | 4.853676 | 1.16755 | 88.06 | 1135.96 | 26.7 | 5.059087 | 21.66 | 61.36 | 1130.51 | 18.42 | 20.37 | 5.000074 | 1.16755 | 1309.52 | 1402.51
0.000192000007 | 0.00187000004 | 0.000108 | 4.40000003e-05 | 236.5391 | 1336.96 | 1149.76 | 1069.61 | 81.43 | 27.84832 | 1169.97 | 236.07 | 12.75 | 1.328 | 1.334 | 2.080082 | 208.22 | 1158.57 | 45.34 | 20.2 | 2.890739 | 1.16755 | 162.88 | 1151.05 | 42.08 | 4.207341 | 22.06 | 120.8 | 1151.21 | 33.57 | 22.74 | 4.982092 | 1.16755 | 87.23 | 1147.68 | 26.23 | 5.057014 | 21.34 | 61 | 1142.75 | 18.1 | 19.92 | 5.000083 | 1.16755 | 1289.53 | 1455.89
0.000192000007 | 0.00187000004 | 0.000108 | 4.40000003e-05 | 237.6484 | 1343.23 | 1150.14 | 1071.21 | 88.18 | 27.9066 | 1174.11 | 236.35 | 12.58 | 1.328 | 1.334 | 2.018725 | 208.44 | 1162.78 | 45.52 | 20.1 | 2.892573 | 1.16755 | 162.92 | 1155.33 | 42.27 | 4.065796 | 22.06 | 120.65 | 1155.43 | 33.53 | 22.86 | 4.994817 | 1.16755 | 87.12 | 1151.96 | 26.17 | 5.059638 | 21.35 | 60.95 | 1146.92 | 18.04 | 20.05 | 5.000082 | 1.16755 | 1289.46 | 1567.91
1.89999992e-05 | 0.00191999995 | 9.2000002e-05 | 2.99999992e-05 | 228.8248 | 1526.18 | 1135.81 | 1051.85 | 203.97 | 27.59615 | 1147.75 | 237.28 | 16.02 | 1.328 | 1.334 | 1.950253 | 209.68 | 1135.46 | 40.53 | 22.73 | 2.766049 | 1.16755 | 169.15 | 1127.55 | 44.35 | 4.019464 | 26.01 | 124.8 | 1127.96 | 34.94 | 26.88 | 4.004896 | 1.16755 | 89.86 | 1123.94 | 27.85 | 5.05518 | 25.91 | 62.01 | 1119.32 | 19.07 | 23.5 | 5.000008 | 1.16755 | 1351.01 | 1481.17
1.29999999e-05 | 0.00144999998 | 7.10000022e-05 | 9.99999975e-06 | 230.3841 | 1639.43 | 1143.08 | 1060.17 | 138.65 | 27.37604 | 1148.91 | 232.42 | 16.3 | 1.328 | 1.334 | 2.024255 | 205.04 | 1138.07 | 42.33 | 24.6 | 2.910609 | 1.16755 | 162.71 | 1130.59 | 41.04 | 4.269267 | 26.97 | 121.67 | 1131.08 | 33.43 | 27.96 | 4.332305 | 1.16755 | 88.24 | 1127.56 | 26.61 | 5.073572 | 26.68 | 61.63 | 1123.8 | 18.65 | 24.76 | 5.000084 | 1.16755 | 1528.8 | 1600.89
1.29999999e-05 | 0.00144999998 | 7.10000022e-05 | 9.99999975e-06 | 229.534 | 1633.38 | 1138.55 | 1048.56 | 131.67 | 27.15564 | 1147.11 | 232.1 | 17.23 | 1.328 | 1.334 | 2.022602 | 204.94 | 1135.13 | 40.7 | 25.09 | 2.871762 | 1.16755 | 164.24 | 1126.54 | 41.4 | 4.005661 | 27.92 | 122.84 | 1126.63 | 34.17 | 29.26 | 4.296542 | 1.16755 | 88.67 | 1122.5 | 26.95 | 5.072883 | 27.92 | 61.72 | 1118.4 | 18.75 | 25.65 | 5.000031 | 1.16755 | 1529.95 | 1583.84
1.29999999e-05 | 0.00144999998 | 7.10000022e-05 | 9.99999975e-06 | 230.0483 | 1637.04 | 1142.22 | 1057.23 | 138.75 | 27.32794 | 1146.94 | 232.28 | 16.53 | 1.328 | 1.334 | 2.093385 | 204.95 | 1135.99 | 42.22 | 24.85 | 2.90835 | 1.16755 | 162.73 | 1128.28 | 40.84 | 4.060612 | 27.14 | 121.89 | 1128.54 | 33.57 | 28.2 | 4.49385 | 1.16755 | 88.32 | 1125.03 | 26.6 | 5.070763 | 26.8 | 61.72 | 1121.21 | 18.73 | 24.94 | 5.00008 | 1.16755 | 1527.86 | 1586.36
1.99999995e-05 | 0.00147000002 | 7.30000029e-05 | 9.99999975e-06 | 230.342 | 1639.13 | 1150.93 | 1064.88 | 141.75 | 27.287 | 1155.8 | 232.4 | 16.39 | 1.328 | 1.334 | 2.094866 | 205.12 | 1144.59 | 42.26 | 24.68 | 2.825522 | 1.16755 | 162.86 | 1136.52 | 41.04 | 4.260158 | 26.88 | 121.82 | 1136.73 | 33.5 | 27.92 | 4.499691 | 1.16755 | 88.32 | 1132.92 | 26.65 | 5.069641 | 26.71 | 61.67 | 1128.73 | 18.71 | 24.79 | 5.000028 | 1.16755 | 1526.63 | 1583.5
1.99999995e-05 | 0.00147000002 | 7.30000029e-05 | 9.99999975e-06 | 229.6155 | 1633.96 | 1144.02 | 1052.55 | 139.75 | 27.15191 | 1152.06 | 232.16 | 17.47 | 1.328 | 1.334 | 2.021187 | 205.01 | 1139.84 | 40.1 | 24.89 | 2.856838 | 1.16755 | 164.91 | 1130.97 | 41.41 | 3.970396 | 27.98 | 123.5 | 1130.95 | 34.59 | 29.73 | 4.127652 | 1.16755 | 88.91 | 1126.73 | 27.08 | 5.059143 | 28.29 | 61.83 | 1122.36 | 18.85 | 25.77 | 5.000082 | 1.16755 | 1525.82 | 1583.82
1.99999995e-05 | 0.00147000002 | 7.30000029e-05 | 9.99999975e-06 | 229.822 | 1635.43 | 1147.51 | 1063.13 | 140.11 | 27.21205 | 1155.31 | 232.26 | 16.59 | 1.328 | 1.334 | 2.021123 | 205.05 | 1144.19 | 42.39 | 24.86 | 2.829071 | 1.16755 | 162.66 | 1136.33 | 40.97 | 4.263667 | 27.05 | 121.69 | 1136.67 | 33.42 | 27.99 | 4.327712 | 1.16755 | 88.27 | 1132.94 | 26.61 | 5.067358 | 26.82 | 61.66 | 1129.06 | 18.69 | 24.77 | 5.000025 | 1.16755 | 1524.82 | 1586.31
1.10000001e-05 | 0.00224000006 | 4.40000003e-05 | 2.30000005e-05 | 231.1683 | 1335.41 | 1153.23 | 1072.25 | 116.64 | 27.52482 | 1157.9 | 232.18 | 12.52 | 1.328 | 1.334 | 2.021272 | 204.65 | 1146.3 | 42.86 | 20.12 | 2.87755 | 1.16755 | 161.79 | 1138.89 | 41.8 | 4.175138 | 21.73 | 119.99 | 1139.07 | 32.25 | 22.25 | 4.683024 | 1.16755 | 87.74 | 1135.38 | 26.55 | 5.063064 | 20.95 | 61.19 | 1130.71 | 18.27 | 19.71 | 5.00007 | 1.16755 | 1240.99 | 1587.3
1.10000001e-05 | 0.00224000006 | 4.40000003e-05 | 2.30000005e-05 | 230.5486 | 1331.83 | 1154.58 | 1069.45 | 112.98 | 27.44688 | 1158.43 | 231.98 | 12.63 | 1.328 | 1.334 | 2.015714 | 204.53 | 1146.12 | 42.91 | 21.03 | 2.953828 | 1.16755 | 161.62 | 1138.41 | 41.76 | 4.341616 | 22.74 | 119.86 | 1138.66 | 32.11 | 23.14 | 5.022883 | 1.16755 | 87.75 | 1135.06 | 26.58 | 5.063518 | 21.85 | 61.17 | 1130.13 | 18.23 | 20.39 | 5.000071 | 1.16755 | 1241.16 | 1392.32
1.20000004e-05 | 0.00200999994 | 6.29999995e-05 | 3.19999999e-05 | 231.2618 | 1335.95 | 1156.94 | 1077.54 | 118.98 | 27.65456 | 1165.25 | 232.27 | 11.72 | 1.328 | 1.334 | 2.019166 | 204.62 | 1153.73 | 42.75 | 19.85 | 2.950347 | 1.16755 | 161.87 | 1146.46 | 42 | 4.183779 | 21.42 | 119.87 | 1146.66 | 32.2 | 22.28 | 5.034551 | 1.16755 | 87.67 | 1143.38 | 26.55 | 5.06652 | 20.98 | 61.12 | 1138.89 | 18.2 | 19.71 | 5.00007 | 1.16755 | 1240.19 | 1575.47
1.20000004e-05 | 0.00200999994 | 6.29999995e-05 | 3.19999999e-05 | 231.016 | 1334.53 | 1152.72 | 1066.91 | 125.81 | 27.57598 | 1159.47 | 232.74 | 12.56 | 1.328 | 1.334 | 2.016511 | 205.16 | 1147.04 | 42.95 | 21.16 | 2.948032 | 1.16755 | 162.21 | 1139.22 | 42.06 | 4.341508 | 23 | 120.15 | 1139.47 | 32.22 | 23.14 | 4.850943 | 1.16755 | 87.93 | 1135.59 | 26.74 | 5.064777 | 22.68 | 61.19 | 1130.72 | 18.31 | 20.44 | 5.00007 | 1.16755 | 1232.44 | 1573.97
1.70000003e-05 | 0.00139999995 | 0.000103999999 | 2.99999992e-05 | 230.4274 | 1331.13 | 1144.98 | 1064.98 | 161.91 | 28.0271 | 1147.84 | 235.3 | 12.48 | 1.328 | 1.334 | 2.017292 | 207.27 | 1136.76 | 43.29 | 20.41 | 2.857646 | 1.16755 | 163.98 | 1129.78 | 42.63 | 4.322165 | 21.8 | 121.35 | 1130.32 | 32.54 | 22.1 | 4.690121 | 1.16755 | 88.81 | 1126.94 | 27.18 | 5.063476 | 21.23 | 61.63 | 1122.79 | 18.74 | 19.72 | 5.000063 | 1.16755 | 1196.73 | 1576.08
1.49999996e-05 | 0.00202000001 | 5.40000001e-05 | 3.89999987e-05 | 230.2665 | 1330.2 | 1150.92 | 1066.82 | 200.31 | 28.28345 | 1157.09 | 238.42 | 12.04 | 1.328 | 1.334 | 1.958648 | 210.14 | 1145.22 | 44.91 | 20.19 | 2.78985 | 1.16755 | 165.23 | 1137.61 | 43.51 | 4.201257 | 22.08 | 121.72 | 1137.81 | 33.28 | 22.02 | 4.788027 | 1.16755 | 88.44 | 1134.12 | 27.04 | 5.062986 | 21.37 | 61.4 | 1128.99 | 18.52 | 19.33 | 5.000067 | 1.16755 | 1160.25 | 1574.09
0.000192000007 | 0.00187000004 | 0.000108 | 4.40000003e-05 | 236.2737 | 1335.46 | 1154.66 | 1075.11 | 146.71 | 28.23952 | 1167.11 | 239.03 | 12.88 | 1.328 | 1.334 | 1.964186 | 210.79 | 1155.98 | 46.97 | 19.75 | 2.827009 | 1.16755 | 163.82 | 1148.78 | 42.91 | 4.102922 | 21.56 | 120.91 | 1148.99 | 33.87 | 21.8 | 4.895125 | 1.16755 | 87.04 | 1145.43 | 25.84 | 5.060143 | 20.3 | 61.2 | 1140.12 | 18.32 | 19.09 | 5.000067 | 1.16755 | 1234.36 | 1576.77
0.000182000003 | 0.00190000003 | 9.89999971e-05 | 4.6000001e-05 | 237.2814 | 1237.99 | 1154.14 | 1076.57 | 144.76 | 28.38657 | 1160.82 | 239.91 | 11.9 | 1.328 | 1.334 | 1.958576 | 211.52 | 1150.17 | 47.41 | 18.38 | 2.828886 | 1.16755 | 164.11 | 1143.46 | 43.13 | 3.969347 | 19.74 | 120.98 | 1143.76 | 33.55 | 20.26 | 4.727319 | 1.16755 | 87.43 | 1140.51 | 26.42 | 5.062661 | 19.07 | 61.01 | 1135.89 | 18.14 | 17.76 | 5.000067 | 1.16755 | 1131.92 | 1579.08
0.000273999991 | 0.00196000002 | 0.000102999998 | 6.19999992e-05 | 236.4492 | 1132.9 | 1141.53 | 1062.33 | 30.76 | 27.99615 | 1152.05 | 234.76 | 10.5 | 1.328 | 1.334 | 2.084779 | 206.76 | 1141.18 | 40.75 | 16.56 | 2.996279 | 1.16755 | 166.01 | 1134.03 | 37.09 | 4.082574 | 17.27 | 128.92 | 1133.83 | 32.12 | 18.41 | 4.849969 | 1.16755 | 96.8 | 1130.75 | 27.58 | 5.094197 | 18.15 | 69.22 | 1127.96 | 20.25 | 17.25 | 5.000054 | 1.16755 | 1121.47 | 1579.54
0.000273999991 | 0.00196000002 | 0.000102999998 | 6.19999992e-05 | 238.1836 | 1141.21 | 1147.95 | 1069.24 | 67.23 | 27.99685 | 1159.22 | 235.87 | 10.7 | 1.328 | 1.334 | 2.081738 | 207.88 | 1148.32 | 42.69 | 16.51 | 2.910655 | 1.16755 | 165.19 | 1141.05 | 40.57 | 4.32331 | 18.04 | 124.62 | 1141.2 | 31.51 | 17.87 | 5.11684 | 1.16755 | 93.11 | 1137.75 | 25.87 | 5.087701 | 16.98 | 67.24 | 1133.69 | 18.29 | 16 | 5.000066 | 1.16755 | 1100.52 | 1494.31
0.000273999991 | 0.00196000002 | 0.000102999998 | 6.19999992e-05 | 237.2986 | 1136.97 | 1149.2 | 1074.14 | 67.46 | 27.98805 | 1158.48 | 235.68 | 10.43 | 1.328 | 1.334 | 2.08461 | 207.69 | 1148.24 | 42.88 | 16.2 | 2.995274 | 1.16755 | 164.81 | 1141.59 | 42.23 | 4.104836 | 18.11 | 122.58 | 1142.1 | 31.31 | 17.61 | 5.07964 | 1.16755 | 91.27 | 1139 | 24.78 | 5.089871 | 16.26 | 66.49 | 1134.83 | 17.56 | 15.17 | 5.000075 | 1.16755 | 1101.99 | 1488.44
0.000226000004 | 0.00191999995 | 0.000118999997 | 5.29999998e-05 | 235.9441 | 1130.48 | 1138.53 | 1061.7 | 83.65 | 28.0007 | 1150.45 | 236.5 | 11.12 | 1.328 | 1.334 | 2.020228 | 208.5 | 1139.72 | 42.08 | 16.45 | 2.816363 | 1.16755 | 166.42 | 1132.71 | 40.94 | 3.971921 | 18.12 | 125.48 | 1132.92 | 31.88 | 18.28 | 4.951809 | 1.16755 | 93.6 | 1129.89 | 25.75 | 5.087795 | 17.35 | 67.85 | 1126.17 | 18.91 | 16.48 | 5.000066 | 1.16755 | 1078.32 | 1439.33
0.000182000003 | 0.00190000003 | 9.89999971e-05 | 4.6000001e-05 | 234.9412 | 1225.78 | 1146.92 | 1071.26 | 191.72 | 28.8551 | 1154.5 | 243.71 | 11.51 | 1.328 | 1.334 | 1.908872 | 214.86 | 1144.04 | 48.25 | 17.72 | 2.742636 | 1.16755 | 166.61 | 1137.64 | 44.15 | 3.963697 | 19.03 | 122.46 | 1138.02 | 34.17 | 19.14 | 4.466484 | 1.16755 | 88.29 | 1134.65 | 26.97 | 5.06318 | 18.43 | 61.32 | 1130.01 | 18.46 | 16.9 | 5.000061 | 1.16755 | 1074.59 | 1578.66
0.000197000001 | 0.00197999994 | 4.6000001e-05 | 3.9999999e-05 | 237.7244 | 1139.01 | 1151.92 | 1078.07 | 116.84 | 28.33158 | 1159.17 | 238.6 | 10.02 | 1.328 | 1.334 | 2.023837 | 210.26 | 1149.1 | 44.19 | 15.59 | 2.843995 | 1.16755 | 166.07 | 1142.51 | 41.22 | 3.894747 | 16.5 | 124.85 | 1142.51 | 31.67 | 16.53 | 4.844513 | 1.16755 | 93.18 | 1139.19 | 25.84 | 5.090292 | 15.63 | 67.34 | 1135.17 | 18.39 | 14.88 | 5.000057 | 1.16755 | 1053.7 | 1542.63
0.000197000001 | 0.00197999994 | 4.6000001e-05 | 3.9999999e-05 | 238.3798 | 1142.15 | 1144.39 | 1068.03 | 119.94 | 28.42777 | 1156.32 | 238.72 | 10.04 | 1.328 | 1.334 | 1.967523 | 210.29 | 1145.65 | 42.9 | 15.23 | 2.746307 | 1.16755 | 167.39 | 1138.4 | 41.42 | 3.846089 | 16.54 | 125.97 | 1138.11 | 32.09 | 16.57 | 4.803048 | 1.16755 | 93.88 | 1134.5 | 26.24 | 5.090871 | 15.76 | 67.64 | 1130.31 | 18.71 | 15.15 | 5.000057 | 1.16755 | 1053.72 | 1423.39
0.000261000008 | 0.00224000006 | 4.09999993e-05 | 6.29999995e-05 | 235.247 | 1127.14 | 1141.75 | 1059.9 | 132.37 | 28.23347 | 1150.99 | 239.64 | 10.87 | 1.328 | 1.334 | 1.9594 | 211.41 | 1139.54 | 43.73 | 16.13 | 2.749686 | 1.16755 | 167.68 | 1131.95 | 41.74 | 3.862864 | 17.23 | 125.94 | 1131.62 | 32.02 | 17.34 | 4.653028 | 1.16755 | 93.92 | 1127.63 | 26.23 | 5.087304 | 16.37 | 67.69 | 1122.84 | 18.74 | 15.53 | 5.000053 | 1.16755 | 1027.34 | 1417.45
0.000226000004 | 0.00191999995 | 0.000118999997 | 5.29999998e-05 | 237.4656 | 1137.77 | 1149.52 | 1076.2 | 161.62 | 28.66156 | 1160.27 | 241.96 | 10.47 | 1.328 | 1.334 | 1.958982 | 213.3 | 1150.28 | 45.13 | 15.62 | 2.760799 | 1.16755 | 168.17 | 1143.77 | 41.99 | 3.893247 | 16.76 | 126.18 | 1143.87 | 32.33 | 16.93 | 4.885966 | 1.16755 | 93.85 | 1140.83 | 26.21 | 5.088092 | 15.97 | 67.64 | 1137.01 | 18.7 | 15.11 | 5.000054 | 1.16755 | 1011.4 | 1421.44
0.000273999991 | 0.00196000002 | 0.000102999998 | 6.19999992e-05 | 235.9441 | 1130.48 | 1146.45 | 1072.12 | 155.15 | 28.52355 | 1160.92 | 241.25 | 10.36 | 1.328 | 1.334 | 1.958119 | 212.73 | 1150.58 | 45.12 | 14.97 | 2.698381 | 1.16755 | 167.61 | 1143.65 | 41.79 | 3.897524 | 16.17 | 125.82 | 1143.47 | 32.29 | 15.88 | 4.88781 | 1.16755 | 93.53 | 1139.88 | 25.96 | 5.090094 | 15.31 | 67.57 | 1135.6 | 18.63 | 14.12 | 5.000056 | 1.16755 | 1012.46 | 1399.46
0.000273999991 | 0.00196000002 | 0.000102999998 | 6.19999992e-05 | 238.1877 | 1141.23 | 1149.94 | 1072.29 | 162.54 | 28.70282 | 1164.97 | 242.19 | 10.28 | 1.328 | 1.334 | 1.962942 | 213.48 | 1154.11 | 44.54 | 15.12 | 2.679751 | 1.16755 | 168.94 | 1146.66 | 42.29 | 4.02026 | 16.32 | 126.65 | 1146.35 | 32.51 | 16.17 | 4.53978 | 1.16755 | 94.14 | 1142.2 | 26.57 | 5.087884 | 15.44 | 67.57 | 1137.34 | 18.65 | 14.58 | 5.000053 | 1.16755 | 1012.89 | 1398.63
0.000224999996 | 0.00218000007 | 5.99999985e-05 | 6.60000005e-05 | 238.1964 | 1139.2 | 1135.4 | 1055.71 | 188.75 | 28.81853 | 1141.3 | 243.75 | 10.99 | 1.328 | 1.334 | 1.960118 | 214.93 | 1130.55 | 48.8 | 16.77 | 2.752793 | 1.16755 | 166.13 | 1123.8 | 44.21 | 4.136789 | 17.48 | 121.92 | 1123.95 | 33.75 | 17.72 | 4.614679 | 1.16755 | 88.17 | 1120.17 | 26.84 | 5.06536 | 16.65 | 61.33 | 1114.8 | 18.47 | 15.82 | 5.000047 | 1.16755 | 994.76 | 1332.95
0.000224999996 | 0.00218000007 | 5.99999985e-05 | 6.60000005e-05 | 237.038 | 1133.66 | 1135.94 | 1057.54 | 181.4 | 28.80503 | 1142.71 | 243.19 | 10.66 | 1.328 | 1.334 | 1.958968 | 214.39 | 1131.92 | 48.34 | 16.22 | 2.749721 | 1.16755 | 166.05 | 1125.2 | 44.07 | 4.123232 | 17.33 | 121.98 | 1125.4 | 33.93 | 17.33 | 4.610518 | 1.16755 | 88.05 | 1121.77 | 26.77 | 5.064804 | 16.62 | 61.28 | 1116.58 | 18.43 | 15.57 | 5.000046 | 1.16755 | 995.19 | 1397.98
0.000224999996 | 0.00218000007 | 5.99999985e-05 | 6.60000005e-05 | 237.0464 | 1133.7 | 1133.95 | 1051.96 | 182.91 | 28.73348 | 1142.7 | 243.2 | 10.96 | 1.328 | 1.334 | 1.956069 | 214.46 | 1131.27 | 48.55 | 16.6 | 2.752488 | 1.16755 | 165.91 | 1124.1 | 44.11 | 3.987521 | 17.79 | 121.8 | 1124.06 | 33.93 | 17.67 | 4.620317 | 1.16755 | 87.87 | 1120.08 | 26.7 | 5.06551 | 16.87 | 61.17 | 1114.31 | 18.3 | 15.71 | 5.00005 | 1.16755 | 994.92 | 1164.14
0.000224999996 | 0.00218000007 | 5.99999985e-05 | 6.60000005e-05 | 236.9795 | 1133.38 | 1138.82 | 1057.46 | 180.96 | 28.71762 | 1144.58 | 243.26 | 10.75 | 1.328 | 1.334 | 1.959664 | 214.54 | 1133.5 | 48.66 | 16.69 | 2.754036 | 1.16755 | 165.88 | 1126.47 | 44.09 | 4.134496 | 17.75 | 121.79 | 1126.59 | 33.83 | 17.84 | 4.61798 | 1.16755 | 87.96 | 1122.75 | 26.74 | 5.064051 | 16.86 | 61.22 | 1117.3 | 18.37 | 15.81 | 5.000047 | 1.16755 | 995.3 | 1343.34
0.000224999996 | 0.00218000007 | 5.99999985e-05 | 6.60000005e-05 | 236.6825 | 1131.96 | 1139.32 | 1055.64 | 209.81 | 29.00078 | 1146.53 | 246.04 | 10.91 | 1.328 | 1.334 | 1.900956 | 217.04 | 1134.87 | 49.72 | 16.53 | 2.683405 | 1.16755 | 167.32 | 1127.53 | 44.88 | 4.005859375 | 17.5 | 122.44 | 1127.34 | 34.19 | 17.29 | 4.51717 | 1.16755 | 88.25 | 1122.96 | 26.99 | 5.064478 | 16.65 | 61.26 | 1116.77 | 18.41 | 15.34 | 5.000046 | 1.16755 | 968.14 | 1343.23
0.000224999996 | 0.00218000007 | 5.99999985e-05 | 6.60000005e-05 | 235.7793 | 1127.64 | 1133.45 | 1050.05 | 204.48 | 28.92546 | 1142.63 | 245.61 | 11.16 | 1.328 | 1.334 | 1.896312 | 216.68 | 1130.93 | 49.44 | 16.6 | 2.619205 | 1.16755 | 167.24 | 1123.51 | 44.85 | 4.000578 | 17.78 | 122.39 | 1123.41 | 34.06 | 17.65 | 4.648006 | 1.16755 | 88.33 | 1119.33 | 27.04 | 5.063244 | 16.84 | 61.29 | 1113.3 | 18.43 | 15.52 | 5.000044 | 1.16755 | 967.72 | 1342.36
0.000224999996 | 0.00218000007 | 5.99999985e-05 | 6.60000005e-05 | 237.7949 | 1137.28 | 1131.4 | 1044.35 | 213.67 | 29.08644 | 1140.25 | 246.61 | 11.23 | 1.328 | 1.334 | 1.898839 | 217.52 | 1128.11 | 49.86 | 17.1 | 2.681998 | 1.16755 | 167.66 | 1120.48 | 45 | 4.004951 | 18.03 | 122.66 | 1120.2 | 34.26 | 18.04 | 4.665024 | 1.16755 | 88.4 | 1115.74 | 27.11 | 5.0613 | 17.11 | 61.29 | 1109.21 | 18.41 | 15.82 | 5.000044 | 1.16755 | 968.8 | 1344
0.000197000001 | 0.00197999994 | 4.6000001e-05 | 3.9999999e-05 | 237.2068 | 1136.53 | 1154.47 | 1075.79 | 213.48 | 29.17005 | 1162.94 | 246.68 | 10.5 | 1.328 | 1.334 | 1.904324 | 217.51 | 1152.25 | 46.6 | 15.21 | 2.617733 | 1.16755 | 170.91 | 1145.08 | 43.38 | 3.778238 | 15.97 | 127.53 | 1144.61 | 33.12 | 15.97 | 4.624085 | 1.16755 | 94.41 | 1140.61 | 26.65 | 5.089848 | 15.04 | 67.76 | 1135.53 | 18.84 | 14.06 | 5.000053 | 1.16755 | 964.14 | 1340.65
0.000197000001 | 0.00197999994 | 4.6000001e-05 | 3.9999999e-05 | 236.9626 | 1135.36 | 1150.18 | 1070.79 | 211.65 | 29.14936 | 1157.28 | 246.57 | 10.66 | 1.328 | 1.334 | 1.899547 | 217.42 | 1146.42 | 46.41 | 15.24 | 2.61451 | 1.16755 | 171.01 | 1139.24 | 43.27 | 3.768146 | 16.16 | 127.74 | 1138.81 | 33.31 | 16.1 | 4.469151 | 1.16755 | 94.43 | 1134.8 | 26.68 | 5.087866 | 15.22 | 67.75 | 1129.72 | 18.81 | 14.24 | 5.000049 | 1.16755 | 964.15 | 1333.53
0.000197000001 | 0.00197999994 | 4.6000001e-05 | 3.9999999e-05 | 238.5008 | 1142.73 | 1144.22 | 1065.11 | 220.53 | 29.35307 | 1153.36 | 247.38 | 10.33 | 1.328 | 1.334 | 1.900809 | 218.03 | 1142.64 | 46.4 | 14.94 | 2.609866 | 1.16755 | 171.63 | 1135.39 | 43.57 | 3.639655 | 16.21 | 128.06 | 1134.87 | 33.64 | 16.01 | 4.486204 | 1.16755 | 94.42 | 1130.85 | 26.55 | 5.089128 | 15.04 | 67.87 | 1125.57 | 18.93 | 14.39 | 5.000056 | 1.16755 | 964.31 | 1338.57
0.000197000001 | 0.00197999994 | 4.6000001e-05 | 3.9999999e-05 | 238.8097 | 1144.21 | 1156.63 | 1080.41 | 222.03 | 29.50504 | 1164.98 | 248 | 9.78 | 1.328 | 1.334 | 1.899363 | 218.5 | 1154.68 | 46.86 | 14.51 | 2.614782 | 1.16755 | 171.64 | 1147.67 | 43.58 | 3.648885 | 15.42 | 128.06 | 1147.12 | 33.26 | 15.69 | 4.795019 | 1.16755 | 94.8 | 1143.47 | 26.84 | 5.09 | 14.52 | 67.96 | 1138.64 | 19.02 | 14.01 | 5.000052 | 1.16755 | 965.58 | 1338.19
0.000197000001 | 0.00197999994 | 4.6000001e-05 | 3.9999999e-05 | 237.7453 | 1139.11 | 1146.83 | 1070.93 | 216.63 | 29.48071 | 1156.39 | 247.42 | 10.06 | 1.328 | 1.334 | 1.904108 | 217.94 | 1146.08 | 46.39 | 14.5 | 2.675187 | 1.16755 | 171.55 | 1139.16 | 43.34 | 3.761203 | 15.6 | 128.21 | 1138.78 | 33.21 | 15.59 | 4.607023 | 1.16755 | 95 | 1135.06 | 26.94 | 5.09134 | 14.76 | 68.06 | 1130.36 | 19.1 | 14.17 | 5.000053 | 1.16755 | 965.61 | 1322.73
0.000273999991 | 0.00196000002 | 0.000102999998 | 6.19999992e-05 | 238.1836 | 1141.21 | 1146.77 | 1068.35 | 227.05 | 29.55416 | 1155.9 | 248.85 | 10.09 | 1.328 | 1.334 | 1.903026 | 219.3 | 1145.14 | 46.22 | 14.67 | 2.595227 | 1.16755 | 173.08 | 1137.9 | 44.05 | 3.624478 | 15.7 | 129.03 | 1137.32 | 33.57 | 15.58 | 4.461028 | 1.16755 | 95.46 | 1133.29 | 27.27 | 5.090766 | 14.86 | 68.19 | 1128.33 | 19.27 | 14.14 | 5.000052 | 1.16755 | 954.14 | 1324.49
0.000273999991 | 0.00196000002 | 0.000102999998 | 6.19999992e-05 | 237.4614 | 1137.75 | 1164.02 | 1085.41 | 223.62 | 29.49029 | 1169.24 | 248.46 | 9.94 | 1.328 | 1.334 | 1.900934 | 218.97 | 1158.5 | 46.81 | 14.28 | 2.609255 | 1.16755 | 172.16 | 1151.16 | 43.78 | 3.643192 | 15.05 | 128.38 | 1150.4 | 33.34 | 15.31 | 4.627749 | 1.16755 | 95.04 | 1146.3 | 27.1 | 5.091814 | 14.26 | 67.94 | 1141.12 | 19.01 | 13.92 | 5.000053 | 1.16755 | 955.21 | 1325.36
0.000273999991 | 0.00196000002 | 0.000102999998 | 6.19999992e-05 | 238.674 | 1143.56 | 1148.9 | 1070.65 | 228.92 | 29.51898 | 1156.97 | 249.18 | 10.32 | 1.328 | 1.334 | 1.853416 | 219.66 | 1146.27 | 46.94 | 15.03 | 2.605164 | 1.16755 | 172.72 | 1139.16 | 43.92 | 3.639325 | 15.86 | 128.8 | 1138.63 | 33.45 | 15.77 | 4.474839 | 1.16755 | 95.35 | 1134.58 | 27.18 | 5.089356 | 15.03 | 68.17 | 1129.69 | 19.25 | 14.14 | 5.00005 | 1.16755 | 954.97 | 1316.31
0.000197000001 | 0.00197999994 | 4.6000001e-05 | 3.9999999e-05 | 238.1731 | 1141.16 | 1144.55 | 1065.73 | 226.21 | 29.46812 | 1153.51 | 248.87 | 10.6 | 1.328 | 1.334 | 1.906625 | 219.4 | 1142.68 | 46.95 | 15.21 | 2.607454 | 1.16755 | 172.45 | 1135.54 | 43.82 | 3.76678 | 16.18 | 128.63 | 1135.13 | 33.31 | 15.94 | 4.470681 | 1.16755 | 95.32 | 1131.07 | 27.18 | 5.089422 | 15.25 | 68.14 | 1126.17 | 19.2 | 14.35 | 5.000051 | 1.16755 | 954.96 | 1317.28
0.000151 | 0.00185 | 0.000106 | 4.89999984e-05 | 230.8845 | 1333.77 | 1143.42 | 1060.77 | 56.13 | 26.88592 | 1152.98 | 229.16 | 12.63 | 1.328 | 1.334 | 2.080817 | 202.28 | 1141.22 | 40.37 | 19.96 | 2.996896 | 1.16755 | 161.91 | 1133.27 | 38.84 | 4.110136 | 21.94 | 123.07 | 1133.13 | 30.88 | 22.33 | 5.047757 | 1.16755 | 92.19 | 1129.39 | 25.11 | 5.085426 | 20.94 | 67.08 | 1125.27 | 18.06 | 20.31 | 5.000079 | 1.16755 | 1304.18 | 1282.34
0.000192000007 | 0.00187000004 | 0.000108 | 4.40000003e-05 | 236.8646 | 1338.8 | 1147.73 | 1065.59 | 64.33 | 27.70161 | 1161.08 | 235.58 | 12.89 | 1.328 | 1.334 | 2.079612 | 207.88 | 1149.6 | 42.53 | 19.63 | 2.90361 | 1.16755 | 165.35 | 1141.77 | 40.23 | 3.972722 | 21.66 | 125.12 | 1141.56 | 32 | 22.1 | 4.957301 | 1.16755 | 93.12 | 1137.89 | 25.64 | 5.084002 | 20.76 | 67.48 | 1133.53 | 18.48 | 19.95 | 5.00008 | 1.16755 | 1304.25 | 1285.1
0.000192000007 | 0.00187000004 | 0.000108 | 4.40000003e-05 | 236.5638 | 1337.1 | 1147.15 | 1066.69 | 67.4 | 27.58574 | 1160.95 | 235.51 | 12.93 | 1.328 | 1.334 | 2.017076 | 207.93 | 1149.62 | 43.02 | 19.49 | 2.913458 | 1.16755 | 164.91 | 1141.98 | 39.92 | 4.130766 | 21.74 | 124.99 | 1141.99 | 31.79 | 22.06 | 4.950648 | 1.16755 | 93.2 | 1138.44 | 25.59 | 5.081968 | 20.8 | 67.61 | 1134.32 | 18.6 | 19.92 | 5.000085 | 1.16755 | 1303.74 | 1289.28
0.000192000007 | 0.00187000004 | 0.000108 | 4.40000003e-05 | 236.7425 | 1338.11 | 1143.9 | 1062.62 | 61.28 | 27.68424 | 1161.83 | 235.53 | 13.1 | 1.328 | 1.334 | 2.016387 | 207.85 | 1150.34 | 42.63 | 20.24 | 2.906851 | 1.16755 | 165.22 | 1142.65 | 40.33 | 3.982769 | 22.22 | 124.89 | 1142.6 | 31.81 | 22.68 | 5.112126 | 1.16755 | 93.08 | 1139.17 | 25.71 | 5.081841 | 21.22 | 67.37 | 1134.99 | 18.36 | 20.05 | 5.00008 | 1.16755 | 1302.34 | 1286.54
1.89999992e-05 | 0.00191999995 | 9.2000002e-05 | 2.99999992e-05 | 227.8788 | 1519.87 | 1135.83 | 1050.74 | 65.97 | 26.85405 | 1148.55 | 229.73 | 15.18 | 1.328 | 1.334 | 2.07629 | 202.88 | 1136.2 | 40.99 | 24.02 | 2.924586 | 1.16755 | 161.89 | 1128.06 | 40.88 | 4.231851 | 26.82 | 121.01 | 1128.33 | 33.66 | 28.3 | 4.502964 | 1.16755 | 87.35 | 1124.73 | 26.21 | 5.051417 | 26.99 | 61.14 | 1120.14 | 18.16 | 24.64 | 5.000018 | 1.16755 | 1469.39 | 1272.83
1.89999992e-05 | 0.00191999995 | 9.2000002e-05 | 2.99999992e-05 | 228.525 | 1524.18 | 1134.9 | 1047.17 | 71.2 | 26.75953 | 1146.81 | 229.9 | 15.92 | 1.328 | 1.334 | 2.077583 | 203.14 | 1134.2 | 39.21 | 23.71 | 2.955724 | 1.16755 | 163.93 | 1125.65 | 41.12 | 3.979343 | 27.09 | 122.81 | 1125.7 | 34.59 | 28.99 | 4.30696 | 1.16755 | 88.22 | 1121.84 | 26.79 | 5.053937 | 27.84 | 61.43 | 1117.28 | 18.44 | 25.34 | 5.000092 | 1.16755 | 1469.43 | 1272.7
0.000270999997 | 0.00212000008 | 7.79999973e-05 | 5.90000018e-05 | 236.4842 | 1336.65 | 1150.29 | 1068.46 | 38.34 | 27.9705 | 1161.06 | 234.78 | 12.36 | 1.328 | 1.334 | 2.061004 | 206.81 | 1149.51 | 40.1 | 18.25 | 3.034408 | 1.16755 | 166.71 | 1141.63 | 36.91 | 3.974578 | 20.14 | 129.8 | 1141.12 | 30.8 | 21 | 4.967608 | 1.16755 | 99 | 1137.51 | 28.83 | 5.079137 | 21.95 | 70.17 | 1135.23 | 21.25 | 20.83 | 5.00007 | 1.16755 | 1323.79 | 1506.65
0.000270999997 | 0.00212000008 | 7.79999973e-05 | 5.90000018e-05 | 236.4152 | 1336.26 | 1152.21 | 1073.03 | 37.92 | 27.98974 | 1161.55 | 234.77 | 12.04 | 1.328 | 1.334 | 2.124767 | 206.78 | 1150.47 | 38.72 | 17.59 | 2.919077 | 1.16755 | 168.06 | 1142.72 | 37.58 | 3.944554 | 19.77 | 130.48 | 1142.34 | 31.24 | 20.57 | 4.845548 | 1.16755 | 99.24 | 1138.9 | 28.92 | 5.078815 | 21.35 | 70.32 | 1136.62 | 21.38 | 20.39 | 5.00007 | 1.16755 | 1323.93 | 1229.2
0.000287000003 | 0.00221000006 | 6.09999988e-05 | 6.09999988e-05 | 235.1768 | 1329.26 | 1149.94 | 1070.85 | 30.36 | 27.96416 | 1160.14 | 234.57 | 12.11 | 1.328 | 1.334 | 2.12819 | 206.6 | 1149.16 | 39.98 | 18.18 | 2.945678 | 1.16755 | 166.62 | 1141.55 | 36.82 | 3.969604 | 20.05 | 129.8 | 1141.19 | 30.68 | 20.92 | 4.955707 | 1.16755 | 99.12 | 1137.88 | 28.89 | 5.078308 | 21.97 | 70.23 | 1136.01 | 21.27 | 20.94 | 5.000072 | 1.16755 | 1322.71 | 1229.03
0.000287000003 | 0.00221000006 | 6.09999988e-05 | 6.09999988e-05 | 236.9637 | 1339.36 | 1151.7 | 1074.14 | 41.26 | 28.01317 | 1161.62 | 234.87 | 12.06 | 1.328 | 1.334 | 2.124574 | 206.86 | 1150.85 | 38.24 | 17.72 | 2.908116 | 1.16755 | 168.62 | 1143.32 | 37.6 | 3.779131 | 20.06 | 131.02 | 1143.01 | 31.45 | 20.92 | 4.930136 | 1.16755 | 99.57 | 1139.97 | 29 | 5.0773 | 21.74 | 70.57 | 1138.17 | 21.65 | 21.19 | 5.000069 | 1.16755 | 1323.76 | 1227.16
0.000287000003 | 0.00221000006 | 6.09999988e-05 | 6.09999988e-05 | 236.1375 | 1334.69 | 1150.05 | 1067.69 | 36.22 | 27.72598 | 1155.92 | 234.73 | 12.19 | 1.328 | 1.334 | 2.122263 | 207 | 1144.44 | 37.97 | 18 | 2.899657 | 1.16755 | 169.03 | 1136.39 | 37.91 | 3.916448 | 20.22 | 131.12 | 1135.97 | 31.58 | 21.01 | 4.929335 | 1.16755 | 99.54 | 1132.56 | 29.04 | 5.078133 | 21.99 | 70.5 | 1130.25 | 21.57 | 21.01 | 5.000071 | 1.16755 | 1323.25 | 1228.74
0.000287000003 | 0.00221000006 | 6.09999988e-05 | 6.09999988e-05 | 235.3254 | 1330.1 | 1148.8 | 1067.25 | 31.26 | 27.88817 | 1159.14 | 234.62 | 12.29 | 1.328 | 1.334 | 2.126283 | 206.73 | 1147.75 | 38.63 | 18.13 | 3.00419 | 1.16755 | 168.1 | 1139.84 | 37.3 | 3.928383 | 20.54 | 130.8 | 1139.46 | 31.08 | 21.29 | 4.914857 | 1.16755 | 99.72 | 1136.03 | 29.12 | 5.078587 | 22.43 | 70.6 | 1134.03 | 21.65 | 21.45 | 5.00007 | 1.16755 | 1323.48 | 1220.7
0.000246000011 | 0.00215000007 | 6.19999992e-05 | 6.50000002e-05 | 236.8275 | 1338.59 | 1152.92 | 1073.45 | 40.43 | 27.94064 | 1163 | 234.86 | 12.14 | 1.328 | 1.334 | 2.121884 | 206.92 | 1151.88 | 37.87 | 17.79 | 2.900226 | 1.16755 | 169.05 | 1144.09 | 37.87 | 3.917304 | 20.23 | 131.18 | 1143.78 | 31.62 | 21.12 | 4.824699 | 1.16755 | 99.56 | 1140.55 | 29.05 | 5.078732 | 21.85 | 70.51 | 1138.5 | 21.59 | 21.25 | 5.00007 | 1.16755 | 1323.19 | 1183.19
0.000246000011 | 0.00215000007 | 6.19999992e-05 | 6.50000002e-05 | 235.1821 | 1329.29 | 1153.9 | 1074.63 | 30.4 | 27.98222 | 1163.25 | 234.59 | 11.79 | 1.328 | 1.334 | 2.127625 | 206.6 | 1152.31 | 38.6 | 17.67 | 2.917155 | 1.16755 | 168 | 1144.55 | 37.61 | 3.945251 | 19.55 | 130.39 | 1144.14 | 31.14 | 20.3 | 4.947633 | 1.16755 | 99.25 | 1140.76 | 28.86 | 5.077656 | 21.44 | 70.39 | 1138.58 | 21.46 | 20.53 | 5.00007 | 1.16755 | 1324.11 | 1181.81
0.000246000011 | 0.00215000007 | 6.19999992e-05 | 6.50000002e-05 | 235.2688 | 1329.78 | 1148.37 | 1066.11 | 30.92 | 27.94268 | 1156 | 234.6 | 12.17 | 1.328 | 1.334 | 2.125206 | 206.66 | 1144.56 | 38.41 | 18.14 | 2.912942 | 1.16755 | 168.25 | 1136.53 | 37.64 | 3.936152 | 20.46 | 130.61 | 1136.14 | 31.19 | 21.16 | 4.935569 | 1.16755 | 99.42 | 1132.71 | 28.94 | 5.075834 | 22.31 | 70.48 | 1130.61 | 21.57 | 21.35 | 5.00007 | 1.16755 | 1323.81 | 1151.3
0.000246000011 | 0.00215000007 | 6.19999992e-05 | 6.50000002e-05 | 236.8398 | 1338.66 | 1152.9 | 1074.43 | 40.5 | 28.01855 | 1157.71 | 234.85 | 12.12 | 1.328 | 1.334 | 2.122201 | 206.83 | 1146.89 | 37.58 | 17.67 | 2.896103 | 1.16755 | 169.25 | 1139.31 | 37.87 | 3.907853 | 20.17 | 131.38 | 1139.12 | 31.63 | 21.05 | 4.811626 | 1.16755 | 99.75 | 1136.11 | 29.1 | 5.078251 | 21.94 | 70.65 | 1134.35 | 21.71 | 21.27 | 5.00007 | 1.16755 | 1323.6 | 1232.82
0.000246000011 | 0.00215000007 | 6.19999992e-05 | 6.50000002e-05 | 236.3905 | 1336.12 | 1150.96 | 1071.16 | 37.77 | 28.0307 | 1159.42 | 234.78 | 11.9 | 1.328 | 1.334 | 2.122833 | 206.75 | 1148.43 | 37.9 | 17.43 | 2.902951 | 1.16755 | 168.85 | 1140.55 | 37.88 | 3.923809 | 19.98 | 130.97 | 1140.21 | 31.46 | 20.7 | 4.826101 | 1.16755 | 99.51 | 1136.8 | 29.07 | 5.080393 | 21.55 | 70.44 | 1134.69 | 21.5 | 20.62 | 5.000071 | 1.16755 | 1323.5 | 1182.67
0.000246000011 | 0.00215000007 | 6.19999992e-05 | 6.50000002e-05 | 235.5271 | 1331.24 | 1154.42 | 1072.83 | 32.49 | 27.94162 | 1160.23 | 234.64 | 12.01 | 1.328 | 1.334 | 2.126024 | 206.7 | 1148.89 | 38.03 | 17.68 | 2.90555 | 1.16755 | 168.67 | 1140.89 | 37.68 | 3.920489 | 20.12 | 130.99 | 1140.48 | 31.49 | 20.98 | 4.826631 | 1.16755 | 99.5 | 1137.05 | 29.01 | 5.077624 | 21.85 | 70.49 | 1134.88 | 21.54 | 20.99 | 5.000071 | 1.16755 | 1324.1 | 1181.91
0.000246000011 | 0.00215000007 | 6.19999992e-05 | 6.50000002e-05 | 236.923 | 1339.13 | 1156.66 | 1079.35 | 41.01 | 27.39978 | 1159.15 | 234.86 | 11.82 | 1.328 | 1.334 | 2.117326 | 207.46 | 1148.49 | 37.85 | 17.49 | 2.888777 | 1.16755 | 169.61 | 1141.1 | 37.96 | 3.896703 | 20 | 131.65 | 1140.97 | 31.73 | 20.67 | 4.800214 | 1.16755 | 99.92 | 1137.98 | 29.2 | 5.078707 | 21.47 | 70.72 | 1136.27 | 21.78 | 20.97 | 5.00007 | 1.16755 | 1323.82 | 1173.86
0.000246000011 | 0.00215000007 | 6.19999992e-05 | 6.50000002e-05 | 235.2688 | 1329.78 | 1155.6 | 1072.78 | 30.92 | 27.95767 | 1164.19 | 234.6 | 11.87 | 1.328 | 1.334 | 2.127713 | 206.64 | 1152.5 | 38.2 | 17.72 | 2.909197 | 1.16755 | 168.44 | 1144.25 | 37.91 | 3.94022 | 20.02 | 130.53 | 1143.72 | 31.27 | 20.67 | 4.841777 | 1.16755 | 99.26 | 1139.93 | 28.95 | 5.076739 | 21.87 | 70.31 | 1137.51 | 21.37 | 20.89 | 5.000071 | 1.16755 | 1323.29 | 1170.11
0.000246000011 | 0.00215000007 | 6.19999992e-05 | 6.50000002e-05 | 236.7974 | 1338.42 | 1155.63 | 1072.94 | 40.24 | 27.92115 | 1162.02 | 234.85 | 12.11 | 1.328 | 1.334 | 2.126329 | 206.93 | 1150.5 | 37.6 | 17.76 | 2.894545 | 1.16755 | 169.33 | 1142.3 | 37.9 | 3.905859 | 20.26 | 131.43 | 1141.81 | 31.73 | 21.17 | 4.92012 | 1.16755 | 99.7 | 1138.38 | 29.13 | 5.077502 | 22.09 | 70.57 | 1136.13 | 21.62 | 21.29 | 5.00007 | 1.16755 | 1323.2 | 1148.31
0.000246000011 | 0.00215000007 | 6.19999992e-05 | 6.50000002e-05 | 235.2139 | 1329.47 | 1154.25 | 1076.97 | 30.59 | 27.99597 | 1159.12 | 234.6 | 11.81 | 1.328 | 1.334 | 2.12733 | 206.6 | 1148.59 | 38.2 | 17.7 | 2.909808 | 1.16755 | 168.4 | 1141.17 | 37.54 | 3.925102 | 19.76 | 130.86 | 1140.98 | 31.18 | 20.86 | 4.91778 | 1.16755 | 99.68 | 1138.07 | 29.09 | 5.081745 | 21.65 | 70.59 | 1136.46 | 21.64 | 21.04 | 5.000071 | 1.16755 | 1323.89 | 1122.42
0.000287000003 | 0.00221000006 | 6.09999988e-05 | 6.09999988e-05 | 235.1449 | 1329.08 | 1169.9 | 1090.91 | 30.16 | 28.00359 | 1173.27 | 234.59 | 11.19 | 1.328 | 1.334 | 2.128601 | 206.58 | 1162.29 | 38.19 | 16.78 | 2.910045 | 1.16755 | 168.39 | 1154.48 | 37.88 | 3.93989 | 19.05 | 130.51 | 1154.04 | 31.17 | 19.64 | 4.835598 | 1.16755 | 99.34 | 1150.46 | 28.94 | 5.08035 | 20.42 | 70.4 | 1148.14 | 21.46 | 19.83 | 5.000071 | 1.16755 | 1323.67 | 1108.05
0.000287000003 | 0.00221000006 | 6.09999988e-05 | 6.09999988e-05 | 236.8381 | 1338.65 | 1168.74 | 1089.48 | 40.5 | 28.02818 | 1175.81 | 234.86 | 11.36 | 1.328 | 1.334 | 2.127751 | 206.83 | 1164.69 | 37.86 | 16.65 | 2.901595 | 1.16755 | 168.97 | 1156.7 | 37.78 | 3.916231 | 19.11 | 131.19 | 1156.16 | 31.57 | 19.99 | 4.925169 | 1.16755 | 99.62 | 1152.72 | 29.12 | 5.081952 | 20.81 | 70.5 | 1150.41 | 21.55 | 20.2 | 5.000072 | 1.16755 | 1323.54 | 1087.77
0.000287000003 | 0.00221000006 | 6.09999988e-05 | 6.09999988e-05 | 235.4758 | 1330.95 | 1161.61 | 1087.59 | 32.19 | 27.86225 | 1167.88 | 234.64 | 11.41 | 1.328 | 1.334 | 2.125579 | 206.77 | 1157.66 | 38.17 | 17.02 | 2.905817 | 1.16755 | 168.6 | 1150.54 | 37.53 | 3.772161 | 19.1 | 131.07 | 1150.31 | 31.23 | 20.27 | 4.907291 | 1.16755 | 99.84 | 1147.62 | 29.15 | 5.08222 | 20.94 | 70.69 | 1146.13 | 21.74 | 20.56 | 5.000071 | 1.16755 | 1323.81 | 1092.95
0.000287000003 | 0.00221000006 | 6.09999988e-05 | 6.09999988e-05 | 235.8579 | 1333.11 | 1174.98 | 1094.21 | 34.52 | 27.89258 | 1184.69 | 234.7 | 11.18 | 1.328 | 1.334 | 2.126246 | 206.81 | 1173.3 | 37.77 | 16.64 | 2.898028 | 1.16755 | 169.04 | 1164.98 | 37.8 | 3.76725 | 18.99 | 131.24 | 1164.19 | 31.46 | 19.92 | 4.912564 | 1.16755 | 99.78 | 1160.45 | 29.25 | 5.082983 | 20.61 | 70.53 | 1157.86 | 21.6 | 19.89 | 5.000072 | 1.16755 | 1323.45 | 1074.78
0.000287000003 | 0.00221000006 | 6.09999988e-05 | 6.09999988e-05 | 236.7496 | 1338.15 | 1173.91 | 1093.47 | 39.96 | 27.94435 | 1183.9 | 234.84 | 11.28 | 1.328 | 1.334 | 2.1248 | 206.89 | 1172.31 | 38.02 | 16.62 | 2.903384 | 1.16755 | 168.87 | 1164.07 | 37.71 | 3.916803 | 19.08 | 131.16 | 1163.4 | 31.54 | 19.87 | 4.924944 | 1.16755 | 99.62 | 1159.72 | 29.15 | 5.082968 | 20.7 | 70.47 | 1157.17 | 21.55 | 20 | 5.000072 | 1.16755 | 1323.48 | 1070.39
0.000287000003 | 0.00221000006 | 6.09999988e-05 | 6.09999988e-05 | 236.5603 | 1337.08 | 1159.95 | 1083.82 | 38.8 | 27.98274 | 1170.03 | 234.81 | 11.61 | 1.328 | 1.334 | 2.123466 | 206.82 | 1159.35 | 37.9 | 16.95 | 2.902654 | 1.16755 | 168.92 | 1151.83 | 37.84 | 3.920758 | 19.34 | 131.08 | 1151.56 | 31.51 | 20.4 | 4.929195 | 1.16755 | 99.57 | 1148.56 | 28.99 | 5.077567 | 20.75 | 70.58 | 1146.59 | 21.64 | 20.44 | 5.00007 | 1.16755 | 1323.89 | 1070.45
0.000151 | 0.00185 | 0.000106 | 4.89999984e-05 | 230.2474 | 1330.09 | 1143.71 | 1057.9 | 53.73 | 26.98448 | 1143.47 | 229.09 | 12.39 | 1.328 | 1.334 | 2.080226 | 202.11 | 1131.4 | 40.36 | 20.09 | 2.921568 | 1.16755 | 161.75 | 1123.14 | 38.63 | 4.269072 | 22.15 | 123.12 | 1123.03 | 30.75 | 22.69 | 5.034099 | 1.16755 | 92.37 | 1119.4 | 25.25 | 5.086311 | 21.67 | 67.12 | 1115.4 | 18.09 | 20.46 | 5.000078 | 1.16755 | 1304.26 | 1066.66
0.000151 | 0.00185 | 0.000106 | 4.89999984e-05 | 229.9341 | 1328.28 | 1150.54 | 1059.51 | 50.93 | 26.87328 | 1144.44 | 229.03 | 12.69 | 1.328 | 1.334 | 2.076878 | 202.16 | 1131.63 | 40.44 | 20.61 | 2.999648 | 1.16755 | 161.72 | 1122.96 | 38.57 | 4.268595 | 22.57 | 123.15 | 1122.66 | 30.84 | 23.17 | 5.187873 | 1.16755 | 92.31 | 1118.71 | 25.21 | 5.085599 | 22.19 | 67.1 | 1114.22 | 18.06 | 20.95 | 5.000079 | 1.16755 | 1304.11 | 1042.06
0.000182000003 | 0.00190000003 | 9.89999971e-05 | 4.6000001e-05 | 235.8267 | 1230.4 | 1154.32 | 1073.14 | 132.27 | 28.0774 | 1152.13 | 239.3 | 12.14 | 1.328 | 1.334 | 1.954625 | 211.22 | 1141.11 | 43.78 | 18.01 | 2.751076 | 1.16755 | 167.44 | 1133.83 | 41.21 | 3.986996 | 19.06 | 126.23 | 1133.74 | 32.07 | 19.76 | 4.631979 | 1.16755 | 94.16 | 1130.24 | 26.4 | 5.084219 | 18.47 | 67.76 | 1126.08 | 18.8 | 17.74 | 5.000063 | 1.16755 | 1130.53 | 1042.91
0.000182000003 | 0.00190000003 | 9.89999971e-05 | 4.6000001e-05 | 237.8066 | 1240.73 | 1155.41 | 1072.91 | 143.13 | 28.21387 | 1165.54 | 240.04 | 11.75 | 1.328 | 1.334 | 2.015625 | 211.83 | 1154.09 | 44.29 | 17.54 | 2.826897 | 1.16755 | 167.54 | 1146.35 | 41.36 | 4.002998 | 18.97 | 126.18 | 1145.96 | 32.24 | 19.21 | 4.662605 | 1.16755 | 93.94 | 1141.81 | 26.41 | 5.086733 | 18.57 | 67.53 | 1137.17 | 18.56 | 17.2 | 5.000066 | 1.16755 | 1130.54 | 1043.24
0.000182000003 | 0.00190000003 | 9.89999971e-05 | 4.6000001e-05 | 235.0102 | 1226.14 | 1156.38 | 1072.44 | 131.74 | 28.05063 | 1164.71 | 239.04 | 11.97 | 1.328 | 1.334 | 1.960292 | 210.99 | 1152.83 | 43.82 | 17.57 | 2.754439 | 1.16755 | 167.17 | 1144.81 | 41.18 | 3.849 | 19.2 | 125.99 | 1144.31 | 32.22 | 19.33 | 4.818893 | 1.16755 | 93.77 | 1140.23 | 26.19 | 5.08499 | 18.67 | 67.58 | 1135.54 | 18.61 | 17.36 | 5.000068 | 1.16755 | 1129.93 | 1019.27
0.000273000012 | 0.00209000008 | 6.60000005e-05 | 6.09999988e-05 | 236.2896 | 1335.55 | 1150.97 | 1075.7 | 37.15 | 27.79722 | 1170.65 | 234.69 | 11.5 | 1.328 | 1.334 | 2.121064 | 206.89 | 1160.07 | 39.52 | 17.52 | 2.93167 | 1.16755 | 167.37 | 1152.65 | 37.3 | 3.961055 | 19.14 | 130.07 | 1152.25 | 31.22 | 20.02 | 4.976596 | 1.16755 | 98.85 | 1149.01 | 28.62 | 5.078036 | 20.75 | 70.23 | 1146.74 | 21.27 | 21.48 | 5.000071 | 1.16755 | 1325.95 | 1004.66
0.000273000012 | 0.00209000008 | 6.60000005e-05 | 6.09999988e-05 | 235.4669 | 1330.9 | 1153.95 | 1077.07 | 32.13 | 27.77507 | 1173.01 | 234.57 | 11.46 | 1.328 | 1.334 | 2.059924 | 206.8 | 1162.05 | 40.13 | 17.58 | 2.944261 | 1.16755 | 166.67 | 1154.39 | 36.94 | 3.825981 | 19.27 | 129.73 | 1153.82 | 30.93 | 20.17 | 4.97886 | 1.16755 | 98.8 | 1150.45 | 28.55 | 5.080741 | 20.87 | 70.25 | 1148.16 | 21.27 | 20.43 | 5.000072 | 1.16755 | 1326.56 | 1005.97
0.000273000012 | 0.00209000008 | 6.60000005e-05 | 6.09999988e-05 | 236.3162 | 1335.7 | 1149.85 | 1071.89 | 37.31 | 27.74554 | 1171.1 | 234.68 | 11.84 | 1.328 | 1.334 | 2.124144 | 206.93 | 1160.06 | 39.11 | 17.7 | 2.922498 | 1.16755 | 167.82 | 1152.22 | 37.41 | 3.946183 | 19.53 | 130.41 | 1151.7 | 31.32 | 20.7 | 4.854383 | 1.16755 | 99.09 | 1148.16 | 28.77 | 5.078198 | 21.19 | 70.32 | 1145.75 | 21.34 | 20.85 | 5.000071 | 1.16755 | 1325.8 | 1002.88
0.000273000012 | 0.00209000008 | 6.60000005e-05 | 6.09999988e-05 | 235.4457 | 1330.78 | 1153.53 | 1078.45 | 32.01 | 27.87051 | 1170.63 | 234.58 | 11.33 | 1.328 | 1.334 | 2.060295 | 206.71 | 1160.04 | 39.48 | 17.23 | 3.022068 | 1.16755 | 167.23 | 1152.72 | 37.12 | 3.957564 | 18.91 | 130.11 | 1152.34 | 31.06 | 19.82 | 4.960974 | 1.16755 | 99.05 | 1149.03 | 28.7 | 5.079006 | 20.59 | 70.35 | 1146.96 | 21.39 | 20.27 | 5.00007 | 1.16755 | 1325.56 | 988.36
0.000273000012 | 0.00209000008 | 6.60000005e-05 | 6.09999988e-05 | 236.2312 | 1335.22 | 1149.2 | 1070.29 | 36.79 | 27.75904 | 1166.38 | 234.71 | 11.98 | 1.328 | 1.334 | 2.064299 | 206.95 | 1155.17 | 38.88 | 17.72 | 2.91732 | 1.16755 | 168.07 | 1147.3 | 37.36 | 3.932871 | 19.82 | 130.71 | 1146.83 | 31.33 | 20.57 | 4.939243 | 1.16755 | 99.38 | 1143.42 | 28.88 | 5.077395 | 21.39 | 70.5 | 1141.15 | 21.56 | 20.77 | 5.00007 | 1.16755 | 1325.15 | 988.88
0.000273000012 | 0.00209000008 | 6.60000005e-05 | 6.09999988e-05 | 235.198 | 1329.38 | 1144.75 | 1066.14 | 30.49 | 27.77224 | 1160.97 | 234.55 | 12.01 | 1.328 | 1.334 | 2.120534 | 206.78 | 1149.86 | 38.9 | 18.16 | 2.919704 | 1.16755 | 167.88 | 1142.17 | 37.36 | 3.938804 | 20.05 | 130.52 | 1141.81 | 31.26 | 21.08 | 4.839393 | 1.16755 | 99.26 | 1138.45 | 28.85 | 5.077298 | 21.86 | 70.41 | 1136.39 | 21.44 | 21.15 | 5.00007 | 1.16755 | 1324.17 | 989.04
0.000270999997 | 0.00212000008 | 7.79999973e-05 | 5.90000018e-05 | 236.5108 | 1336.8 | 1148.97 | 1067.82 | 38.49 | 28.0038 | 1155.34 | 234.66 | 12.42 | 1.328 | 1.334 | 2.124254 | 206.65 | 1144.16 | 39.32 | 18.49 | 2.931266 | 1.16755 | 167.33 | 1136.36 | 37.12 | 3.954402 | 20.41 | 130.21 | 1135.99 | 31.05 | 21.22 | 4.953553 | 1.16755 | 99.16 | 1132.63 | 28.8 | 5.080156 | 22.27 | 70.36 | 1130.62 | 21.39 | 21.56 | 5.000072 | 1.16755 | 1327.88 | 1718.98
0.000270999997 | 0.00212000008 | 7.79999973e-05 | 5.90000018e-05 | 236.233 | 1335.23 | 1149.01 | 1068.61 | 36.81 | 27.90906 | 1158.49 | 234.7 | 12.49 | 1.328 | 1.334 | 2.059334 | 206.79 | 1147.31 | 38.26 | 18.27 | 2.908509 | 1.16755 | 168.53 | 1139.47 | 37.49 | 3.775399 | 20.6 | 131.04 | 1139.07 | 31.49 | 21.36 | 4.928629 | 1.16755 | 99.55 | 1135.85 | 29.06 | 5.079089 | 22.46 | 70.49 | 1133.98 | 21.54 | 21.39 | 5.00007 | 1.16755 | 1324.99 | 1720.53
0.000268000003 | 0.00212000008 | 6.29999995e-05 | 5.90000018e-05 | 236.0755 | 1334.34 | 1148.73 | 1067.96 | 35.85 | 27.9264 | 1156.1 | 234.69 | 12.42 | 1.328 | 1.334 | 2.123089 | 206.77 | 1144.88 | 38.23 | 18.34 | 2.907725 | 1.16755 | 168.54 | 1137.06 | 37.45 | 3.917345 | 20.86 | 131.09 | 1136.83 | 31.4 | 21.75 | 4.917786 | 1.16755 | 99.69 | 1133.74 | 29.13 | 5.080231 | 22.62 | 70.56 | 1131.96 | 21.61 | 21.86 | 5.000071 | 1.16755 | 1324.78 | 1721.33
0.000268000003 | 0.00212000008 | 6.29999995e-05 | 5.90000018e-05 | 235.198 | 1329.38 | 1152.49 | 1073.74 | 30.49 | 28.02225 | 1161.27 | 234.57 | 11.85 | 1.328 | 1.334 | 2.125285 | 206.55 | 1150.31 | 37.88 | 17.63 | 2.992071 | 1.16755 | 168.67 | 1142.7 | 37.48 | 3.910533 | 19.84 | 131.19 | 1142.39 | 31.58 | 20.97 | 4.921317 | 1.16755 | 99.61 | 1139.3 | 29.15 | 5.081205 | 21.76 | 70.46 | 1137.44 | 21.5 | 21.16 | 5.000071 | 1.16755 | 1323.65 | 1720.56
0.000268000003 | 0.00212000008 | 6.29999995e-05 | 5.90000018e-05 | 235.3838 | 1330.43 | 1152.08 | 1072.93 | 31.62 | 27.9952 | 1162.65 | 234.61 | 11.94 | 1.328 | 1.334 | 2.126178 | 206.61 | 1151.71 | 38.49 | 17.85 | 2.915014 | 1.16755 | 168.12 | 1143.91 | 37.25 | 3.926142 | 20.13 | 130.87 | 1143.57 | 31.2 | 21.01 | 4.918722 | 1.16755 | 99.67 | 1140.27 | 29.17 | 5.081246 | 21.99 | 70.5 | 1138.4 | 21.53 | 21.24 | 5.000071 | 1.16755 | 1323.46 | 1720.73
0.000268000003 | 0.00212000008 | 6.29999995e-05 | 5.90000018e-05 | 236.5568 | 1337.06 | 1155.4 | 1077.57 | 38.78 | 28.02504 | 1163.4 | 234.8 | 12 | 1.328 | 1.334 | 2.124333 | 206.78 | 1152.57 | 37.46 | 17.59 | 2.894169 | 1.16755 | 169.32 | 1144.96 | 37.89 | 3.903839 | 20.19 | 131.43 | 1144.78 | 31.7 | 21.06 | 4.917445 | 1.16755 | 99.73 | 1141.91 | 29.14 | 5.081009 | 22.01 | 70.59 | 1140.12 | 21.65 | 21.26 | 5.000071 | 1.16755 | 1323.58 | 1720.4
0.000268000003 | 0.00212000008 | 6.29999995e-05 | 5.90000018e-05 | 234.8937 | 1327.66 | 1151.36 | 1073 | 28.64 | 27.98018 | 1159.7 | 234.55 | 11.94 | 1.328 | 1.334 | 2.128801 | 206.57 | 1148.85 | 37.67 | 17.59 | 2.899448 | 1.16755 | 168.9 | 1141.21 | 37.88 | 3.909238 | 20.08 | 131.02 | 1140.5 | 31.39 | 21.09 | 4.816062 | 1.16755 | 99.63 | 1137.34 | 29.35 | 5.081322 | 21.71 | 70.28 | 1134.79 | 21.33 | 21.12 | 5.000071 | 1.16755 | 1323.22 | 1721.32
0.000268000003 | 0.00212000008 | 6.29999995e-05 | 5.90000018e-05 | 236.2454 | 1335.3 | 1152.27 | 1072 | 36.88 | 27.96893 | 1162.27 | 234.76 | 12.18 | 1.328 | 1.334 | 2.126903 | 206.79 | 1151.03 | 37.66 | 17.66 | 2.897311 | 1.16755 | 169.13 | 1143.08 | 37.53 | 3.896821 | 20.31 | 131.6 | 1142.7 | 31.63 | 21.1 | 4.7958 | 1.16755 | 99.97 | 1139.32 | 29.34 | 5.080125 | 22.15 | 70.63 | 1137.36 | 21.68 | 21.24 | 5.00007 | 1.16755 | 1322.79 | 1721.66
0.000268000003 | 0.00212000008 | 6.29999995e-05 | 5.90000018e-05 | 236.2082 | 1335.09 | 1153.72 | 1074.45 | 36.65 | 27.97952 | 1162.04 | 234.75 | 12.18 | 1.328 | 1.334 | 2.064556 | 206.77 | 1150.85 | 37.64 | 17.66 | 2.897381 | 1.16755 | 169.13 | 1143.08 | 37.74 | 3.905483 | 20.24 | 131.39 | 1142.81 | 31.66 | 21.2 | 4.916613 | 1.16755 | 99.73 | 1139.75 | 29.14 | 5.07915 | 22 | 70.59 | 1137.9 | 21.65 | 21.31 | 5.000071 | 1.16755 | 1323.67 | 1721.92
0.000268000003 | 0.00212000008 | 6.29999995e-05 | 5.90000018e-05 | 235.3218 | 1330.08 | 1150.86 | 1072.12 | 31.25 | 27.97237 | 1159.58 | 234.62 | 11.81 | 1.328 | 1.334 | 2.124728 | 206.64 | 1148.59 | 37.33 | 17.45 | 2.980062 | 1.16755 | 169.31 | 1140.96 | 37.78 | 4.050045 | 19.94 | 131.53 | 1140.78 | 31.72 | 20.98 | 4.909692 | 1.16755 | 99.81 | 1137.76 | 29.2 | 5.081584 | 21.8 | 70.61 | 1135.94 | 21.66 | 21.04 | 5.000071 | 1.16755 | 1323.44 | 1721.81
0.000268000003 | 0.00212000008 | 6.29999995e-05 | 5.90000018e-05 | 236.2737 | 1335.46 | 1151.36 | 1070.89 | 37.05 | 27.97922 | 1161.64 | 234.78 | 12.21 | 1.328 | 1.334 | 2.12579 | 206.8 | 1150.37 | 37.53 | 17.61 | 2.894836 | 1.16755 | 169.27 | 1142.38 | 37.81 | 3.903033 | 20.44 | 131.46 | 1142.05 | 31.68 | 21.2 | 4.913682 | 1.16755 | 99.78 | 1138.83 | 29.16 | 5.078087 | 22.13 | 70.62 | 1136.83 | 21.66 | 21.26 | 5.00007 | 1.16755 | 1323.5 | 1721.97
0.000268000003 | 0.00212000008 | 6.29999995e-05 | 5.90000018e-05 | 235.2458 | 1329.65 | 1154.54 | 1075.67 | 30.78 | 27.92107 | 1162.71 | 234.6 | 12.05 | 1.328 | 1.334 | 2.12473 | 206.68 | 1152 | 37.63 | 17.74 | 2.897214 | 1.16755 | 169.05 | 1144.28 | 37.7 | 3.90485 | 20.23 | 131.35 | 1144.04 | 31.58 | 21.19 | 4.911747 | 1.16755 | 99.77 | 1141.1 | 29.19 | 5.083205 | 22.09 | 70.58 | 1139.35 | 21.64 | 21.41 | 5.000072 | 1.16755 | 1323.51 | 1721.37
0.000273000012 | 0.00209000008 | 6.60000005e-05 | 6.09999988e-05 | 235.3714 | 1330.36 | 1149.68 | 1071.12 | 31.55 | 27.98138 | 1158.52 | 234.62 | 11.85 | 1.328 | 1.334 | 2.127595 | 206.64 | 1147.93 | 37.37 | 17.5 | 2.893085 | 1.16755 | 169.27 | 1140.2 | 37.8 | 3.900643 | 20.09 | 131.47 | 1139.95 | 31.63 | 20.97 | 4.906005 | 1.16755 | 99.84 | 1136.97 | 29.19 | 5.080639 | 21.76 | 70.65 | 1135.16 | 21.69 | 21.03 | 5.000071 | 1.16755 | 1323.68 | 1724.4
0.000273000012 | 0.00209000008 | 6.60000005e-05 | 6.09999988e-05 | 235.6633 | 1332.01 | 1146.16 | 1063.08 | 33.33 | 27.92194 | 1156.2 | 234.66 | 12.31 | 1.328 | 1.334 | 2.12393 | 206.74 | 1144.9 | 37.34 | 18.06 | 2.891082 | 1.16755 | 169.4 | 1136.61 | 37.78 | 3.894391 | 20.79 | 131.62 | 1136.18 | 31.79 | 21.42 | 4.803021 | 1.16755 | 99.83 | 1132.73 | 29.22 | 5.080537 | 22.3 | 70.61 | 1130.23 | 21.64 | 21.6 | 5.000071 | 1.16755 | 1323.73 | 1722.28
0.000273000012 | 0.00209000008 | 6.60000005e-05 | 6.09999988e-05 | 234.8654 | 1327.5 | 1146.94 | 1065.97 | 28.46 | 27.98565 | 1155.17 | 234.54 | 12.24 | 1.328 | 1.334 | 2.12626 | 206.55 | 1144.24 | 37.77 | 18.2 | 2.901214 | 1.16755 | 168.78 | 1136.31 | 37.64 | 3.912344 | 20.53 | 131.14 | 1136.01 | 31.48 | 21.36 | 4.8132 | 1.16755 | 99.66 | 1132.74 | 29.11 | 5.078508 | 22.12 | 70.55 | 1130.38 | 21.61 | 21.65 | 5.000071 | 1.16755 | 1323.85 | 1721.54
0.000273000012 | 0.00209000008 | 6.60000005e-05 | 6.09999988e-05 | 229.1655 | 1323.84 | 1143.23 | 1061.7 | 24.51 | 27.36604 | 1151.6 | 228.33 | 12.05 | 1.328 | 1.334 | 2.126443 | 200.96 | 1140.27 | 37.2 | 18.41 | 3.021786 | 1.16755 | 163.76 | 1132.13 | 35.7 | 4.087415 | 20.38 | 128.06 | 1131.71 | 29.85 | 21.19 | 4.829143 | 1.16755 | 98.21 | 1127.96 | 28.25 | 5.083562 | 22.32 | 69.96 | 1125.65 | 21.03 | 21.34 | 5.000071 | 1.16755 | 1323.44 | 1721.86
0.000270999997 | 0.00212000008 | 7.79999973e-05 | 5.90000018e-05 | 229.2538 | 1324.35 | 1138.61 | 1055.77 | 25.06 | 27.5456 | 1149.91 | 228.34 | 10.91 | 1.328 | 1.334 | 2.19388 | 200.8 | 1138.46 | 36.9 | 18.29 | 3.112005 | 1.16755 | 163.9 | 1130.13 | 35.89 | 4.089053 | 20.72 | 128.01 | 1129.67 | 29.87 | 21.33 | 4.940386 | 1.16755 | 98.14 | 1125.95 | 28.26 | 5.083683 | 22.42 | 69.88 | 1123.57 | 20.93 | 21.69 | 5.000071 | 1.16755 | 1322.82 | 1721.66
0.000274999999 | 0.0022499999 | 4.09999993e-05 | 6.29999995e-05 | 235.7889 | 1332.72 | 1137.84 | 1056.27 | 34.09 | 27.63721 | 1150.93 | 234.6 | 12.31 | 1.328 | 1.334 | 2.123644 | 206.96 | 1139.85 | 39.27 | 18.72 | 2.924085 | 1.16755 | 167.69 | 1131.93 | 36.91 | 3.928713 | 20.68 | 130.78 | 1131.5 | 31.28 | 21.88 | 4.82413 | 1.16755 | 99.5 | 1127.99 | 28.9 | 5.077972 | 22.57 | 70.6 | 1125.67 | 21.6 | 22.53 | 5.00007 | 1.16755 | 1325.79 | 1721.38
0.000274999999 | 0.0022499999 | 4.09999993e-05 | 6.29999995e-05 | 235.1378 | 1329.04 | 1151.78 | 1072.38 | 30.12 | 27.69953 | 1163.98 | 234.51 | 11.65 | 1.328 | 1.334 | 2.124325 | 206.81 | 1153.21 | 39.43 | 17.98 | 3.018187 | 1.16755 | 167.38 | 1145.52 | 36.74 | 3.933145 | 19.88 | 130.64 | 1145.08 | 31.03 | 20.82 | 4.816099 | 1.16755 | 99.61 | 1141.49 | 28.97 | 5.075494 | 21.63 | 70.64 | 1139.14 | 21.65 | 21.88 | 5.000069 | 1.16755 | 1325.92 | 1719.02
0.000280000007 | 0.0022499999 | 4.80000017e-05 | 6.09999988e-05 | 236.141 | 1334.71 | 1137.13 | 1057.89 | 36.24 | 27.6473 | 1157.49 | 234.66 | 12.2 | 1.328 | 1.334 | 2.123675 | 207.02 | 1146.61 | 39.01 | 18.31 | 2.919002 | 1.16755 | 168.01 | 1138.75 | 37.05 | 3.923083 | 20.43 | 130.96 | 1138.33 | 31.21 | 21.4 | 4.808215 | 1.16755 | 99.75 | 1134.85 | 29.1 | 5.078456 | 22.35 | 70.65 | 1132.6 | 21.66 | 22.25 | 5.000071 | 1.16755 | 1325.86 | 1721.43
0.000280000007 | 0.0022499999 | 4.80000017e-05 | 6.09999988e-05 | 234.6354 | 1326.2 | 1142.3 | 1068.18 | 27.05 | 27.74053 | 1156.86 | 234.45 | 11.65 | 1.328 | 1.334 | 2.057142 | 206.7 | 1146.78 | 39.53 | 17.88 | 2.932829 | 1.16755 | 167.17 | 1139.7 | 36.71 | 3.793591 | 19.6 | 130.46 | 1139.46 | 30.95 | 20.93 | 4.821535 | 1.16755 | 99.51 | 1136.56 | 28.93 | 5.08181 | 21.55 | 70.58 | 1134.85 | 21.58 | 21.73 | 5.000071 | 1.16755 | 1325.92 | 1722.18
0.000280000007 | 0.0022499999 | 4.80000017e-05 | 6.09999988e-05 | 236.4559 | 1336.49 | 1148.78 | 1072.06 | 38.16 | 27.75329 | 1161.99 | 234.73 | 11.67 | 1.328 | 1.334 | 2.125793 | 206.98 | 1151.6 | 38.58 | 17.55 | 2.91152 | 1.16755 | 168.4 | 1144.08 | 37.23 | 3.913539 | 19.83 | 131.17 | 1143.78 | 31.46 | 20.71 | 4.711326 | 1.16755 | 99.71 | 1140.42 | 29.02 | 5.077106 | 21.45 | 70.69 | 1138.14 | 21.7 | 21.44 | 5.000069 | 1.16755 | 1325.7 | 1725.28
0.000280000007 | 0.0022499999 | 4.80000017e-05 | 6.09999988e-05 | 235.1449 | 1329.08 | 1134.44 | 1058.97 | 30.17 | 27.71651 | 1155.91 | 234.54 | 11.88 | 1.328 | 1.334 | 2.125638 | 206.83 | 1145.61 | 38.69 | 17.98 | 2.914509 | 1.16755 | 168.14 | 1138.21 | 36.96 | 3.91086 | 20.16 | 131.18 | 1138.02 | 31.12 | 21.1 | 4.684347 | 1.16755 | 100.06 | 1134.77 | 29.19 | 5.077868 | 22.11 | 70.87 | 1132.83 | 21.9 | 21.97 | 5.000069 | 1.16755 | 1324.77 | 1723.13
0.000280000007 | 0.0022499999 | 4.80000017e-05 | 6.09999988e-05 | 235.8102 | 1332.84 | 1142.76 | 1070.22 | 34.22 | 27.80478 | 1157.93 | 234.66 | 11.54 | 1.328 | 1.334 | 2.123984 | 206.86 | 1148.18 | 38.36 | 17.34 | 2.908706 | 1.16755 | 168.5 | 1141.2 | 37.21 | 3.76571 | 19.33 | 131.29 | 1141.01 | 31.6 | 20.71 | 4.812551 | 1.16755 | 99.69 | 1138.35 | 28.99 | 5.07901 | 21.13 | 70.7 | 1136.56 | 21.73 | 21.3 | 5.00007 | 1.16755 | 1324.71 | 1721.85
0.000280000007 | 0.0022499999 | 4.80000017e-05 | 6.09999988e-05 | 235.2458 | 1329.65 | 1149.92 | 1074.31 | 30.78 | 27.77029 | 1162.77 | 234.59 | 11.37 | 1.328 | 1.334 | 2.126098 | 206.82 | 1152.54 | 38.16 | 17.27 | 2.905226 | 1.16755 | 168.66 | 1145.1 | 37.18 | 3.898769 | 19.42 | 131.48 | 1144.82 | 31.43 | 20.41 | 4.686424 | 1.16755 | 100.05 | 1141.55 | 29.21 | 5.079581 | 21.34 | 70.84 | 1139.59 | 21.85 | 21.44 | 5.00007 | 1.16755 | 1323.88 | 1722.77
0.000280000007 | 0.0022499999 | 4.80000017e-05 | 6.09999988e-05 | 236.3144 | 1335.69 | 1138.96 | 1063.06 | 37.3 | 27.72883 | 1157.45 | 234.77 | 11.84 | 1.328 | 1.334 | 2.124336 | 207.04 | 1147.11 | 37.94 | 17.62 | 2.898771 | 1.16755 | 169.1 | 1139.62 | 37.32 | 3.747028 | 19.97 | 131.78 | 1139.3 | 31.69 | 20.96 | 4.78729 | 1.16755 | 100.09 | 1136.21 | 29.26 | 5.081374 | 21.9 | 70.83 | 1134.32 | 21.86 | 21.78 | 5.00007 | 1.16755 | 1323.23 | 1706.94
0.000280000007 | 0.0022499999 | 4.80000017e-05 | 6.09999988e-05 | 236.3055 | 1335.64 | 1144.97 | 1073.75 | 37.25 | 27.80947 | 1159.96 | 234.77 | 11.16 | 1.328 | 1.334 | 2.123503 | 206.96 | 1150.4 | 37.66 | 16.64 | 2.893708 | 1.16755 | 169.3 | 1143.44 | 37.35 | 3.883708 | 18.86 | 131.95 | 1143.33 | 31.68 | 20.33 | 4.774633 | 1.16755 | 100.27 | 1140.65 | 29.34 | 5.082411 | 20.64 | 70.93 | 1138.94 | 21.95 | 21.09 | 5.00007 | 1.16755 | 1323.4 | 1706.77
0.000280000007 | 0.0022499999 | 4.80000017e-05 | 6.09999988e-05 | 235.1378 | 1329.04 | 1154.5 | 1079.36 | 30.12 | 27.74158 | 1167.45 | 234.59 | 11.12 | 1.328 | 1.334 | 2.124648 | 206.84 | 1157.27 | 38.1 | 16.68 | 2.903196 | 1.16755 | 168.74 | 1149.78 | 37.16 | 3.894876 | 18.88 | 131.58 | 1149.4 | 31.58 | 20.17 | 4.790625 | 1.16755 | 100 | 1146.27 | 29.23 | 5.080134 | 20.61 | 70.77 | 1144.05 | 21.79 | 20.92 | 5.00007 | 1.16755 | 1323.24 | 1649.6
0.000280000007 | 0.0022499999 | 4.80000017e-05 | 6.09999988e-05 | 236.3108 | 1335.67 | 1151.76 | 1076.65 | 37.28 | 27.74305 | 1166.2 | 234.77 | 11.33 | 1.328 | 1.334 | 2.122862 | 207.03 | 1156 | 38.3 | 16.9 | 2.904892 | 1.16755 | 168.73 | 1148.55 | 37.29 | 3.76157 | 19.18 | 131.44 | 1148.14 | 31.52 | 20.35 | 4.797962 | 1.16755 | 99.92 | 1144.94 | 29.19 | 5.080906 | 20.91 | 70.73 | 1142.88 | 21.75 | 21.29 | 5.00007 | 1.16755 | 1322.86 | 1649.7
0.000274999999 | 0.0022499999 | 4.09999993e-05 | 6.29999995e-05 | 235.1202 | 1328.94 | 1164.18 | 1091.55 | 30.02 | 27.75958 | 1178.23 | 234.58 | 10.59 | 1.328 | 1.334 | 2.122425 | 206.82 | 1168.33 | 38.36 | 16.25 | 2.908784 | 1.16755 | 168.46 | 1161.05 | 37.24 | 3.910011 | 18.04 | 131.22 | 1160.66 | 31.43 | 19.52 | 4.805758 | 1.16755 | 99.79 | 1157.54 | 29.13 | 5.083536 | 19.7 | 70.66 | 1155.3 | 21.7 | 20.38 | 5.000071 | 1.16755 | 1323.24 | 1649.59
0.000274999999 | 0.0022499999 | 4.09999993e-05 | 6.29999995e-05 | 235.1838 | 1329.3 | 1175.26 | 1099.32 | 30.41 | 27.74064 | 1183.7 | 234.59 | 10.52 | 1.328 | 1.334 | 2.121504 | 206.85 | 1173.38 | 38.3 | 16.09 | 2.907072 | 1.16755 | 168.55 | 1165.7 | 37.33 | 3.909857 | 17.98 | 131.22 | 1165.12 | 31.43 | 19.13 | 4.805024 | 1.16755 | 99.79 | 1161.58 | 29.14 | 5.081077 | 19.57 | 70.65 | 1158.94 | 21.69 | 19.97 | 5.000071 | 1.16755 | 1323.36 | 1648.4
0.000274999999 | 0.0022499999 | 4.09999993e-05 | 6.29999995e-05 | 236.5037 | 1336.76 | 1178.8 | 1102.03 | 38.46 | 27.7128 | 1188.51 | 234.81 | 10.73 | 1.328 | 1.334 | 2.056524 | 207.1 | 1177.84 | 38.27 | 16.23 | 2.904506 | 1.16755 | 168.83 | 1170.02 | 37.49 | 3.765321 | 18.13 | 131.34 | 1169.29 | 31.59 | 19.33 | 4.811144 | 1.16755 | 99.75 | 1165.64 | 29.13 | 5.081171 | 19.62 | 70.62 | 1162.82 | 21.65 | 20.01 | 5.000071 | 1.16755 | 1323.1 | 1312.14
0.000274999999 | 0.0022499999 | 4.09999993e-05 | 6.29999995e-05 | 235.2971 | 1329.94 | 1184.05 | 1107.98 | 31.09 | 27.72606 | 1193.71 | 234.63 | 10.31 | 1.328 | 1.334 | 2.122854 | 206.9 | 1183.36 | 38.78 | 15.99 | 2.916026 | 1.16755 | 168.12 | 1175.56 | 37.22 | 3.924322 | 17.54 | 130.9 | 1174.84 | 31.44 | 19.22 | 4.828015 | 1.16755 | 99.46 | 1171.24 | 28.99 | 5.082765 | 18.95 | 70.47 | 1168.29 | 21.55 | 19.75 | 5.000072 | 1.16755 | 1322.67 | 1309.03
0.00069700001 | 0.0131999999 | 4.99999987e-05 | 0.00142999995 | 229.5355 | 1530.92 | 1198.75 | 1103.52 | 129.77 | 24.78747 | 1226.3 | 231.35 | 13.71 | 1.328 | 1.334 | 2.014138 | 206.57 | 1212.69 | 48.17 | 22.32 | 3.009488 | 1.16755 | 158.4 | 1202.67 | 42.52 | 4.182629 | 24.01 | 115.88 | 1201.62 | 33.49 | 24.35 | 4.671237 | 1.16755 | 82.39 | 1197.15 | 27.73 | 5.041031 | 24.33 | 54.66 | 1188.97 | 19.83 | 25.41 | 5.000046 | 1.16755 | 1449.24 | 1311.18
0.00069700001 | 0.0131999999 | 4.99999987e-05 | 0.00142999995 | 237.1392 | 1546.56 | 1193.74 | 1099.41 | 177.75 | 25.79704 | 1216.24 | 239.76 | 14.51 | 1.328 | 1.334 | 1.940179 | 213.96 | 1203.29 | 50.82 | 23.75 | 2.811509 | 1.16755 | 163.14 | 1194 | 45.22 | 4.050553 | 25.75 | 117.92 | 1193.56 | 34.69 | 26.37 | 4.483273 | 1.16755 | 83.23 | 1187.65 | 28.42 | 5.032979 | 25.89 | 54.81 | 1180.35 | 20.01 | 27.87 | 5.000053 | 1.16755 | 1424.76 | 1310.67
0.00069700001 | 0.0131999999 | 4.99999987e-05 | 0.00142999995 | 230.4246 | 1536.85 | 1192.92 | 1105.19 | 177.7 | 25.24725 | 1215.39 | 233.72 | 13.47 | 1.328 | 1.334 | 1.944138 | 208.47 | 1203.11 | 48.79 | 21.81 | 2.91615 | 1.16755 | 159.68 | 1194.25 | 43.49 | 4.029536 | 23.9 | 116.19 | 1193.74 | 33.88 | 24.67 | 4.733554 | 1.16755 | 82.31 | 1188.44 | 27.83 | 5.04094 | 24.4 | 54.48 | 1181.89 | 19.68 | 25.95 | 5.000049 | 1.16755 | 1413.3 | 1311.62
0.00069700001 | 0.0131999999 | 4.99999987e-05 | 0.00142999995 | 236.6025 | 1543.06 | 1190.23 | 1101.01 | 198.58 | 26.24664 | 1212.26 | 241.55 | 13.97 | 1.328 | 1.334 | 1.878073 | 215.3 | 1200.13 | 51.11 | 22.5 | 2.803882 | 1.16755 | 164.19 | 1191.51 | 45.46 | 3.870708 | 24.66 | 118.73 | 1191.14 | 34.9 | 24.87 | 4.332008 | 1.16755 | 83.83 | 1185.51 | 28.99 | 5.040442 | 25.13 | 54.84 | 1178.97 | 20.03 | 25.88 | 5.000047 | 1.16755 | 1394.57 | 1311.43
0.00069700001 | 0.0131999999 | 4.99999987e-05 | 0.00142999995 | 236.3802 | 1541.61 | 1181.25 | 1087.24 | 198.2 | 28.30893 | 1206.02 | 241.44 | 15.68 | 1.328 | 1.334 | 1.963051 | 213.13 | 1193.4 | 49.67 | 23.96 | 2.89907 | 1.16755 | 163.46 | 1184.33 | 44.75 | 4.037971 | 25.77 | 118.71 | 1183.89 | 35.34 | 26.78 | 4.218479 | 1.16755 | 83.37 | 1178.02 | 28.58 | 5.032678 | 26.07 | 54.79 | 1170.61 | 19.94 | 27.6 | 5.000048 | 1.16755 | 1395.23 | 1311.44
0.00069700001 | 0.0131999999 | 4.99999987e-05 | 0.00142999995 | 229.4396 | 1530.28 | 1189 | 1100.34 | 183.9 | 27.88677 | 1208.23 | 234.4 | 14.06 | 1.328 | 1.334 | 2.040076 | 206.52 | 1196.31 | 48.18 | 21.84 | 2.954648 | 1.16755 | 158.34 | 1187.37 | 43.13 | 4.100267 | 23.86 | 115.21 | 1186.85 | 33.06 | 24.56 | 4.585358 | 1.16755 | 82.15 | 1181.31 | 28.05 | 5.045327 | 24.79 | 54.1 | 1174.9 | 19.32 | 25.83 | 5.000051 | 1.16755 | 1395.39 | 1310.44
0.000745000027 | 0.00545899989 | 6.50000002e-05 | 0.000257999985 | 236.3124 | 1495.96 | 1190.38 | 1103.75 | 98.65 | 25.51081 | 1203.94 | 236.53 | 13 | 1.328 | 1.334 | 2.089295 | 211.02 | 1192.37 | 48.11 | 22.44 | 2.947773 | 1.16755 | 162.91 | 1184.31 | 43.48 | 4.269128 | 25.01 | 119.43 | 1183.19 | 34.53 | 25.75 | 4.63261 | 1.16755 | 84.9 | 1177.83 | 29.02 | 5.044131 | 26.93 | 55.88 | 1171.53 | 21.14 | 28.58 | 5.000036 | 1.16755 | 1433.88 | 1310.91
0.00078599999 | 0.00843800046 | 9.60000034e-05 | 0.000121999998 | 236.4384 | 1490.59 | 1187.72 | 1098.21 | 134.14 | 25.4891 | 1203.95 | 238.03 | 14.11 | 1.328 | 1.334 | 2.011991 | 212.55 | 1191.8 | 48.78 | 23.04 | 2.860631 | 1.16755 | 163.77 | 1183.36 | 43.91 | 4.274278 | 25.66 | 119.86 | 1182.15 | 34.92 | 26.21 | 4.341167 | 1.16755 | 84.94 | 1176.24 | 29.04 | 5.03779 | 27.61 | 55.9 | 1169.26 | 21.19 | 28.4 | 5.000037 | 1.16755 | 1400.07 | 1311.22
0.00078599999 | 0.00843800046 | 9.60000034e-05 | 0.000121999998 | 237.1871 | 1495.31 | 1198.6 | 1113.37 | 139.08 | 25.75253 | 1210.66 | 238.28 | 12.72 | 1.328 | 1.334 | 2.01698 | 212.53 | 1199.18 | 48.81 | 21.12 | 2.86313 | 1.16755 | 163.72 | 1191.07 | 44.06 | 4.291539 | 23.72 | 119.66 | 1189.83 | 34.97 | 24.37 | 4.514985 | 1.16755 | 84.69 | 1184.29 | 28.92 | 5.043615 | 25.34 | 55.77 | 1177.05 | 21.05 | 26.61 | 5.000036 | 1.16755 | 1399.23 | 1311.59
0.00078599999 | 0.00843800046 | 9.60000034e-05 | 0.000121999998 | 237.1094 | 1494.82 | 1193.43 | 1103.9 | 134.24 | 25.8535 | 1209.94 | 238.27 | 13.11 | 1.328 | 1.334 | 2.014764 | 212.42 | 1197.74 | 48.49 | 21.5 | 2.940061 | 1.16755 | 163.93 | 1189.09 | 43.96 | 4.083824 | 24.36 | 119.97 | 1187.41 | 34.71 | 25.03 | 4.649699 | 1.16755 | 85.26 | 1181.44 | 29.37 | 5.045336 | 26.14 | 55.89 | 1173.96 | 21.18 | 26.79 | 5 | 1.16755 | 1397.13 | 1311.53
0.00067400001 | 0.00846400019 | 4.70000014e-05 | 0.000890000025 | 234.5881 | 1376.93 | 1188.18 | 1094.57 | 72.5 | 25.49906 | 1204.13 | 235.82 | 12.71 | 1.328 | 1.334 | 2.012794 | 210.32 | 1191.25 | 48.82 | 22.43 | 2.891738 | 1.16755 | 161.5 | 1182.37 | 43.71 | 4.159934 | 24.7 | 117.79 | 1180.88 | 34.68 | 25.55 | 4.559502 | 1.16755 | 83.11 | 1174.82 | 28.22 | 5.042163 | 25.43 | 54.89 | 1166.57 | 20.14 | 26.78 | 5.00004 | 1.16755 | 1338.02 | 1311.29
0.000616999983 | 0.00577299995 | 7.6999997e-05 | 0.000209000005 | 235.865 | 1435.7 | 1194.61 | 1109.57 | 76.25 | 25.59902 | 1204.89 | 236.09 | 12.19 | 1.328 | 1.334 | 2.019086 | 210.49 | 1193.46 | 48.36 | 21.15 | 2.963846 | 1.16755 | 162.13 | 1185.62 | 43.68 | 4.322213 | 23.32 | 118.45 | 1185.98 | 34.3 | 23.71 | 4.670682 | 1.16755 | 84.15 | 1180.41 | 28.72 | 5.041529 | 24.19 | 55.43 | 1176.03 | 20.69 | 24.57 | 5.000036 | 1.16755 | 1390.65 | 1311.62
0.000616999983 | 0.00577299995 | 7.6999997e-05 | 0.000209000005 | 236.6437 | 1440.44 | 1191.08 | 1102.28 | 138.72 | 25.61468 | 1204.36 | 238.71 | 13.14 | 1.328 | 1.334 | 2.016804 | 213.1 | 1192.42 | 49.19 | 22.17 | 2.948119 | 1.16755 | 163.91 | 1184.33 | 44.24 | 4.113468 | 24.3 | 119.67 | 1184.52 | 34.58 | 24.26 | 4.350269 | 1.16755 | 85.09 | 1178.18 | 29.25 | 5.037927 | 25.33 | 55.84 | 1173.52 | 21.09 | 24.79 | 5.000031 | 1.16755 | 1342.05 | 1311.1
0.000616999983 | 0.00577299995 | 7.6999997e-05 | 0.000209000005 | 236.0295 | 1334.08 | 1193.76 | 1108.45 | 22.75 | 25.52836 | 1205.26 | 234.97 | 10.81 | 1.328 | 1.334 | 2.078217 | 209.44 | 1193.79 | 47.21 | 20.64 | 3.073059 | 1.16755 | 162.23 | 1186.42 | 44.39 | 4.31167 | 22.75 | 117.84 | 1186.48 | 33.83 | 23.13 | 4.58719 | 1.16755 | 84.01 | 1181.14 | 29.03 | 5.028066 | 23.24 | 54.98 | 1176.36 | 20.22 | 23.61 | 5.000029 | 1.16755 | 1324.01 | 1310.87
0.000632999989 | 0.00545499986 | 7.10000022e-05 | 0.000228999997 | 235.8738 | 1333.2 | 1194.55 | 1109.45 | 56.02 | 25.51115 | 1206.56 | 235.56 | 11.26 | 1.328 | 1.334 | 2.092537 | 210.05 | 1195.18 | 47.74 | 20.13 | 2.954655 | 1.16755 | 162.31 | 1187.33 | 43.52 | 4.289039 | 22.39 | 118.79 | 1187.79 | 34.28 | 22.53 | 4.634575 | 1.16755 | 84.51 | 1182.39 | 28.91 | 5.043011 | 23.35 | 55.6 | 1178.28 | 20.87 | 23.59 | 5.00003 | 1.16755 | 1305.95 | 1311.62
0.000616999983 | 0.00577299995 | 7.6999997e-05 | 0.000209000005 | 235.9216 | 1333.47 | 1190.82 | 1102.88 | 59.44 | 25.15761 | 1204.72 | 235.53 | 12.05 | 1.328 | 1.334 | 2.089105 | 210.37 | 1192.86 | 48.26 | 21.5 | 2.960201 | 1.16755 | 162.11 | 1184.89 | 43.54 | 4.302012 | 23.64 | 118.57 | 1185.45 | 34.29 | 23.86 | 4.649947 | 1.16755 | 84.28 | 1179.92 | 28.75 | 5.036436 | 24.59 | 55.53 | 1175.68 | 20.78 | 24.48 | 5.000029 | 1.16755 | 1307.36 | 1292.36
0.000632999989 | 0.00545499986 | 7.10000022e-05 | 0.000228999997 | 236.3551 | 1335.92 | 1192.1 | 1107.02 | 68.51 | 25.41066 | 1206.54 | 235.95 | 11.7 | 1.328 | 1.334 | 2.091171 | 210.54 | 1195.13 | 48.03 | 20.41 | 2.871148 | 1.16755 | 162.51 | 1187.17 | 43.51 | 4.096208 | 22.51 | 119 | 1187.48 | 34.1 | 22.72 | 4.80165 | 1.16755 | 84.9 | 1182.03 | 29.22 | 5.042865 | 23.58 | 55.68 | 1178.25 | 20.93 | 23.84 | 5.00003 | 1.16755 | 1297.31 | 1120.59
0.000632999989 | 0.00545499986 | 7.10000022e-05 | 0.000228999997 | 235.6792 | 1332.1 | 1190.41 | 1102.73 | 61.78 | 25.29643 | 1203.13 | 235.77 | 12.19 | 1.328 | 1.334 | 2.090231 | 210.47 | 1191.37 | 47.77 | 21.54 | 2.865388 | 1.16755 | 162.7 | 1183.32 | 43.75 | 4.28532 | 23.6 | 118.95 | 1183.93 | 34.17 | 23.74 | 4.625173 | 1.16755 | 84.78 | 1178.48 | 29.04 | 5.037234 | 24.49 | 55.74 | 1174.6 | 20.99 | 24.54 | 5.000027 | 1.16755 | 1299.28 | 1119.89
0.000632999989 | 0.00545499986 | 7.10000022e-05 | 0.000228999997 | 235.7818 | 1332.68 | 1190.23 | 1107.69 | 62.5 | 25.43413 | 1201.86 | 235.78 | 11.57 | 1.328 | 1.334 | 2.090421 | 210.35 | 1190.91 | 47.59 | 20.18 | 3.033682 | 1.16755 | 162.76 | 1183.63 | 43.84 | 4.097481 | 22.34 | 118.92 | 1184.23 | 34.14 | 22.55 | 4.804979 | 1.16755 | 84.78 | 1179.26 | 29.01 | 5.037956 | 23.04 | 55.77 | 1175.62 | 21.03 | 23.83 | 5.000025 | 1.16755 | 1299.16 | 1121.7
0.000745000027 | 0.00545899989 | 6.50000002e-05 | 0.000257999985 | 235.2971 | 1329.94 | 1191.16 | 1102.22 | 58.54 | 25.40345 | 1201.97 | 235.69 | 12.15 | 1.328 | 1.334 | 2.092003 | 210.28 | 1190.05 | 47.65 | 21.32 | 2.949147 | 1.16755 | 162.63 | 1181.96 | 43.81 | 4.291101 | 23.49 | 118.82 | 1182.51 | 34.09 | 23.47 | 4.45901 | 1.16755 | 84.73 | 1176.61 | 29.18 | 5.04025 | 24.49 | 55.55 | 1172.45 | 20.79 | 24.36 | 5.000028 | 1.16755 | 1298.36 | 1115.64
0.000745000027 | 0.00545899989 | 6.50000002e-05 | 0.000257999985 | 235.6545 | 1331.96 | 1190.23 | 1100.13 | 61.6 | 25.40117 | 1202.32 | 235.76 | 12.25 | 1.328 | 1.334 | 2.091263 | 210.36 | 1190.18 | 47.76 | 21.8 | 2.950085 | 1.16755 | 162.6 | 1181.99 | 43.93 | 4.110835 | 24.1 | 118.67 | 1182.46 | 34.19 | 24.15 | 4.644878 | 1.16755 | 84.48 | 1176.72 | 28.93 | 5.035479 | 24.94 | 55.55 | 1172.58 | 20.82 | 24.71 | 5.00003 | 1.16755 | 1299.22 | 1314.11
0.000632999989 | 0.00545499986 | 7.10000022e-05 | 0.000228999997 | 235.7518 | 1332.51 | 1187.93 | 1104.31 | 40.08 | 25.4818 | 1200.35 | 235.12 | 11.5 | 1.328 | 1.334 | 2.09103 | 209.64 | 1189.22 | 47.91 | 20.87 | 2.880141 | 1.16755 | 161.73 | 1181.6 | 43.65 | 4.320395 | 23.03 | 118.08 | 1182.37 | 33.88 | 23.18 | 4.824773 | 1.16755 | 84.2 | 1177.43 | 28.78 | 5.041477 | 23.76 | 55.42 | 1173.97 | 20.68 | 24.19 | 5.000032 | 1.16755 | 1313.67 | 1315.13
0.000745000027 | 0.00545899989 | 6.50000002e-05 | 0.000257999985 | 235.8048 | 1332.81 | 1192.24 | 1105.59 | 39.91 | 25.4362 | 1206.8 | 235.11 | 11.59 | 1.328 | 1.334 | 2.090259 | 209.68 | 1195.14 | 47.95 | 21.37 | 2.962488 | 1.16755 | 161.73 | 1187.25 | 43.6 | 4.125874 | 23.34 | 118.13 | 1187.73 | 33.89 | 23.28 | 4.821807 | 1.16755 | 84.24 | 1182.23 | 28.79 | 5.039598 | 23.95 | 55.45 | 1178.24 | 20.72 | 24.19 | 5.000032 | 1.16755 | 1313.99 | 1313.71
0.000745000027 | 0.00545899989 | 6.50000002e-05 | 0.000257999985 | 236.4064 | 1336.21 | 1194 | 1105.5 | 45.56 | 25.40754 | 1207.1 | 235.22 | 11.77 | 1.328 | 1.334 | 2.171392 | 209.82 | 1195.31 | 48.11 | 21.36 | 2.964159 | 1.16755 | 161.71 | 1187.19 | 43.79 | 4.140705 | 23.62 | 117.92 | 1187.62 | 33.9 | 23.67 | 4.655489 | 1.16755 | 84.02 | 1181.75 | 28.64 | 5.036515 | 24.29 | 55.38 | 1177.32 | 20.66 | 24.26 | 5.000033 | 1.16755 | 1314.01 | 1313.1
0.000745000027 | 0.00545899989 | 6.50000002e-05 | 0.000257999985 | 235.888 | 1333.28 | 1193.86 | 1109.18 | 42.28 | 25.5003 | 1203.3 | 235.16 | 11.28 | 1.328 | 1.334 | 2.172401 | 209.66 | 1192.16 | 47.71 | 20.41 | 2.958203 | 1.16755 | 161.95 | 1184.48 | 43.65 | 4.116215 | 22.27 | 118.3 | 1184.9 | 33.77 | 22.36 | 4.802819 | 1.16755 | 84.53 | 1179.45 | 28.88 | 5.041319 | 22.74 | 55.65 | 1175.53 | 20.93 | 23.02 | 5.000029 | 1.16755 | 1313.33 | 1313.01
0.000638999976 | 0.00842500012 | 7.10000022e-05 | 0.000190000006 | 236.6017 | 1316.74 | 1193.84 | 1108.78 | 34.69 | 25.57893 | 1207.3 | 235.08 | 11.04 | 1.328 | 1.334 | 2.071277 | 209.5 | 1195.8 | 46.6 | 20.15 | 2.957145 | 1.16755 | 162.9 | 1188.2 | 43.84 | 4.075024 | 22.32 | 119.06 | 1188.79 | 33.95 | 22.3 | 4.519868 | 1.16755 | 85.11 | 1183.26 | 29.27 | 5.042173 | 23.01 | 55.84 | 1179.66 | 21.08 | 23.16 | 5.000028 | 1.16755 | 1298.26 | 1311.55
0.000745999976 | 0.00837299973 | 6.39999998e-05 | 0.000922999985 | 235.7953 | 1353.26 | 1188.35 | 1096.49 | 90.71 | 25.58099 | 1206.42 | 236.5 | 12.25 | 1.328 | 1.334 | 2.090811 | 210.92 | 1193.92 | 48.45 | 21.3 | 2.875838 | 1.16755 | 162.47 | 1185.12 | 44.04 | 4.13694 | 23.35 | 118.43 | 1185.11 | 34.26 | 23.45 | 4.863151 | 1.16755 | 84.17 | 1178.83 | 28.77 | 5.039712 | 23.78 | 55.4 | 1173.5 | 20.68 | 24 | 5.000031 | 1.16755 | 1298.13 | 1554.2
0.00078599999 | 0.00843800046 | 9.60000034e-05 | 0.000121999998 | 236.5945 | 1316.7 | 1196.59 | 1114.36 | 59.5 | 25.5796 | 1209.18 | 235.43 | 10.98 | 1.328 | 1.334 | 2.090586 | 209.85 | 1198.22 | 47.72 | 18.92 | 2.872248 | 1.16755 | 162.13 | 1190.39 | 43.58 | 4.10816 | 21.21 | 118.55 | 1190.7 | 34.29 | 21.36 | 4.643674 | 1.16755 | 84.26 | 1185.26 | 28.71 | 5.044922 | 21.95 | 55.55 | 1181.17 | 20.84 | 22.57 | 5.000027 | 1.16755 | 1289.5 | 1678.27
0.000638999976 | 0.00842500012 | 7.10000022e-05 | 0.000190000006 | 236.7455 | 1317.54 | 1198.06 | 1113.14 | 66.56 | 25.47576 | 1210.59 | 235.6 | 11.22 | 1.328 | 1.334 | 2.090668 | 210.12 | 1199.17 | 48 | 19.09 | 2.956947 | 1.16755 | 162.12 | 1191.12 | 43.36 | 4.289753 | 21.47 | 118.76 | 1191.39 | 34.3 | 21.66 | 4.635316 | 1.16755 | 84.46 | 1185.74 | 28.89 | 5.044908 | 22.38 | 55.57 | 1181.32 | 20.87 | 22.86 | 5.000028 | 1.16755 | 1285.59 | 1679.82
0.000638999976 | 0.00842500012 | 7.10000022e-05 | 0.000190000006 | 236.8533 | 1318.14 | 1197.76 | 1112.03 | 59.46 | 25.37073 | 1210.33 | 235.62 | 11.32 | 1.328 | 1.334 | 2.089619 | 210.25 | 1198.8 | 47.74 | 19.79 | 2.866336 | 1.16755 | 162.51 | 1190.65 | 43.68 | 4.286199 | 22.14 | 118.83 | 1191.06 | 34.05 | 22.1 | 4.61557 | 1.16755 | 84.78 | 1185.41 | 29.02 | 5.039742 | 22.77 | 55.76 | 1181.1 | 21.05 | 23.15 | 5.000021 | 1.16755 | 1283.7 | 1801.81
0.000638999976 | 0.00842500012 | 7.10000022e-05 | 0.000190000006 | 236.7616 | 1317.63 | 1204.87 | 1119.47 | 57.56 | 25.54383 | 1213.04 | 235.64 | 10.76 | 1.328 | 1.334 | 2.017503 | 210.09 | 1201.53 | 47.83 | 18.93 | 2.872945 | 1.16755 | 162.26 | 1193.34 | 43.7 | 4.112067 | 20.96 | 118.56 | 1193.41 | 34 | 21.06 | 4.629316 | 1.16755 | 84.56 | 1187.6 | 28.93 | 5.041315 | 21.44 | 55.63 | 1182.83 | 20.93 | 22.07 | 5.000021 | 1.16755 | 1282.76 | 1798.25
0.000638999976 | 0.00842500012 | 7.10000022e-05 | 0.000190000006 | 236.9737 | 1318.81 | 1203.54 | 1115.5 | 59.37 | 25.5027 | 1214.6 | 235.68 | 10.94 | 1.328 | 1.334 | 2.090848 | 210.18 | 1202.73 | 47.73 | 19.27 | 2.950604 | 1.16755 | 162.45 | 1194.3 | 43.59 | 4.095725 | 21.32 | 118.86 | 1194.24 | 33.99 | 21.31 | 4.60919 | 1.16755 | 84.87 | 1187.92 | 29.19 | 5.044756 | 21.94 | 55.68 | 1183.04 | 20.95 | 22.18 | 5.000027 | 1.16755 | 1281.92 | 1781.78
0.00078599999 | 0.00843800046 | 9.60000034e-05 | 0.000121999998 | 237.2596 | 1332.78 | 1204.2 | 1116.32 | 142.8 | 25.82441 | 1217.99 | 239.21 | 11.33 | 1.328 | 1.334 | 2.013112 | 213.39 | 1206.03 | 49.01 | 19.34 | 2.778812 | 1.16755 | 164.38 | 1197.49 | 44.79 | 3.948557 | 21.24 | 119.59 | 1197.27 | 34.56 | 21.02 | 4.513009 | 1.16755 | 85.03 | 1190.77 | 29.29 | 5.044186 | 21.56 | 55.74 | 1185.21 | 21.03 | 21.68 | 5.000023 | 1.16755 | 1230.92 | 1774.45
0.00078599999 | 0.00843800046 | 9.60000034e-05 | 0.000121999998 | 238.1201 | 1325.19 | 1206.43 | 1120.45 | 134.44 | 25.89284 | 1219.17 | 238.74 | 10.83 | 1.328 | 1.334 | 2.015131 | 212.85 | 1207.52 | 48.83 | 18.28 | 2.782371 | 1.16755 | 164.02 | 1199.05 | 44.44 | 3.940084 | 20.17 | 119.58 | 1198.73 | 34.58 | 20.14 | 4.504235 | 1.16755 | 85 | 1192.28 | 29.26 | 5.046067 | 20.51 | 55.74 | 1186.77 | 21.04 | 21.06 | 5.000023 | 1.16755 | 1231.04 | 1775.59
0.00078599999 | 0.00843800046 | 9.60000034e-05 | 0.000121999998 | 237.086875 | 1319.44 | 1206.08 | 1118.34 | 173.02 | 26.10517 | 1219.5 | 241.19 | 11.03 | 1.328 | 1.334 | 1.875778 | 215.08 | 1207.41 | 49.9 | 18.38 | 2.778935 | 1.16755 | 165.18 | 1198.85 | 44.94 | 3.787474 | 20.19 | 120.24 | 1198.34 | 34.74 | 19.78 | 4.225181 | 1.16755 | 85.5 | 1186.96 | 29.64 | 5.049827 | 20.81 | 55.86 | 1181.01 | 21.19 | 20.84 | 5.000022 | 1.16755 | 1191.56 | 1725.3
0.00078599999 | 0.00843800046 | 9.60000034e-05 | 0.000121999998 | 237.8164 | 1323.5 | 1202.64 | 1117.81 | 173.9 | 26.18241 | 1218.38 | 241.5 | 10.91 | 1.328 | 1.334 | 1.945208 | 215.32 | 1206.84 | 50.09 | 18.7 | 2.780148 | 1.16755 | 165.23 | 1198.72 | 45.09 | 3.963607 | 20.16 | 120.14 | 1198.51 | 34.61 | 20.03 | 4.228976 | 1.16755 | 85.53 | 1187.03 | 29.62 | 5.05056 | 20.56 | 55.91 | 1181.54 | 21.2 | 20.97 | 5.000022 | 1.16755 | 1190.65 | 1725.46
0.00078599999 | 0.00843800046 | 9.60000034e-05 | 0.000121999998 | 237.8757 | 1323.83 | 1207.9 | 1125.61 | 177.18 | 26.22838 | 1221.09 | 241.56 | 10.6 | 1.328 | 1.334 | 1.875703 | 215.33 | 1209.82 | 50.18 | 17.84 | 2.707168 | 1.16755 | 165.15 | 1201.79 | 45.06 | 3.966899 | 19.59 | 120.09 | 1201.62 | 34.6 | 19.26 | 4.378597 | 1.16755 | 85.49 | 1195.44 | 29.7 | 5.04794 | 19.75 | 55.79 | 1190.03 | 21.11 | 20.71 | 5.000019 | 1.16755 | 1190.14 | 1723.47
0.000661999977 | 0.00620999979 | 4.09999993e-05 | 0.000178000002 | 234.7915 | 1324.02 | 1203.04 | 1117.91 | 136.65 | 26.2141 | 1207.61 | 239.37 | 11.12 | 1.328 | 1.334 | 2.078667 | 213.15 | 1195.76 | 44.48 | 18.77 | 2.949862 | 1.16755 | 168.67 | 1187.78 | 42.08 | 4.125544 | 20.71 | 126.59 | 1187.5 | 32.93 | 20.89 | 5.024589 | 1.16755 | 93.66 | 1183.46 | 28.7 | 5.068719 | 20.67 | 64.96 | 1178.99 | 22.05 | 21.56 | 5.000049 | 1.16755 | 1223.12 | 1723.63
0.000661999977 | 0.00620999979 | 4.09999993e-05 | 0.000178000002 | 234.4735 | 1223.34 | 1208.7 | 1127.79 | 143.39 | 26.25425 | 1210.03 | 240.31 | 9.96 | 1.328 | 1.334 | 2.077959 | 214.05 | 1198.87 | 44.52 | 16.85 | 2.864056 | 1.16755 | 169.53 | 1191.38 | 42.46 | 3.967688 | 18.3 | 127.07 | 1191.15 | 32.86 | 18.57 | 4.660271 | 1.16755 | 94.21 | 1187.27 | 29.05 | 5.07131 | 18.21 | 65.16 | 1183.07 | 22.31 | 19.13 | 5.000043 | 1.16755 | 1115.3 | 1721.88
0.000661999977 | 0.00620999979 | 4.09999993e-05 | 0.000178000002 | 234.7917 | 1225 | 1213.24 | 1131.18 | 148.63 | 26.32076 | 1214.91 | 240.71 | 9.64 | 1.328 | 1.334 | 2.075389 | 214.39 | 1203.65 | 45 | 16.74 | 2.870207 | 1.16755 | 169.39 | 1195.98 | 42.43 | 4.133489 | 18.37 | 126.96 | 1195.75 | 32.83 | 18.62 | 4.846095 | 1.16755 | 94.13 | 1191.86 | 28.99 | 5.069261 | 18.35 | 65.14 | 1187.61 | 22.28 | 18.92 | 5.00004 | 1.16755 | 1112.61 | 1721.93
0.000661999977 | 0.00620999979 | 4.09999993e-05 | 0.000178000002 | 234.8237 | 1123.07 | 1204.77 | 1120.98 | 113.69 | 25.84673 | 1215.83 | 238.59 | 10.06 | 1.328 | 1.334 | 2.000531 | 212.74 | 1204.35 | 44.34 | 16.07 | 2.733567 | 1.16755 | 168.4 | 1196.09 | 42.25 | 3.869089 | 17.36 | 126.15 | 1195.73 | 32.41 | 17.67 | 4.6377 | 1.16755 | 93.74 | 1191.46 | 28.83 | 5.076499 | 17.23 | 64.91 | 1187.12 | 22.04 | 17.88 | 5.000027 | 1.16755 | 1042.83 | 1721.12
0.000661999977 | 0.00620999979 | 4.09999993e-05 | 0.000178000002 | 234.623 | 1122.11 | 1220.64 | 1132.96 | 113.65 | 25.8121 | 1220.63 | 238.55 | 9.85 | 1.328 | 1.334 | 1.977502 | 212.74 | 1208.71 | 44.55 | 15.6 | 2.642641 | 1.16755 | 168.19 | 1199.85 | 42.21 | 3.828508 | 16.89 | 125.98 | 1199.16 | 32.34 | 17.07 | 4.580206 | 1.16755 | 93.64 | 1194.56 | 28.82 | 5.077471 | 16.7 | 64.82 | 1189.69 | 21.97 | 17.43 | 5.000027 | 1.16755 | 1042.89 | 1720.3
0.000669999979 | 0.0131000001 | 5.60000008e-05 | 0.00135999999 | 229.8559 | 1122.6 | 1227 | 1134.21 | 99.99 | 25.13163 | 1234.29 | 231.31 | 8.51 | 1.328 | 1.334 | 1.986497 | 206.18 | 1221.41 | 44.25 | 14.64 | 2.818826 | 1.16755 | 161.93 | 1211.29 | 41.27 | 3.868971 | 16.27 | 120.66 | 1210.09 | 30.97 | 15.75 | 4.693585 | 1.16755 | 89.69 | 1204.07 | 26.71 | 5.08145 | 15.89 | 62.98 | 1197.75 | 20.19 | 16.16 | 5.000024 | 1.16755 | 1058.95 | 1721.08
2.30000005e-05 | 0.00620000018 | 0.000103999999 | 5.40000001e-05 | 234.4467 | 1223.2 | 1208.9 | 1124.86 | 184.04 | 26.2809 | 1221.39 | 243.01 | 10.43 | 1.328 | 1.334 | 1.90481 | 216.73 | 1209.54 | 48.14 | 16.25 | 2.540195 | 1.16755 | 168.59 | 1200.99 | 44.87 | 3.724164 | 17.48 | 123.72 | 1200.2 | 34.78 | 17.93 | 4.301693 | 1.16755 | 88.94 | 1195.23 | 27.7 | 5.075795 | 16.12 | 61.24 | 1188.4 | 18.34 | 15.48 | 5.00007 | 1.16755 | 1083.83 | 1721.3
2.30000005e-05 | 0.00620000018 | 0.000103999999 | 5.40000001e-05 | 234.1484 | 1119.84 | 1236.58 | 1148.72 | 70.43 | 25.62201 | 1233.02 | 236.11 | 9.04 | 1.328 | 1.334 | 1.933568 | 210.49 | 1221.02 | 45.66 | 14.86 | 2.743409 | 1.16755 | 164.83 | 1212.21 | 43.68 | 3.845754 | 16.38 | 121.15 | 1211.62 | 33.86 | 16.7 | 4.453932 | 1.16755 | 87.29 | 1206.59 | 26.7 | 5.085032 | 15.2 | 60.59 | 1200.48 | 17.7 | 14.52 | 5.000072 | 1.16755 | 1083.92 | 1721.21
0.000230999998 | 0.00218999991 | 7.10000022e-05 | 6.09999988e-05 | 236.762 | 1338.22 | 1241.5 | 1157.05 | 40.03 | 25.51882 | 1252.16 | 234.84 | 8.73 | 1.328 | 1.334 | 2.102508 | 209.32 | 1239.83 | 39.56 | 14.43 | 2.802956 | 1.16755 | 169.76 | 1230.26 | 38.08 | 3.752877 | 16.21 | 131.68 | 1228.47 | 31.7 | 16.96 | 4.695158 | 1.16755 | 99.98 | 1222.92 | 29.83 | 5.083766 | 17.18 | 70.15 | 1218.02 | 21.21 | 18.03 | 5.000074 | 1.16755 | 1322.1 | 1720.98
0.000230999998 | 0.00218999991 | 7.10000022e-05 | 6.09999988e-05 | 235.5961 | 1331.63 | 1227.37 | 1143.29 | 32.92 | 25.52873 | 1243.03 | 234.65 | 8.84 | 1.328 | 1.334 | 2.165745 | 209.12 | 1230.82 | 40.38 | 14.87 | 2.820365 | 1.16755 | 168.74 | 1221.31 | 37.7 | 3.639721 | 16.46 | 131.04 | 1219.46 | 31.31 | 17.43 | 4.810572 | 1.16755 | 99.73 | 1214.05 | 29.57 | 5.085793 | 17.48 | 70.16 | 1209.38 | 21.22 | 17.67 | 5.000074 | 1.16755 | 1324.62 | 1707.25
0.000230999998 | 0.00218999991 | 7.10000022e-05 | 6.09999988e-05 | 236.5444 | 1336.99 | 1242.17 | 1152.45 | 38.7 | 25.54618 | 1253.56 | 234.78 | 8.62 | 1.328 | 1.334 | 2.098141 | 209.23 | 1240.51 | 39.78 | 14.19 | 2.808148 | 1.16755 | 169.45 | 1230.14 | 38.1 | 3.764311 | 15.85 | 131.35 | 1227.93 | 31.68 | 16.61 | 4.618042 | 1.16755 | 99.67 | 1221.57 | 29.54 | 5.081244 | 17.85 | 70.13 | 1216.29 | 21.22 | 17.2 | 5.000075 | 1.16755 | 1325.61 | 1707.03
0.000230999998 | 0.00218999991 | 7.10000022e-05 | 6.09999988e-05 | 235.6191 | 1331.76 | 1238.77 | 1148.06 | 33.06 | 25.52683 | 1253.59 | 234.64 | 8.71 | 1.328 | 1.334 | 2.102761 | 209.11 | 1240.27 | 40.22 | 14.58 | 2.817952 | 1.16755 | 168.89 | 1229.76 | 37.85 | 3.919224 | 16.48 | 131.04 | 1226.12 | 31.6 | 17.2 | 4.729593 | 1.16755 | 99.44 | 1220.01 | 29.41 | 5.083398 | 18.25 | 70.03 | 1212.66 | 21.14 | 17.53 | 5.000075 | 1.16755 | 1323.99 | 1684.29
0.000230999998 | 0.00218999991 | 7.10000022e-05 | 6.09999988e-05 | 236.9106 | 1339.06 | 1231.74 | 1142.69 | 40.94 | 25.48356 | 1247.28 | 234.89 | 9.05 | 1.328 | 1.334 | 2.102144 | 209.4 | 1234.09 | 39.56 | 14.87 | 2.802564 | 1.16755 | 169.84 | 1223.88 | 38.34 | 3.760016 | 16.91 | 131.5 | 1220.35 | 31.98 | 17.9 | 4.726574 | 1.16755 | 99.52 | 1214.72 | 29.42 | 5.082752 | 18.51 | 70.1 | 1207.68 | 21.2 | 18.09 | 5.000075 | 1.16755 | 1323.9 | 1683.71
0.000230999998 | 0.00218999991 | 7.10000022e-05 | 6.09999988e-05 | 235.5837 | 1331.56 | 1237.86 | 1149.37 | 32.85 | 25.53538 | 1254.06 | 234.68 | 8.48 | 1.328 | 1.334 | 2.103792 | 209.15 | 1240.97 | 39.65 | 14.17 | 2.806777 | 1.16755 | 169.5 | 1230.66 | 38.24 | 3.909775 | 16.24 | 131.26 | 1227.16 | 31.88 | 17.08 | 4.733883 | 1.16755 | 99.38 | 1221.29 | 29.4 | 5.084098 | 17.99 | 69.98 | 1213.95 | 21.06 | 17.38 | 5.000074 | 1.16755 | 1322.03 | 1686.88
0.000693999988 | 0.00851500034 | 4.09999993e-05 | 0.000996000017 | 235.8999 | 1589.76 | 1231.12 | 1134.54 | 83.33 | 25.41916 | 1249.21 | 235.97 | 12.46 | 1.328 | 1.334 | 2.013923 | 210.55 | 1235.84 | 49.48 | 22.41 | 2.903657 | 1.16755 | 161.07 | 1225.58 | 43.52 | 4.177783 | 24.59 | 117.55 | 1222.87 | 34.36 | 24.77 | 4.558336 | 1.16755 | 83.19 | 1216.22 | 28.13 | 5.042265 | 24.4 | 55.06 | 1205.47 | 20.26 | 26.27 | 5.000045 | 1.16755 | 1539.68 | 1684.73
0.000693999988 | 0.00851500034 | 4.09999993e-05 | 0.000996000017 | 236.8125 | 1595.91 | 1240.28 | 1146.03 | 153.64 | 25.7666 | 1257.26 | 238.87 | 12.11 | 1.328 | 1.334 | 2.014971 | 213.1 | 1244.37 | 50.53 | 20.86 | 2.8179 | 1.16755 | 162.57 | 1234.2 | 44.17 | 4.010528 | 23.22 | 118.4 | 1231.26 | 34.35 | 22.75 | 4.411944 | 1.16755 | 84.05 | 1224.43 | 28.73 | 5.038806 | 23.61 | 55.32 | 1216.79 | 20.53 | 23.78 | 5.000045 | 1.16755 | 1487.34 | 1687
0.000745999976 | 0.00837299973 | 6.39999998e-05 | 0.000922999985 | 229.7403 | 1548.25 | 1233.56 | 1139.07 | 96.27 | 25.56066 | 1246.22 | 236.65 | 12.25 | 1.328 | 1.334 | 2.016498 | 211.09 | 1233.63 | 50.21 | 21.36 | 2.836087 | 1.16755 | 160.88 | 1223.78 | 43.06 | 4.17696 | 23.33 | 117.82 | 1221.17 | 33.83 | 23.23 | 4.69499 | 1.16755 | 83.99 | 1214.95 | 28.63 | 5.040308 | 23.86 | 55.36 | 1208.01 | 20.54 | 24.13 | 5.000043 | 1.16755 | 1486.9 | 1685.91
0.000636000012 | 0.00849799998 | 6.29999995e-05 | 0.000852000026 | 236.0688 | 1488.26 | 1235.09 | 1144.41 | 82.85 | 25.53392 | 1254.98 | 236.02 | 11.02 | 1.328 | 1.334 | 2.091269 | 210.49 | 1242.57 | 50.69 | 20.31 | 2.856107 | 1.16755 | 159.8 | 1232.94 | 45.05 | 4.162641 | 22.57 | 114.75 | 1230.57 | 35.36 | 22.39 | 4.482625 | 1.16755 | 79.39 | 1224.17 | 28.91 | 5.022309 | 23.29 | 50.48 | 1216.33 | 19.75 | 23.59 | 5.000031 | 1.16755 | 1441.24 | 1666.43
0.00078599999 | 0.00843800046 | 9.60000034e-05 | 0.000121999998 | 237.3711 | 1496.47 | 1236.83 | 1142.7 | 83.19 | 25.46353 | 1255.08 | 236.03 | 11.13 | 1.328 | 1.334 | 2.012915 | 210.57 | 1242.04 | 50.04 | 20.15 | 2.917781 | 1.16755 | 160.53 | 1231.96 | 44.73 | 4.098914 | 22.86 | 115.8 | 1229.33 | 35.41 | 22.74 | 4.574304 | 1.16755 | 80.39 | 1222.65 | 29.73 | 5.027509 | 23.69 | 50.66 | 1214.72 | 19.91 | 23.93 | 5.00003 | 1.16755 | 1447.66 | 1663.49
0.000636000012 | 0.00849799998 | 6.29999995e-05 | 0.000852000026 | 236.946 | 1493.79 | 1237.21 | 1140.84 | 109.14 | 25.15041 | 1256.12 | 237.08 | 11.78 | 1.328 | 1.334 | 2.087094 | 211.93 | 1242.76 | 51.29 | 21.24 | 2.927449 | 1.16755 | 160.64 | 1232.72 | 45.16 | 4.142272 | 23.42 | 115.48 | 1230.07 | 35.52 | 23.61 | 4.4775 | 1.16755 | 79.96 | 1223.22 | 29.36 | 5.021039 | 24.14 | 50.6 | 1214.75 | 19.84 | 24.44 | 5.000031 | 1.16755 | 1423.99 | 1665.62
0.000636000012 | 0.00849799998 | 6.29999995e-05 | 0.000852000026 | 236.6637 | 1492.01 | 1236.24 | 1146.17 | 110.83 | 25.72138 | 1255.25 | 237.24 | 11.06 | 1.328 | 1.334 | 2.018825 | 211.52 | 1242.88 | 50.18 | 19.68 | 2.911267 | 1.16755 | 161.34 | 1233.4 | 44.67 | 4.075133 | 21.81 | 116.67 | 1230.87 | 35 | 21.7 | 4.523084 | 1.16755 | 81.67 | 1224.59 | 28.76 | 5.033178 | 22.38 | 52.91 | 1217.12 | 20.16 | 22.83 | 5.000035 | 1.16755 | 1420.32 | 1665.47
0.000636000012 | 0.00849799998 | 6.29999995e-05 | 0.000852000026 | 236.7985 | 1492.86 | 1237.71 | 1144.47 | 112.28 | 25.68324 | 1257.11 | 237.28 | 11.28 | 1.328 | 1.334 | 2.093915 | 211.6 | 1244.39 | 50.48 | 19.87 | 2.837023 | 1.16755 | 161.12 | 1234.34 | 44.64 | 4.087328 | 22.05 | 116.48 | 1231.55 | 34.96 | 21.67 | 4.531584 | 1.16755 | 81.52 | 1224.71 | 28.8 | 5.032942 | 22.72 | 52.72 | 1216.56 | 19.98 | 22.7 | 5.000039 | 1.16755 | 1420.19 | 1665.42
0.000676000025 | 0.00755700003 | 3.60000013e-05 | 0.000380000012 | 235.8164 | 1384.14 | 1236.56 | 1146.66 | 193.88 | 26.1004 | 1249.76 | 242.21 | 10.05 | 1.328 | 1.334 | 1.944304 | 216.11 | 1237.91 | 51.08 | 18.02 | 2.870971 | 1.16755 | 165.03 | 1228.9 | 45.04 | 3.987788 | 19.79 | 119.99 | 1226.45 | 34.73 | 19.67 | 4.744697 | 1.16755 | 85.26 | 1220.9 | 29.48 | 5.04495 | 20.27 | 55.78 | 1214.16 | 21.06 | 20.44 | 5.000025 | 1.16755 | 1241.13 | 1650.62
0.000676000025 | 0.00755700003 | 3.60000013e-05 | 0.000380000012 | 236.1251 | 1334.62 | 1239.26 | 1151.63 | 137.86 | 25.82425 | 1254.03 | 238.88 | 9.56 | 1.328 | 1.334 | 2.016568 | 213.05 | 1242.06 | 49.84 | 16.8 | 2.803752 | 1.16755 | 163.21 | 1232.81 | 44.29 | 3.980808 | 18.55 | 118.92 | 1230.25 | 34.53 | 18.56 | 4.549026 | 1.16755 | 84.39 | 1224.45 | 28.94 | 5.046743 | 18.79 | 55.45 | 1217.38 | 20.72 | 19.45 | 5.000027 | 1.16755 | 1240.77 | 1640.57
0.000676000025 | 0.00755700003 | 3.60000013e-05 | 0.000380000012 | 236.7688 | 1389.73 | 1238.26 | 1150.08 | 113.72 | 25.6528 | 1255.42 | 237.56 | 10.21 | 1.328 | 1.334 | 2.016507 | 211.91 | 1243.37 | 49.13 | 17.77 | 2.801595 | 1.16755 | 162.78 | 1233.91 | 43.85 | 4.132849 | 19.76 | 118.93 | 1231.48 | 34.4 | 19.54 | 4.510069 | 1.16755 | 84.53 | 1225.41 | 28.99 | 5.04608 | 20.38 | 55.54 | 1218.66 | 20.79 | 20.61 | 5.000031 | 1.16755 | 1314.17 | 1316.71
0.000676000025 | 0.00755700003 | 3.60000013e-05 | 0.000380000012 | 235.7059 | 1229.77 | 1236.77 | 1146.47 | 122.8 | 25.76319 | 1254.55 | 238.37 | 9.01 | 1.328 | 1.334 | 2.091709 | 212.6 | 1242.38 | 50.59 | 16.68 | 2.827582 | 1.16755 | 162.01 | 1232.97 | 45.09 | 4.08326 | 18.32 | 116.92 | 1230.51 | 34.94 | 18.26 | 4.692281 | 1.16755 | 81.98 | 1224.67 | 29.09 | 5.038421 | 18.62 | 52.89 | 1217.28 | 20.17 | 18.95 | 5.000014 | 1.16755 | 1149.3 | 1314.26
0.000676000025 | 0.00755700003 | 3.60000013e-05 | 0.000380000012 | 235.402 | 1153.47 | 1239.52 | 1153.09 | 21.18 | 25.59966 | 1253.61 | 234.8 | 7.95 | 1.328 | 1.334 | 2.074951 | 209.2 | 1241.84 | 49.93 | 16.27 | 2.944876 | 1.16755 | 159.27 | 1233.49 | 45.31 | 4.160255 | 17.6 | 113.96 | 1231.8 | 34.76 | 17.86 | 4.723457 | 1.16755 | 79.2 | 1226.6 | 28.87 | 5.027205 | 17.78 | 50.33 | 1220.27 | 19.63 | 18.47 | 5.000008 | 1.16755 | 1151.87 | 1311.87
0.000676000025 | 0.00755700003 | 3.60000013e-05 | 0.000380000012 | 235.6785 | 1284.96 | 1234.85 | 1149.33 | 133.53 | 25.88355 | 1251.71 | 238.79 | 9.46 | 1.328 | 1.334 | 2.013801 | 212.91 | 1240.06 | 49.39 | 16.41 | 2.794515 | 1.16755 | 163.52 | 1231.12 | 44.35 | 3.961998 | 18.22 | 119.17 | 1228.81 | 34.43 | 17.84 | 4.521376 | 1.16755 | 84.74 | 1223.24 | 29.11 | 5.048333 | 18.43 | 55.63 | 1216.7 | 20.93 | 18.78 | 5.000021 | 1.16755 | 1192.63 | 1310.44
0.000676000025 | 0.00755700003 | 3.60000013e-05 | 0.000380000012 | 234.5876 | 1325.93 | 1229.73 | 1141.76 | 179.28 | 26.20687 | 1237.55 | 241.62 | 9.98 | 1.328 | 1.334 | 1.946087 | 215.41 | 1226.41 | 50.58 | 17.79 | 2.868912 | 1.16755 | 164.83 | 1218.11 | 44.93 | 3.97815 | 19.71 | 119.9 | 1216.15 | 34.77 | 19.32 | 4.560975 | 1.16755 | 85.13 | 1210.92 | 29.33 | 5.046588 | 20.12 | 55.8 | 1204.87 | 21.09 | 20.28 | 5.000019 | 1.16755 | 1194.17 | 1311.86
0.00026500001 | 0.00219999999 | 4.89999984e-05 | 6.70000009e-05 | 236.5444 | 1336.99 | 1223.46 | 1142.16 | 38.71 | 25.61293 | 1245.53 | 234.82 | 8.57 | 1.328 | 1.334 | 2.09919 | 209.21 | 1233.5 | 39.56 | 14.54 | 2.80522 | 1.16755 | 169.65 | 1224.2 | 38.01 | 3.753316 | 16.51 | 131.64 | 1221.12 | 31.87 | 17.25 | 4.494758 | 1.16755 | 99.77 | 1215.81 | 29.5 | 5.083765 | 18.27 | 70.27 | 1209.61 | 21.34 | 19.11 | 5.000074 | 1.16755 | 1323.28 | 1312.15
0.00026500001 | 0.00219999999 | 4.89999984e-05 | 6.70000009e-05 | 235.8615 | 1333.13 | 1224.53 | 1137.93 | 34.53 | 25.61251 | 1244.2 | 234.71 | 8.48 | 1.328 | 1.334 | 2.103476 | 209.1 | 1231.56 | 39.82 | 14.75 | 2.811124 | 1.16755 | 169.28 | 1221.58 | 37.92 | 3.906214 | 16.81 | 131.36 | 1218.3 | 31.42 | 17.38 | 4.695774 | 1.16755 | 99.94 | 1212.62 | 29.6 | 5.084502 | 18.57 | 70.34 | 1205.77 | 21.42 | 18.23 | 5.000074 | 1.16755 | 1323.67 | 1309.47
0.00026500001 | 0.00219999999 | 4.89999984e-05 | 6.70000009e-05 | 236.6612 | 1337.65 | 1226.82 | 1137.28 | 39.41 | 25.40409 | 1245.83 | 234.77 | 8.9 | 1.328 | 1.334 | 2.102946 | 209.37 | 1232.53 | 40.29 | 15.34 | 2.81528 | 1.16755 | 169.08 | 1222.26 | 37.81 | 3.911278 | 17.13 | 131.27 | 1218.78 | 31.66 | 18.14 | 4.718209 | 1.16755 | 99.61 | 1212.96 | 29.42 | 5.083505 | 18.79 | 70.19 | 1205.67 | 21.25 | 18.64 | 5.000074 | 1.16755 | 1325.21 | 1310.06
0.00026500001 | 0.00219999999 | 4.89999984e-05 | 6.70000009e-05 | 236.1958 | 1335.02 | 1225.06 | 1139.05 | 36.58 | 25.51871 | 1243.99 | 234.74 | 8.38 | 1.328 | 1.334 | 2.098382 | 209.22 | 1231.31 | 40.14 | 14.55 | 2.898373 | 1.16755 | 169.08 | 1221.53 | 37.81 | 3.765833 | 16.4 | 131.27 | 1218.11 | 31.58 | 17.15 | 4.615739 | 1.16755 | 99.69 | 1212.39 | 29.4 | 5.082733 | 18.16 | 70.29 | 1205.6 | 21.38 | 18.11 | 5.000073 | 1.16755 | 1324.45 | 1311.05
0.00026500001 | 0.00219999999 | 4.89999984e-05 | 6.70000009e-05 | 234.9592 | 1328.03 | 1223.07 | 1136.29 | 29.03 | 25.50091 | 1241.57 | 234.56 | 8.57 | 1.328 | 1.334 | 2.103597 | 209.05 | 1228.78 | 40.43 | 14.91 | 2.822154 | 1.16755 | 168.62 | 1218.87 | 37.76 | 3.923787 | 16.86 | 130.86 | 1215.61 | 31.28 | 17.39 | 4.718292 | 1.16755 | 99.58 | 1209.93 | 29.36 | 5.082729 | 18.56 | 70.22 | 1203.24 | 21.3 | 18.11 | 5.000074 | 1.16755 | 1323.97 | 1310.31
0.00026500001 | 0.00219999999 | 4.89999984e-05 | 6.70000009e-05 | 237.1618 | 1340.48 | 1224.53 | 1134.78 | 42.47 | 25.49491 | 1241.95 | 234.94 | 8.94 | 1.328 | 1.334 | 2.102617 | 209.44 | 1228.69 | 39.19 | 15.19 | 2.795359 | 1.16755 | 170.25 | 1218.4 | 38.35 | 3.887689 | 17.34 | 131.9 | 1215.01 | 32.23 | 18.16 | 4.619569 | 1.16755 | 99.67 | 1209.25 | 29.46 | 5.0825 | 18.94 | 70.21 | 1201.96 | 21.27 | 18.64 | 5.000074 | 1.16755 | 1323.87 | 1308.99
0.00078599999 | 0.00843800046 | 9.60000034e-05 | 0.000121999998 | 236.9365 | 1493.73 | 1228.31 | 1139.01 | 137.44 | 25.75813 | 1243.31 | 238.22 | 11.03 | 1.328 | 1.334 | 2.091959 | 212.46 | 1231.4 | 48.89 | 18.95 | 2.787883 | 1.16755 | 163.57 | 1221.93 | 44.24 | 3.942834 | 21.02 | 119.33 | 1219.29 | 34.73 | 21.07 | 4.6878 | 1.16755 | 84.6 | 1213.43 | 28.95 | 5.048869 | 21.55 | 55.65 | 1203.91 | 20.88 | 23.54 | 5.000036 | 1.16755 | 1398.75 | 1311.06
0.00078599999 | 0.00843800046 | 9.60000034e-05 | 0.000121999998 | 237.3045 | 1496.05 | 1231.31 | 1141.35 | 140.14 | 25.76135 | 1244.05 | 238.34 | 11.09 | 1.328 | 1.334 | 2.013628 | 212.58 | 1231.84 | 49.02 | 19.17 | 2.867544 | 1.16755 | 163.56 | 1222.48 | 44.1 | 3.938554 | 21.41 | 119.46 | 1219.9 | 34.75 | 21.25 | 4.683097 | 1.16755 | 84.71 | 1214.04 | 28.99 | 5.046966 | 22.14 | 55.72 | 1204.66 | 20.97 | 23.54 | 5.000036 | 1.16755 | 1398.62 | 1310.67
0.000638999976 | 0.00842500012 | 7.10000022e-05 | 0.000190000006 | 237.1712 | 1495.21 | 1233 | 1138.33 | 136.96 | 25.60932 | 1244.28 | 238.28 | 11.72 | 1.328 | 1.334 | 2.010882 | 212.67 | 1231.38 | 49.45 | 20.37 | 2.875398 | 1.16755 | 163.22 | 1221.59 | 44.2 | 4.13892 | 22.64 | 119.02 | 1219.08 | 34.59 | 22.36 | 4.528928 | 1.16755 | 84.43 | 1212.75 | 28.92 | 5.046351 | 22.81 | 55.51 | 1202.58 | 20.73 | 24.1 | 5.000038 | 1.16755 | 1399.15 | 1310.91
0.000745999976 | 0.00837299973 | 6.39999998e-05 | 0.000922999985 | 237.4015 | 1599.88 | 1228.57 | 1139.53 | 99.63 | 25.67459 | 1244.31 | 236.39 | 11.72 | 1.328 | 1.334 | 2.091788 | 210.71 | 1232.36 | 52.04 | 22.1 | 2.886802 | 1.16755 | 158.67 | 1223.24 | 45.22 | 4.223586 | 23.97 | 113.45 | 1221.08 | 35.15 | 23.91 | 4.567356 | 1.16755 | 78.3 | 1214.8 | 28.2 | 5.026727 | 24.35 | 50.1 | 1203.91 | 19.35 | 25.77 | 5.000032 | 1.16755 | 1538.76 | 1310.95
0.000745999976 | 0.00837299973 | 6.39999998e-05 | 0.000922999985 | 236.9341 | 1596.73 | 1229.22 | 1138.25 | 95.3 | 25.66631 | 1243.78 | 236.27 | 11.88 | 1.328 | 1.334 | 2.09377 | 210.6 | 1231.6 | 51.56 | 22.34 | 2.876167 | 1.16755 | 159.04 | 1222.25 | 38.32 | 3.832728 | 22.58 | 120.72 | 1218.93 | 39.53 | 25.35 | 4.237987 | 1.16755 | 81.19 | 1213.67 | 29.89 | 5.023155 | 25.27 | 51.3 | 1203.98 | 20.55 | 26.48 | 5.000026 | 1.16755 | 1538.58 | 1310.95
0.00067400001 | 0.00846400019 | 4.70000014e-05 | 0.000890000025 | 234.5881 | 1580.92 | 1225.75 | 1130.43 | 74.52 | 25.43378 | 1242.94 | 235.69 | 12.5 | 1.328 | 1.334 | 2.014789 | 210.26 | 1229.84 | 51.96 | 23.73 | 2.969954 | 1.16755 | 158.3 | 1220.25 | 45.42 | 3.877476 | 25.53 | 112.88 | 1217.06 | 35.53 | 25.33 | 4.324193 | 1.16755 | 77.35 | 1210.04 | 27.88 | 5.02083 | 25.22 | 49.47 | 1197.15 | 18.72 | 26.67 | 5.000039 | 1.16755 | 1539.9 | 1311.24
0.00067400001 | 0.00846400019 | 4.70000014e-05 | 0.000890000025 | 237.0514 | 1597.52 | 1227.48 | 1138.91 | 100.37 | 25.69509 | 1244.3 | 236.67 | 11.71 | 1.328 | 1.334 | 2.093346 | 210.98 | 1232.41 | 51.06 | 21.53 | 2.859723 | 1.16755 | 159.92 | 1223.21 | 44.6 | 4.143799 | 23.45 | 115.32 | 1220.92 | 34.6 | 23.22 | 4.738085 | 1.16755 | 80.72 | 1214.98 | 28.06 | 5.032837 | 23.64 | 52.66 | 1204.73 | 19.9 | 25.07 | 5.000039 | 1.16755 | 1534.49 | 1310.93
0.000693999988 | 0.00851500034 | 4.09999993e-05 | 0.000996000017 | 237.0187 | 1597.3 | 1227.85 | 1136.78 | 94.6 | 25.68716 | 1244.63 | 236.48 | 11.83 | 1.328 | 1.334 | 2.094591 | 210.79 | 1232.36 | 50.97 | 22.12 | 2.860159 | 1.16755 | 159.82 | 1222.87 | 44.68 | 3.973456 | 24.01 | 115.14 | 1220.31 | 34.57 | 23.52 | 4.744489 | 1.16755 | 80.57 | 1214.07 | 28.03 | 5.036014 | 24.14 | 52.54 | 1203.68 | 19.75 | 25.35 | 5.000039 | 1.16755 | 1538.85 | 1310.43
0.000745999976 | 0.00837299973 | 6.39999998e-05 | 0.000922999985 | 236.1225 | 1591.26 | 1225.26 | 1128.76 | 59.56 | 25.57568 | 1243.82 | 235.82 | 11.97 | 1.328 | 1.334 | 2.093649 | 210.25 | 1230.74 | 50.33 | 23.32 | 2.932219 | 1.16755 | 159.92 | 1220.73 | 44.57 | 4.124767 | 25.17 | 115.35 | 1218.12 | 34.53 | 24.64 | 4.54952 | 1.16755 | 80.82 | 1211.08 | 28.19 | 5.029002 | 24.76 | 52.63 | 1200 | 19.83 | 26.4 | 5.000041 | 1.16755 | 1550.73 | 1309.39
0.000745999976 | 0.00837299973 | 6.39999998e-05 | 0.000922999985 | 236.305 | 1592.49 | 1227.81 | 1138.12 | 67.03 | 25.75023 | 1245.16 | 235.89 | 11.31 | 1.328 | 1.334 | 2.09579 | 210.14 | 1233.09 | 50.75 | 21.84 | 2.86515 | 1.16755 | 159.39 | 1223.73 | 44.71 | 3.986324 | 23.66 | 114.68 | 1221.24 | 34.33 | 23.44 | 4.577066 | 1.16755 | 80.35 | 1215.03 | 27.86 | 5.032513 | 23.68 | 52.49 | 1204.67 | 19.72 | 25.11 | 5.000041 | 1.16755 | 1550.45 | 1314.34
0.00067400001 | 0.00846400019 | 4.70000014e-05 | 0.000890000025 | 235.6803 | 1588.28 | 1225.36 | 1132.99 | 59.75 | 25.71041 | 1244.38 | 235.74 | 11.39 | 1.328 | 1.334 | 2.092648 | 210.03 | 1231.88 | 50.69 | 22.3 | 2.865306 | 1.16755 | 159.34 | 1222.17 | 44.64 | 3.982671 | 24.17 | 114.7 | 1219.51 | 34.37 | 23.57 | 4.741764 | 1.16755 | 80.33 | 1212.92 | 27.93 | 5.03453 | 24.25 | 52.4 | 1202.24 | 19.63 | 25.27 | 5.000041 | 1.16755 | 1550.21 | 1314.01
0.00067400001 | 0.00846400019 | 4.70000014e-05 | 0.000890000025 | 236.2886 | 1592.38 | 1223.25 | 1126.79 | 64.88 | 25.57676 | 1244.03 | 235.85 | 11.82 | 1.328 | 1.334 | 2.092993 | 210.27 | 1230.89 | 50.54 | 23.25 | 2.937191 | 1.16755 | 159.73 | 1220.84 | 44.59 | 3.960697 | 25.11 | 115.14 | 1217.99 | 34.51 | 24.69 | 4.561944 | 1.16755 | 80.63 | 1210.99 | 28.12 | 5.034212 | 24.6 | 52.51 | 1199.49 | 19.72 | 26.04 | 5.000041 | 1.16755 | 1551.05 | 1313.97
0.000693999988 | 0.00851500034 | 4.09999993e-05 | 0.000996000017 | 236.1744 | 1591.61 | 1226.41 | 1136.91 | 63.68 | 25.53461 | 1245.1 | 235.83 | 11.14 | 1.328 | 1.334 | 2.092107 | 210.29 | 1232.99 | 50.53 | 21.78 | 2.936257 | 1.16755 | 159.76 | 1223.75 | 44.54 | 3.955369 | 23.48 | 115.22 | 1221.21 | 34.31 | 23.3 | 4.706031 | 1.16755 | 80.91 | 1215.02 | 28.24 | 5.037616 | 23.71 | 52.67 | 1204.86 | 19.91 | 25.19 | 5.000038 | 1.16755 | 1551.02 | 1314.33
0.000693999988 | 0.00851500034 | 4.09999993e-05 | 0.000996000017 | 236.2382 | 1592.04 | 1224.66 | 1133.81 | 66 | 25.72542 | 1243.91 | 235.84 | 11.43 | 1.328 | 1.334 | 2.092701 | 210.11 | 1231.63 | 50.72 | 22.14 | 2.944886 | 1.16755 | 159.39 | 1222.26 | 44.64 | 4.161062 | 24.13 | 114.75 | 1219.94 | 34.41 | 23.5 | 4.744504 | 1.16755 | 80.34 | 1213.56 | 27.84 | 5.030359 | 24.25 | 52.5 | 1203.13 | 19.73 | 25.38 | 5.000041 | 1.16755 | 1551.46 | 1313.77
0.000745999976 | 0.00837299973 | 6.39999998e-05 | 0.000922999985 | 236.4845 | 1593.7 | 1225.4 | 1129.07 | 69.91 | 25.59984 | 1245.09 | 235.92 | 11.92 | 1.328 | 1.334 | 2.09379 | 210.32 | 1231.95 | 50.97 | 23.06 | 2.946641 | 1.16755 | 159.35 | 1221.93 | 44.65 | 3.984928 | 24.94 | 114.7 | 1219.08 | 34.61 | 24.54 | 4.597793 | 1.16755 | 80.09 | 1212.11 | 27.77 | 5.030715 | 24.45 | 52.32 | 1200.46 | 19.5 | 25.84 | 5.000044 | 1.16755 | 1550.98 | 1312.89
0.000745000027 | 0.00545899989 | 6.50000002e-05 | 0.000257999985 | 236.9 | 1499.68 | 1225.62 | 1136.39 | 67.12 | 25.48521 | 1244.65 | 235.72 | 10.65 | 1.328 | 1.334 | 2.090436 | 210.24 | 1232.56 | 49.17 | 19.75 | 2.901975 | 1.16755 | 161.07 | 1223.15 | 43.49 | 4.170732 | 21.6 | 117.58 | 1220.71 | 34.09 | 21.57 | 4.701868 | 1.16755 | 83.49 | 1214.74 | 28.31 | 5.045446 | 22.09 | 55.18 | 1205.41 | 20.41 | 23.54 | 5.00004 | 1.16755 | 1459.48 | 1312.53
0.000661000027 | 0.00781700015 | 2.99999992e-05 | 0.000987999956 | 236.621 | 1594.62 | 1226.63 | 1135.56 | 82.71 | 25.43709 | 1244.98 | 236.12 | 12 | 1.328 | 1.334 | 2.089971 | 210.68 | 1232.54 | 49.14 | 21.91 | 2.893389 | 1.16755 | 161.54 | 1223.03 | 43.79 | 3.818787 | 24.23 | 117.75 | 1220.37 | 34.32 | 23.92 | 4.54539 | 1.16755 | 83.43 | 1214.3 | 28.12 | 5.043439 | 24.54 | 55.31 | 1204.66 | 20.53 | 25.58 | 5.000043 | 1.16755 | 1541.68 | 1311.79
0.000661000027 | 0.00781700015 | 2.99999992e-05 | 0.000987999956 | 237.1137 | 1597.94 | 1226.79 | 1132.98 | 87.28 | 25.60667 | 1245.89 | 236.24 | 12.62 | 1.328 | 1.334 | 2.092397 | 210.63 | 1233.1 | 50.02 | 22.99 | 2.91695 | 1.16755 | 160.61 | 1223.37 | 43.72 | 4.03871 | 24.96 | 116.89 | 1220.79 | 34.15 | 24.79 | 4.435127 | 1.16755 | 82.74 | 1212.75 | 27.83 | 5.041553 | 24.54 | 54.91 | 1202.25 | 20.15 | 26.14 | 5.000046 | 1.16755 | 1541.47 | 1310.91
0.000661000027 | 0.00781700015 | 2.99999992e-05 | 0.000987999956 | 236.8273 | 1596.01 | 1227.7 | 1138.3 | 84.82 | 25.66009 | 1246.81 | 236.19 | 11.72 | 1.328 | 1.334 | 2.091693 | 210.53 | 1234.75 | 49.74 | 21.56 | 2.833332 | 1.16755 | 160.79 | 1225.28 | 43.88 | 4.036967 | 23.51 | 116.91 | 1222.8 | 33.8 | 23.43 | 4.56462 | 1.16755 | 83.11 | 1215.24 | 28.13 | 5.044975 | 23.78 | 54.98 | 1205.76 | 20.23 | 25.13 | 5.000046 | 1.16755 | 1540.87 | 1311.42
0.000661000027 | 0.00781700015 | 2.99999992e-05 | 0.000987999956 | 236.7843 | 1595.72 | 1229.42 | 1137.69 | 84.96 | 25.60013 | 1246.97 | 236.19 | 12.03 | 1.328 | 1.334 | 2.092391 | 210.59 | 1234.55 | 49.76 | 22.08 | 2.911814 | 1.16755 | 160.83 | 1224.99 | 43.8 | 4.029878 | 24.17 | 117.03 | 1222.46 | 33.88 | 23.79 | 4.564507 | 1.16755 | 83.15 | 1214.65 | 28.15 | 5.041855 | 24.57 | 55 | 1205.02 | 20.26 | 25.56 | 5.000046 | 1.16755 | 1540.41 | 1311.12
0.000696000003 | 0.00788599998 | 5.19999994e-05 | 0.000916999998 | 236.9475 | 1596.82 | 1230.64 | 1136.73 | 81.96 | 25.56632 | 1248.21 | 236.23 | 12.4 | 1.328 | 1.334 | 2.092025 | 210.67 | 1235.46 | 49.96 | 23.1 | 2.91523 | 1.16755 | 160.71 | 1225.76 | 43.77 | 3.864317 | 24.75 | 116.94 | 1222.97 | 34.12 | 24.71 | 4.428008 | 1.16755 | 82.82 | 1214.94 | 27.9 | 5.038942 | 24.48 | 54.92 | 1204.5 | 20.15 | 26.2 | 5.000046 | 1.16755 | 1540.89 | 1310.25
0.000696000003 | 0.00788599998 | 5.19999994e-05 | 0.000916999998 | 236.5394 | 1594.07 | 1229.79 | 1140.74 | 81.44 | 25.53862 | 1247.52 | 236.14 | 11.89 | 1.328 | 1.334 | 2.090554 | 210.6 | 1235.52 | 49.66 | 21.81 | 2.830256 | 1.16755 | 160.94 | 1226.17 | 43.74 | 4.019414 | 23.82 | 117.2 | 1223.76 | 33.89 | 23.82 | 4.551845 | 1.16755 | 83.31 | 1216.5 | 28.17 | 5.04139 | 24.13 | 55.14 | 1207.24 | 20.39 | 25.43 | 5.000045 | 1.16755 | 1540.23 | 1311.38
0.000696000003 | 0.00788599998 | 5.19999994e-05 | 0.000916999998 | 237.1359 | 1598.09 | 1228.93 | 1138.35 | 83.3 | 25.589 | 1247.54 | 236.27 | 12.09 | 1.328 | 1.334 | 2.090127 | 210.68 | 1235.26 | 49.79 | 22.4 | 2.910573 | 1.16755 | 160.89 | 1225.91 | 43.84 | 4.030664 | 24.38 | 117.05 | 1223.51 | 33.95 | 24.26 | 4.743785 | 1.16755 | 83.1 | 1216.18 | 27.97 | 5.04017 | 24.6 | 55.13 | 1206.74 | 20.4 | 25.81 | 5.000044 | 1.16755 | 1540.84 | 1311.53
0.000696000003 | 0.00788599998 | 5.19999994e-05 | 0.000916999998 | 236.4088 | 1593.19 | 1230.96 | 1139 | 78.65 | 25.42478 | 1248.47 | 236.07 | 12.39 | 1.328 | 1.334 | 2.088094 | 210.64 | 1235.89 | 49.68 | 22.82 | 2.908174 | 1.16755 | 160.96 | 1226.44 | 43.69 | 4.013678 | 24.63 | 117.27 | 1223.97 | 33.99 | 24.54 | 4.395124 | 1.16755 | 83.28 | 1216.18 | 28.18 | 5.041505 | 24.65 | 55.1 | 1206.49 | 20.33 | 26.27 | 5.000045 | 1.16755 | 1541.39 | 1311.44
0.000661000027 | 0.00781700015 | 2.99999992e-05 | 0.000987999956 | 229.2148 | 1445.05 | 1229.95 | 1141.34 | 134.4 | 25.64098 | 1242.15 | 238.34 | 11.76 | 1.328 | 1.334 | 2.013336 | 212.7 | 1230.55 | 50.49 | 19.83 | 2.820409 | 1.16755 | 162.21 | 1221.7 | 43.3 | 3.80062 | 21.72 | 118.91 | 1219.25 | 34.06 | 21.22 | 4.504744 | 1.16755 | 84.85 | 1213.62 | 28.93 | 5.042259 | 22.28 | 55.92 | 1207.36 | 21.15 | 22.32 | 5.000028 | 1.16755 | 1352.65 | 1174.17
0.000745000027 | 0.00545899989 | 6.50000002e-05 | 0.000257999985 | 236.1876 | 1495.17 | 1209.95 | 1123.52 | 147.49 | 25.51105 | 1238.25 | 238.99 | 11.83 | 1.328 | 1.334 | 2.012959 | 213.48 | 1226.45 | 49.28 | 20.2 | 2.782969 | 1.16755 | 164.2 | 1217.41 | 43.7 | 3.736665 | 21.99 | 120.5 | 1214.83 | 34.58 | 21.94 | 4.624345 | 1.16755 | 85.92 | 1209.53 | 29.65 | 5.04461 | 22.75 | 56.27 | 1203.6 | 21.47 | 23.21 | 5.000029 | 1.16755 | 1389.53 | 1171.95
0.000745000027 | 0.00545899989 | 6.50000002e-05 | 0.000257999985 | 235.7042 | 1492.11 | 1221.82 | 1135.79 | 144.52 | 25.62671 | 1242.77 | 238.83 | 11.21 | 1.328 | 1.334 | 2.015084 | 213.2 | 1231.17 | 49.12 | 18.99 | 2.783797 | 1.16755 | 164.08 | 1222.1 | 43.67 | 3.900762 | 20.78 | 120.41 | 1219.57 | 34.65 | 20.95 | 4.631475 | 1.16755 | 85.76 | 1214.14 | 29.49 | 5.043153 | 21.42 | 56.27 | 1207.86 | 21.5 | 22.14 | 5.00003 | 1.16755 | 1389.81 | 1172.95
0.000616999983 | 0.00577299995 | 7.6999997e-05 | 0.000209000005 | 236.5829 | 1440.07 | 1211.6 | 1128.23 | 134.92 | 25.70074 | 1234.47 | 238.53 | 10.91 | 1.328 | 1.334 | 2.090152 | 212.83 | 1223.38 | 48.39 | 18.54 | 2.771942 | 1.16755 | 164.44 | 1214.67 | 43.56 | 3.870921 | 20.68 | 120.88 | 1212.47 | 34.53 | 20.34 | 4.420614 | 1.16755 | 86.35 | 1207.31 | 29.85 | 5.045622 | 21.47 | 56.5 | 1201.92 | 21.74 | 21.91 | 5.000022 | 1.16755 | 1344.47 | 1205.54
0.000632999989 | 0.00545499986 | 7.10000022e-05 | 0.000228999997 | 236.877 | 1441.86 | 1191.37 | 1108.07 | 138.36 | 25.65378 | 1221.06 | 238.7 | 11.79 | 1.328 | 1.334 | 2.014535 | 213.05 | 1209.85 | 48.42 | 19.89 | 2.847804 | 1.16755 | 164.63 | 1201.47 | 43.61 | 3.866049 | 22.09 | 121.02 | 1199.55 | 34.49 | 21.9 | 4.41492 | 1.16755 | 86.53 | 1194.61 | 29.84 | 5.049273 | 23.01 | 56.69 | 1189.6 | 21.9 | 23.5 | 5.000023 | 1.16755 | 1344.89 | 1338.14
0.000745000027 | 0.00545899989 | 6.50000002e-05 | 0.000257999985 | 236.5493 | 1497.46 | 1203.46 | 1123.76 | 209.46 | 26.30061 | 1227.91 | 242.92 | 11.23 | 1.328 | 1.334 | 1.878541 | 216.62 | 1217.24 | 49.71 | 18.86 | 2.757123 | 1.16755 | 166.91 | 1209.25 | 44.66 | 3.72517 | 20.95 | 122.25 | 1207.23 | 35.31 | 20.99 | 4.327634 | 1.16755 | 86.94 | 1202.52 | 30.14 | 5.050734 | 21.53 | 56.8 | 1197.24 | 22.05 | 22.41 | 5.000025 | 1.16755 | 1336.75 | 1537.73
0.000632999989 | 0.00545499986 | 7.10000022e-05 | 0.000228999997 | 236.7012 | 1440.79 | 1188.03 | 1106.56 | 93.56 | 25.58492 | 1214.97 | 236.59 | 11.63 | 1.328 | 1.334 | 2.015791 | 211.01 | 1204.01 | 47.74 | 19.81 | 2.857492 | 1.16755 | 163.27 | 1195.86 | 43.24 | 4.048701 | 22.29 | 120.03 | 1194.34 | 34.32 | 22.03 | 4.758359 | 1.16755 | 85.71 | 1188.73 | 29.26 | 5.049934 | 22.82 | 56.45 | 1181.8 | 21.69 | 24.49 | 5.000024 | 1.16755 | 1380.82 | 1538.01
0.000616999983 | 0.00577299995 | 7.6999997e-05 | 0.000209000005 | 236.4285 | 1439.13 | 1179.51 | 1093.54 | 91.61 | 25.48884 | 1207.12 | 236.53 | 12.35 | 1.328 | 1.334 | 2.013599 | 211.04 | 1195.58 | 47.41 | 21.41 | 2.931907 | 1.16755 | 163.63 | 1187.23 | 43.49 | 4.041249 | 23.53 | 120.14 | 1185.67 | 34.41 | 23.52 | 4.577523 | 1.16755 | 85.73 | 1179.63 | 29.26 | 5.046481 | 23.72 | 56.47 | 1172.13 | 21.69 | 25.94 | 5.000026 | 1.16755 | 1381.92 | 1534.99
0.000632999989 | 0.00545499986 | 7.10000022e-05 | 0.000228999997 | 236.3743 | 1438.8 | 1189.82 | 1108.2 | 95.61 | 25.55187 | 1213.99 | 236.72 | 11.64 | 1.328 | 1.334 | 2.089013 | 211.17 | 1202.93 | 47.56 | 20.04 | 2.933772 | 1.16755 | 163.61 | 1195.04 | 43.43 | 4.041788 | 22.04 | 120.18 | 1193.54 | 34.3 | 22.28 | 4.571535 | 1.16755 | 85.88 | 1187.86 | 29.3 | 5.04833 | 22.77 | 56.58 | 1180.96 | 21.84 | 24.69 | 5.000025 | 1.16755 | 1376.12 | 1780.43
0.000632999989 | 0.00545499986 | 7.10000022e-05 | 0.000228999997 | 236.5928 | 1440.13 | 1176.14 | 1096.04 | 98.69 | 25.55409 | 1198.76 | 236.83 | 12.17 | 1.328 | 1.334 | 2.089717 | 211.28 | 1188.06 | 47.28 | 20.81 | 2.842609 | 1.16755 | 164 | 1180.5 | 43.29 | 4.015972 | 23.21 | 120.71 | 1179.41 | 34.38 | 23.03 | 4.546422 | 1.16755 | 86.33 | 1174.26 | 29.51 | 5.047104 | 23.7 | 56.82 | 1168.18 | 22.06 | 25.45 | 5.000021 | 1.16755 | 1375.36 | 1782.22
0.000632999989 | 0.00545499986 | 7.10000022e-05 | 0.000228999997 | 236.8326 | 1441.59 | 1171.98 | 1087.44 | 101.03 | 25.39574 | 1194.82 | 236.91 | 13.14 | 1.328 | 1.334 | 2.088431 | 211.51 | 1183.49 | 47.39 | 22.27 | 2.841538 | 1.16755 | 164.12 | 1175.57 | 43.46 | 4.020343 | 24.42 | 120.66 | 1174.38 | 34.37 | 24.58 | 4.390851 | 1.16755 | 86.29 | 1168.88 | 29.58 | 5.046113 | 24.59 | 56.71 | 1162.04 | 21.93 | 26.91 | 5.000024 | 1.16755 | 1375.31 | 1782.84
0.000632999989 | 0.00545499986 | 7.10000022e-05 | 0.000228999997 | 236.256 | 1438.08 | 1181.48 | 1099.75 | 95.85 | 25.55193 | 1202.27 | 236.73 | 12.25 | 1.328 | 1.334 | 2.089706 | 211.18 | 1191.31 | 47.46 | 20.75 | 2.848737 | 1.16755 | 163.72 | 1183.53 | 43.46 | 4.038742 | 22.95 | 120.26 | 1182.28 | 34.31 | 23.01 | 4.567652 | 1.16755 | 85.95 | 1176.96 | 29.34 | 5.045078 | 23.32 | 56.61 | 1170.4 | 21.85 | 25.31 | 5.000022 | 1.16755 | 1375.54 | 1722.89
0.000675000018 | 0.00340999989 | 7.10000022e-05 | 9.40000027e-05 | 235.3823 | 1350.89 | 1167.03 | 1083.23 | 85.29 | 25.55167 | 1186.26 | 236.14 | 11.84 | 1.328 | 1.334 | 2.100245 | 210.59 | 1174.47 | 48.74 | 20.99 | 2.896446 | 1.16755 | 161.85 | 1166.79 | 44.02 | 4.188969 | 22.96 | 117.83 | 1165.55 | 34.73 | 22.92 | 4.535006 | 1.16755 | 83.1 | 1159.91 | 26.44 | 5.051405 | 21.71 | 56.66 | 1151.26 | 17.82 | 21.46 | 5.000077 | 1.16755 | 1301.31 | 1719.99
0.000364000007 | 0.00225999998 | 9.40000027e-05 | 7.50000036e-05 | 236.4355 | 1465.9 | 1179.91 | 1100.8 | 220.41 | 26.49005 | 1196.24 | 243.87 | 11.71 | 1.328 | 1.334 | 1.922415 | 217.38 | 1185.27 | 50.53 | 19.61 | 2.740491 | 1.16755 | 166.85 | 1177.94 | 45.91 | 3.917125 | 21.04 | 120.94 | 1176.24 | 35.81 | 20.91 | 4.471954 | 1.16755 | 85.13 | 1171.81 | 27.68 | 5.05238 | 20.29 | 57.45 | 1165.68 | 18.61 | 19.18 | 5.000074 | 1.16755 | 1295.44 | 1726.94
0.000364000007 | 0.00225999998 | 9.40000027e-05 | 7.50000036e-05 | 236.1419 | 1464.08 | 1177.6 | 1096.3 | 218.42 | 26.44909 | 1187.24 | 243.72 | 12.32 | 1.328 | 1.334 | 1.931185 | 217.27 | 1176.1 | 50.65 | 20.23 | 2.675504 | 1.16755 | 166.62 | 1168.65 | 45.78 | 3.919252 | 22.15 | 120.84 | 1167.09 | 35.77 | 21.53 | 4.47278 | 1.16755 | 85.07 | 1161.39 | 27.64 | 5.054987 | 20.82 | 57.43 | 1152.84 | 18.58 | 20.47 | 5.000072 | 1.16755 | 1295.18 | 1483.02
0.000373999996 | 0.00218000007 | 7.9999998e-05 | 7.00000019e-05 | 234.5644 | 1448.18 | 1178.86 | 1098.2 | 226.71 | 26.40394 | 1188.51 | 244.61 | 13.35 | 1.328 | 1.334 | 1.887632 | 218.21 | 1176.92 | 51.04 | 21.53 | 2.675163 | 1.16755 | 167.17 | 1169.8 | 45.98 | 3.906427 | 22.74 | 121.19 | 1168.38 | 36.02 | 22.63 | 4.168814 | 1.16755 | 85.17 | 1163.97 | 27.74 | 5.044124 | 21.58 | 57.43 | 1157.46 | 18.56 | 20.31 | 5.000061 | 1.16755 | 1271.64 | 1435.9
0.000373999996 | 0.00218000007 | 7.9999998e-05 | 7.00000019e-05 | 234.2777 | 1446.41 | 1183.03 | 1105.35 | 225.73 | 26.50058 | 1195.13 | 244.45 | 12.47 | 1.328 | 1.334 | 1.935007 | 217.95 | 1184.18 | 51.3 | 20.38 | 2.749815 | 1.16755 | 166.65 | 1177.31 | 46.04 | 3.932809 | 21.66 | 120.61 | 1175.89 | 35.86 | 21.48 | 4.301603 | 1.16755 | 84.75 | 1170.4 | 27.5 | 5.051788 | 20.39 | 57.25 | 1161.45 | 18.4 | 20.11 | 5.000071 | 1.16755 | 1271.65 | 1413.48
0.000371000002 | 0.00209999993 | 7.20000025e-05 | 7.10000022e-05 | 236.683 | 1548.73 | 1185.86 | 1100.31 | 324.1 | 27.59025 | 1190.85 | 252.93 | 13.98 | 1.328 | 1.334 | 1.811293 | 225.34 | 1177 | 52.28 | 21.88 | 2.666184 | 1.16755 | 173.06 | 1169.89 | 49.04 | 3.889084 | 24.49 | 124.02 | 1168.91 | 37.5 | 23.01 | 4.154527 | 1.16755 | 86.52 | 1163.3 | 28.53 | 5.058938 | 22 | 57.99 | 1154.51 | 19.1 | 21.44 | 5.000082 | 1.16755 | 1285.53 | 1401.35
0.000371000002 | 0.00209999993 | 7.20000025e-05 | 7.10000022e-05 | 235.2999 | 1539.68 | 1187.66 | 1105.61 | 315.05 | 27.46013 | 1195.7 | 251.98 | 13.33 | 1.328 | 1.334 | 1.875988 | 224.52 | 1183.8 | 52.19 | 20.84 | 2.67364 | 1.16755 | 172.33 | 1176.81 | 48.54 | 3.882899 | 22.93 | 123.79 | 1175.66 | 37.19 | 21.93 | 4.130483 | 1.16755 | 86.6 | 1171.35 | 28.6 | 5.06002 | 21.3 | 58 | 1165.43 | 19.15 | 19.67 | 5.000087 | 1.16755 | 1285.11 | 1381.57
0.000371000002 | 0.00209999993 | 7.20000025e-05 | 7.10000022e-05 | 234.9076 | 1443.15 | 1189.53 | 1106.09 | 205.31 | 26.20621 | 1195.42 | 242.88 | 13.26 | 1.328 | 1.334 | 1.886793 | 216.67 | 1184.48 | 50.68 | 21.03 | 2.727064 | 1.16755 | 165.99 | 1177.1 | 45.47 | 3.891184 | 22.81 | 120.52 | 1175.82 | 35.45 | 21.85 | 4.313711 | 1.16755 | 85.07 | 1170.11 | 27.65 | 5.06185 | 21.31 | 57.42 | 1162.09 | 18.52 | 20.6 | 5.000068 | 1.16755 | 1286.42 | 1382.37
0.000386 | 0.00209000008 | 0.000102999998 | 6.90000015e-05 | 229.2802 | 1426.86 | 1183.39 | 1094.99 | 184.86 | 25.12892 | 1193.01 | 235.38 | 13.4 | 1.328 | 1.334 | 1.933772 | 210.25 | 1180.77 | 48.4 | 21.96 | 2.881576 | 1.16755 | 161.85 | 1172.63 | 43.33 | 3.966642 | 23.03 | 118.52 | 1170.82 | 34.37 | 22.76 | 4.328373 | 1.16755 | 84.15 | 1165.97 | 27.25 | 5.059799 | 22.39 | 56.9 | 1159.98 | 18 | 20.24 | 5.000072 | 1.16755 | 1286.75 | 1378.58
0.000386 | 0.00209000008 | 0.000102999998 | 6.90000015e-05 | 228.7307 | 1423.44 | 1186.71 | 1098.85 | 177.56 | 25.20537 | 1196.1 | 234.87 | 12.82 | 1.328 | 1.334 | 1.930423 | 209.67 | 1183.92 | 47.88 | 20.93 | 2.878073 | 1.16755 | 161.79 | 1175.66 | 43.7 | 4.159657 | 22.24 | 118.09 | 1173.92 | 34.3 | 21.94 | 4.337769 | 1.16755 | 83.79 | 1167.46 | 26.97 | 5.062346 | 20.71 | 56.82 | 1158.3 | 17.94 | 20.34 | 5.000073 | 1.16755 | 1290.48 | 1381.66
0.000373999996 | 0.00218000007 | 7.9999998e-05 | 7.00000019e-05 | 234.1539 | 1348.93 | 1188.8 | 1105.62 | 117.25 | 25.62917 | 1196.46 | 237.78 | 12.7 | 1.328 | 1.334 | 1.994946 | 212.15 | 1184.53 | 48.55 | 20.56 | 2.894995 | 1.16755 | 163.6 | 1177.05 | 44.26 | 4.169814 | 22.1 | 119.34 | 1175.72 | 34.88 | 21.61 | 4.570842 | 1.16755 | 84.46 | 1171.3 | 27.45 | 5.04889 | 21.15 | 57.01 | 1165.17 | 18.11 | 19.21 | 5.000074 | 1.16755 | 1270.91 | 1373.04
0.000373999996 | 0.00218000007 | 7.9999998e-05 | 7.00000019e-05 | 234.1708 | 1445.75 | 1178.71 | 1094.83 | 225.08 | 26.4341 | 1191.83 | 244.46 | 12.99 | 1.328 | 1.334 | 1.999571 | 218.02 | 1179.83 | 50.89 | 21.86 | 2.810097 | 1.16755 | 167.13 | 1172.48 | 46.53 | 4.22741 | 23.31 | 120.6 | 1171.22 | 35.81 | 22.92 | 4.429362 | 1.16755 | 84.79 | 1165.4 | 27.59 | 5.047923 | 21.54 | 57.2 | 1155.85 | 18.31 | 20.99 | 5.000076 | 1.16755 | 1269.13 | 1350.69
0.000373999996 | 0.00218000007 | 7.9999998e-05 | 7.00000019e-05 | 235.7073 | 1462.41 | 1179.88 | 1100.44 | 246.65 | 26.68927 | 1192.75 | 246.15 | 13.22 | 1.328 | 1.334 | 1.938769 | 219.46 | 1179.91 | 50.87 | 20.86 | 2.726239 | 1.16755 | 168.59 | 1173 | 46.52 | 4.033195 | 22.47 | 122.07 | 1171.76 | 36.15 | 22.01 | 4.273715 | 1.16755 | 85.92 | 1167.51 | 28.21 | 5.048115 | 21.18 | 57.71 | 1161.15 | 18.84 | 19.96 | 5.000072 | 1.16755 | 1269.69 | 1422.28
0.000373999996 | 0.00218000007 | 7.9999998e-05 | 7.00000019e-05 | 235.6645 | 1461.12 | 1182.51 | 1102 | 246.24 | 26.67885 | 1194.05 | 246.05 | 13.07 | 1.328 | 1.334 | 1.941151 | 219.37 | 1181.05 | 51.08 | 20.67 | 2.731895 | 1.16755 | 168.29 | 1174 | 46.4 | 4.038929 | 22.48 | 121.89 | 1172.69 | 36.23 | 21.7 | 4.286178 | 1.16755 | 85.66 | 1167 | 28.01 | 5.050756 | 20.99 | 57.65 | 1158.02 | 18.8 | 20.39 | 5.000072 | 1.16755 | 1268.99 | 1389.09
0.000675000018 | 0.00340999989 | 7.10000022e-05 | 9.40000027e-05 | 235.0792 | 1349.15 | 1175.43 | 1091.67 | 127.78 | 25.72452 | 1188.57 | 238.07 | 12.15 | 1.328 | 1.334 | 2.037428 | 212.34 | 1176.69 | 48.89 | 20.45 | 2.956396 | 1.16755 | 163.45 | 1169.22 | 44.39 | 4.002762 | 22.46 | 119.06 | 1167.83 | 35.06 | 22.43 | 4.385845 | 1.16755 | 84 | 1163.47 | 27.02 | 5.048459 | 21.72 | 56.98 | 1157.48 | 18.13 | 20.38 | 5.000006 | 1.16755 | 1263.14 | 1387.94
0.000364000007 | 0.00225999998 | 9.40000027e-05 | 7.50000036e-05 | 236.2352 | 1360.92 | 1173.6 | 1088.75 | 124.9 | 25.80235 | 1190.28 | 238.04 | 11.57 | 1.328 | 1.334 | 1.989129 | 212.24 | 1178.25 | 48.7 | 20.13 | 2.832218 | 1.16755 | 163.54 | 1170.29 | 44.65 | 4.074364 | 21.85 | 118.89 | 1168.67 | 35.04 | 21.86 | 4.428008 | 1.16755 | 83.85 | 1162.63 | 26.91 | 5.054029 | 20.58 | 56.94 | 1153.53 | 18.06 | 20.3 | 5.000075 | 1.16755 | 1277.95 | 1380.23
0.000364000007 | 0.00225999998 | 9.40000027e-05 | 7.50000036e-05 | 236.44 | 1362.1 | 1179.87 | 1096.1 | 184.79 | 26.21405 | 1194.3 | 241.8 | 11.52 | 1.328 | 1.334 | 1.99456 | 215.58 | 1182.63 | 49.29 | 19.38 | 2.806398 | 1.16755 | 166.29 | 1174.9 | 45.61 | 4.047158 | 21.19 | 120.68 | 1173.3 | 35.76 | 20.73 | 4.309949 | 1.16755 | 84.92 | 1168.47 | 27.66 | 5.051194 | 20.4 | 57.26 | 1161.97 | 18.41 | 18.66 | 4.999998 | 1.16755 | 1224.64 | 1327.1
0.000364000007 | 0.00225999998 | 9.40000027e-05 | 7.50000036e-05 | 236.23 | 1360.89 | 1179.98 | 1094.96 | 278.13 | 27.04626 | 1189.88 | 249.98 | 11.68 | 1.328 | 1.334 | 1.808569 | 222.93 | 1176.48 | 52.18 | 18.98 | 2.647006 | 1.16755 | 170.75 | 1168.86 | 48.06 | 3.940553 | 20.9 | 122.69 | 1167.31 | 36.72 | 20.43 | 4.164696 | 1.16755 | 85.97 | 1161.3 | 28.33 | 5.055579 | 19.31 | 57.64 | 1151.52 | 18.78 | 19.26 | 5.00007 | 1.16755 | 1143.85 | 1377.51
0.00026500001 | 0.00219999999 | 4.89999984e-05 | 6.70000009e-05 | 236.9637 | 1339.36 | 1141.01 | 1064.51 | 41.26 | 32.43761 | 1160.36 | 234.8 | 13.13 | 1.328 | 1.334 | 2.109353 | 202.36 | 1149.86 | 37.19 | 17.54 | 2.97711 | 1.16755 | 165.17 | 1142.06 | 35.74 | 3.844184 | 19.41 | 129.43 | 1141.43 | 30.51 | 20.81 | 4.765443 | 1.16755 | 98.92 | 1137.88 | 28.53 | 5.079368 | 21.22 | 70.39 | 1135.46 | 21.43 | 21.11 | 5.00007 | 1.16755 | 1325.29 | 1374.1
0.00026500001 | 0.00219999999 | 4.89999984e-05 | 6.70000009e-05 | 236.7072 | 1337.91 | 1134.45 | 1056.6 | 39.7 | 32.34745 | 1154.42 | 234.79 | 13.35 | 1.328 | 1.334 | 2.105551 | 202.45 | 1143.61 | 37.17 | 18.01 | 2.891494 | 1.16755 | 165.28 | 1135.63 | 35.69 | 3.984361 | 20.25 | 129.59 | 1135.15 | 30.47 | 21.58 | 4.751767 | 1.16755 | 99.12 | 1131.66 | 28.62 | 5.08095 | 22.16 | 70.5 | 1129.41 | 21.53 | 22 | 5.00007 | 1.16755 | 1324.42 | 1331.66
1.40000002e-05 | 0.00146000006 | 5.29999998e-05 | 3.19999999e-05 | 230.6542 | 1332.44 | 1147.43 | 1070.57 | 31.91 | 26.97781 | 1147.72 | 228.48 | 11.99 | 1.328 | 1.334 | 2.14219 | 201.5 | 1137.56 | 38.69 | 19.87 | 3.083503 | 1.16755 | 162.81 | 1130.73 | 37.46 | 4.301081 | 21.92 | 125.35 | 1131.31 | 31.45 | 23.62 | 5.062623 | 1.16755 | 93.9 | 1129.18 | 29.37 | 5.056469 | 24.53 | 64.53 | 1128.15 | 21.66 | 24.13 | 5.000057 | 1.16755 | 1323.34 | 1332.04
9.99999975e-06 | 0.00147999998 | 4.6000001e-05 | 2.90000007e-05 | 230.3322 | 1330.58 | 1145.08 | 1065.45 | 58.49 | 26.92749 | 1148.57 | 229.08 | 12.44 | 1.328 | 1.334 | 2.077571 | 202.15 | 1137.76 | 43.67 | 21.96 | 3.162521 | 1.16755 | 158.48 | 1131.16 | 41.35 | 4.449343 | 23.91 | 117.13 | 1132.19 | 32.46 | 24.17 | 4.805851 | 1.16755 | 84.67 | 1129.18 | 24.44 | 5.060072 | 22 | 60.23 | 1124.5 | 17.31 | 20.66 | 4.999969 | 1.16755 | 1304.07 | 1330.64
9.99999975e-06 | 0.00147999998 | 4.6000001e-05 | 2.90000007e-05 | 231.0351 | 1334.64 | 1147.72 | 1069.24 | 49.68 | 27.11775 | 1150.71 | 229.41 | 11.74 | 1.328 | 1.334 | 2.080284 | 202.29 | 1140.09 | 39.66 | 20.87 | 2.981683 | 1.16755 | 162.63 | 1133.09 | 41.12 | 4.366743 | 22.97 | 121.51 | 1133.9 | 32.74 | 23.63 | 4.713906 | 1.16755 | 88.77 | 1131.16 | 26.92 | 5.064111 | 22.6 | 61.85 | 1127.78 | 18.93 | 21.23 | 5.000069 | 1.16755 | 1297.71 | 1294.28
9.00000032e-06 | 0.00150999997 | 4.99999987e-05 | 2.59999997e-05 | 231.2687 | 1335.99 | 1146.25 | 1067.81 | 59.06 | 24.72786 | 1150.68 | 229.63 | 11.49 | 1.328 | 1.334 | 2.054966 | 204.91 | 1139.74 | 40.23 | 21.13 | 3.017388 | 1.16755 | 164.68 | 1132.99 | 41.57 | 4.280868 | 23.3 | 123.11 | 1133.9 | 33.31 | 24.05 | 4.659516 | 1.16755 | 89.8 | 1131.36 | 27.45 | 5.064772 | 22.93 | 62.35 | 1128.19 | 19.43 | 21.74 | 5.000069 | 1.16755 | 1293.8 | 1296.25
9.00000032e-06 | 0.00150999997 | 4.99999987e-05 | 2.59999997e-05 | 230.8516 | 1333.58 | 1148.13 | 1073.25 | 61.45 | 26.99677 | 1150.93 | 229.53 | 12.13 | 1.328 | 1.334 | 2.082916 | 202.53 | 1140.87 | 39.81 | 20.29 | 2.98145 | 1.16755 | 162.72 | 1134.32 | 41.26 | 4.202199 | 22.56 | 121.46 | 1135.21 | 32.92 | 23.32 | 4.57294 | 1.16755 | 88.54 | 1132.81 | 26.46 | 5.061431 | 21.96 | 62.08 | 1129.6 | 19.14 | 21.27 | 5.000085 | 1.16755 | 1293.07 | 1282.69
1.20000004e-05 | 0.00200999994 | 6.29999995e-05 | 3.19999999e-05 | 230.9918 | 1334.39 | 1148.01 | 1072.65 | 84.14 | 25.06285 | 1152.42 | 230.47 | 11.2 | 1.328 | 1.334 | 2.125299 | 205.4 | 1142.24 | 42.88 | 20.99 | 2.995676 | 1.16755 | 162.52 | 1135.97 | 41.72 | 4.258081 | 22.6 | 120.8 | 1136.87 | 32.5 | 23.16 | 4.607845 | 1.16755 | 88.3 | 1134.29 | 26.71 | 5.065742 | 22.03 | 61.59 | 1130.89 | 18.7 | 20.65 | 5.000068 | 1.16755 | 1272.32 | 1283.25
1.20000004e-05 | 0.00200999994 | 6.29999995e-05 | 3.19999999e-05 | 230.7113 | 1332.77 | 1147.14 | 1068.87 | 99.13 | 27.30688 | 1152.26 | 231.15 | 12.48 | 1.328 | 1.334 | 2.080249 | 203.84 | 1141.57 | 42.49 | 21.23 | 3.030281 | 1.16755 | 161.35 | 1134.92 | 41.2 | 4.483218 | 22.96 | 120.15 | 1135.77 | 32.15 | 23.44 | 4.805924 | 1.16755 | 88 | 1132.96 | 26.53 | 5.062978 | 22.28 | 61.47 | 1129.17 | 18.58 | 20.84 | 5.000067 | 1.16755 | 1256.86 | 1288.79
1.20000004e-05 | 0.00200999994 | 6.29999995e-05 | 3.19999999e-05 | 230.5746 | 1331.98 | 1148.24 | 1074.97 | 118.51 | 25.07769 | 1152.94 | 231.92 | 11.53 | 1.328 | 1.334 | 2.057036 | 206.84 | 1143.02 | 43.25 | 20.55 | 2.985071 | 1.16755 | 163.59 | 1137.07 | 42.11 | 4.249026 | 22.13 | 121.48 | 1138.05 | 32.73 | 22.69 | 4.77635 | 1.16755 | 88.75 | 1135.77 | 26.9 | 5.065172 | 21.38 | 61.85 | 1132.46 | 18.95 | 20.42 | 5.000068 | 1.16755 | 1243.19 | 1288.33
1.20000004e-05 | 0.00200999994 | 6.29999995e-05 | 3.19999999e-05 | 231.3432 | 1336.42 | 1147.14 | 1073.78 | 153.87 | 27.66588 | 1151.61 | 234.69 | 12.4 | 1.328 | 1.334 | 2.013829 | 207.02 | 1141.72 | 43.67 | 20.23 | 2.866541 | 1.16755 | 163.35 | 1135.58 | 42.03 | 4.15077 | 21.49 | 121.32 | 1136.33 | 32.64 | 22.08 | 4.387094 | 1.16755 | 88.68 | 1133.54 | 27.05 | 5.068935 | 20.91 | 61.63 | 1129.77 | 18.73 | 19.61 | 5.000064 | 1.16755 | 1208.16 | 1285.85
9.99999975e-06 | 0.00147999998 | 4.6000001e-05 | 2.90000007e-05 | 230.9762 | 1334.3 | 1145.83 | 1070.29 | 155.4 | 27.70136 | 1150.27 | 234.69 | 11.94 | 1.328 | 1.334 | 2.01686 | 206.99 | 1140.15 | 43.94 | 20.07 | 2.873462 | 1.16755 | 163.05 | 1133.68 | 42.1 | 4.171159 | 21.68 | 120.95 | 1134.32 | 32.66 | 22.13 | 4.552513 | 1.16755 | 88.29 | 1131.5 | 26.81 | 5.067139 | 20.74 | 61.48 | 1127.28 | 18.56 | 19.58 | 5.000065 | 1.16755 | 1206.35 | 1303.19
9.99999975e-06 | 0.00147999998 | 4.6000001e-05 | 2.90000007e-05 | 231.5509 | 1337.62 | 1146.79 | 1069.96 | 160.87 | 25.4424 | 1149.96 | 234.94 | 11.33 | 1.328 | 1.334 | 2.054599 | 209.5 | 1139.37 | 44.9 | 20.46 | 2.841412 | 1.16755 | 164.6 | 1132.94 | 42.74 | 4.126734 | 21.83 | 121.86 | 1133.58 | 33.07 | 22.06 | 4.52898 | 1.16755 | 88.79 | 1130.66 | 27.1 | 5.06633 | 20.99 | 61.69 | 1126.55 | 18.8 | 19.64 | 5.000064 | 1.16755 | 1206.28 | 1303.82
9.99999975e-06 | 0.00147999998 | 4.6000001e-05 | 2.90000007e-05 | 230.9485 | 1334.14 | 1146.88 | 1065.09 | 157.48 | 27.50999 | 1149.17 | 234.76 | 13.03 | 1.328 | 1.334 | 2.014319 | 207.25 | 1137.9 | 44.08 | 21.15 | 2.872528 | 1.16755 | 163.17 | 1130.85 | 42.25 | 4.173796 | 22.44 | 120.92 | 1131.26 | 32.76 | 22.78 | 4.419573 | 1.16755 | 88.16 | 1127.65 | 26.76 | 5.062997 | 21.32 | 61.4 | 1122.62 | 18.49 | 19.95 | 5.000065 | 1.16755 | 1205.89 | 1304.75
1.20000004e-05 | 0.00200999994 | 6.29999995e-05 | 3.19999999e-05 | 230.424 | 1331.11 | 1145.98 | 1070.78 | 158.9 | 27.86992 | 1148.75 | 234.89 | 12.05 | 1.328 | 1.334 | 2.016292 | 207.02 | 1138.46 | 43.58 | 20.07 | 2.865895 | 1.16755 | 163.44 | 1132.1 | 42.59 | 4.026492 | 21.71 | 120.85 | 1132.76 | 32.68 | 22.09 | 4.420667 | 1.16755 | 88.17 | 1129.9 | 26.75 | 5.065508 | 20.77 | 61.42 | 1125.77 | 18.53 | 19.57 | 5.000065 | 1.16755 | 1200.74 | 1287.25
1.20000004e-05 | 0.00200999994 | 6.29999995e-05 | 3.19999999e-05 | 230.6127 | 1332.2 | 1146.68 | 1070.19 | 164.16 | 25.51444 | 1148.78 | 235.28 | 11.81 | 1.328 | 1.334 | 1.991972 | 209.77 | 1138.34 | 44.68 | 20.65 | 2.833839 | 1.16755 | 165.09 | 1132.03 | 42.86 | 4.113195 | 22.3 | 122.23 | 1132.85 | 33.23 | 22.28 | 4.381631 | 1.16755 | 89 | 1129.9 | 27.22 | 5.06684 | 21.22 | 61.78 | 1125.87 | 18.89 | 19.85 | 5.000062 | 1.16755 | 1197.1 | 1286.75
9.00000032e-06 | 0.00150999997 | 4.99999987e-05 | 2.59999997e-05 | 229.9047 | 1328.11 | 1149.97 | 1077.76 | 169.79 | 27.89549 | 1149.24 | 235.59 | 11.85 | 1.328 | 1.334 | 2.020878 | 207.7 | 1139.8 | 44.64 | 19.9 | 2.881747 | 1.16755 | 163.06 | 1133.94 | 42.33 | 4.045327 | 21.43 | 120.73 | 1134.79 | 32.68 | 21.92 | 4.587604 | 1.16755 | 88.05 | 1132.5 | 26.6 | 5.063801 | 20.32 | 61.45 | 1128.72 | 18.55 | 19.41 | 5.000062 | 1.16755 | 1189.29 | 1277.78
9.00000032e-06 | 0.00150999997 | 4.99999987e-05 | 2.59999997e-05 | 230.8429 | 1333.53 | 1143.96 | 1067.12 | 175.95 | 25.46567 | 1147.43 | 236.01 | 11.54 | 1.328 | 1.334 | 1.992646 | 210.54 | 1136.91 | 45.05 | 20.53 | 2.761807 | 1.16755 | 165.49 | 1130.45 | 43.29 | 3.97785 | 21.91 | 122.2 | 1131.05 | 33.3 | 22.16 | 4.547735 | 1.16755 | 88.9 | 1128.26 | 27.2 | 5.064419 | 20.88 | 61.7 | 1124.03 | 18.81 | 19.7 | 5.000063 | 1.16755 | 1189.57 | 1273.79
9.99999975e-06 | 0.00147999998 | 4.6000001e-05 | 2.90000007e-05 | 230.0726 | 1329.08 | 1143.35 | 1063.28 | 173.28 | 27.77346 | 1146.29 | 236.2 | 12.65 | 1.328 | 1.334 | 2.019585 | 208.43 | 1135.41 | 44.14 | 20.92 | 2.861138 | 1.16755 | 164.29 | 1128.62 | 42.62 | 4.161086 | 22.77 | 121.67 | 1129.28 | 32.86 | 22.58 | 4.413846 | 1.16755 | 88.81 | 1126 | 27.14 | 5.064922 | 21.53 | 61.67 | 1121.45 | 18.79 | 20.04 | 5.000062 | 1.16755 | 1183.21 | 1271.9
9.00000032e-06 | 0.00150999997 | 4.99999987e-05 | 2.59999997e-05 | 231.7552 | 1338.8 | 1149.03 | 1074.21 | 185.89 | 25.66349 | 1150.18 | 236.79 | 11 | 1.328 | 1.334 | 1.99709 | 211.12 | 1140.13 | 45.22 | 20.07 | 2.760061 | 1.16755 | 165.9 | 1133.89 | 43.37 | 4.12633 | 21.55 | 122.53 | 1134.64 | 33.55 | 21.96 | 4.415571 | 1.16755 | 88.98 | 1131.98 | 27.25 | 5.066082 | 20.47 | 61.73 | 1127.82 | 18.85 | 19.49 | 5.000062 | 1.16755 | 1185.18 | 1269.69
9.00000032e-06 | 0.00150999997 | 4.99999987e-05 | 2.59999997e-05 | 231.6548 | 1338.22 | 1146.16 | 1065 | 179.84 | 25.54738 | 1147.16 | 236.56 | 11.84 | 1.328 | 1.334 | 1.991171 | 211.01 | 1136.05 | 45.17 | 21.5 | 2.760089 | 1.16755 | 165.84 | 1129.23 | 43.22 | 4.117448 | 22.58 | 122.62 | 1129.78 | 33.33 | 22.89 | 4.536513 | 1.16755 | 89.29 | 1126.63 | 27.51 | 5.065503 | 21.52 | 61.78 | 1122.07 | 18.88 | 19.97 | 4.999974 | 1.16755 | 1187.36 | 1268.02
9.00000032e-06 | 0.00150999997 | 4.99999987e-05 | 2.59999997e-05 | 231.2203 | 1335.71 | 1147.03 | 1069.15 | 179.97 | 27.8999 | 1150.03 | 236.36 | 11.99 | 1.328 | 1.334 | 1.95999 | 208.46 | 1139.36 | 44.31 | 20.16 | 2.86526 | 1.16755 | 164.15 | 1132.69 | 42.61 | 4.018521 | 21.64 | 121.54 | 1133.12 | 33.05 | 21.96 | 4.433729 | 1.16755 | 88.49 | 1129.92 | 26.96 | 5.065792 | 20.61 | 61.53 | 1125.33 | 18.61 | 19.51 | 5.000063 | 1.16755 | 1187.64 | 1220.28
9.00000032e-06 | 0.00150999997 | 4.99999987e-05 | 2.59999997e-05 | 231.8625 | 1339.42 | 1148.74 | 1072.2 | 186.15 | 25.64994 | 1149.86 | 236.68 | 11.28 | 1.328 | 1.334 | 1.997106 | 211.03 | 1139.52 | 45.35 | 20.44 | 2.763847 | 1.16755 | 165.68 | 1133.12 | 43.34 | 4.133716 | 21.81 | 122.34 | 1133.81 | 33.47 | 22.13 | 4.419481 | 1.16755 | 88.87 | 1130.93 | 27.1 | 5.066085 | 20.61 | 61.77 | 1126.52 | 18.85 | 19.66 | 5.000068 | 1.16755 | 1187.18 | 1220.41
1.40000002e-05 | 0.00146000006 | 5.29999998e-05 | 3.19999999e-05 | 230.5936 | 1332.09 | 1148 | 1065.04 | 178.13 | 25.44761 | 1150.13 | 236.23 | 11.94 | 1.328 | 1.334 | 1.995332 | 210.78 | 1138.61 | 45.15 | 21.28 | 2.761128 | 1.16755 | 165.63 | 1131.46 | 43.12 | 4.116595 | 22.51 | 122.51 | 1131.85 | 33.29 | 22.86 | 4.532168 | 1.16755 | 89.22 | 1128.53 | 27.49 | 5.065297 | 21.46 | 61.73 | 1123.62 | 18.83 | 20.13 | 5.000064 | 1.16755 | 1185.61 | 1181.77
1.40000002e-05 | 0.00146000006 | 5.29999998e-05 | 3.19999999e-05 | 231.9144 | 1339.72 | 1147.91 | 1066.1 | 188.19 | 27.88358 | 1152.97 | 236.92 | 12.37 | 1.328 | 1.334 | 1.96034 | 209.04 | 1141.49 | 44.37 | 20.43 | 2.788779 | 1.16755 | 164.67 | 1134.2 | 43.03 | 4.177691 | 21.89 | 121.64 | 1134.45 | 33.19 | 22.07 | 4.448805 | 1.16755 | 88.45 | 1130.69 | 27.02 | 5.065544 | 20.69 | 61.43 | 1125.27 | 18.53 | 19.56 | 5.000066 | 1.16755 | 1185.06 | 1181.4
1.40000002e-05 | 0.00146000006 | 5.29999998e-05 | 3.19999999e-05 | 232.8267 | 1344.99 | 1147.57 | 1068.09 | 192.55 | 25.64288 | 1148.58 | 237.31 | 11.56 | 1.328 | 1.334 | 1.998212 | 211.67 | 1137.88 | 45.25 | 20.89 | 2.754693 | 1.16755 | 166.42 | 1131.15 | 43.76 | 4.129822 | 22.21 | 122.66 | 1131.74 | 33.53 | 22.52 | 4.418846 | 1.16755 | 89.13 | 1128.64 | 27.41 | 5.064847 | 21.1 | 61.72 | 1123.93 | 18.81 | 19.99 | 5.000064 | 1.16755 | 1185.29 | 1178.32
1.40000002e-05 | 0.00146000006 | 5.29999998e-05 | 3.19999999e-05 | 231.7638 | 1338.85 | 1150.92 | 1068.14 | 190.3 | 27.85286 | 1153.21 | 236.9 | 12.38 | 1.328 | 1.334 | 2.014891 | 209.05 | 1141.75 | 44.8 | 20.6 | 2.797752 | 1.16755 | 164.25 | 1134.43 | 42.73 | 4.028794 | 21.73 | 121.52 | 1134.49 | 33.21 | 22.11 | 4.456068 | 1.16755 | 88.31 | 1130.72 | 26.92 | 5.064795 | 20.81 | 61.39 | 1125.36 | 18.49 | 19.5 | 5.000067 | 1.16755 | 1184.69 | 1212.43
0.000364000007 | 0.00225999998 | 9.40000027e-05 | 7.50000036e-05 | 235.8516 | 1462.28 | 1197.99 | 1102.58 | 118.88 | 25.32721 | 1193.9 | 237.09 | 13.44 | 1.328 | 1.334 | 2.054763 | 211.77 | 1180.68 | 47.92 | 22.33 | 2.970913 | 1.16755 | 163.85 | 1171.94 | 44.59 | 4.1991 | 23.78 | 119.26 | 1169.93 | 35.51 | 24.07 | 4.284385 | 1.16755 | 83.75 | 1164.13 | 26.68 | 5.040249 | 22.96 | 57.07 | 1156.52 | 18.17 | 21.46 | 5.000108 | 1.16755 | 1394.39 | 1210.29
0.000395999989 | 0.00215000007 | 9.40000027e-05 | 6.70000009e-05 | 236.087 | 1544.83 | 1173.32 | 1085.87 | 323.32 | 27.41775 | 1183.91 | 251.93 | 14.4 | 1.328 | 1.334 | 1.763415 | 224.51 | 1171.06 | 52.31 | 22.64 | 2.622219 | 1.16755 | 172.2 | 1163.55 | 48.99 | 3.970049 | 25.68 | 123.21 | 1162.72 | 40.4 | 25.24 | 3.743999 | 1.16755 | 82.81 | 1158.25 | 29.03 | 5.03423 | 24.3 | 53.78 | 1151.5 | 18.95 | 22.76 | 5.000045 | 1.16755 | 1287.49 | 1105.6
0.000395999989 | 0.00215000007 | 9.40000027e-05 | 6.70000009e-05 | 237.5205 | 1554.21 | 1175.38 | 1092.02 | 332.75 | 27.88537 | 1191.12 | 253.02 | 13.76 | 1.328 | 1.334 | 1.671055 | 225.13 | 1178.65 | 52.05 | 22.31 | 2.612847 | 1.16755 | 173.08 | 1171.42 | 49.68 | 3.978451 | 25.08 | 123.4 | 1170.75 | 40.29 | 24.95 | 3.749473 | 1.16755 | 83.11 | 1166.59 | 29.24 | 5.036064 | 23.61 | 53.87 | 1160.16 | 19.06 | 22.32 | 5.000045 | 1.16755 | 1285.08 | 1102.49
0.000395999989 | 0.00215000007 | 9.40000027e-05 | 6.70000009e-05 | 235.9769 | 1544.11 | 1190.19 | 1103.54 | 304.85 | 27.50267 | 1198.3 | 251.88 | 13.33 | 1.328 | 1.334 | 1.836126 | 224.38 | 1185.66 | 52.26 | 21.95 | 2.553264 | 1.16755 | 172.12 | 1178.05 | 48.99 | 3.97111 | 24.11 | 123.13 | 1176.9 | 39.67 | 23.95 | 3.93341 | 1.16755 | 83.46 | 1172.3 | 29.83 | 5.039677 | 23.23 | 53.63 | 1165.71 | 18.82 | 21.89 | 5.000067 | 1.16755 | 1291.46 | 1032.5
0.000395999989 | 0.00215000007 | 9.40000027e-05 | 6.70000009e-05 | 237.3432 | 1553.05 | 1167.78 | 1081.58 | 310.38 | 27.63779 | 1181.92 | 252.88 | 14.02 | 1.328 | 1.334 | 1.832981 | 225.24 | 1169.35 | 52.14 | 23.5 | 2.613773 | 1.16755 | 173.1 | 1162.19 | 49.18 | 3.948025 | 25.74 | 123.92 | 1161.4 | 40.1 | 25.27 | 3.712271 | 1.16755 | 83.82 | 1156.97 | 30.13 | 5.040824 | 25.04 | 53.69 | 1150.88 | 18.88 | 22.96 | 4.99997 | 1.16755 | 1291.58 | 1031.33
0.000395999989 | 0.00215000007 | 9.40000027e-05 | 6.70000009e-05 | 236.3315 | 1546.43 | 1159.08 | 1074.19 | 306.99 | 27.32419 | 1175.29 | 252.13 | 14.46 | 1.328 | 1.334 | 1.887314 | 224.8 | 1163.25 | 52.25 | 23.65 | 2.617278 | 1.16755 | 172.55 | 1156.23 | 48.93 | 3.950382 | 26.19 | 123.62 | 1155.64 | 40.32 | 25.95 | 3.721909 | 1.16755 | 83.3 | 1151.6 | 29.62 | 5.035174 | 25.24 | 53.68 | 1145.67 | 18.85 | 23.48 | 5.000067 | 1.16755 | 1291.8 | 1047.61
0.000386 | 0.00216999999 | 6.80000012e-05 | 7.10000022e-05 | 236.9504 | 1550.48 | 1173.27 | 1088.08 | 312.28 | 27.54472 | 1182.86 | 252.65 | 14.41 | 1.328 | 1.334 | 1.82945 | 225.11 | 1170.55 | 52.3 | 23.37 | 2.617465 | 1.16755 | 172.81 | 1163.61 | 49.12 | 3.956215 | 24.89 | 123.69 | 1162.78 | 40.04 | 25.03 | 3.616324 | 1.16755 | 83.65 | 1158.34 | 29.9 | 5.040128 | 24.05 | 53.75 | 1152 | 18.95 | 22.91 | 5.000068 | 1.16755 | 1289.05 | 1076.11
0.000386 | 0.00216999999 | 6.80000012e-05 | 7.10000022e-05 | 235.4436 | 1540.62 | 1159.29 | 1069.88 | 306.82 | 27.17047 | 1167.36 | 251.84 | 15.17 | 1.328 | 1.334 | 1.886315 | 224.67 | 1154.73 | 51.6 | 24.17 | 2.679701 | 1.16755 | 173.07 | 1147.52 | 47.89 | 3.703401 | 25.93 | 125.18 | 1146.36 | 41.26 | 26.46 | 3.488694 | 1.16755 | 83.92 | 1141.88 | 29.99 | 5.032991 | 25.84 | 53.93 | 1135.72 | 19.1 | 24.06 | 5.000071 | 1.16755 | 1287.54 | 1076.57
0.000386 | 0.00216999999 | 6.80000012e-05 | 7.10000022e-05 | 237.8276 | 1556.22 | 1161.31 | 1077.92 | 320.67 | 27.79489 | 1172.9 | 253.67 | 14.13 | 1.328 | 1.334 | 1.830318 | 225.87 | 1161.14 | 52.12 | 23.4 | 2.606941 | 1.16755 | 173.75 | 1154.42 | 49.63 | 3.951914 | 25.89 | 124.12 | 1153.97 | 40.4 | 25.51 | 3.728353 | 1.16755 | 83.72 | 1150.13 | 29.9 | 5.03617 | 24.94 | 53.82 | 1144.57 | 19 | 23.33 | 5.000068 | 1.16755 | 1285.18 | 1309.37
0.000386 | 0.00216999999 | 6.80000012e-05 | 7.10000022e-05 | 236.1588 | 1545.3 | 1165.49 | 1081.93 | 306.68 | 27.58055 | 1178.56 | 252.52 | 13.84 | 1.328 | 1.334 | 1.836487 | 224.94 | 1166.67 | 52.21 | 23.15 | 2.617194 | 1.16755 | 172.73 | 1159.84 | 49.01 | 3.952356 | 24.84 | 123.72 | 1159.11 | 39.92 | 24.8 | 3.813545 | 1.16755 | 83.8 | 1155.1 | 29.95 | 5.037882 | 24.19 | 53.85 | 1149.33 | 19.04 | 23.01 | 5.000065 | 1.16755 | 1286.26 | 1312.16
0.000386 | 0.00216999999 | 6.80000012e-05 | 7.10000022e-05 | 236.2077 | 1545.62 | 1161.46 | 1074.36 | 310.42 | 27.47917 | 1170.56 | 252.66 | 14.31 | 1.328 | 1.334 | 1.83508 | 225.18 | 1158.26 | 52.27 | 23.95 | 2.615484 | 1.16755 | 172.91 | 1151.22 | 49.14 | 3.952425 | 25.98 | 123.77 | 1150.53 | 40.22 | 25.67 | 3.719052 | 1.16755 | 83.55 | 1146.3 | 29.74 | 5.034824 | 25.28 | 53.81 | 1140.31 | 18.99 | 23.43 | 5.000075 | 1.16755 | 1284.43 | 1313.63
0.000386 | 0.00216999999 | 6.80000012e-05 | 7.10000022e-05 | 237.5908 | 1554.67 | 1161.89 | 1079.59 | 320.05 | 27.82322 | 1170.64 | 253.73 | 14.11 | 1.328 | 1.334 | 1.899747 | 225.9 | 1159.26 | 52.14 | 23.61 | 2.607534 | 1.16755 | 173.76 | 1152.79 | 49.46 | 3.943213 | 25.65 | 124.3 | 1152.4 | 40.16 | 25.51 | 3.709666 | 1.16755 | 84.14 | 1148.74 | 30.07 | 5.038711 | 24.8 | 54.07 | 1143.52 | 19.23 | 23.45 | 5.000068 | 1.16755 | 1284.18 | 1311.75
0.000326999987 | 0.00221000006 | 0.000100999998 | 6.29999995e-05 | 234.9729 | 1537.54 | 1158.66 | 1072.06 | 302.44 | 27.16292 | 1165.44 | 251.8 | 15.15 | 1.328 | 1.334 | 1.833246 | 224.64 | 1153.25 | 49.5 | 23.58 | 2.638963 | 1.16755 | 175.14 | 1146.29 | 48.91 | 3.980253 | 25.56 | 126.23 | 1145.71 | 41.29 | 25.64 | 3.534087 | 1.16755 | 84.94 | 1141.57 | 30.59 | 5.031673 | 25.07 | 54.35 | 1136.15 | 19.53 | 23.22 | 5.000067 | 1.16755 | 1284.55 | 1312.04
0.000326999987 | 0.00221000006 | 0.000100999998 | 6.29999995e-05 | 236.7365 | 1549.08 | 1162.9 | 1078.48 | 314.36 | 27.58284 | 1169.43 | 253.02 | 14.47 | 1.328 | 1.334 | 1.890447 | 225.44 | 1157.43 | 52.22 | 23.78 | 2.61266 | 1.16755 | 173.22 | 1150.78 | 49 | 3.934989 | 25.63 | 124.22 | 1150.23 | 40.22 | 25.19 | 3.60394 | 1.16755 | 84 | 1146.09 | 30.04 | 5.038284 | 24.84 | 53.96 | 1140.55 | 19.14 | 22.86 | 5.000068 | 1.16755 | 1284.41 | 1309.27
0.000326999987 | 0.00221000006 | 0.000100999998 | 6.29999995e-05 | 235.9296 | 1543.8 | 1170.25 | 1088.38 | 309.31 | 27.53466 | 1174.68 | 252.45 | 14.02 | 1.328 | 1.334 | 1.895919 | 224.91 | 1162.99 | 52.26 | 23.15 | 2.618759 | 1.16755 | 172.65 | 1156.57 | 49.19 | 3.799433 | 25.03 | 123.46 | 1156.01 | 39.93 | 24.64 | 3.618292 | 1.16755 | 83.53 | 1152.11 | 29.63 | 5.033051 | 23.96 | 53.9 | 1146.68 | 19.09 | 22.47 | 5.000075 | 1.16755 | 1285.4 | 1377.37
0.000326999987 | 0.00221000006 | 0.000100999998 | 6.29999995e-05 | 237.0268 | 1550.98 | 1168.23 | 1087.93 | 316.77 | 27.67733 | 1174.29 | 253.08 | 13.71 | 1.328 | 1.334 | 1.830095 | 225.41 | 1163.12 | 52.26 | 22.88 | 2.614766 | 1.16755 | 173.15 | 1156.81 | 49.04 | 3.942049 | 24.74 | 124.11 | 1156.38 | 39.82 | 24.37 | 3.693478 | 1.16755 | 84.29 | 1152.73 | 30.17 | 5.044792 | 23.84 | 54.12 | 1147.67 | 19.29 | 22.37 | 5.000067 | 1.16755 | 1285.82 | 1526.07
0.000326999987 | 0.00221000006 | 0.000100999998 | 6.29999995e-05 | 236.1328 | 1545.13 | 1158.28 | 1077.49 | 309.25 | 27.40673 | 1169.09 | 252.27 | 13.9 | 1.328 | 1.334 | 1.822638 | 224.87 | 1157.68 | 52.2 | 23.29 | 2.61699 | 1.16755 | 172.67 | 1151.32 | 48.78 | 3.775222 | 25.35 | 123.89 | 1150.78 | 39.85 | 24.99 | 3.796496 | 1.16755 | 84.04 | 1147.32 | 29.91 | 5.039631 | 24.57 | 54.13 | 1142.31 | 19.3 | 22.83 | 5.00007 | 1.16755 | 1286.83 | 1477.85
0.000395999989 | 0.00215000007 | 9.40000027e-05 | 6.70000009e-05 | 236.6631 | 1548.6 | 1172.46 | 1090.95 | 314.12 | 27.51191 | 1175.23 | 252.77 | 14.14 | 1.328 | 1.334 | 1.825576 | 225.26 | 1163.53 | 52.35 | 22.99 | 2.616663 | 1.16755 | 172.91 | 1157.15 | 48.95 | 3.944036 | 24.96 | 123.96 | 1156.72 | 39.83 | 24.66 | 3.800831 | 1.16755 | 84.13 | 1153.16 | 30.01 | 5.041478 | 24.13 | 54.12 | 1148.08 | 19.28 | 22.49 | 5.000069 | 1.16755 | 1286.71 | 1474.93
0.000395999989 | 0.00215000007 | 9.40000027e-05 | 6.70000009e-05 | 236.0748 | 1544.75 | 1166.51 | 1084.71 | 308.82 | 27.39415 | 1174.02 | 252.27 | 13.72 | 1.328 | 1.334 | 1.828259 | 224.87 | 1162.52 | 52.27 | 22.84 | 2.618352 | 1.16755 | 172.6 | 1155.99 | 48.87 | 3.948237 | 24.67 | 123.73 | 1155.41 | 39.58 | 24.37 | 3.68625 | 1.16755 | 84.15 | 1151.46 | 30.02 | 5.039831 | 23.79 | 54.13 | 1146.04 | 19.33 | 22.48 | 5.000066 | 1.16755 | 1286.96 | 1474.21
0.000395999989 | 0.00215000007 | 9.40000027e-05 | 6.70000009e-05 | 237.0559 | 1551.17 | 1161.12 | 1077.78 | 317.61 | 27.41249 | 1171.19 | 253.06 | 14.28 | 1.328 | 1.334 | 1.821988 | 225.65 | 1159.28 | 52.35 | 23.39 | 2.54079 | 1.16755 | 173.3 | 1152.5 | 48.96 | 3.929595 | 25.74 | 124.34 | 1151.98 | 40.11 | 25.39 | 3.694245 | 1.16755 | 84.23 | 1148.19 | 30.04 | 5.041454 | 24.85 | 54.19 | 1142.79 | 19.35 | 22.99 | 5.000073 | 1.16755 | 1286.27 | 1469.62
0.000395999989 | 0.00215000007 | 9.40000027e-05 | 6.70000009e-05 | 235.7003 | 1542.3 | 1171.05 | 1085.96 | 308.65 | 27.13495 | 1170.44 | 252.05 | 14.89 | 1.328 | 1.334 | 1.823953 | 224.91 | 1158.55 | 51.6 | 23.74 | 2.602636 | 1.16755 | 173.31 | 1151.86 | 48.98 | 3.912249 | 25.77 | 124.33 | 1151.38 | 40.36 | 25.57 | 3.68798 | 1.16755 | 83.97 | 1147.59 | 29.86 | 5.035102 | 24.78 | 54.11 | 1142.14 | 19.28 | 23.21 | 5.000011 | 1.16755 | 1286.29 | 1472.72
0.000323999993 | 0.00209999993 | 8.9000001e-05 | 6.50000002e-05 | 236.5103 | 1547.6 | 1164.06 | 1080.76 | 314.76 | 27.28107 | 1170.26 | 252.66 | 14.65 | 1.328 | 1.334 | 1.821376 | 225.38 | 1158.55 | 51.71 | 23.4 | 2.600605 | 1.16755 | 173.67 | 1151.96 | 49.12 | 3.91092 | 25.01 | 124.55 | 1151.38 | 40.29 | 24.98 | 3.685156 | 1.16755 | 84.26 | 1147.57 | 30.06 | 5.034259 | 24.28 | 54.2 | 1142.14 | 19.37 | 22.66 | 5.000075 | 1.16755 | 1286.86 | 1474.49
0.000323999993 | 0.00209999993 | 8.9000001e-05 | 6.50000002e-05 | 235.7064 | 1542.34 | 1170.94 | 1086.66 | 307.01 | 27.30668 | 1176.35 | 251.93 | 14.06 | 1.328 | 1.334 | 1.828375 | 224.62 | 1164.36 | 52.33 | 23.02 | 2.621779 | 1.16755 | 172.29 | 1157.57 | 48.77 | 3.952255 | 24.93 | 123.52 | 1156.88 | 39.71 | 24.4 | 3.696623 | 1.16755 | 83.81 | 1152.65 | 29.81 | 5.036405 | 24.18 | 54 | 1146.92 | 19.19 | 22.34 | 5.000075 | 1.16755 | 1287.93 | 1429.43
0.000323999993 | 0.00209999993 | 8.9000001e-05 | 6.50000002e-05 | 236.8832 | 1550.04 | 1184.3 | 1099.85 | 314.9 | 27.45187 | 1186.06 | 252.79 | 13.98 | 1.328 | 1.334 | 1.831244 | 225.34 | 1174.13 | 52.44 | 22.71 | 2.546051 | 1.16755 | 172.9 | 1167.15 | 49.24 | 3.961323 | 24.42 | 123.66 | 1166.36 | 39.79 | 24.07 | 3.708352 | 1.16755 | 83.87 | 1162.1 | 29.91 | 5.038817 | 23.33 | 53.96 | 1156.12 | 19.14 | 21.86 | 5.000074 | 1.16755 | 1288.89 | 1435.92
0.000323999993 | 0.00209999993 | 8.9000001e-05 | 6.50000002e-05 | 235.5536 | 1541.34 | 1173.15 | 1092.79 | 304.41 | 27.32148 | 1182.04 | 251.61 | 13.83 | 1.328 | 1.334 | 1.835047 | 224.29 | 1170.66 | 52.14 | 22.57 | 2.622195 | 1.16755 | 172.15 | 1164.21 | 48.78 | 3.954802 | 23.98 | 123.37 | 1163.59 | 39.47 | 23.75 | 3.687393 | 1.16755 | 83.9 | 1159.65 | 29.9 | 5.039605 | 22.95 | 54 | 1154.12 | 19.21 | 21.72 | 5.000068 | 1.16755 | 1289.06 | 1412.6
0.000326999987 | 0.00221000006 | 0.000100999998 | 6.29999995e-05 | 236.2795 | 1546.09 | 1183.89 | 1100.22 | 311.42 | 27.32687 | 1188.25 | 251.82 | 13.84 | 1.328 | 1.334 | 1.82563 | 224.5 | 1176.16 | 52.43 | 22.43 | 2.62532 | 1.16755 | 172.07 | 1169.29 | 48.68 | 3.957406 | 24.11 | 123.39 | 1168.44 | 39.53 | 23.67 | 3.692701 | 1.16755 | 83.86 | 1164.1 | 29.93 | 5.043765 | 23.08 | 53.93 | 1158.1 | 19.09 | 21.45 | 5.000008 | 1.16755 | 1291.11 | 1408.31
0.000326999987 | 0.00221000006 | 0.000100999998 | 6.29999995e-05 | 235.9112 | 1543.68 | 1184.91 | 1103.19 | 306.38 | 27.29864 | 1188.62 | 251.56 | 13.9 | 1.328 | 1.334 | 1.828682 | 224.26 | 1177.02 | 52.41 | 22.68 | 2.626986 | 1.16755 | 171.85 | 1170.43 | 48.73 | 3.967046 | 23.92 | 123.12 | 1169.72 | 39.49 | 23.89 | 3.805983 | 1.16755 | 83.63 | 1165.78 | 29.71 | 5.038798 | 22.66 | 53.92 | 1160.02 | 19.12 | 21.8 | 5.000074 | 1.16755 | 1292.24 | 1408.27
0.000326999987 | 0.00221000006 | 0.000100999998 | 6.29999995e-05 | 236.5944 | 1548.15 | 1181.65 | 1098.77 | 331.51 | 27.73669 | 1184.97 | 254.52 | 13.81 | 1.328 | 1.334 | 1.823558 | 226.78 | 1173.37 | 52.38 | 22.19 | 2.531126 | 1.16755 | 174.4 | 1166.57 | 49.7 | 3.936701 | 23.45 | 124.7 | 1165.71 | 40.07 | 23.41 | 3.80645 | 1.16755 | 84.63 | 1161.7 | 30.46 | 5.042413 | 22.44 | 54.17 | 1155.9 | 19.34 | 21.22 | 5.000067 | 1.16755 | 1271.71 | 1369.02
0.000326999987 | 0.00221000006 | 0.000100999998 | 6.29999995e-05 | 236.4965 | 1547.51 | 1186.37 | 1105.28 | 334 | 27.72984 | 1190.46 | 254.4 | 13.46 | 1.328 | 1.334 | 1.835618 | 226.67 | 1178.87 | 52.39 | 21.83 | 2.60378 | 1.16755 | 174.28 | 1172.33 | 49.78 | 3.78105 | 23.23 | 124.5 | 1171.43 | 40.05 | 23.2 | 3.814085 | 1.16755 | 84.45 | 1167.53 | 30.14 | 5.042382 | 21.8 | 54.31 | 1161.59 | 19.52 | 21.09 | 5.000087 | 1.16755 | 1271.84 | 1375.06
0.000274999999 | 0.0022499999 | 4.09999993e-05 | 6.29999995e-05 | 236.0278 | 1334.07 | 1203.27 | 1111.25 | 35.55 | 27.69965 | 1200.37 | 234.69 | 10.95 | 1.328 | 1.334 | 2.120873 | 206.99 | 1187.1 | 36.76 | 16.34 | 2.875691 | 1.16755 | 170.23 | 1177.34 | 37.3 | 3.840171 | 18.2 | 132.93 | 1175.76 | 32.83 | 19.92 | 4.78554 | 1.16755 | 100.1 | 1171.01 | 29.43 | 5.079542 | 19.89 | 70.67 | 1166.6 | 21.72 | 20.25 | 5.000073 | 1.16755 | 1326.85 | 1357.91
0.000365999993 | 0.00209999993 | 5.29999998e-05 | 0.000176999994 | 236.6433 | 1548.47 | 1212.47 | 1124.37 | 157.43 | 27.81174 | 1215.09 | 238.46 | 14.57 | 1.328 | 1.334 | 2.030512 | 210.65 | 1203.03 | 50.22 | 22.85 | 2.85831 | 1.16755 | 160.43 | 1194.72 | 45.84 | 4.231659 | 24.18 | 114.59 | 1194.48 | 35.48 | 23.73 | 4.106745 | 1.16755 | 79.11 | 1188.19 | 27 | 5.022053 | 22.69 | 52.11 | 1179.67 | 17.27 | 21.84 | 5.000158 | 1.16755 | 1445.36 | 1335.52
0.000365999993 | 0.00209999993 | 5.29999998e-05 | 0.000176999994 | 236.3315 | 1546.43 | 1211.57 | 1122.45 | 157.02 | 27.84283 | 1222.42 | 238.46 | 14.13 | 1.328 | 1.334 | 2.030746 | 210.62 | 1209.99 | 50.58 | 22.35 | 2.944301 | 1.16755 | 160.04 | 1201.4 | 44.92 | 4.201956 | 24.36 | 115.12 | 1199.38 | 36.02 | 24.24 | 4.224292 | 1.16755 | 79.1 | 1193.31 | 27.12 | 5.02775 | 23.42 | 51.98 | 1184.82 | 17.14 | 21.66 | 5.0001 | 1.16755 | 1443.55 | 1336.65
0.000365999993 | 0.00209999993 | 5.29999998e-05 | 0.000176999994 | 237.6488 | 1555.05 | 1204.57 | 1121.13 | 164.59 | 27.98545 | 1216.07 | 238.91 | 14.42 | 1.328 | 1.334 | 2.030018 | 210.92 | 1204.57 | 49.8 | 22.73 | 2.921829 | 1.16755 | 161.12 | 1196.81 | 45.14 | 4.328172 | 24.6 | 115.98 | 1195.5 | 36.9 | 24.92 | 4.116873 | 1.16755 | 79.08 | 1190.37 | 26.99 | 5.027181 | 23.21 | 52.09 | 1182.66 | 17.24 | 22.08 | 5.000094 | 1.16755 | 1443.69 | 1336.22
0.000283000001 | 0.00218999991 | 7.30000029e-05 | 3.30000003e-05 | 236.2474 | 1545.88 | 1201.32 | 1115.51 | 168.46 | 27.98489 | 1207.86 | 239.15 | 14.73 | 1.328 | 1.334 | 2.02811 | 211.17 | 1196.21 | 49.65 | 22.53 | 2.914973 | 1.16755 | 161.52 | 1188.3 | 46.12 | 4.198329 | 24.38 | 115.4 | 1186.83 | 36.6 | 24.72 | 4.02703 | 1.16755 | 78.8 | 1173.76 | 26.81 | 5.029762 | 23.55 | 51.99 | 1165.99 | 17.17 | 22.19 | 5.000093 | 1.16755 | 1431.45 | 1333.71
0.000283000001 | 0.00218999991 | 7.30000029e-05 | 3.30000003e-05 | 235.5292 | 1541.18 | 1189.52 | 1107.47 | 159.85 | 27.93364 | 1204.65 | 238.8 | 14.79 | 1.328 | 1.334 | 1.960008 | 210.87 | 1193.34 | 48.83 | 22.22 | 2.899085 | 1.16755 | 162.04 | 1185.68 | 45.82 | 4.141488 | 24.79 | 116.22 | 1184.49 | 37.56 | 24.91 | 3.923437 | 1.16755 | 78.66 | 1178.03 | 26.71 | 5.027151 | 23.74 | 51.95 | 1167.81 | 17.14 | 23.3 | 5.000098 | 1.16755 | 1432.82 | 1337.01
0.000283000001 | 0.00218999991 | 7.30000029e-05 | 3.30000003e-05 | 236.3743 | 1546.71 | 1187.18 | 1103.25 | 165.7 | 27.95265 | 1202.51 | 239.11 | 15.12 | 1.328 | 1.334 | 2.031142 | 211.16 | 1191.07 | 47.92 | 22.22 | 3.035373 | 1.16755 | 163.24 | 1183.33 | 46.05 | 4.090234 | 25.37 | 117.19 | 1182.12 | 37.94 | 25.27 | 4.00011 | 1.16755 | 79.25 | 1175.68 | 27.15 | 5.028045 | 24.47 | 52.1 | 1165.49 | 17.26 | 23.53 | 5.000095 | 1.16755 | 1432.46 | 1382.03
0.000283000001 | 0.00218999991 | 7.30000029e-05 | 3.30000003e-05 | 236.4721 | 1547.35 | 1184.05 | 1099.91 | 162.53 | 27.95625 | 1202.23 | 239.15 | 15.3 | 1.328 | 1.334 | 2.0311 | 211.19 | 1190.5 | 47.51 | 22.85 | 2.942956 | 1.16755 | 163.68 | 1182.62 | 46.39 | 4.086317 | 26.04 | 117.29 | 1181.52 | 38.2 | 26.19 | 3.902462 | 1.16755 | 79.09 | 1175.05 | 27.08 | 5.023933 | 24.69 | 52.01 | 1164.65 | 17.17 | 24.27 | 5.000096 | 1.16755 | 1432.34 | 1334.31
0.000297999999 | 0.00218000007 | 8.9000001e-05 | 4.50000007e-05 | 234.6749 | 1535.59 | 1165.99 | 1083.44 | 150.97 | 27.86686 | 1182.69 | 238.59 | 16.41 | 1.328 | 1.334 | 1.965689 | 210.72 | 1171.48 | 44.26 | 22.51 | 2.795449 | 1.16755 | 166.46 | 1163.58 | 45.27 | 4.017061 | 25.98 | 121.19 | 1162.67 | 38.66 | 26.88 | 3.707052 | 1.16755 | 82.53 | 1157 | 29.26 | 4.973102 | 25.87 | 53.27 | 1148.58 | 18.39 | 25.35 | 5.000089 | 1.16755 | 1431.6 | 1331.51
0.000297999999 | 0.00218000007 | 8.9000001e-05 | 4.50000007e-05 | 235.656 | 1542.01 | 1169.08 | 1086.03 | 159.32 | 27.92586 | 1185.07 | 239 | 16.1 | 1.328 | 1.334 | 1.959753 | 211.07 | 1173.78 | 45.28 | 22.6 | 2.891963 | 1.16755 | 165.79 | 1166.01 | 44.93 | 4.043085 | 25.98 | 120.86 | 1165.02 | 39.13 | 26.62 | 3.754661 | 1.16755 | 81.73 | 1159.29 | 28.75 | 5.023324 | 25.83 | 52.98 | 1150.66 | 18.1 | 25.09 | 5.000087 | 1.16755 | 1429.71 | 1325.78
0.000297999999 | 0.00218000007 | 8.9000001e-05 | 4.50000007e-05 | 235.1593 | 1538.76 | 1166.44 | 1082.25 | 157.87 | 27.78486 | 1187.33 | 238.81 | 16.44 | 1.328 | 1.334 | 1.960758 | 211.03 | 1175.63 | 44.38 | 22.64 | 2.871013 | 1.16755 | 166.65 | 1167.58 | 45.18 | 4.006414 | 26.29 | 121.47 | 1166.54 | 38.88 | 27.26 | 3.806709 | 1.16755 | 82.59 | 1160.79 | 29.3 | 4.951333 | 26.06 | 53.29 | 1151.98 | 18.42 | 25.85 | 5.000097 | 1.16755 | 1429.2 | 1301.42
0.000297999999 | 0.00218000007 | 8.9000001e-05 | 4.50000007e-05 | 236.2429 | 1545.85 | 1160.21 | 1079.39 | 162.28 | 28.74763 | 1178.08 | 239.26 | 16.17 | 1.328 | 1.334 | 2.036594 | 210.51 | 1167.36 | 44.6 | 22.74 | 2.89155 | 1.16755 | 165.91 | 1159.9 | 44.76 | 4.032224 | 25.68 | 121.15 | 1158.98 | 39.14 | 26.71 | 3.745667 | 1.16755 | 82.01 | 1154.9 | 28.68 | 5.027816 | 25.49 | 53.33 | 1146.64 | 18.43 | 25.18 | 5.000084 | 1.16755 | 1429.13 | 1300.48
0.000297999999 | 0.00218000007 | 8.9000001e-05 | 4.50000007e-05 | 235.1807 | 1538.9 | 1164.4 | 1081.88 | 157.68 | 28.51848 | 1178.07 | 238.84 | 16.42 | 1.328 | 1.334 | 2.037677 | 210.32 | 1167.12 | 44.57 | 22.34 | 2.89112 | 1.16755 | 165.75 | 1159.43 | 44.66 | 4.028547 | 26.01 | 121.09 | 1158.51 | 38.91 | 26.66 | 3.729471 | 1.16755 | 82.18 | 1154.23 | 28.82 | 5.028316 | 25.91 | 53.36 | 1145.82 | 18.46 | 25.34 | 5.000086 | 1.16755 | 1429.66 | 1295.66
0.000297999999 | 0.00218000007 | 8.9000001e-05 | 4.50000007e-05 | 236.1955 | 1545.54 | 1163.48 | 1079 | 165.03 | 27.89987 | 1180 | 239.21 | 16.34 | 1.328 | 1.334 | 2.029406 | 211.31 | 1168.55 | 45.06 | 22.84 | 2.884167 | 1.16755 | 166.25 | 1160.63 | 44.3 | 3.988169 | 26.31 | 121.95 | 1159.51 | 38.8 | 27.34 | 3.786583 | 1.16755 | 83.15 | 1154.58 | 29.49 | 4.934863 | 26.34 | 53.66 | 1146.11 | 18.74 | 26.31 | 5.000086 | 1.16755 | 1431.06 | 1289.43
0.000297999999 | 0.00218000007 | 8.9000001e-05 | 4.50000007e-05 | 235.167 | 1538.81 | 1159.41 | 1078.57 | 154.11 | 29.20581 | 1172.68 | 238.68 | 16.55 | 1.328 | 1.334 | 1.980696 | 209.47 | 1161.94 | 44.32 | 22.74 | 2.903105 | 1.16755 | 165.15 | 1154.56 | 44.25 | 4.034477 | 25.74 | 120.9 | 1153.72 | 38.91 | 27.03 | 3.73614 | 1.16755 | 81.99 | 1149.86 | 28.67 | 5.028255 | 25.61 | 53.32 | 1141.87 | 18.42 | 25.47 | 5.000085 | 1.16755 | 1432.16 | 1298.35
0.000297999999 | 0.00218000007 | 8.9000001e-05 | 4.50000007e-05 | 235.8639 | 1543.37 | 1164.75 | 1081.91 | 158.7 | 28.47312 | 1174.45 | 238.88 | 16.35 | 1.328 | 1.334 | 1.974246 | 210.41 | 1163.44 | 44.69 | 22.54 | 2.892249 | 1.16755 | 165.72 | 1155.83 | 44.56 | 4.024036 | 26.18 | 121.16 | 1154.97 | 38.95 | 27.06 | 3.828305 | 1.16755 | 82.21 | 1150.46 | 28.81 | 5.019414 | 26.1 | 53.4 | 1142.48 | 18.49 | 25.71 | 5.000084 | 1.16755 | 1433.67 | 1299.08
0.000297999999 | 0.00218000007 | 8.9000001e-05 | 4.50000007e-05 | 236.0946 | 1544.88 | 1159.24 | 1080.77 | 165.28 | 29.28948 | 1167.59 | 239.26 | 16.69 | 1.328 | 1.334 | 1.975398 | 209.97 | 1157.25 | 44.08 | 22.74 | 2.892799 | 1.16755 | 165.89 | 1150.32 | 44.11 | 4.162679 | 25.8 | 121.78 | 1149.87 | 38.85 | 27.28 | 3.797959 | 1.16755 | 82.93 | 1146.69 | 29.25 | 4.96642 | 25.97 | 53.68 | 1139.6 | 18.76 | 26.03 | 5.000083 | 1.16755 | 1428.44 | 1230.47
0.00033499999 | 0.00216999999 | 5.09999991e-05 | 7.10000022e-05 | 235.3244 | 1539.84 | 1169.85 | 1086.98 | 222.17 | 28.66583 | 1176.91 | 242.87 | 15.55 | 1.328 | 1.334 | 1.899424 | 214.2 | 1165.8 | 52.15 | 24.34 | 2.936777 | 1.16755 | 162.05 | 1159.07 | 46.17 | 4.079237 | 26.2 | 115.88 | 1158.23 | 37.17 | 25.83 | 3.895372 | 1.16755 | 78.71 | 1153.57 | 26.68 | 5.034188 | 24.35 | 52.03 | 1143.49 | 17.2 | 23.94 | 5.000085 | 1.16755 | 1373.95 | 1302.98
0.00033499999 | 0.00216999999 | 5.09999991e-05 | 7.10000022e-05 | 237.4165 | 1553.53 | 1163.28 | 1125.35 | 239.08 | 28.80269 | 1171.59 | 244.02 | 16.02 | 1.328 | 1.334 | 1.906965 | 215.22 | 1159.2 | 51.58 | 24.47 | 2.836013 | 1.16755 | 163.64 | 1152.66 | 46.67 | 4.038196 | 26.11 | 116.97 | 1151.95 | 37.51 | 26.12 | 3.875096 | 1.16755 | 79.46 | 1147.66 | 27.13 | 5.032238 | 24.52 | 52.33 | 1138.08 | 17.48 | 24.42 | 5.000083 | 1.16755 | 1372.97 | 1141.14
0.000365999993 | 0.00209999993 | 5.29999998e-05 | 0.000176999994 | 236.8924 | 1550.1 | 1159.76 | 1071.64 | 238.29 | 28.69244 | 1166.65 | 244.02 | 16.93 | 1.328 | 1.334 | 1.903277 | 215.33 | 1153.32 | 49.62 | 24.97 | 2.789757 | 1.16755 | 165.71 | 1145.92 | 46.43 | 4.064251 | 27.13 | 119.28 | 1144.96 | 39.11 | 27.02 | 3.645991 | 1.16755 | 80.17 | 1140.02 | 27.72 | 5.032489 | 25.34 | 52.45 | 1129.53 | 17.56 | 25.05 | 5.000085 | 1.16755 | 1369.65 | 1144.96
0.000365999993 | 0.00209999993 | 5.29999998e-05 | 0.000176999994 | 234.6886 | 1535.68 | 1164.91 | 1081.35 | 215.18 | 28.81149 | 1172.18 | 242.86 | 15.55 | 1.328 | 1.334 | 1.910889 | 214.05 | 1161.06 | 51.39 | 24.3 | 2.847109 | 1.16755 | 162.66 | 1154.11 | 46.5 | 4.061858 | 25.95 | 116.16 | 1153.19 | 37.03 | 25.55 | 3.872185 | 1.16755 | 79.13 | 1148.42 | 27.06 | 5.03175 | 24.38 | 52.07 | 1138.25 | 17.24 | 23.68 | 5.000077 | 1.16755 | 1369.84 | 1182.92
0.000365999993 | 0.00209999993 | 5.29999998e-05 | 0.000176999994 | 235.5154 | 1541.09 | 1164.22 | 1082.19 | 229.12 | 28.86673 | 1171.1 | 243.11 | 15.91 | 1.328 | 1.334 | 1.903592 | 214.24 | 1160.07 | 51.79 | 24.45 | 2.930503 | 1.16755 | 162.45 | 1153.53 | 46.34 | 4.071321 | 26.51 | 116.11 | 1152.86 | 37.64 | 25.99 | 3.816379 | 1.16755 | 78.47 | 1148.31 | 26.41 | 5.031576 | 24.52 | 52.06 | 1138.19 | 17.21 | 23.93 | 5.000106 | 1.16755 | 1373.67 | 1183.01
0.000349999988 | 0.00216999999 | 7.30000029e-05 | 7.10000022e-05 | 234.3112 | 1533.21 | 1163.99 | 1079.29 | 212.84 | 28.3368 | 1174.67 | 242.43 | 17.24 | 1.328 | 1.334 | 1.907111 | 214.1 | 1163.13 | 49.3 | 24.35 | 2.795093 | 1.16755 | 164.8 | 1155.83 | 46.47 | 3.931629 | 26.73 | 118.33 | 1154.89 | 38.64 | 26.61 | 3.64497 | 1.16755 | 79.69 | 1150.01 | 27.29 | 5.023359 | 25.05 | 52.4 | 1139.49 | 17.51 | 24.75 | 5.000097 | 1.16755 | 1371.77 | 1311.28
0.000349999988 | 0.00216999999 | 7.30000029e-05 | 7.10000022e-05 | 233.761 | 1529.61 | 1166.53 | 1087.44 | 210.21 | 28.48271 | 1172.94 | 242.25 | 16.43 | 1.328 | 1.334 | 1.905982 | 213.77 | 1162.52 | 51.12 | 23.91 | 2.842732 | 1.16755 | 162.65 | 1156.14 | 46.25 | 4.036441 | 25.41 | 116.4 | 1155.51 | 37.28 | 25.4 | 3.862184 | 1.16755 | 79.12 | 1151.4 | 26.89 | 5.028927 | 23.93 | 52.23 | 1142.11 | 17.38 | 23.85 | 5.000087 | 1.16755 | 1371.46 | 1311.11
0.000349999988 | 0.00216999999 | 7.30000029e-05 | 7.10000022e-05 | 234.2852 | 1533.04 | 1153.27 | 1069.99 | 213.62 | 28.88661 | 1166.24 | 242.48 | 17.21 | 1.328 | 1.334 | 1.903232 | 213.59 | 1154.96 | 49.33 | 24.27 | 2.806932 | 1.16755 | 164.26 | 1147.83 | 46.03 | 3.939005 | 26.66 | 118.23 | 1146.95 | 38.59 | 26.41 | 3.648384 | 1.16755 | 79.64 | 1142.14 | 27.27 | 5.027332 | 25.2 | 52.37 | 1132.32 | 17.48 | 24.72 | 5.000091 | 1.16755 | 1372.57 | 1312.75
0.000349999988 | 0.00216999999 | 7.30000029e-05 | 7.10000022e-05 | 237.3692 | 1553.22 | 1163.13 | 1081.55 | 234.75 | 28.7483 | 1173.78 | 244.07 | 16.13 | 1.328 | 1.334 | 1.964109 | 215.32 | 1161.38 | 52.23 | 25.09 | 2.924901 | 1.16755 | 163.09 | 1155.05 | 46.49 | 4.058908 | 27.05 | 116.6 | 1154.51 | 37.3 | 26.57 | 3.883299 | 1.16755 | 79.3 | 1150.24 | 27.11 | 5.031088 | 25.08 | 52.19 | 1140.53 | 17.35 | 24.41 | 5.000081 | 1.16755 | 1372.82 | 1312.03
0.000349999988 | 0.00216999999 | 7.30000029e-05 | 7.10000022e-05 | 235.4161 | 1540.44 | 1163.68 | 1083.33 | 219.08 | 28.93369 | 1172.69 | 242.85 | 15.74 | 1.328 | 1.334 | 1.964892 | 213.92 | 1162.17 | 51.57 | 24.67 | 2.854063 | 1.16755 | 162.35 | 1155.69 | 46.58 | 4.247359 | 26.44 | 115.77 | 1155.28 | 37.22 | 26.04 | 3.90281 | 1.16755 | 78.55 | 1150.89 | 26.52 | 5.02772 | 24.49 | 52.03 | 1141.12 | 17.19 | 24.24 | 5.000093 | 1.16755 | 1374.76 | 1311.26
0.000349999988 | 0.00216999999 | 7.30000029e-05 | 7.10000022e-05 | 235.2067 | 1539.07 | 1153.67 | 1071.14 | 218.42 | 28.6193 | 1168.06 | 242.81 | 17.04 | 1.328 | 1.334 | 1.9066 | 214.19 | 1157.06 | 49.42 | 24.22 | 2.874266 | 1.16755 | 164.77 | 1150.12 | 46.54 | 4.100824 | 26.63 | 118.23 | 1149.48 | 38.47 | 26.25 | 3.738915 | 1.16755 | 79.76 | 1144.89 | 27.37 | 5.027886 | 25.07 | 52.39 | 1134.99 | 17.52 | 24.35 | 5.00009 | 1.16755 | 1373.69 | 1311.09
0.000349999988 | 0.00216999999 | 7.30000029e-05 | 7.10000022e-05 | 235.5383 | 1541.24 | 1163.23 | 1078.4 | 217.56 | 28.61836 | 1171.79 | 242.97 | 16.48 | 1.328 | 1.334 | 1.901678 | 214.35 | 1160.46 | 50.84 | 25.04 | 2.757169 | 1.16755 | 163.51 | 1153.28 | 46.85 | 4.036141 | 26.68 | 116.66 | 1152.39 | 37.7 | 26.2 | 3.784987 | 1.16755 | 78.96 | 1147.44 | 26.86 | 5.026495 | 24.69 | 52.1 | 1136.87 | 17.28 | 24.34 | 5.000088 | 1.16755 | 1373.05 | 1386.64
0.000349999988 | 0.00216999999 | 7.30000029e-05 | 7.10000022e-05 | 235.031 | 1537.92 | 1167.09 | 1084.62 | 217.69 | 28.6747 | 1173.25 | 242.73 | 15.99 | 1.328 | 1.334 | 1.909903 | 214.05 | 1162.32 | 51.4 | 24.37 | 2.846473 | 1.16755 | 162.65 | 1155.56 | 46.44 | 4.056455 | 25.92 | 116.21 | 1154.72 | 37.26 | 25.48 | 3.879894 | 1.16755 | 78.95 | 1150.02 | 26.82 | 5.028601 | 24.16 | 52.13 | 1139.96 | 17.29 | 23.82 | 5.000089 | 1.16755 | 1372.6 | 1386.76
0.000349999988 | 0.00216999999 | 7.30000029e-05 | 7.10000022e-05 | 234.409 | 1533.85 | 1157.46 | 1076.62 | 214.33 | 28.64162 | 1170.62 | 242.49 | 16.39 | 1.328 | 1.334 | 1.899909 | 213.85 | 1159.8 | 50.67 | 24.29 | 2.831972 | 1.16755 | 163.18 | 1153.09 | 46.52 | 4.025815 | 26.17 | 116.66 | 1152.38 | 37.36 | 25.76 | 3.855379 | 1.16755 | 79.3 | 1147.94 | 27.05 | 5.030632 | 24.43 | 52.25 | 1138.19 | 17.41 | 24.02 | 5.000086 | 1.16755 | 1372.09 | 1387.4
0.000365999993 | 0.00209999993 | 5.29999998e-05 | 0.000176999994 | 228.9567 | 1532.17 | 1160.93 | 1076.73 | 212.77 | 28.06858 | 1168.98 | 236.24 | 14.88 | 1.328 | 1.334 | 1.903117 | 208.17 | 1157.35 | 49.67 | 25.05 | 3.039365 | 1.16755 | 158.5 | 1150.37 | 45.21 | 4.238523 | 27 | 113.29 | 1149.67 | 35.09 | 26.34 | 4.114781 | 1.16755 | 78.2 | 1144.99 | 26.42 | 5.03221 | 24.97 | 51.78 | 1135.19 | 16.94 | 24.55 | 5.00009 | 1.16755 | 1371.29 | 1525.86
0.000365999993 | 0.00209999993 | 5.29999998e-05 | 0.000176999994 | 230.4749 | 1542.33 | 1160.66 | 1077.56 | 220.97 | 28.07661 | 1168.04 | 237.01 | 15.62 | 1.328 | 1.334 | 1.962486 | 208.93 | 1156.66 | 49.74 | 24.64 | 2.949527 | 1.16755 | 159.19 | 1149.69 | 45.18 | 4.224464 | 26.6 | 114.01 | 1148.95 | 36.07 | 26.33 | 4.034632 | 1.16755 | 77.94 | 1144.48 | 26.29 | 5.034661 | 24.79 | 51.65 | 1134.36 | 16.81 | 24.03 | 5.000086 | 1.16755 | 1372.92 | 1525.65
0.000426999992 | 0.00211 | 3.9999999e-05 | 6.60000005e-05 | 235.1486 | 1538.69 | 1164.51 | 1083.08 | 220.6 | 28.66781 | 1178.53 | 242.95 | 15.66 | 1.328 | 1.334 | 1.962968 | 214.29 | 1167.68 | 51.56 | 23.72 | 2.846849 | 1.16755 | 162.73 | 1160.8 | 46.58 | 4.064117 | 25.4 | 116.15 | 1159.83 | 36.88 | 24.66 | 3.967616 | 1.16755 | 79.27 | 1154.99 | 27.14 | 5.030169 | 23.88 | 52.13 | 1144.91 | 17.29 | 23.05 | 5.000081 | 1.16755 | 1371.16 | 1526.67
0.000426999992 | 0.00211 | 3.9999999e-05 | 6.60000005e-05 | 237.6366 | 1554.97 | 1164.81 | 1085.35 | 236.19 | 28.9134 | 1177.1 | 244.29 | 15.16 | 1.328 | 1.334 | 1.967335 | 215.38 | 1165.19 | 51.99 | 23.84 | 2.844186 | 1.16755 | 163.39 | 1158.77 | 46.83 | 4.067787 | 25.49 | 116.56 | 1158.05 | 37.05 | 25.26 | 3.978958 | 1.16755 | 79.51 | 1153.82 | 27.23 | 5.03523 | 23.94 | 52.28 | 1144.15 | 17.44 | 23.84 | 5.000081 | 1.16755 | 1370.69 | 1520.93
0.00033499999 | 0.00216999999 | 5.09999991e-05 | 7.10000022e-05 | 236.4996 | 1547.53 | 1163.9 | 1085.86 | 229.46 | 28.98835 | 1177.86 | 243.76 | 14.27 | 1.328 | 1.334 | 1.908636 | 214.77 | 1167.32 | 52.01 | 22.81 | 2.852572 | 1.16755 | 162.76 | 1160.77 | 46.86 | 4.096262 | 24.7 | 115.9 | 1159.97 | 36.65 | 24.39 | 4.088446 | 1.16755 | 79.25 | 1155.71 | 27.03 | 5.035814 | 23.54 | 52.22 | 1146.29 | 17.4 | 23.15 | 5.000083 | 1.16755 | 1369.75 | 1525.03
0.00033499999 | 0.00216999999 | 5.09999991e-05 | 7.10000022e-05 | 236.7777 | 1549.35 | 1169.67 | 1090.67 | 232.13 | 28.86535 | 1181.79 | 243.88 | 14.7 | 1.328 | 1.334 | 1.966985 | 215.01 | 1171.36 | 52.06 | 22.88 | 2.850234 | 1.16755 | 162.95 | 1164.7 | 46.68 | 4.075528 | 24.69 | 116.27 | 1163.78 | 36.71 | 23.99 | 4.073879 | 1.16755 | 79.56 | 1159.21 | 27.37 | 5.038599 | 23.39 | 52.19 | 1149.48 | 17.36 | 22.86 | 5.000079 | 1.16755 | 1370.17 | 1536.5
0.00033499999 | 0.00216999999 | 5.09999991e-05 | 7.10000022e-05 | 236.5348 | 1547.76 | 1162.42 | 1084.93 | 229.01 | 28.79411 | 1173.39 | 243.78 | 15.13 | 1.328 | 1.334 | 1.904726 | 214.98 | 1162.45 | 52.05 | 23.74 | 2.850258 | 1.16755 | 162.93 | 1156.27 | 46.72 | 4.0776 | 25.36 | 116.21 | 1155.72 | 36.35 | 24.79 | 3.950991 | 1.16755 | 79.86 | 1151.55 | 27.35 | 5.030694 | 23.92 | 52.51 | 1142.62 | 17.68 | 23.91 | 5.000084 | 1.16755 | 1370.74 | 1536.94
0.00033499999 | 0.00216999999 | 5.09999991e-05 | 7.10000022e-05 | 237.9866 | 1557.26 | 1161.86 | 1085.9 | 239.76 | 29.00832 | 1171.68 | 244.5 | 14.79 | 1.328 | 1.334 | 1.963555 | 215.49 | 1160.5 | 52.11 | 23.08 | 2.845379 | 1.16755 | 163.38 | 1154.49 | 46.61 | 4.059375 | 24.8 | 116.77 | 1153.95 | 36.81 | 24.56 | 4.176092 | 1.16755 | 79.96 | 1150.31 | 27.44 | 5.039223 | 23.69 | 52.52 | 1142.01 | 17.71 | 23.3 | 5.000074 | 1.16755 | 1371.97 | 1536.21
0.00033499999 | 0.00216999999 | 5.09999991e-05 | 7.10000022e-05 | 236.0243 | 1544.42 | 1175.51 | 1095.61 | 224.12 | 28.81076 | 1186.71 | 243.38 | 14.25 | 1.328 | 1.334 | 1.910033 | 214.57 | 1175.84 | 52.02 | 22.53 | 2.854762 | 1.16755 | 162.55 | 1168.98 | 46.69 | 4.090364 | 24.34 | 115.86 | 1167.93 | 36.39 | 23.88 | 4.181355 | 1.16755 | 79.47 | 1163.33 | 27.24 | 5.036577 | 23.26 | 52.23 | 1153.6 | 17.4 | 22.86 | 5.000081 | 1.16755 | 1371.61 | 1537.26
0.00033499999 | 0.00216999999 | 5.09999991e-05 | 7.10000022e-05 | 237.0391 | 1551.06 | 1161.34 | 1083.92 | 233.53 | 28.80485 | 1170.21 | 243.9 | 15.44 | 1.328 | 1.334 | 1.902438 | 215.1 | 1158.5 | 51.38 | 23.59 | 2.8327 | 1.16755 | 163.72 | 1152.39 | 46.65 | 4.189219 | 25.22 | 117.07 | 1151.97 | 36.96 | 25.11 | 3.938207 | 1.16755 | 80.11 | 1148.15 | 27.56 | 5.036785 | 23.73 | 52.55 | 1139.36 | 17.71 | 23.69 | 5.000073 | 1.16755 | 1371.27 | 1537.17
0.00033499999 | 0.00216999999 | 5.09999991e-05 | 7.10000022e-05 | 235.928 | 1543.79 | 1164.52 | 1088.39 | 225.54 | 28.81341 | 1174.74 | 243.36 | 14.81 | 1.328 | 1.334 | 1.971365 | 214.55 | 1164.81 | 51.82 | 22.93 | 2.850553 | 1.16755 | 162.73 | 1158.62 | 46.44 | 4.063778 | 24.44 | 116.29 | 1157.95 | 36.57 | 24.2 | 4.167079 | 1.16755 | 79.72 | 1154.18 | 27.3 | 5.034419 | 23.55 | 52.42 | 1145.52 | 17.6 | 23 | 5.000075 | 1.16755 | 1371.02 | 1537.83
0.000283000001 | 0.00218999991 | 7.30000029e-05 | 3.30000003e-05 | 235.2342 | 1539.25 | 1182.78 | 1102.13 | 259.51 | 28.95799 | 1189.62 | 246.08 | 14.57 | 1.328 | 1.334 | 1.901773 | 217.12 | 1177.39 | 52.41 | 22.36 | 2.760175 | 1.16755 | 164.71 | 1170.59 | 47.51 | 4.064702 | 23.95 | 117.2 | 1170.99 | 37.11 | 23.1 | 4.085286 | 1.16755 | 80.09 | 1166.1 | 27.37 | 5.035216 | 22.19 | 52.72 | 1155.88 | 17.9 | 21.9 | 5.000048 | 1.16755 | 1335.84 | 1537.21
0.000283000001 | 0.00218999991 | 7.30000029e-05 | 3.30000003e-05 | 236.194 | 1545.53 | 1162.03 | 1085.09 | 265.42 | 29.08659 | 1170.25 | 246.64 | 15.21 | 1.328 | 1.334 | 1.897493 | 217.55 | 1158.7 | 52.29 | 23.49 | 2.752147 | 1.16755 | 165.26 | 1152.67 | 47.67 | 3.903367 | 25.17 | 117.59 | 1153.56 | 37.05 | 24.48 | 3.865708 | 1.16755 | 80.54 | 1149.3 | 27.54 | 5.032146 | 23.17 | 53 | 1140.41 | 18.17 | 23.44 | 5.000047 | 1.16755 | 1336.38 | 1445.58
0.000283000001 | 0.00218999991 | 7.30000029e-05 | 3.30000003e-05 | 235.0096 | 1537.78 | 1163.35 | 1088.35 | 254.71 | 29.10842 | 1169.72 | 245.94 | 15.08 | 1.328 | 1.334 | 1.897827 | 216.83 | 1158.7 | 51.53 | 22.9 | 2.744773 | 1.16755 | 165.3 | 1152.82 | 47.43 | 4.023131 | 24.63 | 117.87 | 1153.84 | 37.1 | 24.06 | 3.840919 | 1.16755 | 80.77 | 1149.85 | 27.88 | 5.034303 | 23.22 | 52.89 | 1141.6 | 18.06 | 23.1 | 5.000077 | 1.16755 | 1338.36 | 1528.48
0.000315000012 | 0.00212999992 | 6.80000012e-05 | 7.10000022e-05 | 228.3964 | 1421.36 | 1172.19 | 1087.12 | 180.61 | 27.31889 | 1180.05 | 234.71 | 15.26 | 1.328 | 1.334 | 1.955498 | 207.39 | 1168.39 | 49.49 | 22.89 | 2.972805 | 1.16755 | 157.9 | 1161.15 | 44.6 | 4.062777 | 24.01 | 113.3 | 1161.57 | 35.41 | 23.6 | 3.907758 | 1.16755 | 77.89 | 1156.21 | 26.33 | 5.036878 | 22.37 | 51.56 | 1145.68 | 16.69 | 22.12 | 5.000091 | 1.16755 | 1289.04 | 1527.97
0.000176000001 | 0.00187000004 | 9.69999965e-05 | 4.09999993e-05 | 229.8614 | 1327.86 | 1148.84 | 1067.63 | 69.45 | 26.91323 | 1156.28 | 229.37 | 13.24 | 1.328 | 1.334 | 2.07848 | 202.46 | 1144.75 | 44.04 | 20.9 | 3.084066 | 1.16755 | 158.42 | 1137.48 | 40.64 | 4.247095 | 23.07 | 117.78 | 1137.93 | 32.63 | 23.66 | 4.6211 | 1.16755 | 85.15 | 1134.34 | 24.95 | 5.06532 | 21.77 | 60.2 | 1126.86 | 17.28 | 22.42 | 5.000092 | 1.16755 | 1294.5 | 1526.95
0.000176000001 | 0.00187000004 | 9.69999965e-05 | 4.09999993e-05 | 229.8926 | 1328.04 | 1157.02 | 1069.58 | 59.84 | 26.93283 | 1172.73 | 229.37 | 12.64 | 1.328 | 1.334 | 2.021801 | 202.43 | 1159.69 | 44.29 | 20.89 | 3.011474 | 1.16755 | 158.14 | 1151.13 | 40.69 | 4.266672 | 22.64 | 117.45 | 1150.86 | 32.03 | 22.87 | 4.603889 | 1.16755 | 85.42 | 1145.78 | 25.48 | 5.068143 | 21.64 | 59.94 | 1136.9 | 17.06 | 20.6 | 5.000082 | 1.16755 | 1293.26 | 1526.69
0.000176000001 | 0.00187000004 | 9.69999965e-05 | 4.09999993e-05 | 229.8908 | 1328.03 | 1144.4 | 1064.65 | 70.91 | 27.0961 | 1155.25 | 229.7 | 12.62 | 1.328 | 1.334 | 2.083449 | 202.6 | 1143.99 | 43.69 | 20.83 | 2.99579 | 1.16755 | 158.91 | 1136.72 | 40.9 | 4.240104 | 22.91 | 118.01 | 1137.22 | 32.08 | 23.44 | 4.737398 | 1.16755 | 85.93 | 1133.75 | 25.54 | 5.062281 | 21.98 | 60.39 | 1126.76 | 17.48 | 20.17 | 5.000077 | 1.16755 | 1283.57 | 1526.36
0.000176000001 | 0.00187000004 | 9.69999965e-05 | 4.09999993e-05 | 230.327 | 1330.55 | 1142.57 | 1063.44 | 109.94 | 27.22244 | 1154.32 | 231.21 | 13.12 | 1.328 | 1.334 | 2.021099 | 203.99 | 1143.04 | 44.33 | 20.39 | 2.993215 | 1.16755 | 159.66 | 1135.89 | 41.04 | 4.234776 | 22.14 | 118.62 | 1136.23 | 32.37 | 22.52 | 4.597295 | 1.16755 | 86.25 | 1132.5 | 25.78 | 5.066671 | 21.38 | 60.47 | 1125.42 | 17.59 | 19.49 | 5.000076 | 1.16755 | 1255.82 | 1527.24
0.000209999998 | 0.00188 | 0.000118999997 | 4.89999984e-05 | 230.1228 | 1329.37 | 1149.3 | 1068.06 | 113.41 | 27.03682 | 1164.26 | 231.21 | 13.25 | 1.328 | 1.334 | 2.013147 | 204.18 | 1152.45 | 44.63 | 20.29 | 2.996731 | 1.16755 | 159.55 | 1144.86 | 41.06 | 4.083508 | 22.22 | 118.49 | 1144.89 | 32.43 | 22.45 | 4.609501 | 1.16755 | 86.06 | 1140.72 | 25.61 | 5.065984 | 21.33 | 60.45 | 1132.99 | 17.57 | 19.27 | 5.000079 | 1.16755 | 1255.58 | 1526.99
0.000176000001 | 0.00187000004 | 9.69999965e-05 | 4.09999993e-05 | 230.6508 | 1332.42 | 1142.81 | 1065.59 | 123.87 | 27.27198 | 1153.89 | 231.82 | 13.05 | 1.328 | 1.334 | 2.014328 | 204.54 | 1142.95 | 44.48 | 20.21 | 2.989356 | 1.16755 | 160.06 | 1136.08 | 41.11 | 4.226818 | 21.97 | 118.95 | 1136.53 | 32.54 | 22.48 | 4.600004 | 1.16755 | 86.41 | 1133.02 | 25.75 | 5.065049 | 21.18 | 60.66 | 1126.09 | 17.8 | 19.58 | 5.000077 | 1.16755 | 1247.15 | 1530.5
0.000176000001 | 0.00187000004 | 9.69999965e-05 | 4.09999993e-05 | 228.5752 | 1320.43 | 1146.37 | 1063.35 | 111.68 | 27.09004 | 1159.82 | 231.26 | 13.37 | 1.328 | 1.334 | 2.013558 | 204.17 | 1147.79 | 44.62 | 20.59 | 2.996527 | 1.16755 | 159.55 | 1140.08 | 41.13 | 4.247363 | 22.45 | 118.42 | 1140.22 | 32.36 | 22.94 | 4.609689 | 1.16755 | 86.06 | 1136.09 | 25.69 | 5.066337 | 21.56 | 60.37 | 1128.08 | 17.48 | 19.75 | 5.000077 | 1.16755 | 1245.32 | 1463.25
0.000184999997 | 0.00191999995 | 0.000107 | 4.3e-05 | 228.9006 | 1322.31 | 1142.39 | 1063.73 | 139.6 | 27.28629 | 1153.64 | 232.71 | 13.31 | 1.328 | 1.334 | 2.018616 | 205.42 | 1142.52 | 44.68 | 19.97 | 2.906827 | 1.16755 | 160.74 | 1135.36 | 41.33 | 3.915364 | 21.58 | 119.41 | 1135.52 | 32.48 | 22.27 | 4.59076 | 1.16755 | 86.93 | 1131.88 | 26.14 | 5.06446 | 20.72 | 60.79 | 1126.87 | 17.89 | 19.44 | 5.000077 | 1.16755 | 1223.65 | 1463.91
0.000209999998 | 0.00188 | 0.000118999997 | 4.89999984e-05 | 230.585 | 1332.04 | 1141.11 | 1061 | 144.2 | 27.40018 | 1150.72 | 232.95 | 13.09 | 1.328 | 1.334 | 2.014784 | 205.55 | 1139.4 | 44.18 | 19.95 | 2.895222 | 1.16755 | 161.37 | 1132.05 | 41.56 | 4.202101 | 21.64 | 119.81 | 1132.24 | 32.7 | 22.18 | 4.584798 | 1.16755 | 87.11 | 1128.41 | 26.21 | 5.0624 | 20.98 | 60.9 | 1123.29 | 18.01 | 19.56 | 5.000079 | 1.16755 | 1228.97 | 1461.42
0.000209999998 | 0.00188 | 0.000118999997 | 4.89999984e-05 | 229.1291 | 1323.63 | 1140.86 | 1054.37 | 138.6 | 27.29683 | 1151.99 | 232.75 | 13.79 | 1.328 | 1.334 | 2.014058 | 205.46 | 1139.59 | 44.53 | 20.82 | 2.903276 | 1.16755 | 160.93 | 1131.52 | 41.54 | 4.065783 | 22.47 | 119.39 | 1131.43 | 32.64 | 22.93 | 4.456347 | 1.16755 | 86.75 | 1126.86 | 26.08 | 5.058741 | 21.58 | 60.67 | 1120.91 | 17.76 | 19.89 | 5.000082 | 1.16755 | 1223.85 | 1380.37
0.000209999998 | 0.00188 | 0.000118999997 | 4.89999984e-05 | 229.0616 | 1323.24 | 1142.63 | 1060.6 | 153.42 | 27.43332 | 1151.75 | 233.65 | 13.13 | 1.328 | 1.334 | 2.015952 | 206.21 | 1140.24 | 44.51 | 20.16 | 2.893647 | 1.16755 | 161.7 | 1132.78 | 41.8 | 4.209686 | 21.84 | 119.9 | 1133.01 | 32.79 | 22.63 | 4.60028 | 1.16755 | 87.11 | 1129.18 | 26.25 | 5.060112 | 21.17 | 60.86 | 1123.86 | 17.97 | 19.67 | 5.000078 | 1.16755 | 1210.14 | 1361.18
0.000184999997 | 0.00191999995 | 0.000107 | 4.3e-05 | 229.3282 | 1324.78 | 1143.95 | 1060.11 | 175.29 | 27.56359 | 1150.66 | 235.14 | 13.09 | 1.328 | 1.334 | 1.953994 | 207.58 | 1138.94 | 45.43 | 20.19 | 2.899008 | 1.16755 | 162.15 | 1131.41 | 42.06 | 4.07406 | 21.85 | 120.09 | 1131.49 | 32.89 | 22.31 | 4.48417 | 1.16755 | 87.2 | 1127.25 | 26.39 | 5.062641 | 21.18 | 60.81 | 1121.6 | 17.93 | 19.27 | 5.000076 | 1.16755 | 1191.99 | 1359.22
0.000209999998 | 0.00188 | 0.000118999997 | 4.89999984e-05 | 230.4551 | 1331.29 | 1140.42 | 1052.19 | 187.43 | 27.82495 | 1147.19 | 236.29 | 13.74 | 1.328 | 1.334 | 1.957096 | 208.47 | 1134.65 | 45.76 | 20.91 | 2.757023 | 1.16755 | 162.71 | 1126.45 | 42.46 | 3.939436 | 22.66 | 120.25 | 1126.27 | 33.13 | 23.09 | 4.513443 | 1.16755 | 87.12 | 1121.83 | 26.45 | 5.060642 | 21.76 | 60.67 | 1115.64 | 17.77 | 19.73 | 5.000074 | 1.16755 | 1185.13 | 1356.85
0.000184999997 | 0.00191999995 | 0.000107 | 4.3e-05 | 230.8879 | 1333.79 | 1143.09 | 1061.48 | 190.24 | 27.93322 | 1151.01 | 236.46 | 13.2 | 1.328 | 1.334 | 1.963506 | 208.53 | 1139.59 | 45.46 | 20.2 | 2.818531 | 1.16755 | 163.07 | 1132.27 | 42.77 | 4.087038 | 21.92 | 120.3 | 1132.51 | 33.15 | 22.38 | 4.51447 | 1.16755 | 87.15 | 1128.52 | 26.35 | 5.06323 | 20.87 | 60.8 | 1123.02 | 17.91 | 19.32 | 5.000076 | 1.16755 | 1185.64 | 1354.23
0.000176000001 | 0.00187000004 | 9.69999965e-05 | 4.09999993e-05 | 228.9699 | 1322.71 | 1142.62 | 1056.27 | 180.59 | 27.61141 | 1149.31 | 235.58 | 13.31 | 1.328 | 1.334 | 1.954003 | 207.96 | 1137.2 | 45.55 | 20.31 | 2.896103 | 1.16755 | 162.41 | 1129.38 | 42.31 | 4.081735 | 22.28 | 120.1 | 1129.42 | 32.79 | 22.81 | 4.485866 | 1.16755 | 87.31 | 1125.06 | 26.48 | 5.058678 | 21.48 | 60.83 | 1119.12 | 17.97 | 19.66 | 5.000078 | 1.16755 | 1185.14 | 1340.17
0.000176000001 | 0.00187000004 | 9.69999965e-05 | 4.09999993e-05 | 229.0322 | 1323.07 | 1140.14 | 1050.6 | 181.78 | 27.8506 | 1149 | 235.77 | 13.37 | 1.328 | 1.334 | 1.961595 | 207.92 | 1136.14 | 45.38 | 20.64 | 2.823913 | 1.16755 | 162.54 | 1127.7 | 42.83 | 4.105658 | 22.76 | 119.71 | 1127.59 | 32.81 | 23.06 | 4.663842 | 1.16755 | 86.9 | 1122.9 | 26.42 | 5.063334 | 21.45 | 60.48 | 1116.37 | 17.6 | 19.63 | 5.000076 | 1.16755 | 1182.08 | 1375.92
0.000184999997 | 0.00191999995 | 0.000107 | 4.3e-05 | 230.2145 | 1329.9 | 1144.47 | 1057.5 | 190.44 | 27.95357 | 1152.62 | 236.44 | 12.94 | 1.328 | 1.334 | 2.014398 | 208.49 | 1140.35 | 45.73 | 20.16 | 2.756606 | 1.16755 | 162.76 | 1132.04 | 42.75 | 4.102116 | 22.29 | 120.01 | 1131.94 | 32.9 | 22.85 | 4.516985 | 1.16755 | 87.11 | 1127.4 | 26.55 | 5.063919 | 21.04 | 60.56 | 1120.98 | 17.66 | 19.67 | 5.000071 | 1.16755 | 1180.11 | 1377.46
0.000184999997 | 0.00191999995 | 0.000107 | 4.3e-05 | 230.1384 | 1329.46 | 1144.19 | 1055.03 | 197.2 | 28.02395 | 1152.94 | 237.06 | 12.85 | 1.328 | 1.334 | 1.95578 | 209.04 | 1140.04 | 46.16 | 20.32 | 2.828194 | 1.16755 | 162.88 | 1131.63 | 42.85 | 4.112942 | 22.36 | 120.03 | 1131.42 | 32.87 | 22.69 | 4.389543 | 1.16755 | 87.16 | 1126.35 | 26.62 | 5.067044 | 21.29 | 60.54 | 1119.6 | 17.66 | 19.59 | 5.000073 | 1.16755 | 1173.72 | 1329.66
0.000209999998 | 0.00188 | 0.000118999997 | 4.89999984e-05 | 230.4049 | 1331 | 1141.78 | 1049.13 | 202.75 | 28.06988 | 1152.5 | 237.5 | 13.02 | 1.328 | 1.334 | 1.958087 | 209.43 | 1139.19 | 46.6 | 21.03 | 2.833846 | 1.16755 | 162.83 | 1130.43 | 43.21 | 3.995024 | 23.3 | 119.62 | 1130.1 | 32.9 | 23.14 | 4.424443 | 1.16755 | 86.72 | 1124.71 | 26.29 | 5.060666 | 21.81 | 60.43 | 1117.51 | 17.55 | 19.77 | 5.000082 | 1.16755 | 1172.42 | 1331.19
0.000184999997 | 0.00191999995 | 0.000107 | 4.3e-05 | 229.6242 | 1326.49 | 1146.74 | 1057.62 | 201.48 | 28.1217 | 1156.17 | 237.68 | 12.54 | 1.328 | 1.334 | 1.960219 | 209.55 | 1143.41 | 46.41 | 20.54 | 2.82864 | 1.16755 | 163.14 | 1135.05 | 43.28 | 4.135243 | 22.41 | 119.86 | 1134.88 | 32.92 | 22.72 | 4.553978 | 1.16755 | 86.94 | 1130 | 26.41 | 5.063761 | 20.99 | 60.53 | 1122.98 | 17.63 | 19.46 | 5.000078 | 1.16755 | 1165.36 | 1324.27
0.000184999997 | 0.00191999995 | 0.000107 | 4.3e-05 | 228.9283 | 1322.47 | 1139.32 | 1039.63 | 202.65 | 27.9964 | 1151.62 | 237.58 | 13.36 | 1.328 | 1.334 | 1.961117 | 209.58 | 1137.11 | 46.43 | 22.1 | 2.828103 | 1.16755 | 163.15 | 1127.61 | 43.2 | 3.979407 | 23.81 | 119.95 | 1126.9 | 33.46 | 24.56 | 4.58027 | 1.16755 | 86.49 | 1121.32 | 26.08 | 5.064728 | 22.56 | 60.41 | 1113 | 17.53 | 21.7 | 5.000096 | 1.16755 | 1163.69 | 1365.88
0.000184999997 | 0.00191999995 | 0.000107 | 4.3e-05 | 229.7212 | 1327.05 | 1136.66 | 1031.52 | 223.22 | 28.24722 | 1152.23 | 239.48 | 13.28 | 1.328 | 1.334 | 1.903141 | 211.23 | 1136.46 | 47.34 | 22.99 | 2.829405 | 1.16755 | 163.89 | 1126.43 | 43.8 | 4.007418 | 25.13 | 120.09 | 1125.66 | 33.69 | 25.1 | 4.488025 | 1.16755 | 86.4 | 1119.35 | 25.88 | 5.058485 | 23.47 | 60.52 | 1110 | 17.65 | 22.18 | 5.000073 | 1.16755 | 1146.53 | 1368.77
0.000209999998 | 0.00188 | 0.000118999997 | 4.89999984e-05 | 228.3173 | 1318.94 | 1151.79 | 1051.56 | 223.43 | 28.1981 | 1160.15 | 240.06 | 14.19 | 1.328 | 1.334 | 2.015042 | 211.86 | 1145.69 | 48.17 | 22.46 | 2.84058 | 1.16755 | 163.69 | 1136.47 | 43.9 | 4.034181 | 23.42 | 119.79 | 1135.73 | 33.54 | 23.88 | 4.809658 | 1.16755 | 86.25 | 1130.14 | 26.2 | 5.057575 | 22.15 | 60.05 | 1121.86 | 17.14 | 20.47 | 5.000092 | 1.16755 | 1135.49 | 1364.16
0.000176999994 | 0.00193999999 | 9.2000002e-05 | 4.99999987e-05 | 230.0803 | 1125.75 | 1163.79 | 1075.79 | 25.24 | 27.08429 | 1167.58 | 228.35 | 10.81 | 1.328 | 1.334 | 2.145635 | 201.27 | 1155.01 | 39.89 | 16.9 | 3.021828 | 1.16755 | 161.38 | 1146.39 | 38.18 | 4.209534 | 18.68 | 123.2 | 1145.32 | 30.38 | 19.88 | 5.250924 | 1.16755 | 92.82 | 1141.65 | 29.82 | 5.059559 | 21.01 | 63 | 1138.1 | 20.14 | 19.78 | 5.000051 | 1.16755 | 1124.52 | 1363.02
0.000182000003 | 0.00190000003 | 9.89999971e-05 | 4.6000001e-05 | 229.3467 | 1222.5 | 1166.04 | 1084.37 | 187.69 | 28.0171 | 1171.75 | 237.15 | 11.56 | 1.328 | 1.334 | 2.014725 | 209.14 | 1160.26 | 46.92 | 18.06 | 2.844555 | 1.16755 | 162.22 | 1152.83 | 43.07 | 4.014079 | 18.85 | 119.15 | 1152.61 | 32.82 | 19.61 | 4.731167 | 1.16755 | 86.33 | 1148.56 | 25.96 | 5.066219 | 17.68 | 60.37 | 1142.25 | 17.47 | 16.76 | 5.000069 | 1.16755 | 1075.9 | 1362.42
0.000176999994 | 0.00193999999 | 9.2000002e-05 | 4.99999987e-05 | 231.2371 | 1131.41 | 1161.51 | 1075.19 | 94.05 | 27.22549 | 1168.13 | 230.69 | 11.16 | 1.328 | 1.334 | 2.08132 | 203.47 | 1155.73 | 45.01 | 17.7 | 3.017951 | 1.16755 | 158.46 | 1147.74 | 41.47 | 4.159349 | 18.79 | 116.99 | 1147.54 | 31.85 | 19.29 | 4.985576 | 1.16755 | 85.14 | 1143.16 | 25.18 | 5.065157 | 17.71 | 59.96 | 1136.76 | 17.07 | 16.62 | 5.000074 | 1.16755 | 1073.9 | 1329.79
0.000176999994 | 0.00193999999 | 9.2000002e-05 | 4.99999987e-05 | 229.3036 | 1121.95 | 1162.21 | 1072.81 | 84.24 | 27.07344 | 1171.45 | 230.21 | 11.41 | 1.328 | 1.334 | 2.082669 | 203.14 | 1158.42 | 44.97 | 17.58 | 2.944227 | 1.16755 | 158.17 | 1149.72 | 41.27 | 4.154835 | 19.1 | 116.9 | 1149.35 | 31.76 | 19.44 | 4.973091 | 1.16755 | 85.14 | 1144.46 | 25.19 | 5.06404 | 18.2 | 59.95 | 1137.69 | 17.12 | 16.72 | 5.000075 | 1.16755 | 1073.45 | 1289.87
0.00035300001 | 0.00206000009 | 5.70000011e-05 | 5.99999985e-05 | 236.8159 | 1549.6 | 1191.99 | 1106.45 | 25.49 | 27.87776 | 1201.35 | 234.74 | 13.78 | 1.328 | 1.334 | 2.150789 | 206.86 | 1190.1 | 44.25 | 22.5 | 3.018179 | 1.16724 | 162.61 | 1182.11 | 41.72 | 4.261235 | 25.01 | 120.89 | 1180.91 | 34.41 | 25.75 | 4.625058 | 1.16724 | 86.48 | 1176.82 | 31.18 | 4.923346 | 26.62 | 55.3 | 1173.27 | 20.48 | 25.51 | 5.000067 | 1.16724 | 1546.54 | 1261.9
0.000352000003 | 0.00215999992 | 4.80000017e-05 | 5.70000011e-05 | 236.2344375 | 1643.37 | 1198.53 | 1119.77 | 144.01 | 27.82232 | 1204.07 | 238.08 | 15.39 | 1.328 | 1.334 | 2.0855 | 210.26 | 1192.02 | 46.73 | 22.63 | 3.045184 | 1.16724 | 163.53 | 1184.88 | 46.38 | 4.284678 | 25.62 | 117.15 | 1184.02 | 37.59 | 25.83 | 4.072407 | 1.16724 | 79.56 | 1179.27 | 27.47 | 5.020382 | 23.96 | 52.09 | 1172.19 | 17.14 | 23 | 5.000088 | 1.16724 | 1544.58 | 1261.24
0.000352000003 | 0.00215999992 | 4.80000017e-05 | 5.70000011e-05 | 238.1348125 | 1656.59 | 1197.33 | 1118.56 | 163.01 | 28.02153 | 1209.64 | 238.88 | 14.7 | 1.328 | 1.334 | 2.084317 | 210.86 | 1198.18 | 48.71 | 22.48 | 3.008657 | 1.16724 | 162.15 | 1190.84 | 46.05 | 4.209994 | 25.02 | 116.1 | 1189.51 | 37.04 | 24.93 | 4.117798 | 1.16724 | 79.06 | 1184.26 | 27.14 | 5.019869 | 23.34 | 51.92 | 1176.36 | 17.03 | 22.24 | 5.000091 | 1.16724 | 1543.32 | 1279.74
0.000327999995 | 0.00212999992 | 5.60000008e-05 | 5.90000018e-05 | 236.1309375 | 1642.65 | 1196.51 | 1113.13 | 150.64 | 27.80155 | 1203.43 | 238.19 | 15.54 | 1.328 | 1.334 | 2.080276 | 210.39 | 1191.46 | 46.95 | 22.73 | 3.048382 | 1.16724 | 163.44 | 1183.63 | 46.1 | 4.127137 | 26.02 | 117.34 | 1182.22 | 38.17 | 26.01 | 3.904322 | 1.16724 | 79.17 | 1176.66 | 27.19 | 5.014464 | 24.56 | 51.98 | 1168.46 | 17.05 | 22.94 | 5.000098 | 1.16724 | 1542.71 | 1280.89
0.000327999995 | 0.00212999992 | 5.60000008e-05 | 5.90000018e-05 | 238.2095625 | 1657.11 | 1200.85 | 1121.89 | 167.9 | 27.95789 | 1210.51 | 239.03 | 14.86 | 1.328 | 1.334 | 2.084747 | 211.07 | 1198.98 | 49.22 | 22.95 | 3.017098 | 1.16724 | 161.85 | 1191.75 | 45.77 | 4.213545 | 25.29 | 116.08 | 1190.46 | 37.26 | 25.64 | 4.035894 | 1.16724 | 78.82 | 1180.16 | 26.91 | 5.023844 | 23.86 | 51.91 | 1172.5 | 16.99 | 22.81 | 5.000089 | 1.16724 | 1540.66 | 1274.27
0.000327999995 | 0.00212999992 | 5.60000008e-05 | 5.90000018e-05 | 236.1683125 | 1642.91 | 1196.96 | 1119.49 | 156.01 | 28.00753 | 1210.94 | 238.35 | 14.49 | 1.328 | 1.334 | 2.08361 | 210.34 | 1199.42 | 49.64 | 22.3 | 2.963278 | 1.16724 | 160.7 | 1192.16 | 45.68 | 4.116843 | 24.56 | 115.02 | 1190.69 | 36.73 | 24.45 | 4.151414 | 1.16724 | 78.29 | 1185.45 | 26.58 | 5.018751 | 22.92 | 51.71 | 1177.45 | 16.81 | 21.93 | 5.000097 | 1.16724 | 1539.52 | 1273.92
0.000327999995 | 0.00212999992 | 5.60000008e-05 | 5.90000018e-05 | 238.00975 | 1655.72 | 1194.55 | 1112.75 | 167.19 | 27.94452 | 1206.43 | 239 | 15.19 | 1.328 | 1.334 | 2.082374 | 211.06 | 1194.54 | 48.01 | 22.65 | 2.988154 | 1.16724 | 163.05 | 1186.76 | 46.04 | 4.161041 | 25.72 | 117.01 | 1185.3 | 37.6 | 25.59 | 4.098785 | 1.16724 | 79.41 | 1179.81 | 27.35 | 5.020556 | 24.39 | 52.06 | 1171.7 | 17.12 | 22.71 | 5.00009 | 1.16724 | 1540.73 | 1278.03
0.000327999995 | 0.00212999992 | 5.60000008e-05 | 5.90000018e-05 | 235.66375 | 1639.4 | 1191.36 | 1109.13 | 151.69 | 27.82962 | 1200.98 | 238.17 | 15.63 | 1.328 | 1.334 | 2.146152 | 210.34 | 1188.66 | 46.89 | 23.27 | 3.048105 | 1.16724 | 163.45 | 1181.05 | 45.61 | 4.246151 | 26.15 | 117.84 | 1179.83 | 38.33 | 26.51 | 4.074057 | 1.16724 | 79.51 | 1174.79 | 27.37 | 5.017217 | 25.06 | 52.14 | 1167.26 | 17.21 | 23.35 | 5.000098 | 1.16724 | 1538.74 | 1260.15
0.000327999995 | 0.00212999992 | 5.60000008e-05 | 5.90000018e-05 | 236.8583125 | 1647.71 | 1190.66 | 1105 | 159.79 | 27.7869 | 1205.92 | 238.54 | 15.57 | 1.328 | 1.334 | 2.145292 | 210.75 | 1193.55 | 47.49 | 23.74 | 3.056251 | 1.16724 | 163.26 | 1185.4 | 45.68 | 4.267529 | 26.31 | 117.58 | 1183.78 | 38.53 | 26.76 | 4.008862 | 1.16724 | 79.05 | 1177.95 | 27.19 | 5.017826 | 25.21 | 51.86 | 1169.26 | 16.94 | 23.5 | 5.000099 | 1.16724 | 1539.65 | 1260.99
0.000327999995 | 0.00212999992 | 5.60000008e-05 | 5.90000018e-05 | 236.5219375 | 1645.37 | 1186.04 | 1107.29 | 154.91 | 27.83852 | 1198.75 | 238.33 | 15.46 | 1.328 | 1.334 | 2.083154 | 210.49 | 1187.36 | 47.59 | 22.98 | 2.984901 | 1.16724 | 162.9 | 1180.05 | 46.13 | 4.018732 | 25.7 | 116.77 | 1178.78 | 37.56 | 25.6 | 3.999439 | 1.16724 | 79.21 | 1173.05 | 27 | 5.013898 | 24.3 | 52.21 | 1165.6 | 17.28 | 23.06 | 5.000098 | 1.16724 | 1543.09 | 1260.51
0.000327999995 | 0.00212999992 | 5.60000008e-05 | 5.90000018e-05 | 237.1918125 | 1650.03 | 1184.19 | 1104.19 | 158.51 | 27.89526 | 1201.66 | 238.57 | 15.97 | 1.328 | 1.334 | 2.0835 | 210.67 | 1189.98 | 46.15 | 23.06 | 3.026361 | 1.16724 | 164.52 | 1182.38 | 45.06 | 4.1621 | 25.99 | 119.46 | 1181.11 | 39.17 | 26.94 | 3.846728 | 1.16724 | 80.29 | 1176.08 | 27.83 | 5.014125 | 25.15 | 52.46 | 1168.72 | 17.5 | 23.84 | 5.0001 | 1.16724 | 1542.11 | 1261.1
0.000373999996 | 0.00218000007 | 7.9999998e-05 | 7.00000019e-05 | 235.1819 | 1459.15 | 1192.3 | 1111.02 | 101.23 | 27.91049 | 1198.69 | 236.62 | 14.01 | 1.328 | 1.334 | 2.08564 | 208.71 | 1187.26 | 49.13 | 22.18 | 3.054455 | 1.16724 | 159.58 | 1180.14 | 44.94 | 4.263872 | 23.95 | 114.64 | 1179.11 | 35.65 | 23.78 | 4.368517 | 1.16724 | 78.99 | 1174.39 | 27.16 | 5.024232 | 22.88 | 51.83 | 1167.42 | 16.97 | 21 | 5.000099 | 1.16724 | 1399.18 | 1253.71
0.000344 | 0.00212999992 | 4.99999987e-05 | 4.70000014e-05 | 236.6188 | 1548.31 | 1157.1 | 1082.14 | 229.85 | 28.68688 | 1174.14 | 243.33 | 15.14 | 1.328 | 1.334 | 1.967895 | 214.64 | 1164.11 | 51.38 | 23.13 | 2.91344 | 1.16724 | 163.26 | 1158.05 | 46.26 | 4.023696 | 24.88 | 117 | 1157.46 | 37.54 | 24.94 | 3.963741 | 1.16724 | 79.46 | 1153.71 | 27 | 5.0281 | 23.56 | 52.46 | 1145.03 | 17.59 | 22.99 | 5.000103 | 1.16724 | 1376.78 | 1267.53
0.000344 | 0.00212999992 | 4.99999987e-05 | 4.70000014e-05 | 236.6295 | 1548.38 | 1168.86 | 1091.44 | 230.04 | 28.67177 | 1182.22 | 243.34 | 14.81 | 1.328 | 1.334 | 1.96212 | 214.66 | 1171.99 | 51.55 | 22.54 | 2.841777 | 1.16724 | 163.11 | 1165.43 | 46.47 | 4.204012 | 24.29 | 116.64 | 1164.66 | 36.78 | 23.82 | 3.941822 | 1.16724 | 79.86 | 1160.16 | 27.4 | 5.030851 | 23.28 | 52.46 | 1151.02 | 17.62 | 22.44 | 5.000102 | 1.16724 | 1376.71 | 1215.63
0.000344 | 0.00212999992 | 4.99999987e-05 | 4.70000014e-05 | 235.766 | 1542.73 | 1171.83 | 1090.59 | 218.71 | 28.45748 | 1180.47 | 242.9 | 15.81 | 1.328 | 1.334 | 1.966824 | 214.44 | 1169.61 | 50.85 | 23.37 | 2.902572 | 1.16724 | 163.59 | 1162.84 | 46.18 | 4.151124 | 25.05 | 117.41 | 1161.97 | 37.47 | 24.56 | 3.829746 | 1.16724 | 79.94 | 1157.17 | 27.67 | 5.032052 | 23.92 | 52.27 | 1147.44 | 17.4 | 22.67 | 5.000082 | 1.16724 | 1376.89 | 1138.22
0.000344 | 0.00212999992 | 4.99999987e-05 | 4.70000014e-05 | 236.6906 | 1548.78 | 1171.61 | 1092.83 | 224.88 | 28.57977 | 1178.83 | 243.37 | 15.31 | 1.328 | 1.334 | 1.961294 | 214.79 | 1168.16 | 50.61 | 23.11 | 2.893889 | 1.16724 | 164.18 | 1161.72 | 46.61 | 4.149846 | 25.09 | 117.57 | 1161.12 | 37.68 | 24.57 | 3.94183 | 1.16724 | 79.89 | 1156.91 | 27.54 | 5.029227 | 23.74 | 52.35 | 1147.9 | 17.48 | 22.8 | 5.000083 | 1.16724 | 1374.5 | 1293.26
0.000426999992 | 0.00211 | 3.9999999e-05 | 6.60000005e-05 | 235.9036 | 1543.63 | 1175.03 | 1098.83 | 223.63 | 28.70874 | 1182.26 | 243.07 | 14.58 | 1.328 | 1.334 | 1.962308 | 214.36 | 1172.32 | 51.05 | 22.11 | 2.834214 | 1.16724 | 163.31 | 1165.94 | 46.39 | 4.023346 | 24.03 | 116.92 | 1165.17 | 37.09 | 23.8 | 4.043678 | 1.16724 | 79.83 | 1161.22 | 27.45 | 5.030538 | 23 | 52.38 | 1152.61 | 17.54 | 22.27 | 5.000087 | 1.16724 | 1374.72 | 1296.69
0.000426999992 | 0.00211 | 3.9999999e-05 | 6.60000005e-05 | 236.6692 | 1548.64 | 1179.73 | 1099.14 | 227.81 | 28.58673 | 1187.16 | 243.53 | 15.1 | 1.328 | 1.334 | 2.026093 | 214.94 | 1176.64 | 51.63 | 22.7 | 2.91526 | 1.16724 | 163.31 | 1169.88 | 46.36 | 4.029842 | 24.43 | 116.95 | 1168.78 | 36.91 | 23.78 | 4.041012 | 1.16724 | 80.04 | 1164.13 | 27.85 | 5.033615 | 23.27 | 52.19 | 1154.65 | 17.34 | 22.07 | 4.99999 | 1.16724 | 1372.99 | 1313.35
0.000426999992 | 0.00211 | 3.9999999e-05 | 6.60000005e-05 | 235.627 | 1541.82 | 1178.8 | 1101.44 | 223.09 | 28.58418 | 1185.22 | 243.04 | 15.03 | 1.328 | 1.334 | 1.968187 | 214.46 | 1174.76 | 50.86 | 22.54 | 2.903574 | 1.16724 | 163.6 | 1168.42 | 46.54 | 4.014506 | 24.05 | 117.06 | 1167.59 | 37.17 | 24.08 | 4.039846 | 1.16724 | 79.89 | 1163.58 | 27.61 | 5.032021 | 22.94 | 52.28 | 1154.77 | 17.4 | 22.36 | 5.00008 | 1.16724 | 1371.28 | 1313.3
0.000426999992 | 0.00211 | 3.9999999e-05 | 6.60000005e-05 | 236.7915 | 1549.44 | 1177.2 | 1097.26 | 230.95 | 28.60713 | 1180.4 | 243.8 | 15.46 | 1.328 | 1.334 | 2.027101 | 215.19 | 1170.11 | 51.28 | 22.91 | 2.828055 | 1.16724 | 163.91 | 1163.45 | 46.59 | 4.014362 | 24.42 | 117.32 | 1162.47 | 37.56 | 24.26 | 3.956175 | 1.16724 | 79.76 | 1158.06 | 27.56 | 5.030623 | 23.37 | 52.2 | 1148.65 | 17.33 | 22.37 | 5.000093 | 1.16724 | 1371.38 | 1314.34
0.000426999992 | 0.00211 | 3.9999999e-05 | 6.60000005e-05 | 235.9387 | 1543.86 | 1182.1 | 1101.82 | 227.05 | 28.51651 | 1191.38 | 243.31 | 14.99 | 1.328 | 1.334 | 1.966956 | 214.79 | 1180.67 | 51.56 | 22.52 | 2.839366 | 1.16724 | 163.23 | 1173.75 | 46.49 | 4.038095 | 24.3 | 116.74 | 1172.62 | 36.65 | 23.73 | 4.033798 | 1.16724 | 80.09 | 1167.9 | 27.8 | 5.03223 | 23.26 | 52.29 | 1158.25 | 17.42 | 22.11 | 5.000083 | 1.16724 | 1369.87 | 1312.62
0.000426999992 | 0.00211 | 3.9999999e-05 | 6.60000005e-05 | 236.7747 | 1549.33 | 1180.99 | 1101.74 | 234.42 | 28.61363 | 1183.66 | 243.87 | 15.39 | 1.328 | 1.334 | 2.025592 | 215.26 | 1171.15 | 50.77 | 22.72 | 2.816159 | 1.16724 | 164.49 | 1164.72 | 46.78 | 3.993577 | 24.4 | 117.71 | 1163.89 | 37.32 | 24.04 | 4.028153 | 1.16724 | 80.39 | 1159.82 | 27.87 | 5.034486 | 23.13 | 52.52 | 1150.81 | 17.62 | 22.26 | 5.000082 | 1.16724 | 1369.17 | 1544.82
0.000373999996 | 0.00218000007 | 7.9999998e-05 | 7.00000019e-05 | 235.2931 | 1459.84 | 1178.61 | 1093.95 | 145.28 | 28.03585 | 1171.93 | 238.49 | 15.4 | 1.328 | 1.334 | 2.081669 | 210.46 | 1160.55 | 49.47 | 23.57 | 2.960446 | 1.16724 | 160.99 | 1153.6 | 45.25 | 4.083806 | 25.25 | 115.74 | 1152.68 | 36.13 | 24.63 | 4.039845 | 1.16724 | 79.61 | 1148.02 | 27.39 | 5.020191 | 23.93 | 52.22 | 1138.67 | 17.34 | 22.96 | 5.000094 | 1.16724 | 1361 | 1544.14
0.000373999996 | 0.00218000007 | 7.9999998e-05 | 7.00000019e-05 | 235.0756 | 1354.24 | 1176.17 | 1093.87 | 44.38 | 27.972 | 1183.23 | 235.08 | 12.68 | 1.328 | 1.334 | 2.228482 | 207.11 | 1172.4 | 48.35 | 21.61 | 3.072804 | 1.16724 | 158.76 | 1165.4 | 44.81 | 4.293942 | 23.67 | 113.95 | 1164.78 | 35.49 | 22.79 | 4.561719 | 1.16724 | 78.46 | 1160.67 | 26.71 | 5.026449 | 22.23 | 51.75 | 1152.05 | 16.88 | 21.46 | 5.000101 | 1.16724 | 1338.95 | 1568.04
0.000373999996 | 0.00218000007 | 7.9999998e-05 | 7.00000019e-05 | 236.2048 | 1464.47 | 1170.45 | 1089.2 | 160 | 28.06875 | 1170.54 | 239.26 | 15.64 | 1.328 | 1.334 | 2.009608 | 211.19 | 1159.82 | 49.87 | 23.36 | 2.970142 | 1.16724 | 161.32 | 1153.33 | 45.47 | 4.273636 | 25.14 | 115.85 | 1152.89 | 36.93 | 24.48 | 4.014586 | 1.16724 | 78.92 | 1148.72 | 26.9 | 5.025129 | 23.35 | 52.02 | 1139.77 | 17.13 | 22.96 | 5.000093 | 1.16724 | 1354.04 | 1582.03
0.000371000002 | 0.00209999993 | 7.20000025e-05 | 7.10000022e-05 | 235.8623 | 1543.36 | 1161.57 | 1074.22 | 249.95 | 28.64296 | 1171.68 | 244.92 | 16.75 | 1.328 | 1.334 | 2.041277 | 216.28 | 1159.19 | 50.95 | 24.58 | 2.917863 | 1.16724 | 165.33 | 1152.19 | 46.88 | 4.221021 | 26.29 | 118.45 | 1151.48 | 38.54 | 25.31 | 3.876274 | 1.16724 | 79.91 | 1146.68 | 27.56 | 5.030851 | 24.47 | 52.35 | 1136.83 | 17.53 | 22.87 | 5.000097 | 1.16724 | 1357.14 | 1574.11
0.000312999997 | 0.00216999999 | 9.40000027e-05 | 8.80000007e-05 | 228.2663 | 1420.55 | 1160.62 | 1073.98 | 197.32 | 27.52874 | 1170.79 | 235.63 | 15.22 | 1.328 | 1.334 | 2.031503 | 208.1 | 1158.73 | 48.51 | 22.66 | 2.922578 | 1.16724 | 159.59 | 1151.04 | 44.71 | 4.143652 | 23.93 | 114.88 | 1149.59 | 35.62 | 23.5 | 3.972604 | 1.16724 | 79.26 | 1144.21 | 27.38 | 5.03169 | 22.51 | 51.88 | 1133.51 | 17.05 | 21.19 | 5.000081 | 1.16724 | 1276.03 | 1579.3
0.000315000012 | 0.00212999992 | 6.80000012e-05 | 7.10000022e-05 | 228.1908 | 1420.08 | 1158.43 | 1069.86 | 182.55 | 27.20926 | 1168.04 | 234.31 | 16.49 | 1.328 | 1.334 | 1.966758 | 207.1 | 1155.94 | 46.96 | 22.69 | 2.859535 | 1.16724 | 160.14 | 1147.95 | 44.72 | 3.845363 | 24.86 | 115.42 | 1146.65 | 36.72 | 24.34 | 3.647351 | 1.16724 | 78.7 | 1141.18 | 26.68 | 5.026657 | 23.37 | 52.02 | 1130.85 | 17.18 | 21.99 | 5.000103 | 1.16724 | 1292.04 | 1573.05
0.000178000002 | 0.00194999995 | 9.89999971e-05 | 4.70000014e-05 | 228.4333 | 1319.61 | 1153.19 | 1067.4 | 40.85 | 27.04731 | 1168.51 | 228.74 | 12.94 | 1.328 | 1.334 | 2.19283 | 201.69 | 1155.96 | 41.04 | 19.52 | 2.98968 | 1.16724 | 160.65 | 1147.2 | 38.75 | 4.25458 | 21.7 | 121.9 | 1146.73 | 30.51 | 22.04 | 4.825676 | 1.16724 | 91.39 | 1141.99 | 24.75 | 5.080654 | 20.92 | 66.64 | 1136.81 | 17.65 | 19 | 5.000098 | 1.16724 | 1303.55 | 1571.55
0.000178000002 | 0.00194999995 | 9.89999971e-05 | 4.70000014e-05 | 228.8851 | 1322.22 | 1156.28 | 1073.54 | 43.67 | 27.19202 | 1166.01 | 228.82 | 12.73 | 1.328 | 1.334 | 2.148687 | 201.63 | 1154.29 | 40.54 | 19.43 | 3.011633 | 1.16724 | 161.09 | 1146.13 | 38.85 | 4.313175 | 21.44 | 122.24 | 1145.99 | 30.54 | 21.72 | 4.69457 | 1.16724 | 91.7 | 1141.68 | 24.97 | 5.08435 | 20.65 | 66.73 | 1137.17 | 17.7 | 18.72 | 5.000081 | 1.16724 | 1303.46 | 1577.92
0.000176999994 | 0.00193999999 | 9.2000002e-05 | 4.99999987e-05 | 227.8362 | 1114.77 | 1161.47 | 1077.16 | 112.36 | 27.37814 | 1169.11 | 232.14 | 10.95 | 1.328 | 1.334 | 2.083579 | 204.77 | 1156.88 | 41.53 | 15.8 | 2.843981 | 1.16724 | 163.24 | 1148.49 | 39.89 | 4.15221 | 17.02 | 123.35 | 1147.92 | 30.83 | 17.26 | 4.560197 | 1.16724 | 92.52 | 1143.24 | 25.64 | 5.089611 | 16.27 | 66.88 | 1137.84 | 17.93 | 14.83 | 5.00006 | 1.16724 | 1035.8 | 1576.25
0.000176999994 | 0.00193999999 | 9.2000002e-05 | 4.99999987e-05 | 229.786 | 1124.31 | 1169.6 | 1087.58 | 123.31 | 27.49887 | 1170.83 | 232.79 | 10.72 | 1.328 | 1.334 | 2.079403 | 205.29 | 1159.29 | 41.06 | 15.65 | 2.827863 | 1.16724 | 164.23 | 1151.27 | 40.23 | 3.976598 | 16.87 | 124 | 1150.76 | 31.06 | 17.3 | 4.550325 | 1.16724 | 92.94 | 1146.52 | 25.81 | 5.09159 | 16.13 | 67.13 | 1141.52 | 18.21 | 15.03 | 5.00006 | 1.16724 | 1035.6 | 1575.79
0.000176999994 | 0.00193999999 | 9.2000002e-05 | 4.99999987e-05 | 230.5504 | 1128.05 | 1172.81 | 1091.18 | 146.27 | 27.67216 | 1173.6 | 234.12 | 10.58 | 1.328 | 1.334 | 2.017679 | 206.45 | 1162.09 | 45 | 15.82 | 2.76467 | 1.16724 | 161.45 | 1154.24 | 42.15 | 4.096262 | 17.17 | 119.3 | 1153.98 | 32.61 | 16.76 | 4.353004 | 1.16724 | 86.69 | 1149.14 | 26.07 | 5.062758 | 16.45 | 60.62 | 1143.18 | 17.79 | 14.75 | 5.000056 | 1.16724 | 1022.49 | 1527.36
0.000273999991 | 0.00196000002 | 0.000102999998 | 6.19999992e-05 | 228.2204 | 1116.65 | 1175.5 | 1091.29 | 206.44 | 28.32751 | 1178.73 | 239.68 | 10.59 | 1.328 | 1.334 | 1.960211 | 211.36 | 1166.76 | 46.03 | 15.59 | 2.732401 | 1.16724 | 165.33 | 1158.72 | 43.62 | 3.927441 | 16.37 | 121.71 | 1158.06 | 33.55 | 16.58 | 4.138648 | 1.16724 | 88.16 | 1152.85 | 27.05 | 5.068986 | 15.82 | 61.11 | 1145.96 | 18.27 | 14.39 | 5.000048 | 1.16724 | 956.34 | 1525.43
0.000178000002 | 0.00194999995 | 9.89999971e-05 | 4.70000014e-05 | 228.6808 | 1321.04 | 1193.32 | 1109.95 | 42.39 | 27.1686 | 1193.15 | 228.79 | 11.63 | 1.328 | 1.334 | 2.125783 | 201.62 | 1181.03 | 40.49 | 18 | 2.978956 | 1.16724 | 161.13 | 1172.48 | 39.1 | 4.248176 | 20.13 | 122.03 | 1171.94 | 30.73 | 20.21 | 4.660329 | 1.16724 | 91.3 | 1167.13 | 24.86 | 5.085609 | 19.14 | 66.44 | 1161.97 | 17.43 | 19.59 | 5.000088 | 1.16724 | 1303.08 | 1529.22
0.000178000002 | 0.00194999995 | 9.89999971e-05 | 4.70000014e-05 | 228.5319 | 1320.18 | 1187.49 | 1096 | 41.46 | 27.04623 | 1194.4 | 228.76 | 12.01 | 1.328 | 1.334 | 2.124594 | 201.71 | 1180.67 | 40.63 | 18.72 | 2.97921 | 1.16724 | 161.08 | 1170.94 | 39.15 | 4.253263 | 20.71 | 121.93 | 1169.88 | 30.71 | 21.15 | 4.83642 | 1.16724 | 91.22 | 1164.32 | 24.94 | 5.087438 | 19.67 | 66.28 | 1158.03 | 17.27 | 17.93 | 5.000089 | 1.16724 | 1304.11 | 1529.18
0.000178000002 | 0.00194999995 | 9.89999971e-05 | 4.70000014e-05 | 231.0402 | 1334.67 | 1192.34 | 1109.94 | 58.03 | 27.10452 | 1196.43 | 229.22 | 11.75 | 1.328 | 1.334 | 2.148061 | 202.12 | 1184.59 | 40.52 | 17.95 | 3.08582 | 1.16724 | 161.6 | 1176.24 | 39.08 | 4.139678 | 19.83 | 122.52 | 1175.64 | 30.84 | 20.39 | 4.884928 | 1.16724 | 91.68 | 1170.52 | 25.08 | 5.088304 | 18.97 | 66.6 | 1165.43 | 17.61 | 17.48 | 5.000087 | 1.16724 | 1303.4 | 1529.61
0.000381999998 | 0.00211 | 4.19999997e-05 | 0.000128 | 236.10075 | 1642.44 | 1179.88 | 1100.65 | 146.85 | 27.96418 | 1196.67 | 237.94 | 16.52 | 1.328 | 1.334 | 2.084176 | 209.97 | 1185.14 | 48.17 | 24.76 | 2.93008 | 1.16724 | 161.8 | 1177.89 | 45.33 | 4.167092 | 27.38 | 116.47 | 1176.9 | 37.38 | 27.79 | 3.901531 | 1.16724 | 79.09 | 1172.02 | 27.07 | 5.017189 | 26.14 | 52.02 | 1164.8 | 17.1 | 24.2 | 5.000094 | 1.16724 | 1544.62 | 1531.89
0.000381999998 | 0.00211 | 4.19999997e-05 | 0.000128 | 237.2723125 | 1650.59 | 1180.4 | 1102.23 | 157 | 28.1154 | 1198.8 | 238.34 | 16.23 | 1.328 | 1.334 | 2.084118 | 210.23 | 1187.56 | 49.26 | 24.69 | 3.028318 | 1.16724 | 160.97 | 1180.59 | 45 | 4.354246 | 26.84 | 115.97 | 1179.68 | 36.98 | 27.22 | 4.01035 | 1.16724 | 78.99 | 1174.93 | 26.94 | 5.015937 | 25.63 | 52.05 | 1167.53 | 17.17 | 23.74 | 5.000096 | 1.16724 | 1544.94 | 1529.71
0.000381999998 | 0.00211 | 4.19999997e-05 | 0.000128 | 235.729875 | 1639.86 | 1181.72 | 1101.11 | 143.78 | 28.0329 | 1195.98 | 237.81 | 16.45 | 1.328 | 1.334 | 2.082679 | 209.78 | 1184.36 | 48.43 | 24.61 | 3.014167 | 1.16724 | 161.35 | 1177.09 | 44.98 | 4.320701 | 27.41 | 116.37 | 1176.16 | 37.12 | 27.5 | 3.892006 | 1.16724 | 79.25 | 1171.17 | 27.12 | 5.017675 | 26.35 | 52.13 | 1163.81 | 17.22 | 24.19 | 5.000094 | 1.16724 | 1544.99 | 1531.26
0.000381999998 | 0.00211 | 4.19999997e-05 | 0.000128 | 237.598625 | 1652.86 | 1179.56 | 1103.44 | 160.31 | 28.1952 | 1196.85 | 238.59 | 15.74 | 1.328 | 1.334 | 2.082301 | 210.4 | 1185.78 | 49.04 | 24.05 | 3.021608 | 1.16724 | 161.36 | 1179.01 | 44.86 | 4.177764 | 26.83 | 116.5 | 1178.14 | 36.94 | 27.47 | 3.982569 | 1.16724 | 79.56 | 1173.7 | 27.28 | 5.021068 | 25.82 | 52.28 | 1167.07 | 17.38 | 24.26 | 5.000089 | 1.16724 | 1542.2 | 1528.1
0.000381999998 | 0.00211 | 4.19999997e-05 | 0.000128 | 235.9915 | 1641.68 | 1173.49 | 1096.99 | 149.8 | 28.55876 | 1186.7 | 238.08 | 16.61 | 1.328 | 1.334 | 2.086388 | 209.52 | 1175.56 | 48.01 | 24.71 | 2.937963 | 1.16724 | 161.51 | 1168.85 | 44.85 | 4.307925 | 27.19 | 116.66 | 1168.24 | 37.17 | 27.74 | 3.975178 | 1.16724 | 79.49 | 1164.12 | 27.21 | 5.019255 | 26.21 | 52.28 | 1157.75 | 17.37 | 24.56 | 5.000089 | 1.16724 | 1541.91 | 1531.63
0.000399000011 | 0.00212000008 | 4.70000014e-05 | 0.000130999993 | 237.2866875 | 1650.69 | 1175.25 | 1094.43 | 157.4 | 28.23543 | 1190.18 | 238.47 | 16.63 | 1.328 | 1.334 | 2.085093 | 210.23 | 1178.64 | 48 | 24.59 | 2.999866 | 1.16724 | 162.23 | 1171.33 | 45.1 | 4.287998 | 27.25 | 117.13 | 1170.32 | 37.39 | 27.55 | 3.968626 | 1.16724 | 79.74 | 1165.49 | 27.5 | 5.02006 | 26.37 | 52.24 | 1158.33 | 17.33 | 24.16 | 5.000094 | 1.16724 | 1542.97 | 1439.57
0.000399000011 | 0.00212000008 | 4.70000014e-05 | 0.000130999993 | 236.287625 | 1643.74 | 1178.33 | 1100.45 | 152.03 | 28.09824 | 1191.36 | 238.12 | 16.11 | 1.328 | 1.334 | 2.085681 | 210.02 | 1179.34 | 48.33 | 24.15 | 3.008646 | 1.16724 | 161.69 | 1172.49 | 44.98 | 4.156421 | 27 | 116.71 | 1171.61 | 37.1 | 27.39 | 3.970786 | 1.16724 | 79.61 | 1167.2 | 27.28 | 5.01991 | 26.08 | 52.33 | 1160.58 | 17.43 | 24.39 | 5.000091 | 1.16724 | 1542.5 | 1312.03
0.000399000011 | 0.00212000008 | 4.70000014e-05 | 0.000130999993 | 236.494625 | 1645.18 | 1166.81 | 1087.77 | 151.33 | 28.73674 | 1174.63 | 238.1 | 17.42 | 1.328 | 1.334 | 2.089587 | 209.36 | 1163.52 | 46.05 | 24.79 | 2.971283 | 1.16724 | 163.31 | 1156.6 | 44.33 | 4.031635 | 27.33 | 118.98 | 1155.66 | 38.41 | 28.28 | 3.910353 | 1.16724 | 80.57 | 1151.68 | 27.89 | 5.018529 | 26.97 | 52.68 | 1145.71 | 17.76 | 25.09 | 5.000086 | 1.16724 | 1544.87 | 1294.39
0.000399000011 | 0.00212000008 | 4.70000014e-05 | 0.000130999993 | 237.098375 | 1649.38 | 1179.56 | 1098.19 | 155.13 | 28.17897 | 1188.82 | 238.28 | 16.4 | 1.328 | 1.334 | 2.0825 | 210.1 | 1177.24 | 48.15 | 24.59 | 2.930658 | 1.16724 | 161.95 | 1169.87 | 45.22 | 4.309271 | 27.29 | 116.73 | 1168.89 | 37.19 | 27.48 | 3.976295 | 1.16724 | 79.54 | 1164.02 | 27.29 | 5.018397 | 26.09 | 52.25 | 1156.78 | 17.36 | 24.25 | 5.000093 | 1.16724 | 1544.88 | 1296.51
0.000399000011 | 0.00212000008 | 4.70000014e-05 | 0.000130999993 | 236.7318125 | 1646.83 | 1184.43 | 1105.43 | 152.34 | 28.05146 | 1192.58 | 238.08 | 16.03 | 1.328 | 1.334 | 2.084854 | 210.02 | 1181.19 | 49.19 | 24.33 | 3.029754 | 1.16724 | 160.83 | 1174.27 | 44.73 | 4.342057 | 26.78 | 116.1 | 1173.4 | 36.76 | 27.02 | 3.985436 | 1.16724 | 79.34 | 1168.77 | 27.07 | 5.018693 | 25.4 | 52.27 | 1161.76 | 17.38 | 24.19 | 5.00005 | 1.16724 | 1545.41 | 1288.89
0.000399000011 | 0.00212000008 | 4.70000014e-05 | 0.000130999993 | 237.460625 | 1651.9 | 1181.29 | 1102.19 | 159.05 | 28.203 | 1186.05 | 238.35 | 16.34 | 1.328 | 1.334 | 2.082215 | 210.15 | 1174.93 | 48.28 | 24.42 | 3.007387 | 1.16724 | 161.87 | 1168.08 | 45.01 | 4.152562 | 26.75 | 116.86 | 1167.13 | 37.21 | 26.79 | 4.068172 | 1.16724 | 79.65 | 1162.73 | 27.27 | 5.017801 | 25.6 | 52.38 | 1156.05 | 17.49 | 23.99 | 5.000092 | 1.16724 | 1545.05 | 1284.79
0.000399000011 | 0.00212000008 | 4.70000014e-05 | 0.000130999993 | 237.1185 | 1649.52 | 1177.77 | 1097.13 | 155.29 | 28.25582 | 1182.3 | 238.19 | 17.02 | 1.328 | 1.334 | 2.084487 | 209.94 | 1171.04 | 47.2 | 24.54 | 2.984389 | 1.16724 | 162.74 | 1163.93 | 45.03 | 4.249987 | 27.6 | 117.71 | 1163.14 | 37.69 | 27.47 | 3.946898 | 1.16724 | 80.02 | 1158.62 | 27.54 | 5.019277 | 26.44 | 52.48 | 1152.08 | 17.56 | 24.45 | 5.00009 | 1.16724 | 1546.17 | 1282.17
0.000399000011 | 0.00212000008 | 4.70000014e-05 | 0.000130999993 | 236.463 | 1644.96 | 1190.85 | 1110.35 | 143.74 | 27.99742 | 1194.06 | 237.96 | 16.31 | 1.328 | 1.334 | 2.085214 | 209.96 | 1182.51 | 48.44 | 24.59 | 2.937463 | 1.16724 | 161.52 | 1175.37 | 44.97 | 4.163723 | 26.77 | 116.55 | 1174.29 | 37.02 | 26.82 | 3.972057 | 1.16724 | 79.53 | 1169.52 | 27.26 | 5.017824 | 25.33 | 52.27 | 1162.45 | 17.35 | 23.89 | 5.00009 | 1.16724 | 1546.95 | 1289.46
0.000319000013 | 0.00219999999 | 2.99999992e-05 | 0.000224999996 | 236.76775 | 1647.08 | 1185.33 | 1107.43 | 146.38 | 28.13904 | 1187.35 | 238.07 | 16.06 | 1.328 | 1.334 | 2.084592 | 209.93 | 1176.33 | 48.13 | 24.23 | 3.00586 | 1.16724 | 161.8 | 1169.65 | 44.7 | 4.283035 | 26.7 | 117.1 | 1168.94 | 36.89 | 26.29 | 4.033597 | 1.16724 | 80.21 | 1164.54 | 27.59 | 5.019333 | 25.56 | 52.62 | 1158.38 | 17.71 | 23.8 | 5.000086 | 1.16724 | 1546.62 | 1259.62
0.000319000013 | 0.00219999999 | 2.99999992e-05 | 0.000224999996 | 237.37725 | 1651.32 | 1185.77 | 1103.77 | 157.63 | 27.9763 | 1189.67 | 238.29 | 16.66 | 1.328 | 1.334 | 2.085058 | 210.32 | 1178.12 | 48.46 | 24.42 | 2.932776 | 1.16724 | 161.86 | 1170.73 | 44.99 | 4.150749 | 27.32 | 116.87 | 1169.6 | 37.25 | 26.65 | 3.972649 | 1.16724 | 79.62 | 1164.6 | 27.28 | 5.016446 | 26.01 | 52.34 | 1157.41 | 17.43 | 23.88 | 5.000094 | 1.16724 | 1545.64 | 1244.75
0.000319000013 | 0.00219999999 | 2.99999992e-05 | 0.000224999996 | 236.59525 | 1645.88 | 1195.49 | 1117.61 | 145.31 | 28.08123 | 1196.38 | 238.15 | 15.97 | 1.328 | 1.334 | 2.083425 | 210.06 | 1184.78 | 48.36 | 24 | 2.936718 | 1.16724 | 161.7 | 1177.98 | 44.95 | 4.307992 | 26.65 | 116.75 | 1177.3 | 36.96 | 26.66 | 4.061598 | 1.16724 | 79.79 | 1173.02 | 27.35 | 5.019596 | 24.84 | 52.44 | 1166.53 | 17.5 | 23.72 | 5.00009 | 1.16724 | 1546.66 | 1233.58
0.000319000013 | 0.00219999999 | 2.99999992e-05 | 0.000224999996 | 238.081625 | 1656.22 | 1198.18 | 1121.34 | 161.26 | 28.19112 | 1201.1 | 238.7 | 15.46 | 1.328 | 1.334 | 2.088321 | 210.51 | 1190.21 | 48.86 | 23.39 | 2.943686 | 1.16724 | 161.65 | 1183.39 | 45.02 | 4.174984 | 25.84 | 116.63 | 1182.42 | 36.82 | 25.76 | 4.173843 | 1.16724 | 79.81 | 1178.04 | 27.4 | 5.024031 | 24.34 | 52.41 | 1171.37 | 17.49 | 23.09 | 5.000086 | 1.16724 | 1545.85 | 1195.91
0.000319000013 | 0.00219999999 | 2.99999992e-05 | 0.000224999996 | 236.287625 | 1643.74 | 1200.6 | 1118.83 | 146.86 | 28.12825 | 1202.45 | 238.18 | 15.58 | 1.328 | 1.334 | 2.08381 | 210.05 | 1190.86 | 48.66 | 23.54 | 2.944809 | 1.16724 | 161.39 | 1183.36 | 44.99 | 4.180075 | 26.28 | 116.4 | 1182.06 | 36.7 | 25.92 | 4.068356 | 1.16724 | 79.7 | 1176.97 | 27.36 | 5.021299 | 24.85 | 52.34 | 1169.57 | 17.45 | 22.98 | 5.000088 | 1.16724 | 1545.09 | 1194.87
0.000319000013 | 0.00219999999 | 2.99999992e-05 | 0.000224999996 | 238.1261875 | 1656.53 | 1206.42 | 1127.53 | 163.13 | 28.14722 | 1212.01 | 238.81 | 15.21 | 1.328 | 1.334 | 2.083397 | 210.66 | 1200.54 | 49.15 | 23.31 | 2.947961 | 1.16724 | 161.51 | 1193.3 | 45.18 | 4.194854 | 25.81 | 116.33 | 1192.09 | 36.06 | 25.72 | 4.150121 | 1.16724 | 80.27 | 1187.24 | 27.72 | 5.023237 | 24.14 | 52.55 | 1180.07 | 17.65 | 23.17 | 5.000086 | 1.16724 | 1543.56 | 1194.57
0.000319000013 | 0.00219999999 | 2.99999992e-05 | 0.000224999996 | 237.776875 | 1654.1 | 1201.45 | 1122.85 | 162.62 | 28.15569 | 1206.61 | 238.79 | 15.39 | 1.328 | 1.334 | 2.083411 | 210.64 | 1195.24 | 48.24 | 22.91 | 2.927871 | 1.16724 | 162.4 | 1188.02 | 45.41 | 4.157298 | 25.65 | 116.99 | 1186.82 | 36.96 | 25.32 | 4.163873 | 1.16724 | 80.03 | 1182.14 | 27.56 | 5.022773 | 23.97 | 52.47 | 1175.07 | 17.57 | 22.68 | 5.000086 | 1.16724 | 1541.45 | 1194.31
0.000319000013 | 0.00219999999 | 2.99999992e-05 | 0.000224999996 | 236.8381875 | 1647.57 | 1200.49 | 1120.19 | 155.71 | 28.13541 | 1206.65 | 238.54 | 15.36 | 1.328 | 1.334 | 2.150851 | 210.41 | 1195.3 | 48.97 | 23.27 | 2.875672 | 1.16724 | 161.44 | 1187.78 | 45.07 | 4.187684 | 25.83 | 116.37 | 1186.42 | 36.71 | 25.56 | 4.179205 | 1.16724 | 79.66 | 1181.48 | 27.38 | 5.025063 | 24.32 | 52.28 | 1174.09 | 17.4 | 22.68 | 5.000086 | 1.16724 | 1540.01 | 1193.75
0.000352000003 | 0.00215999992 | 4.80000017e-05 | 5.70000011e-05 | 235.9986875 | 1641.73 | 1197.17 | 1113.62 | 149.8 | 27.94576 | 1201.83 | 238.29 | 16.01 | 1.328 | 1.334 | 2.084216 | 210.35 | 1189.26 | 48.81 | 23.84 | 2.942122 | 1.16724 | 161.54 | 1181.59 | 45.16 | 4.182071 | 26.01 | 116.38 | 1180.09 | 36.91 | 25.54 | 4.082847 | 1.16724 | 79.47 | 1174.59 | 27.28 | 5.0205 | 24.26 | 52.19 | 1166.61 | 17.28 | 22.93 | 5.000088 | 1.16724 | 1540.29 | 1191.04
0.000352000003 | 0.00215999992 | 4.80000017e-05 | 5.70000011e-05 | 238.1995 | 1657.04 | 1198.32 | 1117.35 | 165.39 | 28.24351 | 1206.58 | 239.12 | 15.19 | 1.328 | 1.334 | 2.151506 | 210.87 | 1194.94 | 49.09 | 23.16 | 2.944648 | 1.16724 | 161.78 | 1187.38 | 45.34 | 4.193607 | 25.2 | 116.44 | 1185.83 | 36.68 | 24.92 | 4.185658 | 1.16724 | 79.76 | 1180.58 | 27.53 | 5.022728 | 23.68 | 52.23 | 1172.66 | 17.34 | 22.52 | 5.000091 | 1.16724 | 1540.53 | 1189.19
0.000352000003 | 0.00215999992 | 4.80000017e-05 | 5.70000011e-05 | 235.7845 | 1640.24 | 1193.89 | 1113.26 | 150.56 | 28.06461 | 1203.29 | 238.24 | 15.72 | 1.328 | 1.334 | 2.086468 | 210.18 | 1191.74 | 48.95 | 23.33 | 2.949158 | 1.16724 | 161.23 | 1184.26 | 45.17 | 4.200004 | 25.75 | 116.06 | 1182.89 | 36.62 | 24.99 | 4.185297 | 1.16724 | 79.44 | 1177.63 | 27.21 | 5.018691 | 24.38 | 52.23 | 1170.06 | 17.36 | 22.63 | 5.000093 | 1.16724 | 1539.96 | 1185.4
0.000352000003 | 0.00215999992 | 4.80000017e-05 | 5.70000011e-05 | 238.0370625 | 1655.91 | 1188.68 | 1109.11 | 164.4 | 28.15164 | 1202.72 | 238.91 | 15.74 | 1.328 | 1.334 | 2.083275 | 210.76 | 1191.08 | 48.99 | 23.62 | 2.943217 | 1.16724 | 161.77 | 1183.71 | 45.22 | 4.041566 | 25.83 | 116.55 | 1182.22 | 36.77 | 25.59 | 4.179003 | 1.16724 | 79.78 | 1177.21 | 27.38 | 5.020593 | 24.44 | 52.4 | 1169.74 | 17.5 | 23.11 | 5.000092 | 1.16724 | 1541.81 | 1178.31
0.000375000003 | 0.00212000008 | 5.60000008e-05 | 0.000155999995 | 235.298625 | 1636.86 | 1188 | 1108.46 | 142.44 | 27.89536 | 1197.56 | 237.58 | 16.69 | 1.328 | 1.334 | 2.082798 | 209.68 | 1186.23 | 48.12 | 24.37 | 3.006618 | 1.16724 | 161.56 | 1179.13 | 45.09 | 4.1597 | 26.45 | 116.47 | 1178.03 | 37.03 | 26.04 | 4.066322 | 1.16724 | 79.44 | 1173.03 | 27.1 | 5.014569 | 24.71 | 52.34 | 1165.74 | 17.45 | 23.22 | 5.000101 | 1.16724 | 1545.53 | 1178.28
0.000375000003 | 0.00212000008 | 5.60000008e-05 | 0.000155999995 | 234.539625 | 1631.58 | 1178.06 | 1099.53 | 135.38 | 27.9068 | 1195.53 | 237.31 | 16.52 | 1.328 | 1.334 | 2.024744 | 209.41 | 1184.1 | 48.58 | 24.23 | 2.947252 | 1.16724 | 160.83 | 1176.91 | 44.67 | 4.172423 | 26.48 | 116.16 | 1175.77 | 36.81 | 26.17 | 3.970399 | 1.16724 | 79.35 | 1170.79 | 27.1 | 5.018837 | 25.12 | 52.25 | 1163.57 | 17.35 | 23.25 | 5.00005 | 1.16724 | 1545.53 | 1172.02
0.000375000003 | 0.00212000008 | 5.60000008e-05 | 0.000155999995 | 235.267 | 1636.64 | 1179.01 | 1101.99 | 140.51 | 27.934 | 1196.22 | 237.54 | 16.44 | 1.328 | 1.334 | 2.023317 | 209.6 | 1183.87 | 48.07 | 24.17 | 3.007452 | 1.16724 | 161.53 | 1177.05 | 44.8 | 4.144328 | 26.48 | 116.73 | 1176.11 | 37.08 | 26.49 | 4.054325 | 1.16724 | 79.65 | 1171.57 | 27.2 | 5.015966 | 25.09 | 52.45 | 1164.9 | 17.55 | 23.71 | 5.000097 | 1.16724 | 1546.17 | 1174.4
0.000375000003 | 0.00212000008 | 5.60000008e-05 | 0.000155999995 | 234.7796875 | 1633.25 | 1173.79 | 1097.18 | 135.34 | 27.8872 | 1192.02 | 237.32 | 16.64 | 1.328 | 1.334 | 2.084512 | 209.43 | 1181.01 | 47.71 | 24.58 | 3.000375 | 1.16724 | 161.72 | 1174.21 | 44.91 | 3.993933 | 26.54 | 116.81 | 1173.16 | 37.12 | 26.65 | 4.047172 | 1.16724 | 79.69 | 1168.72 | 27.17 | 5.015522 | 25.24 | 52.52 | 1162 | 17.62 | 23.93 | 5.000104 | 1.16724 | 1548.83 | 1175.12
0.000375000003 | 0.00212000008 | 5.60000008e-05 | 0.000155999995 | 236.3724375 | 1644.33 | 1167.16 | 1091.36 | 148.65 | 28.16905 | 1182.43 | 237.86 | 16.66 | 1.328 | 1.334 | 2.026939 | 209.69 | 1171.55 | 47.08 | 24.57 | 2.985002 | 1.16724 | 162.61 | 1164.95 | 45.13 | 4.256842 | 27.42 | 117.48 | 1164.45 | 37.39 | 27.31 | 3.9381 | 1.16724 | 80.09 | 1160.31 | 27.52 | 5.020382 | 26.29 | 52.57 | 1154.23 | 17.67 | 24.42 | 5.000089 | 1.16724 | 1547.1 | 1176.15
0.000391000009 | 0.00200000009 | 3.9999999e-05 | 0.000279 | 236.166875 | 1642.9 | 1168.74 | 1093.29 | 147.31 | 28.08763 | 1187.66 | 237.83 | 16.36 | 1.328 | 1.334 | 2.026353 | 209.74 | 1177.52 | 47.94 | 24.6 | 3.003752 | 1.16724 | 161.8 | 1170.86 | 44.94 | 4.142483 | 27.38 | 116.86 | 1170.17 | 37.31 | 27.56 | 3.968374 | 1.16724 | 79.55 | 1165.95 | 27.17 | 5.02023 | 26.38 | 52.38 | 1159.64 | 17.48 | 24.37 | 5.000095 | 1.16724 | 1547.37 | 1179.47
0.000391000009 | 0.00200000009 | 3.9999999e-05 | 0.000279 | 234.8889375 | 1634.01 | 1168.77 | 1092.96 | 133.2 | 28.17066 | 1182.76 | 237.34 | 16.44 | 1.328 | 1.334 | 2.085642 | 209.17 | 1171.32 | 47.48 | 24.92 | 2.926836 | 1.16724 | 161.69 | 1164.77 | 44.87 | 4.135556 | 27.12 | 116.82 | 1164.12 | 37.14 | 27.26 | 3.951709 | 1.16724 | 79.68 | 1159.98 | 27.23 | 5.01633 | 25.96 | 52.45 | 1153.84 | 17.56 | 24.25 | 5.000093 | 1.16724 | 1548.09 | 1173.89
0.000391000009 | 0.00200000009 | 3.9999999e-05 | 0.000279 | 234.3714375 | 1630.41 | 1165.92 | 1092.17 | 129.88 | 28.41856 | 1177.52 | 237.23 | 16.71 | 1.328 | 1.334 | 2.087705 | 208.81 | 1167.2 | 47.51 | 25.29 | 3.008571 | 1.16724 | 161.3 | 1161.13 | 44.52 | 3.994202 | 27.45 | 116.78 | 1160.62 | 37.05 | 27.59 | 3.945077 | 1.16724 | 79.73 | 1157.01 | 27.24 | 5.019128 | 26.42 | 52.49 | 1151.46 | 17.61 | 24.47 | 5.000088 | 1.16724 | 1546.95 | 1174.25
0.000335999997 | 0.00222999998 | 7.6999997e-05 | 0.000228999997 | 236.626875 | 1646.1 | 1161.83 | 1087.29 | 152.72 | 28.19863 | 1175.17 | 237.96 | 16.94 | 1.328 | 1.334 | 2.084125 | 209.76 | 1163.14 | 46.61 | 24.71 | 2.973164 | 1.16724 | 163.15 | 1156.88 | 44.98 | 4.072669 | 27.93 | 118.17 | 1156.54 | 37.84 | 28.34 | 4.020453 | 1.16724 | 80.33 | 1153.11 | 27.54 | 5.023091 | 27.17 | 52.79 | 1147.81 | 17.88 | 25.03 | 5.000088 | 1.16724 | 1548.4 | 1174.16
0.000335999997 | 0.00222999998 | 7.6999997e-05 | 0.000228999997 | 234.5295625 | 1631.51 | 1167.1 | 1090.79 | 132.78 | 27.9292 | 1176.52 | 237.3 | 16.97 | 1.328 | 1.334 | 2.083395 | 209.37 | 1165.8 | 47.23 | 25.62 | 2.989847 | 1.16724 | 162.14 | 1159.42 | 44.29 | 4.077361 | 27.47 | 117.85 | 1158.81 | 37.63 | 27.98 | 3.917652 | 1.16724 | 80.22 | 1154.97 | 27.58 | 5.018017 | 26.86 | 52.64 | 1149.45 | 17.71 | 24.86 | 5.000091 | 1.16724 | 1547.72 | 1057.79
0.000523999974 | 0.00212999992 | 7.89999976e-05 | 0.000149 | 235.3776875 | 1637.41 | 1166.09 | 1088.25 | 141.62 | 29.47046 | 1170.62 | 237.66 | 17.31 | 1.328 | 1.334 | 2.100776 | 208.19 | 1158.28 | 47.38 | 25.56 | 3.024549 | 1.16724 | 160.81 | 1151.88 | 43.89 | 4.135734 | 28.06 | 116.92 | 1151.31 | 37.36 | 28.5 | 3.868864 | 1.16724 | 79.56 | 1147.36 | 27.17 | 5.020533 | 27.41 | 52.39 | 1141.47 | 17.49 | 25.35 | 5.000088 | 1.16724 | 1545.74 | 1538.21
0.000523999974 | 0.00212999992 | 7.89999976e-05 | 0.000149 | 236.256 | 1643.52 | 1164.89 | 1086.67 | 147.51 | 29.9688 | 1167.41 | 237.9 | 17.83 | 1.328 | 1.334 | 2.10388 | 207.93 | 1156.56 | 45.32 | 25.18 | 2.984568 | 1.16724 | 162.61 | 1149.89 | 43.82 | 4.183386 | 27.7 | 118.79 | 1149.27 | 37.96 | 28.24 | 3.803104 | 1.16724 | 80.83 | 1145.33 | 27.94 | 5.004317 | 27.35 | 52.89 | 1139.82 | 17.97 | 25.38 | 5.000088 | 1.16724 | 1547.24 | 1527.65
0.000319999992 | 0.00200000009 | 3.60000013e-05 | 0.000289999996 | 235.566 | 1638.72 | 1152.23 | 1077.41 | 137.31 | 28.05202 | 1164.67 | 237.74 | 16.93 | 1.328 | 1.334 | 2.08451 | 209.69 | 1153.43 | 46.33 | 25.02 | 2.892455 | 1.16724 | 163.36 | 1147.07 | 43.35 | 4.112908 | 27.53 | 120.01 | 1146.56 | 35.67 | 27.66 | 4.00462 | 1.16724 | 84.34 | 1143.15 | 27.11 | 5.035876 | 26.47 | 57.23 | 1138.52 | 18.31 | 24.21 | 5.000086 | 1.16724 | 1547.68 | 1534.73
0.000319999992 | 0.00200000009 | 3.60000013e-05 | 0.000289999996 | 235.6249375 | 1639.13 | 1154.37 | 1078.18 | 133.35 | 27.91535 | 1166.56 | 237.48 | 17.49 | 1.328 | 1.334 | 2.079173 | 209.57 | 1155.95 | 46.12 | 25.75 | 2.959539 | 1.16724 | 163.45 | 1149.52 | 43.37 | 4.100893 | 27.74 | 120.08 | 1148.91 | 35.78 | 28.14 | 3.898533 | 1.16724 | 84.3 | 1145.12 | 27.1 | 5.033586 | 26.83 | 57.2 | 1140.25 | 18.26 | 24.76 | 5.000086 | 1.16724 | 1551.8 | 1535.13
0.000319999992 | 0.00200000009 | 3.60000013e-05 | 0.000289999996 | 236.4975 | 1645.2 | 1152.94 | 1071.16 | 148.04 | 27.87673 | 1165.05 | 237.83 | 17.71 | 1.328 | 1.334 | 2.080379 | 209.95 | 1154.28 | 45.81 | 25.95 | 2.947263 | 1.16724 | 164.14 | 1147.04 | 43.28 | 4.216222 | 28.44 | 120.86 | 1146.14 | 36.91 | 29.45 | 3.918452 | 1.16724 | 83.95 | 1141.99 | 26.98 | 5.035346 | 27.71 | 56.97 | 1136.22 | 18 | 24.87 | 5.000089 | 1.16724 | 1546.33 | 1536.13
0.000319999992 | 0.00200000009 | 3.60000013e-05 | 0.000289999996 | 234.508 | 1631.36 | 1145.36 | 1067.74 | 130.74 | 27.81669 | 1160.54 | 237.17 | 17.89 | 1.328 | 1.334 | 2.082407 | 209.35 | 1149.65 | 45.26 | 25.52 | 2.86921 | 1.16724 | 164.09 | 1142.82 | 43.22 | 4.202808 | 28.04 | 120.87 | 1142.22 | 36.54 | 28.69 | 3.887536 | 1.16724 | 84.33 | 1138.53 | 27.18 | 5.033731 | 27.02 | 57.15 | 1133.34 | 18.17 | 24.5 | 5.000087 | 1.16724 | 1546.42 | 1531.65
0.000319999992 | 0.00200000009 | 3.60000013e-05 | 0.000289999996 | 234.9435625 | 1634.39 | 1150.2 | 1073.97 | 137.94 | 27.85764 | 1160.45 | 237.44 | 17.87 | 1.328 | 1.334 | 2.082516 | 209.58 | 1149.95 | 45.81 | 25.44 | 2.951976 | 1.16724 | 163.77 | 1143.53 | 43.26 | 4.227983 | 27.61 | 120.51 | 1143.08 | 36.28 | 28.23 | 3.999126 | 1.16724 | 84.23 | 1139.57 | 27.04 | 5.036113 | 26.2 | 57.19 | 1134.67 | 18.24 | 24.31 | 5.000085 | 1.16724 | 1544.72 | 1528.48
0.000391000009 | 0.00200000009 | 3.9999999e-05 | 0.000279 | 236.0791875 | 1642.29 | 1155.13 | 1077.53 | 145.53 | 28.29205 | 1166.7 | 237.8 | 17.34 | 1.328 | 1.334 | 2.083241 | 209.5 | 1156.63 | 46.81 | 25.72 | 2.906934 | 1.16724 | 162.69 | 1149.89 | 43.36 | 4.300895 | 27.98 | 119.33 | 1149.29 | 35.92 | 28.78 | 4.051726 | 1.16724 | 83.41 | 1145.55 | 26.58 | 5.033399 | 26.81 | 56.83 | 1140.1 | 17.89 | 24.41 | 5.00009 | 1.16724 | 1544.92 | 1529.48
0.000391000009 | 0.00200000009 | 3.9999999e-05 | 0.000279 | 236.486 | 1645.12 | 1154.33 | 1083.05 | 148.26 | 28.56559 | 1165.41 | 237.91 | 16.58 | 1.328 | 1.334 | 2.084976 | 209.34 | 1155.51 | 47.1 | 24.52 | 2.918287 | 1.16724 | 162.24 | 1149.57 | 42.97 | 4.154835 | 26.91 | 119.27 | 1149.21 | 35.44 | 27.42 | 4.140565 | 1.16724 | 83.83 | 1146.2 | 26.81 | 5.040564 | 26.17 | 57.02 | 1141.93 | 18.1 | 24.09 | 5.000082 | 1.16724 | 1544.94 | 1529.48
0.000391000009 | 0.00200000009 | 3.9999999e-05 | 0.000279 | 236.5535625 | 1645.59 | 1156.76 | 1081.48 | 143.39 | 28.16655 | 1168.95 | 237.88 | 16.89 | 1.328 | 1.334 | 2.083811 | 209.72 | 1158.5 | 46.7 | 24.99 | 2.900234 | 1.16724 | 163.02 | 1151.99 | 43.34 | 4.282922 | 27.1 | 119.68 | 1151.41 | 35.67 | 27.87 | 4.022844 | 1.16724 | 84.01 | 1147.83 | 27.04 | 5.0369 | 26.22 | 56.97 | 1142.78 | 18.04 | 24.22 | 4.999988 | 1.16724 | 1546.69 | 1535.78
0.000391000009 | 0.00200000009 | 3.9999999e-05 | 0.000279 | 236.540625 | 1645.5 | 1156.67 | 1081.8 | 142.14 | 27.97878 | 1167.81 | 237.81 | 17.18 | 1.328 | 1.334 | 2.079879 | 209.83 | 1157.11 | 46.9 | 25.73 | 2.975186 | 1.16724 | 162.93 | 1150.93 | 43.13 | 4.274547 | 27.77 | 119.8 | 1150.57 | 35.7 | 28.48 | 4.016038 | 1.16724 | 84.1 | 1147.24 | 26.94 | 5.035525 | 26.74 | 57.16 | 1142.45 | 18.23 | 24.58 | 5.000086 | 1.16724 | 1547.97 | 1534.9
0.000391000009 | 0.00200000009 | 3.9999999e-05 | 0.000279 | 236.992 | 1648.64 | 1156.92 | 1082.95 | 146.09 | 28.14274 | 1167.49 | 237.97 | 16.63 | 1.328 | 1.334 | 2.083524 | 209.83 | 1157.13 | 46.35 | 24.72 | 2.963685 | 1.16724 | 163.48 | 1150.89 | 43.38 | 4.260976 | 27.01 | 120.1 | 1150.45 | 35.63 | 27.75 | 4.000863 | 1.16724 | 84.47 | 1147 | 27.21 | 5.0377 | 26.15 | 57.26 | 1142.29 | 18.21 | 24.11 | 5.000083 | 1.16724 | 1547.57 | 1523.47
0.000364000007 | 0.00225999998 | 9.40000027e-05 | 7.50000036e-05 | 236.2421 | 1360.96 | 1137.78 | 1056.13 | 93.44 | 27.9101 | 1146.99 | 236.36 | 14.09 | 1.328 | 1.334 | 2.07634 | 208.45 | 1136.37 | 44.04 | 21.31 | 2.867004 | 1.16724 | 164.41 | 1129.14 | 42.19 | 4.177384 | 23.56 | 122.22 | 1129.79 | 33.78 | 24.38 | 4.723972 | 1.16724 | 88.44 | 1126.83 | 26.86 | 5.066124 | 22.78 | 61.58 | 1122.89 | 18.67 | 21.59 | 5.000078 | 1.16724 | 1303.26 | 1528.7
0.000675000018 | 0.00340999989 | 7.10000022e-05 | 9.40000027e-05 | 236.0845 | 1354.92 | 1135.29 | 1051.68 | 84.53 | 27.75097 | 1142.58 | 236.04 | 14.51 | 1.328 | 1.334 | 2.12632 | 208.29 | 1131.71 | 44.25 | 22.1 | 2.920439 | 1.16724 | 164.04 | 1124.5 | 42.11 | 4.285223 | 24.33 | 121.93 | 1125.28 | 33.67 | 25.11 | 4.68038 | 1.16724 | 88.26 | 1122.24 | 26.82 | 5.064138 | 23.52 | 61.44 | 1118.3 | 18.51 | 21.42 | 5.00008 | 1.16724 | 1304 | 1527.87
0.000364000007 | 0.00225999998 | 9.40000027e-05 | 7.50000036e-05 | 235.6903 | 1461.28 | 1132.74 | 1049.27 | 78.13 | 27.80012 | 1143.76 | 235.8 | 15.24 | 1.328 | 1.334 | 2.147198 | 208 | 1132.88 | 43.54 | 23.24 | 2.93842 | 1.16724 | 164.46 | 1125.54 | 41.69 | 4.311347 | 25.43 | 122.77 | 1126.17 | 34.24 | 26.45 | 4.391263 | 1.16724 | 88.53 | 1122.76 | 26.85 | 5.060555 | 24.76 | 61.68 | 1118.71 | 18.72 | 22.83 | 5.000084 | 1.16724 | 1414.79 | 1527.28
0.000296999991 | 0.00221000006 | 8.2999999e-05 | 7.40000032e-05 | 233.2816 | 1639.22 | 1134.28 | 1050.32 | 104.55 | 26.82219 | 1143.98 | 230.34 | 17.42 | 1.328 | 1.334 | 2.053507 | 203.52 | 1132.26 | 41.16 | 24.72 | 2.90304 | 1.16724 | 162.36 | 1124.26 | 40.63 | 4.017562 | 27.95 | 121.73 | 1124.46 | 34.11 | 29.21 | 3.907789 | 1.16724 | 87.62 | 1120.13 | 26.37 | 5.062902 | 27.34 | 61.25 | 1115.37 | 18.25 | 24.95 | 5.000087 | 1.16724 | 1570.48 | 1529.14
0.000296999991 | 0.00221000006 | 8.2999999e-05 | 7.40000032e-05 | 233.2674 | 1639.12 | 1132.43 | 1049.49 | 107.56 | 26.86322 | 1143.79 | 230.46 | 17.11 | 1.328 | 1.334 | 2.05234 | 203.6 | 1132.16 | 42.57 | 24.93 | 2.935483 | 1.16724 | 161.03 | 1124.38 | 40.02 | 4.059403 | 27.6 | 121.01 | 1124.53 | 33.58 | 28.95 | 4.040245 | 1.16724 | 87.43 | 1120.34 | 26.2 | 5.061846 | 26.96 | 61.23 | 1115.74 | 18.22 | 24.73 | 5.000087 | 1.16724 | 1567.54 | 1527.54
0.000365999993 | 0.00216999999 | 6.50000002e-05 | 0.000224999996 | 235.7615 | 1640.08 | 1150.44 | 1079.66 | 140.67 | 29.25907 | 1165.09 | 237.5 | 17.18 | 1.328 | 1.334 | 2.092996 | 208.24 | 1155.4 | 45.34 | 24.47 | 2.899301 | 1.16724 | 162.9 | 1149.32 | 43.99 | 4.166018 | 27.52 | 118.91 | 1150.5 | 37.68 | 27.81 | 3.862729 | 1.16724 | 81.23 | 1147.24 | 28.06 | 4.951423 | 27.03 | 53.17 | 1142.71 | 18.26 | 25.09 | 5.000093 | 1.16724 | 1548.08 | 1524.67
0.000365999993 | 0.00216999999 | 6.50000002e-05 | 0.000224999996 | 236.247375 | 1643.46 | 1153.14 | 1082.47 | 144.51 | 28.72652 | 1165.5 | 237.65 | 16.72 | 1.328 | 1.334 | 2.087223 | 208.93 | 1155.73 | 46.43 | 24.36 | 2.983588 | 1.16724 | 162.5 | 1149.89 | 44.49 | 4.218717 | 27.47 | 118.01 | 1149.88 | 38.09 | 27.81 | 3.843463 | 1.16724 | 79.92 | 1146.73 | 27.22 | 5.017745 | 27.09 | 52.7 | 1139.79 | 17.82 | 25.97 | 5.000086 | 1.16724 | 1549.06 | 1533.21
0.000319999992 | 0.00200000009 | 3.60000013e-05 | 0.000289999996 | 236.1079375 | 1642.49 | 1160.3 | 1090.82 | 144.54 | 28.04763 | 1176.21 | 237.64 | 15.91 | 1.328 | 1.334 | 2.082972 | 209.59 | 1166.45 | 48.36 | 24.25 | 3.01442 | 1.16724 | 161.23 | 1160.78 | 45.64 | 4.209615 | 27.28 | 115.59 | 1160.82 | 37.33 | 26.96 | 3.939685 | 1.16724 | 78.26 | 1157.4 | 26.22 | 5.022374 | 25.55 | 52.04 | 1149.49 | 17.17 | 24.76 | 5.000083 | 1.16724 | 1550.18 | 1526.66
0.000319999992 | 0.00200000009 | 3.60000013e-05 | 0.000289999996 | 235.81325 | 1640.44 | 1167.01 | 1094.16 | 138.49 | 28.0261 | 1173.54 | 237.4 | 16.73 | 1.328 | 1.334 | 2.080761 | 209.38 | 1163.59 | 45.86 | 23.87 | 2.957633 | 1.16724 | 163.52 | 1157.39 | 44.78 | 4.028592 | 27.05 | 118.74 | 1157.08 | 38.51 | 26.96 | 3.823244 | 1.16724 | 80.23 | 1153.46 | 27.46 | 5.02022 | 25.92 | 52.77 | 1145.73 | 17.84 | 24.74 | 5.000084 | 1.16724 | 1551.11 | 1529.8
0.000365999993 | 0.00216999999 | 6.50000002e-05 | 0.000224999996 | 236.322125 | 1643.98 | 1166.73 | 1095.99 | 143.1 | 27.7732 | 1182.83 | 237.6 | 16.29 | 1.328 | 1.334 | 2.082715 | 209.83 | 1172.89 | 47.73 | 24.15 | 2.993036 | 1.16724 | 162.1 | 1166.92 | 45.31 | 4.139812 | 27.17 | 116.79 | 1166.74 | 37.96 | 27.25 | 3.904107 | 1.16724 | 78.83 | 1163.27 | 26.61 | 5.018954 | 25.42 | 52.22 | 1155.16 | 17.31 | 24.8 | 5.000087 | 1.16724 | 1550.01 | 1524.03
0.000365999993 | 0.00216999999 | 6.50000002e-05 | 0.000224999996 | 236.3638125 | 1644.27 | 1183.73 | 1108.54 | 145.36 | 27.8302 | 1193.16 | 237.69 | 15.57 | 1.328 | 1.334 | 2.079761 | 209.86 | 1182.57 | 49.36 | 24.03 | 3.033009 | 1.16724 | 160.5 | 1176.15 | 45.8 | 4.115412 | 26.32 | 114.7 | 1175.41 | 36.62 | 25.86 | 4.045264 | 1.16724 | 78.08 | 1170.86 | 26.27 | 5.023897 | 24.67 | 51.81 | 1161.4 | 16.94 | 23.62 | 5.000083 | 1.16724 | 1548.66 | 1387.69
0.000523999974 | 0.00212999992 | 7.89999976e-05 | 0.000149 | 236.598125 | 1645.9 | 1173.96 | 1096.67 | 147.92 | 27.94766 | 1183.58 | 238.03 | 16.23 | 1.328 | 1.334 | 2.083964 | 210.08 | 1172.76 | 47.03 | 24.1 | 2.97582 | 1.16724 | 163.05 | 1165.94 | 45.31 | 4.097169 | 27.04 | 117.74 | 1165.19 | 38.46 | 27.26 | 3.887079 | 1.16724 | 79.28 | 1160.94 | 27.05 | 5.020987 | 25.6 | 52.23 | 1151.78 | 17.27 | 24.9 | 5.000084 | 1.16724 | 1545.8 | 1286.12
0.000523999974 | 0.00212999992 | 7.89999976e-05 | 0.000149 | 236.5938125 | 1645.87 | 1174.64 | 1100.84 | 147.7 | 28.12771 | 1178.92 | 238.03 | 16.79 | 1.328 | 1.334 | 2.084506 | 209.9 | 1168.85 | 45.74 | 24.07 | 3.027439 | 1.16724 | 164.16 | 1162.65 | 44.51 | 3.993957 | 26.78 | 119.65 | 1162.09 | 38.14 | 26.94 | 3.771579 | 1.16724 | 81.51 | 1158.27 | 28.43 | 4.972541 | 25.71 | 53.08 | 1150.63 | 18.14 | 25.13 | 5.000085 | 1.16724 | 1545.59 | 1284.49
0.000523999974 | 0.00212999992 | 7.89999976e-05 | 0.000149 | 236.908625 | 1648.06 | 1192.94 | 1113.4 | 153.8 | 27.86524 | 1194.3 | 238.15 | 16.13 | 1.328 | 1.334 | 2.080775 | 210.29 | 1183.19 | 47.44 | 23.87 | 2.982507 | 1.16724 | 162.85 | 1176.14 | 45.89 | 4.143329 | 26.28 | 116.96 | 1175.18 | 38.04 | 26.15 | 3.824209 | 1.16724 | 78.92 | 1170.23 | 26.81 | 5.018899 | 24.6 | 52.11 | 1160.35 | 17.2 | 23.6 | 5.00009 | 1.16724 | 1545.09 | 1276.56
0.000523999974 | 0.00212999992 | 7.89999976e-05 | 0.000149 | 236.5593125 | 1645.63 | 1198.8 | 1121.44 | 153.76 | 27.96743 | 1204.86 | 238.07 | 15.03 | 1.328 | 1.334 | 2.085235 | 210.1 | 1193.73 | 51.16 | 23.85 | 2.928968 | 1.16724 | 158.94 | 1186.86 | 45.64 | 4.180321 | 25.21 | 113.3 | 1185.65 | 35.41 | 25.22 | 4.271513 | 1.16724 | 77.89 | 1180.7 | 26.16 | 5.02477 | 23.73 | 51.73 | 1170.61 | 16.83 | 23.19 | 5.000024 | 1.16724 | 1544.34 | 1273.93
0.000523999974 | 0.00212999992 | 7.89999976e-05 | 0.000149 | 235.384875 | 1637.46 | 1192.38 | 1109.21 | 142.32 | 27.76175 | 1190.69 | 237.69 | 16.61 | 1.328 | 1.334 | 2.082568 | 209.93 | 1179.12 | 47.08 | 24.2 | 2.977785 | 1.16724 | 162.85 | 1171.63 | 44.65 | 4.065817 | 26.91 | 118.2 | 1170.42 | 38.26 | 27.3 | 3.936964 | 1.16724 | 79.94 | 1165.63 | 27.53 | 5.018535 | 25.73 | 52.41 | 1155.93 | 17.44 | 24.89 | 5.000092 | 1.16724 | 1545.05 | 1276.29
0.000523999974 | 0.00212999992 | 7.89999976e-05 | 0.000149 | 237.0193125 | 1648.83 | 1202.11 | 1122.41 | 158.54 | 27.93888 | 1205.9 | 238.22 | 15.3 | 1.328 | 1.334 | 2.084825 | 210.28 | 1194.02 | 49.66 | 23.44 | 2.961978 | 1.16724 | 160.62 | 1186.84 | 46.39 | 3.876195 | 25.17 | 114.23 | 1185.24 | 36.71 | 25.14 | 4.190893 | 1.16724 | 77.52 | 1180.02 | 25.99 | 5.02235 | 23.49 | 51.53 | 1169.08 | 16.63 | 22.63 | 5.000091 | 1.16724 | 1544.65 | 1275.72
0.000209999998 | 0.00188 | 0.000118999997 | 4.89999984e-05 | 229.5481 | 1326.05 | 1189.88 | 1108.76 | 94.39 | 27.04539 | 1191.67 | 230.06 | 12.11 | 1.328 | 1.334 | 2.07865 | 203.02 | 1179.98 | 47.8 | 20.1 | 3.094007 | 1.16724 | 155.22 | 1172.7 | 43.82 | 4.10632 | 22.2 | 111.4 | 1171.55 | 34.51 | 21.48 | 4.736639 | 1.16724 | 76.89 | 1167.16 | 25.86 | 5.031498 | 20.92 | 51.03 | 1157.69 | 16.23 | 19.64 | 5.000103 | 1.16724 | 1273.67 | 1272.16
0.000627000001 | 0.00837699976 | 3.50000009e-05 | 0.000859000022 | 237.79056 | 1292.34 | 1205.95 | 1117.47 | 26.87 | 27.93105 | 1210.85 | 234.76 | 10.72 | 1.328 | 1.334 | 2.214371 | 206.83 | 1199.25 | 46.73 | 19.24 | 2.978997 | 1.16724 | 160.1 | 1191.06 | 43.37 | 4.12254 | 21.23 | 116.73 | 1189.64 | 33.86 | 21.05 | 4.609191 | 1.16724 | 82.87 | 1184.96 | 27.93 | 5.030999 | 21.22 | 54.94 | 1179.84 | 20.19 | 21.19 | 5.000028 | 1.16724 | 1286.73 | 1271.48
0.000769999984 | 0.0081430003 | 3.19999999e-05 | 0.000752999971 | 237.49248 | 1290.72 | 1208.24 | 1121.92 | 22.02 | 27.88096 | 1212.84 | 234.72 | 10.67 | 1.328 | 1.334 | 2.228593 | 206.84 | 1201.55 | 47.19 | 19.69 | 3.086223 | 1.16724 | 159.65 | 1193.89 | 43.26 | 4.140452 | 21.35 | 116.39 | 1192.72 | 33.22 | 21.19 | 4.590645 | 1.16724 | 83.17 | 1188.23 | 28.12 | 5.033926 | 21.35 | 55.05 | 1183.61 | 20.27 | 21.31 | 5.00003 | 1.16724 | 1285.07 | 1273.16
0.000669999979 | 0.0131000001 | 5.60000008e-05 | 0.00135999999 | 231.8764 | 1339.5 | 1200.89 | 1110.7 | 135.39 | 27.38088 | 1209.41 | 232.74 | 11.82 | 1.328 | 1.334 | 2.093608 | 205.36 | 1196.55 | 43.74 | 18.03 | 2.893497 | 1.16724 | 161.62 | 1187.08 | 40.32 | 4.119077 | 19.61 | 121.3 | 1185.89 | 30.81 | 19.72 | 4.694501 | 1.16724 | 90.49 | 1180.02 | 27.3 | 5.068115 | 19.81 | 63.19 | 1174.13 | 20.37 | 19.5 | 5.000053 | 1.16724 | 1240.08 | 1272.59
0.000669999979 | 0.0131000001 | 5.60000008e-05 | 0.00135999999 | 231.4038 | 1336.77 | 1200.64 | 1101.17 | 135.84 | 27.22412 | 1211.76 | 232.54 | 12.24 | 1.328 | 1.334 | 2.083702 | 205.32 | 1198.3 | 43.4 | 18.85 | 2.913858 | 1.16724 | 161.92 | 1187.7 | 40.45 | 4.241529 | 20.47 | 121.47 | 1186.53 | 30.82 | 20.72 | 4.663014 | 1.16724 | 90.65 | 1180.18 | 27.42 | 5.084105 | 20.77 | 63.23 | 1174.25 | 20.41 | 21.33 | 5.000052 | 1.16724 | 1239.71 | 1270.63
1.40000002e-05 | 0.00318 | 4.6000001e-05 | 0.000514000014 | 230.3783 | 1382.27 | 1203.31 | 1116.66 | 223.24 | 28.2956 | 1214.53 | 239 | 11.23 | 1.328 | 1.334 | 1.976934 | 210.71 | 1202.42 | 44.26 | 18.07 | 2.853603 | 1.16724 | 166.45 | 1193.81 | 42.15 | 3.549594 | 19.55 | 124.3 | 1192.78 | 33.43 | 19.96 | 4.409313 | 1.16724 | 90.87 | 1187.34 | 27.54 | 5.075764 | 18.79 | 63.33 | 1181.12 | 20.54 | 18.75 | 5.000054 | 1.16724 | 1203.86 | 1274.44
1.40000002e-05 | 0.00318 | 4.6000001e-05 | 0.000514000014 | 229.2317 | 1375.39 | 1205.71 | 1115.43 | 214.84 | 28.17924 | 1214.52 | 238.39 | 11.61 | 1.328 | 1.334 | 1.976957 | 210.21 | 1201.84 | 44 | 18.63 | 2.766487 | 1.16724 | 166.21 | 1192.72 | 42 | 3.412521 | 19.77 | 124.21 | 1191.38 | 33.45 | 20.84 | 4.402376 | 1.16724 | 90.76 | 1185.85 | 27.53 | 5.07351 | 19.05 | 63.23 | 1179.24 | 20.42 | 19.44 | 5.000053 | 1.16724 | 1204.09 | 1276.19
1.40000002e-05 | 0.00318 | 4.6000001e-05 | 0.000514000014 | 229.7917 | 1378.75 | 1201.06 | 1116.31 | 214.88 | 28.19136 | 1214.42 | 238.6 | 11.47 | 1.328 | 1.334 | 1.986841 | 210.41 | 1202.53 | 43.48 | 18.39 | 2.666582 | 1.16724 | 166.93 | 1193.94 | 42.16 | 3.528832 | 19.84 | 124.77 | 1193.04 | 33.54 | 20.51 | 4.380697 | 1.16724 | 91.23 | 1188.01 | 27.63 | 5.074782 | 19.04 | 63.6 | 1182.15 | 20.79 | 19.16 | 5.000052 | 1.16724 | 1204.58 | 1277.15
1.40000002e-05 | 0.00318 | 4.6000001e-05 | 0.000514000014 | 230.3517 | 1382.11 | 1205.07 | 1117.39 | 219.36 | 28.27122 | 1216.06 | 239.01 | 11.23 | 1.328 | 1.334 | 2.047747 | 210.74 | 1203.92 | 43.73 | 18.07 | 2.757648 | 1.16724 | 167.01 | 1195.05 | 42.19 | 3.403823 | 19.45 | 124.82 | 1193.8 | 33.5 | 19.84 | 4.233293 | 1.16724 | 91.32 | 1188.13 | 27.73 | 5.074119 | 18.71 | 63.59 | 1181.76 | 20.77 | 18.61 | 5.000052 | 1.16724 | 1204.32 | 1277.58
1.40000002e-05 | 0.00318 | 4.6000001e-05 | 0.000514000014 | 230.3367 | 1382.02 | 1205.15 | 1116.58 | 218.6 | 28.26242 | 1217.34 | 238.94 | 11.32 | 1.328 | 1.334 | 2.049819 | 210.68 | 1204.99 | 43.84 | 18.46 | 2.759201 | 1.16724 | 166.84 | 1196.02 | 42.21 | 3.538753 | 19.45 | 124.63 | 1194.78 | 33.57 | 20.38 | 4.245666 | 1.16724 | 91.06 | 1189.13 | 27.64 | 5.076804 | 18.67 | 63.42 | 1182.51 | 20.6 | 19.03 | 5.000056 | 1.16724 | 1205.41 | 1276.06
1.29999999e-05 | 0.00326999999 | 5.19999994e-05 | 0.000546000025 | 228.9963 | 1361.71 | 1203.96 | 1120.71 | 199.82 | 28.05709 | 1217.44 | 237.26 | 11.45 | 1.328 | 1.334 | 1.987374 | 209.2 | 1205.75 | 43.46 | 17.94 | 2.849881 | 1.16724 | 165.74 | 1197.46 | 41.67 | 3.528105 | 19.24 | 124.07 | 1196.57 | 33.1 | 20.2 | 4.365135 | 1.16724 | 90.97 | 1191.73 | 27.52 | 5.075869 | 18.32 | 63.45 | 1186.02 | 20.62 | 18.77 | 5.000053 | 1.16724 | 1205.48 | 1278.39
1.6e-05 | 0.00306000002 | 5.99999985e-05 | 0.000541999994 | 228.83 | 1372.98 | 1207.16 | 1119.79 | 210.67 | 28.22049 | 1217.26 | 238.15 | 11.24 | 1.328 | 1.334 | 1.983152 | 209.93 | 1205.03 | 43.52 | 17.85 | 2.760057 | 1.16724 | 166.41 | 1196.14 | 41.9 | 3.399132 | 19.2 | 124.51 | 1194.87 | 33.44 | 19.72 | 4.228829 | 1.16724 | 91.07 | 1189.29 | 27.55 | 5.076361 | 18.48 | 63.52 | 1183.04 | 20.71 | 18.68 | 5.000053 | 1.16724 | 1205.93 | 1277.29
1.29999999e-05 | 0.00301999995 | 4.99999987e-05 | 0.000538999971 | 228.8725 | 1271.06 | 1203.15 | 1118.02 | 98.26 | 27.23589 | 1215.78 | 231.08 | 11.11 | 1.328 | 1.334 | 2.125699 | 203.84 | 1202.91 | 41.16 | 17.57 | 2.989658 | 1.16724 | 162.68 | 1194.2 | 40.24 | 3.722015 | 18.86 | 122.44 | 1193.15 | 32.38 | 19.87 | 4.632617 | 1.16724 | 90.06 | 1187.92 | 27.04 | 5.066144 | 18.53 | 63.02 | 1181.84 | 20.2 | 18.9 | 5.000054 | 1.16724 | 1205.66 | 1277.06
1.29999999e-05 | 0.00326999999 | 5.19999994e-05 | 0.000546000025 | 228.9929 | 1361.69 | 1203.4 | 1119.86 | 198.16 | 28.01931 | 1217.93 | 237.16 | 11.46 | 1.328 | 1.334 | 2.053833 | 209.14 | 1206.32 | 42.81 | 17.86 | 2.836949 | 1.16724 | 166.33 | 1197.95 | 41.6 | 3.504588 | 18.98 | 124.73 | 1196.97 | 33.32 | 20.03 | 4.340154 | 1.16724 | 91.41 | 1192.05 | 27.77 | 5.07736 | 18.31 | 63.64 | 1186.34 | 20.82 | 18.81 | 5.000053 | 1.16724 | 1205.08 | 1278.31
1.29999999e-05 | 0.00326999999 | 5.19999994e-05 | 0.000546000025 | 229.267 | 1363.32 | 1207.59 | 1121.19 | 200.18 | 28.07581 | 1215.61 | 237.33 | 11.3 | 1.328 | 1.334 | 2.048203 | 209.25 | 1203.66 | 42.84 | 17.78 | 2.751778 | 1.16724 | 166.41 | 1194.9 | 41.67 | 3.507928 | 19 | 124.74 | 1193.78 | 33.38 | 19.9 | 4.507734 | 1.16724 | 91.36 | 1188.82 | 27.78 | 5.077934 | 18.39 | 63.58 | 1182.81 | 20.76 | 18.68 | 5.000054 | 1.16724 | 1205.01 | 1279.56
2.7e-05 | 0.00633999985 | 7.50000036e-05 | 3.79999983e-05 | 228.797 | 1327.84 | 1197.85 | 1111.15 | 209.29 | 28.12791 | 1214.99 | 237.82 | 10.45 | 1.328 | 1.334 | 1.99835 | 209.69 | 1203.22 | 44.51 | 16.9 | 2.802407 | 1.16724 | 165.18 | 1194.18 | 43.57 | 4.159888 | 19.25 | 121.61 | 1193.66 | 33.96 | 19.71 | 4.579898 | 1.16724 | 87.65 | 1188.72 | 26.98 | 5.085642 | 17.75 | 60.67 | 1182.34 | 17.82 | 16.45 | 5.000083 | 1.16724 | 1166.42 | 1278.47
0.00069700001 | 0.0131999999 | 4.99999987e-05 | 0.00142999995 | 230.5626 | 1537.77 | 1200.21 | 1107.6 | 72.3 | 27.12133 | 1217.95 | 229.72 | 13.46 | 1.328 | 1.334 | 2.196787 | 202.6 | 1205.18 | 43.12 | 20.48 | 2.965952 | 1.16755 | 159.48 | 1194.95 | 39.16 | 4.275928 | 22.89 | 120.32 | 1192.29 | 30.6 | 23.43 | 4.941752 | 1.16755 | 89.72 | 1186.65 | 26.51 | 5.081558 | 23.91 | 63.21 | 1179.36 | 20.33 | 24.82 | 5.000064 | 1.16755 | 1496.87 | 1282.49
0.000310000003 | 0.00211 | 4.6000001e-05 | 6.09999988e-05 | 236.6110625 | 1645.99 | 1208.54 | 1125.85 | 136.26 | 27.82753 | 1219.53 | 237.67 | 14.6 | 1.328 | 1.334 | 2.083885 | 209.84 | 1207.53 | 50.12 | 22.48 | 2.906826 | 1.16755 | 159.72 | 1199.42 | 45.14 | 4.268973 | 24.72 | 114.58 | 1197.57 | 36.27 | 25.22 | 4.465423 | 1.16755 | 78.31 | 1192.05 | 26.87 | 5.024258 | 24.84 | 51.44 | 1181.42 | 16.59 | 23.37 | 5.000093 | 1.16755 | 1554.94 | 1283.24
0.000310000003 | 0.00211 | 4.6000001e-05 | 6.09999988e-05 | 235.4035625 | 1637.59 | 1221.37 | 1136.39 | 125.87 | 27.721 | 1231.19 | 237.29 | 14.55 | 1.328 | 1.334 | 2.079434 | 209.57 | 1218.64 | 50.18 | 22.35 | 3.058451 | 1.16755 | 159.39 | 1210.35 | 45.81 | 4.154618 | 24.85 | 113.58 | 1208.27 | 36.85 | 24.98 | 4.327342 | 1.16755 | 76.73 | 1200.81 | 26 | 5.015893 | 24.23 | 50.73 | 1188.61 | 15.94 | 22.77 | 5.000108 | 1.16755 | 1554.9 | 1261.89
0.000310000003 | 0.00211 | 4.6000001e-05 | 6.09999988e-05 | 236.5420625 | 1645.51 | 1227.81 | 1143.83 | 136.91 | 27.86741 | 1234.51 | 237.67 | 13.91 | 1.328 | 1.334 | 2.084225 | 209.81 | 1222.25 | 51.28 | 22.47 | 3.007976 | 1.16755 | 158.53 | 1214.13 | 45.68 | 4.338562 | 24.26 | 112.85 | 1212.16 | 35.86 | 24.65 | 4.549395 | 1.16755 | 76.99 | 1204.98 | 26.17 | 5.021008 | 23.55 | 50.82 | 1193.32 | 15.99 | 22.75 | 5.000101 | 1.16755 | 1554.86 | 1269.24
0.000310000003 | 0.00211 | 4.6000001e-05 | 6.09999988e-05 | 236.0734375 | 1642.25 | 1228.77 | 1143.49 | 135.19 | 27.88587 | 1236.47 | 237.61 | 13.92 | 1.328 | 1.334 | 2.082648 | 209.73 | 1223.92 | 51.25 | 21.92 | 3.009032 | 1.16755 | 158.48 | 1215.47 | 45.75 | 4.343055 | 24.02 | 112.73 | 1213.31 | 35.84 | 24.06 | 4.555038 | 1.16755 | 76.89 | 1205.77 | 26.16 | 5.018562 | 23.56 | 50.73 | 1193.75 | 15.94 | 22.1 | 5.000102 | 1.16755 | 1552.54 | 1231.97
0.000667000015 | 0.00524199987 | 3.09999996e-05 | 0.000153999994 | 236.7318 | 1294.82 | 1240.51 | 1147.74 | 60.4 | 27.83063 | 1252.34 | 235.44 | 9.8 | 1.328 | 1.334 | 2.167737 | 207.61 | 1239.51 | 47.79 | 16.84 | 2.899014 | 1.16755 | 159.82 | 1229.39 | 43.43 | 4.161887 | 19.03 | 116.39 | 1226.65 | 33.5 | 19.4 | 5.064843 | 1.16755 | 82.89 | 1220.76 | 28.28 | 5.044908 | 19.86 | 54.61 | 1211.21 | 19.92 | 20.94 | 5.000035 | 1.16755 | 1266.69 | 1432.99
0.000636000012 | 0.00849799998 | 6.29999995e-05 | 0.000852000026 | 235.869 | 1487 | 1175.2 | 1114.89 | 179.07 | 28.8148 | 1187.54 | 240.57 | 11.45 | 1.328 | 1.334 | 2.041575 | 211.75 | 1180.04 | 48.93 | 17.89 | 2.826073 | 1.16755 | 162.82 | 1174.98 | 43.51 | 3.822636 | 19.75 | 119.31 | 1174.66 | 34.22 | 19.92 | 4.712538 | 1.16755 | 85.09 | 1172.8 | 28.92 | 5.044977 | 20.62 | 56.17 | 1171.18 | 21.39 | 21.73 | 5.000026 | 1.16755 | 1357.48 | 1421.12
0.000648999994 | 0.00848199986 | 3.89999987e-05 | 0.000721000019 | 237.28272 | 1289.58 | 1214.25 | 1129.44 | 55.46 | 27.70168 | 1240.02 | 235.51 | 9.91 | 1.328 | 1.334 | 2.1466 | 207.81 | 1228.22 | 48.29 | 17.18 | 2.911179 | 1.16755 | 159.52 | 1219.51 | 42.97 | 4.150967 | 18.92 | 116.55 | 1217.43 | 33.44 | 19.12 | 4.957304 | 1.16755 | 83.11 | 1212.38 | 28.44 | 5.042367 | 19.73 | 54.67 | 1207.09 | 19.89 | 19.67 | 5.000035 | 1.16755 | 1265.12 | 1529.81
0.000648999994 | 0.00848199986 | 3.89999987e-05 | 0.000721000019 | 237.6636 | 1291.65 | 1207.74 | 1123.33 | 58.85 | 27.72637 | 1232.16 | 235.59 | 10.14 | 1.328 | 1.334 | 2.145662 | 207.86 | 1220.49 | 47.88 | 17.59 | 2.901516 | 1.16755 | 159.98 | 1211.97 | 42.91 | 4.123924 | 19.62 | 117.07 | 1210.12 | 33.47 | 19.54 | 4.748461 | 1.16755 | 83.6 | 1205.14 | 28.6 | 5.043417 | 20.48 | 55 | 1200.44 | 20.24 | 20.21 | 5.000032 | 1.16755 | 1264.7 | 1527.02
0.000648999994 | 0.00848199986 | 3.89999987e-05 | 0.000721000019 | 237.90832 | 1292.98 | 1215.6 | 1127 | 66.21 | 27.69811 | 1237.6 | 235.91 | 10.34 | 1.328 | 1.334 | 2.168179 | 208.21 | 1225.38 | 49 | 18.01 | 2.92096 | 1.16755 | 159.21 | 1216.12 | 43.11 | 4.190965 | 19.73 | 116.1 | 1213.8 | 33.29 | 19.54 | 4.709559 | 1.16755 | 82.81 | 1207.97 | 28.18 | 5.041755 | 20.39 | 54.63 | 1201.77 | 19.87 | 20.25 | 5.000036 | 1.16755 | 1257.97 | 1529.8
0.000667000015 | 0.00524199987 | 3.09999996e-05 | 0.000153999994 | 236.3734 | 1292.86 | 1204.07 | 1124.13 | 93.36 | 27.88997 | 1227.3 | 236.71 | 10.15 | 1.328 | 1.334 | 2.089498 | 208.82 | 1216.37 | 48.1 | 16.68 | 2.889492 | 1.16755 | 160.72 | 1208.16 | 43.09 | 4.114517 | 18.68 | 117.63 | 1206.35 | 33.81 | 18.68 | 4.835404 | 1.16755 | 83.82 | 1201.71 | 28.57 | 5.045903 | 19.03 | 55.25 | 1196.6 | 20.53 | 20.28 | 5.000028 | 1.16755 | 1236.04 | 1524.44
0.000688 | 0.00560599985 | 3.89999987e-05 | 0.000171000007 | 235.8323 | 1289.9 | 1200.98 | 1119.38 | 152.39 | 28.28109 | 1221.35 | 239.94 | 10.35 | 1.328 | 1.334 | 2.088013 | 211.66 | 1210.38 | 49.19 | 16.68 | 2.8021 | 1.16755 | 162.47 | 1202.08 | 43.87 | 3.953239 | 18.61 | 118.6 | 1200.06 | 34.09 | 18.44 | 4.524959 | 1.16755 | 84.51 | 1195.22 | 29.05 | 5.047792 | 19.18 | 55.46 | 1189.71 | 20.74 | 19.67 | 5.000021 | 1.16755 | 1180.39 | 1524.36
0.000688 | 0.00560599985 | 3.89999987e-05 | 0.000171000007 | 236.4411 | 1293.23 | 1205.86 | 1121.64 | 156.23 | 28.24543 | 1228.21 | 240.17 | 10.56 | 1.328 | 1.334 | 2.015588 | 211.93 | 1216.6 | 49.61 | 17.26 | 2.884736 | 1.16755 | 162.32 | 1208.09 | 44.19 | 3.982462 | 18.9 | 118.13 | 1205.91 | 34.08 | 18.81 | 4.558947 | 1.16755 | 84.05 | 1200.71 | 28.87 | 5.04526 | 19.16 | 55.18 | 1194.41 | 20.45 | 20.01 | 5.000022 | 1.16755 | 1180.13 | 1526.43
0.00162 | 0.00737999985 | 3.60000013e-05 | 0.000270999997 | 234.9288 | 1736.43 | 1207.24 | 1128.22 | 251.64 | 28.90675 | 1207.39 | 243.86 | 14.82 | 1.328 | 1.334 | 1.972604 | 214.96 | 1195.2 | 50.56 | 21.93 | 2.793741 | 1.16724 | 164.4 | 1187.89 | 44.44 | 4.079292 | 24.19 | 119.96 | 1187.63 | 34.96 | 24.36 | 4.409256 | 1.16724 | 85 | 1183.03 | 29.11 | 5.028502 | 24.66 | 55.89 | 1177.3 | 21.07 | 25.17 | 5.000042 | 1.16724 | 1544.76 | 1524.33
0.00162 | 0.00737999985 | 3.60000013e-05 | 0.000270999997 | 235.8393 | 1743.16 | 1203.37 | 1124.17 | 259.08 | 29.00125 | 1213.93 | 244.37 | 14.41 | 1.328 | 1.334 | 2.03507 | 215.37 | 1201.08 | 51.09 | 21.58 | 2.869848 | 1.16724 | 164.28 | 1193.56 | 44.57 | 4.102509 | 24.08 | 119.71 | 1193.16 | 34.7 | 24.18 | 4.55232 | 1.16724 | 85.01 | 1188.3 | 29.21 | 5.030358 | 24.25 | 55.8 | 1182.13 | 20.99 | 24.86 | 5.000042 | 1.16724 | 1544.59 | 1523.3
0.00162999996 | 0.00730999978 | 3.19999999e-05 | 0.000335999997 | 236.2316 | 1746.06 | 1208.31 | 1129.33 | 21.98 | 27.72692 | 1217.84 | 234.79 | 13.26 | 1.328 | 1.334 | 2.195277 | 207.07 | 1206.9 | 49.16 | 24.1 | 3.071915 | 1.16724 | 157.91 | 1199.59 | 41.88 | 4.23219 | 26.14 | 116.03 | 1199.44 | 32.76 | 26.55 | 4.727057 | 1.16724 | 83.27 | 1194.75 | 28.35 | 5.031639 | 26.8 | 54.92 | 1190.09 | 19.99 | 27.14 | 5.000047 | 1.16724 | 1746.93 | 1423.15
0.00167000003 | 0.00755000021 | 4.19999997e-05 | 0.000522000017 | 236.2168 | 1745.95 | 1206.12 | 1126.01 | 21.86 | 27.70776 | 1216.33 | 234.83 | 13.21 | 1.328 | 1.334 | 2.197275 | 207.12 | 1205.16 | 48.35 | 23.98 | 3.145136 | 1.16724 | 158.77 | 1197.78 | 42.17 | 4.379149 | 26.39 | 116.6 | 1197.92 | 33.1 | 26.65 | 4.855809 | 1.16724 | 83.5 | 1193.28 | 28.23 | 5.032094 | 26.93 | 55.27 | 1189.11 | 20.36 | 26.86 | 5.000046 | 1.16724 | 1745.54 | 1422.44
0.00167000003 | 0.00755000021 | 4.19999997e-05 | 0.000522000017 | 236.141 | 1745.39 | 1208.3 | 1127.98 | 21.25 | 27.62298 | 1221.58 | 234.84 | 13.56 | 1.328 | 1.334 | 2.125264 | 207.22 | 1210.35 | 47.86 | 24.04 | 3.131072 | 1.16724 | 159.36 | 1202.86 | 42.42 | 4.35939 | 26.6 | 116.94 | 1202.98 | 33.4 | 27.1 | 4.707837 | 1.16724 | 83.54 | 1198.32 | 28.24 | 5.026859 | 27.03 | 55.3 | 1193.95 | 20.38 | 27.31 | 5.000046 | 1.16724 | 1744.03 | 1420.36
0.00167000003 | 0.00755000021 | 4.19999997e-05 | 0.000522000017 | 236.2925 | 1746.51 | 1210.04 | 1129.07 | 22.47 | 27.74992 | 1217.7 | 234.86 | 13.04 | 1.328 | 1.334 | 2.197107 | 207.11 | 1206.41 | 47.56 | 23.53 | 3.127071 | 1.16724 | 159.55 | 1198.88 | 42.51 | 4.181322 | 26.34 | 117.04 | 1198.9 | 33.52 | 26.49 | 4.871972 | 1.16724 | 83.52 | 1194.31 | 28.23 | 5.028628 | 26.66 | 55.29 | 1189.85 | 20.36 | 26.76 | 5.000047 | 1.16724 | 1743.79 | 1417.2
0.00167000003 | 0.00755000021 | 4.19999997e-05 | 0.000522000017 | 235.3144 | 1739.28 | 1209.25 | 1127.62 | 14.67 | 27.66296 | 1221.67 | 234.79 | 13.68 | 1.328 | 1.334 | 2.12522 | 207.13 | 1210.24 | 47.83 | 23.84 | 3.132264 | 1.16724 | 159.3 | 1202.52 | 42.38 | 4.359619 | 26.64 | 116.92 | 1202.59 | 33.74 | 26.87 | 4.728139 | 1.16724 | 83.18 | 1197.7 | 28.01 | 5.026699 | 26.93 | 55.17 | 1193.09 | 20.26 | 26.91 | 5.000048 | 1.16724 | 1743.15 | 1415.19
0.00167000003 | 0.00755000021 | 4.19999997e-05 | 0.000522000017 | 236.1802 | 1745.68 | 1211.87 | 1131.46 | 21.57 | 27.70583 | 1223.89 | 234.85 | 13.34 | 1.328 | 1.334 | 2.194985 | 207.14 | 1212.72 | 47.42 | 23.71 | 3.123296 | 1.16724 | 159.72 | 1205.16 | 42.65 | 4.180767 | 26.31 | 117.07 | 1205.15 | 33.71 | 26.8 | 4.575932 | 1.16724 | 83.36 | 1200.32 | 28.12 | 5.028591 | 26.62 | 55.24 | 1195.59 | 20.33 | 26.85 | 5.000047 | 1.16724 | 1742.53 | 1418.45
0.00164999999 | 0.00738999993 | 5.40000001e-05 | 0.000308999995 | 235.4253 | 1740.1 | 1212.54 | 1133.2 | 15.56 | 27.73272 | 1219.38 | 234.79 | 13.27 | 1.328 | 1.334 | 2.123878 | 207.06 | 1208.45 | 47.57 | 23.46 | 3.127397 | 1.16724 | 159.49 | 1201.14 | 42.35 | 4.174788 | 26.01 | 117.14 | 1201.21 | 33.65 | 26.26 | 4.71653 | 1.16724 | 83.49 | 1196.67 | 28.14 | 5.029798 | 26.45 | 55.35 | 1192.48 | 20.44 | 26.8 | 5.000047 | 1.16724 | 1742.72 | 1417.39
0.00164999999 | 0.00738999993 | 5.40000001e-05 | 0.000308999995 | 235.2169 | 1738.56 | 1211.36 | 1130.27 | 13.89 | 27.64451 | 1221.89 | 234.79 | 13.61 | 1.328 | 1.334 | 2.125489 | 207.15 | 1210.54 | 47.9 | 23.98 | 3.041273 | 1.16724 | 159.25 | 1202.86 | 42.47 | 4.194113 | 26.69 | 116.78 | 1202.87 | 33.62 | 26.78 | 4.586593 | 1.16724 | 83.16 | 1197.96 | 27.98 | 5.026636 | 26.99 | 55.18 | 1193.3 | 20.27 | 27.36 | 5.000049 | 1.16724 | 1742.52 | 1418.54
0.00164999999 | 0.00738999993 | 5.40000001e-05 | 0.000308999995 | 236.3061 | 1746.61 | 1215.83 | 1135.93 | 22.57 | 27.70567 | 1225.52 | 234.87 | 13.22 | 1.328 | 1.334 | 2.195534 | 207.16 | 1214.49 | 47.47 | 23.57 | 3.123531 | 1.16724 | 159.69 | 1207 | 42.7 | 4.357567 | 26.3 | 116.99 | 1207.14 | 33.42 | 26.46 | 4.708285 | 1.16724 | 83.57 | 1202.47 | 28.2 | 5.025592 | 26.4 | 55.37 | 1198.02 | 20.45 | 27.15 | 5.000048 | 1.16724 | 1742.73 | 1419.99
0.00164999999 | 0.00738999993 | 5.40000001e-05 | 0.000308999995 | 235.3739 | 1739.72 | 1218.11 | 1137.46 | 15.14 | 27.74052 | 1222.23 | 234.79 | 12.94 | 1.328 | 1.334 | 2.125957 | 207.05 | 1211.05 | 47.77 | 23.42 | 3.132695 | 1.16724 | 159.28 | 1203.6 | 42.46 | 4.365675 | 25.79 | 116.82 | 1203.68 | 33.25 | 25.89 | 4.711529 | 1.16724 | 83.57 | 1198.92 | 28.21 | 5.030431 | 26.15 | 55.36 | 1194.51 | 20.46 | 26.76 | 5.000047 | 1.16724 | 1743.77 | 1420.96
0.00164999999 | 0.00738999993 | 5.40000001e-05 | 0.000308999995 | 236.1951 | 1745.79 | 1214.72 | 1131.22 | 21.68 | 27.66447 | 1224.52 | 234.82 | 13.34 | 1.328 | 1.334 | 2.195074 | 207.15 | 1212.91 | 47.99 | 23.75 | 3.043575 | 1.16724 | 159.16 | 1204.84 | 42.46 | 4.372968 | 26.42 | 116.7 | 1204.7 | 33.2 | 26.44 | 4.564595 | 1.16724 | 83.5 | 1199.44 | 28.25 | 5.029975 | 26.78 | 55.25 | 1194.34 | 20.33 | 27.23 | 5.000048 | 1.16724 | 1743.52 | 1422.18
0.00164999999 | 0.00738999993 | 5.40000001e-05 | 0.000308999995 | 235.2562 | 1738.85 | 1220.21 | 1139.04 | 14.21 | 27.71799 | 1228.83 | 234.79 | 12.95 | 1.328 | 1.334 | 2.195264 | 207.07 | 1217.6 | 48.55 | 23.81 | 3.14981 | 1.16724 | 158.52 | 1210.01 | 42.43 | 4.407777 | 25.88 | 116.09 | 1210 | 33.06 | 25.97 | 4.743241 | 1.16724 | 83.03 | 1205 | 27.89 | 5.026412 | 25.91 | 55.14 | 1200.06 | 20.2 | 26.82 | 5.00005 | 1.16724 | 1744.77 | 1417.4
0.00164999999 | 0.00738999993 | 5.40000001e-05 | 0.000308999995 | 236.601 | 1748.79 | 1223.31 | 1142.05 | 24.91 | 27.75047 | 1227.65 | 234.84 | 12.83 | 1.328 | 1.334 | 2.198157 | 207.09 | 1216.29 | 47.88 | 22.95 | 3.134846 | 1.16724 | 159.21 | 1208.65 | 42.56 | 4.376322 | 25.71 | 116.65 | 1208.63 | 33.26 | 25.77 | 4.884988 | 1.16724 | 83.39 | 1203.88 | 28.15 | 5.027978 | 26.09 | 55.24 | 1199.3 | 20.34 | 26.69 | 5.000048 | 1.16724 | 1744.86 | 1417.21
0.00164999999 | 0.00738999993 | 5.40000001e-05 | 0.000308999995 | 236.1897 | 1745.75 | 1216.23 | 1133.65 | 21.64 | 27.61145 | 1227.35 | 234.79 | 13.6 | 1.328 | 1.334 | 2.193027 | 207.18 | 1215.86 | 48.48 | 24.26 | 3.147261 | 1.16724 | 158.7 | 1208.09 | 42.36 | 4.218631 | 26.7 | 116.34 | 1207.97 | 33.16 | 26.62 | 4.579958 | 1.16724 | 83.18 | 1202.73 | 28.05 | 5.027238 | 27 | 55.13 | 1197.75 | 20.22 | 27.45 | 5.000049 | 1.16724 | 1745.51 | 1412.73
0.00162 | 0.00737999985 | 3.60000013e-05 | 0.000270999997 | 235.1506 | 1738.07 | 1217.94 | 1138.77 | 18.46 | 27.73264 | 1228.7 | 234.84 | 12.92 | 1.328 | 1.334 | 2.14601 | 207.11 | 1217.3 | 49.43 | 24.3 | 3.097978 | 1.16724 | 157.68 | 1209.94 | 42.1 | 4.46392 | 26.07 | 115.58 | 1209.97 | 32.86 | 26.14 | 4.837009 | 1.16724 | 82.72 | 1205.1 | 27.73 | 5.027136 | 25.48 | 54.99 | 1200.06 | 20.05 | 26.87 | 5.00005 | 1.16724 | 1742.02 | 1363.61
0.00162 | 0.00737999985 | 3.60000013e-05 | 0.000270999997 | 236.1369 | 1745.36 | 1222.62 | 1142.13 | 26.32 | 27.74803 | 1226.83 | 234.88 | 12.82 | 1.328 | 1.334 | 2.149039 | 207.13 | 1215.45 | 48.22 | 23.62 | 3.069189 | 1.16724 | 158.91 | 1207.87 | 42.42 | 4.244944 | 26.21 | 116.49 | 1207.81 | 33.19 | 25.77 | 4.655188 | 1.16724 | 83.3 | 1202.82 | 28.1 | 5.02619 | 25.95 | 55.2 | 1197.84 | 20.29 | 26.59 | 5.000048 | 1.16724 | 1741.26 | 1362.51
0.00162 | 0.00737999985 | 3.60000013e-05 | 0.000270999997 | 236.1234 | 1745.26 | 1215.32 | 1132.44 | 26.21 | 27.72402 | 1227.15 | 234.88 | 13.17 | 1.328 | 1.334 | 2.14591 | 207.15 | 1215.24 | 48.19 | 23.62 | 3.158494 | 1.16724 | 158.96 | 1207.26 | 42.52 | 4.414838 | 26.92 | 116.44 | 1207.2 | 33.23 | 26.35 | 4.800488 | 1.16724 | 83.21 | 1201.93 | 28.09 | 5.026371 | 26.49 | 55.12 | 1196.54 | 20.18 | 27.03 | 5.00005 | 1.16724 | 1741.96 | 1358.89
0.00150999997 | 0.00728000002 | 5.50000004e-05 | 0.000239999994 | 234.8415 | 1837.89 | 1219.31 | 1139.54 | 146.94 | 28.30615 | 1223.76 | 237.82 | 14.27 | 1.328 | 1.334 | 2.151344 | 209.51 | 1212.8 | 49.02 | 24.37 | 3.067516 | 1.16724 | 160.49 | 1205.61 | 43.89 | 4.301501 | 26.26 | 116.6 | 1205.54 | 35.82 | 27.29 | 4.542674 | 1.16724 | 80.78 | 1200.69 | 27.68 | 5.022759 | 26.16 | 53.1 | 1194.23 | 18.25 | 25.08 | 5.000069 | 1.16724 | 1739.19 | 1355.36
0.00150999997 | 0.00728000002 | 5.50000004e-05 | 0.000239999994 | 230.1444 | 1801.13 | 1221.87 | 1139.12 | 100.74 | 28.01332 | 1223.21 | 236.43 | 14.6 | 1.328 | 1.334 | 2.12409 | 208.41 | 1211.99 | 47.84 | 23.45 | 3.122471 | 1.16724 | 160.57 | 1204.39 | 43.58 | 4.059858 | 26.3 | 116.99 | 1204.18 | 35.97 | 26.73 | 4.551153 | 1.16724 | 81.02 | 1199.13 | 27.8 | 5.027137 | 26.4 | 53.22 | 1192.89 | 18.38 | 24.75 | 5.000066 | 1.16724 | 1738.84 | 1368.15
0.00150999997 | 0.0074 | 3.50000009e-05 | 0.000379000005 | 235.2535 | 1738.83 | 1225.65 | 1144.02 | 14.19 | 27.70177 | 1234.94 | 234.79 | 12.85 | 1.328 | 1.334 | 2.124792 | 207.09 | 1223.32 | 49.9 | 23.05 | 3.182305 | 1.16724 | 157.19 | 1215.57 | 41.9 | 4.277899 | 25.09 | 115.29 | 1215.24 | 32.86 | 24.95 | 4.790171 | 1.16724 | 82.43 | 1209.91 | 27.64 | 5.030694 | 25.07 | 54.79 | 1204.58 | 19.91 | 25.24 | 5.000049 | 1.16724 | 1745.55 | 1362.27
0.00150999997 | 0.0074 | 3.50000009e-05 | 0.000379000005 | 235.8474 | 1743.22 | 1222.88 | 1139.7 | 18.92 | 27.68766 | 1233.83 | 234.79 | 12.88 | 1.328 | 1.334 | 2.194953 | 207.1 | 1222.2 | 49.14 | 23.07 | 3.071212 | 1.16724 | 157.96 | 1214.03 | 42.09 | 4.245677 | 25.44 | 115.87 | 1213.62 | 32.88 | 25.52 | 4.909895 | 1.16724 | 82.99 | 1208.22 | 27.98 | 5.030226 | 25.71 | 55.01 | 1202.96 | 20.1 | 25.65 | 5.000048 | 1.16724 | 1745.19 | 1361.41
0.00150999997 | 0.0074 | 3.50000009e-05 | 0.000379000005 | 234.9464 | 1736.56 | 1221.35 | 1138.16 | 11.73 | 27.48422 | 1231 | 234.79 | 14.11 | 1.328 | 1.334 | 2.192285 | 207.31 | 1219.44 | 49.39 | 25.31 | 3.165215 | 1.16724 | 157.92 | 1211.81 | 41.99 | 4.241146 | 26.45 | 115.93 | 1211.62 | 33.01 | 26.24 | 4.591636 | 1.16724 | 82.92 | 1206.2 | 27.86 | 5.024035 | 25.86 | 55.06 | 1200.88 | 20.11 | 26.07 | 5.00005 | 1.16724 | 1745.11 | 1362.23
0.00150999997 | 0.0074 | 3.50000009e-05 | 0.000379000005 | 236.1938 | 1745.78 | 1219.03 | 1139 | 21.67 | 27.70399 | 1230.58 | 234.82 | 13.01 | 1.328 | 1.334 | 2.12478 | 207.12 | 1219.18 | 48.25 | 22.93 | 3.14291 | 1.16724 | 158.87 | 1211.58 | 42.31 | 4.381109 | 25.43 | 116.56 | 1211.49 | 33.43 | 25.46 | 4.904478 | 1.16724 | 83.13 | 1206.7 | 28.04 | 5.030957 | 25.44 | 55.09 | 1201.8 | 20.2 | 25.4 | 5.000047 | 1.16724 | 1745.03 | 1359.1
0.00150999997 | 0.0074 | 3.50000009e-05 | 0.000379000005 | 235.0749 | 1737.51 | 1219.86 | 1137.43 | 12.76 | 27.64306 | 1231.18 | 234.79 | 13.63 | 1.328 | 1.334 | 2.12589 | 207.15 | 1219.57 | 48.4 | 23.8 | 3.052451 | 1.16724 | 158.75 | 1211.63 | 42.27 | 4.385329 | 26.1 | 116.48 | 1211.5 | 33.69 | 25.9 | 4.609603 | 1.16724 | 82.79 | 1206.16 | 27.86 | 5.028224 | 25.72 | 54.93 | 1200.82 | 20.03 | 25.56 | 5.000048 | 1.16724 | 1744.17 | 1365.14
0.00150999997 | 0.0074 | 3.50000009e-05 | 0.000379000005 | 236.0341 | 1744.6 | 1220.41 | 1137.47 | 20.4 | 27.5316 | 1229.76 | 234.82 | 13.84 | 1.328 | 1.334 | 2.192632 | 207.29 | 1218.23 | 47.78 | 24.47 | 3.036242 | 1.16724 | 159.51 | 1210.31 | 42.54 | 4.357777 | 26.74 | 116.97 | 1210.28 | 33.39 | 26.44 | 4.700577 | 1.16724 | 83.58 | 1205.17 | 28.63 | 5.026108 | 26.34 | 54.95 | 1199.55 | 20.04 | 26.43 | 5.000048 | 1.16724 | 1742.52 | 1363.3
0.00162 | 0.00750999991 | 2.59999997e-05 | 0.000222000002 | 235.5795 | 1741.24 | 1217.17 | 1133.42 | 21.87 | 27.8048 | 1228.19 | 234.91 | 12.65 | 1.328 | 1.334 | 2.148639 | 207.1 | 1216.12 | 47.39 | 22.83 | 3.141102 | 1.16724 | 159.71 | 1207.9 | 42.9 | 4.22718 | 25.84 | 116.81 | 1207.52 | 33.53 | 25.59 | 4.803668 | 1.16724 | 83.28 | 1202.01 | 28.15 | 5.027254 | 25.26 | 55.13 | 1196.2 | 20.21 | 25.81 | 5.000049 | 1.16724 | 1737.81 | 1360.99
0.00162 | 0.00750999991 | 2.59999997e-05 | 0.000222000002 | 235.6431 | 1741.71 | 1215.1 | 1131.01 | 22.38 | 27.7805 | 1227.73 | 234.93 | 12.79 | 1.328 | 1.334 | 2.21782 | 207.15 | 1215.54 | 47.1 | 23 | 3.043419 | 1.16724 | 160.05 | 1207.19 | 42.99 | 4.213824 | 26.08 | 117.06 | 1206.79 | 33.71 | 26.03 | 4.936019 | 1.16724 | 83.35 | 1201.51 | 28.23 | 5.026815 | 25.64 | 55.12 | 1195.64 | 20.22 | 26.1 | 5.000048 | 1.16724 | 1737.07 | 1362.67
0.00162 | 0.00750999991 | 2.59999997e-05 | 0.000222000002 | 235.3441 | 1739.5 | 1220.21 | 1136.96 | 20 | 27.71376 | 1230.95 | 234.88 | 12.78 | 1.328 | 1.334 | 2.216974 | 207.17 | 1219.1 | 48.49 | 23.39 | 3.165661 | 1.16724 | 158.68 | 1211.1 | 42.48 | 4.258879 | 25.83 | 116.2 | 1210.74 | 33.12 | 25.97 | 4.817048 | 1.16724 | 83.08 | 1205.32 | 28.08 | 5.029182 | 24.99 | 55 | 1199.54 | 20.07 | 26.15 | 5.000048 | 1.16724 | 1737 | 1361.85
0.00162 | 0.00750999991 | 2.59999997e-05 | 0.000222000002 | 235.1831 | 1738.31 | 1214.71 | 1132.21 | 18.72 | 27.75638 | 1227.6 | 234.84 | 12.88 | 1.328 | 1.334 | 2.218462 | 207.09 | 1215.84 | 48.73 | 23.34 | 3.081587 | 1.16724 | 158.36 | 1207.82 | 42.52 | 4.120117 | 25.88 | 115.84 | 1207.4 | 33.16 | 25.53 | 4.839329 | 1.16724 | 82.68 | 1201.93 | 27.74 | 5.021195 | 25.07 | 54.94 | 1196.03 | 20.06 | 25.73 | 5.00005 | 1.16724 | 1738.71 | 1360.17
0.00162 | 0.00750999991 | 2.59999997e-05 | 0.000222000002 | 235.704 | 1742.16 | 1212.62 | 1128.36 | 22.87 | 27.73061 | 1227.12 | 234.89 | 13 | 1.328 | 1.334 | 2.21768 | 207.16 | 1215 | 48.15 | 23.37 | 3.157516 | 1.16724 | 159.01 | 1206.77 | 42.72 | 4.096679 | 26.32 | 116.29 | 1206.27 | 33.43 | 26.16 | 4.677826 | 1.16724 | 82.86 | 1200.52 | 27.85 | 5.018608 | 25.52 | 55.01 | 1194.29 | 20.08 | 26.1 | 5.000051 | 1.16724 | 1738.93 | 1360.08
0.00170999998 | 0.00732999993 | 8.2999999e-05 | 0.000211999999 | 235.3698 | 1739.69 | 1216.11 | 1135.7 | 20.2 | 27.71144 | 1228.06 | 234.84 | 13.23 | 1.328 | 1.334 | 2.150158 | 207.13 | 1216.51 | 48.43 | 23.8 | 3.073908 | 1.16724 | 158.7 | 1208.85 | 42.29 | 4.24632 | 26.01 | 116.41 | 1208.68 | 33.4 | 26.18 | 4.819767 | 1.16724 | 83.01 | 1203.72 | 27.96 | 5.026296 | 25.89 | 55.05 | 1198.59 | 20.14 | 25.99 | 5.000048 | 1.16724 | 1739.34 | 1358.04
0.00170999998 | 0.00732999993 | 8.2999999e-05 | 0.000211999999 | 235.4091 | 1739.98 | 1215.64 | 1135.84 | 20.51 | 27.77739 | 1230.3 | 234.84 | 12.83 | 1.328 | 1.334 | 2.149364 | 207.06 | 1218.79 | 48.42 | 23.01 | 3.075006 | 1.16724 | 158.64 | 1211.04 | 42.46 | 4.101035 | 25.72 | 116.18 | 1210.74 | 33.3 | 25.32 | 4.684911 | 1.16724 | 82.88 | 1205.51 | 27.89 | 5.029293 | 24.99 | 54.99 | 1200.06 | 20.08 | 25.27 | 5.000048 | 1.16724 | 1740 | 1360.07
0.00170999998 | 0.00732999993 | 8.2999999e-05 | 0.000211999999 | 235.6445 | 1741.72 | 1212.37 | 1129.51 | 22.4 | 27.71508 | 1226.6 | 234.87 | 13.27 | 1.328 | 1.334 | 2.217993 | 207.16 | 1214.73 | 48.7 | 23.82 | 3.079638 | 1.16724 | 158.46 | 1206.7 | 42.4 | 4.108252 | 26.48 | 116.06 | 1206.31 | 33.45 | 26.11 | 4.696429 | 1.16724 | 82.61 | 1200.78 | 27.74 | 5.024997 | 25.85 | 54.87 | 1195.01 | 19.97 | 25.57 | 5.00005 | 1.16724 | 1740.18 | 1361.19
0.00170999998 | 0.00732999993 | 8.2999999e-05 | 0.000211999999 | 235.3901 | 1739.84 | 1216.06 | 1137.6 | 20.37 | 27.75745 | 1227.49 | 234.85 | 13.05 | 1.328 | 1.334 | 2.149731 | 207.1 | 1216.27 | 47.7 | 23.34 | 3.05763 | 1.16724 | 159.4 | 1208.81 | 42.55 | 4.223372 | 25.71 | 116.85 | 1208.76 | 33.5 | 25.85 | 4.799716 | 1.16724 | 83.35 | 1204.08 | 28.09 | 5.027399 | 25.31 | 55.26 | 1199.05 | 20.36 | 25.82 | 5.000047 | 1.16724 | 1739.4 | 1360.1
0.00170999998 | 0.00732999993 | 8.2999999e-05 | 0.000211999999 | 235.7527 | 1742.52 | 1217.69 | 1137.75 | 23.25 | 27.77323 | 1231.68 | 234.89 | 12.7 | 1.328 | 1.334 | 2.146901 | 207.12 | 1220.16 | 48.48 | 22.92 | 3.075666 | 1.16724 | 158.64 | 1212.38 | 42.46 | 4.102381 | 25.42 | 116.18 | 1212.02 | 33.09 | 24.99 | 4.821124 | 1.16724 | 83.09 | 1206.74 | 28.02 | 5.028684 | 24.98 | 55.07 | 1201.38 | 20.19 | 24.91 | 5.000048 | 1.16724 | 1740.04 | 1360.3
0.00170999998 | 0.00732999993 | 8.2999999e-05 | 0.000211999999 | 236.2127 | 1745.92 | 1216.49 | 1134.01 | 26.92 | 27.73769 | 1230.68 | 234.97 | 12.93 | 1.328 | 1.334 | 2.147348 | 207.23 | 1218.6 | 48.18 | 23.08 | 3.067032 | 1.16724 | 159.05 | 1210.48 | 42.56 | 4.086642 | 25.91 | 116.49 | 1210.01 | 33.38 | 25.49 | 4.6733 | 1.16724 | 83.11 | 1204.36 | 28.1 | 5.028953 | 25.6 | 55.01 | 1198.7 | 20.11 | 25.25 | 5.000049 | 1.16724 | 1740.37 | 1361.59
0.00170999998 | 0.00732999993 | 8.2999999e-05 | 0.000211999999 | 235.3428 | 1739.49 | 1215.02 | 1135.85 | 19.99 | 27.76166 | 1228.49 | 234.84 | 12.8 | 1.328 | 1.334 | 2.217735 | 207.08 | 1217.2 | 47.94 | 22.98 | 3.063001 | 1.16724 | 159.14 | 1209.53 | 42.44 | 4.23253 | 25.35 | 116.7 | 1209.31 | 33.34 | 25.52 | 4.803191 | 1.16724 | 83.36 | 1204.36 | 28.13 | 5.027829 | 25.02 | 55.23 | 1199.19 | 20.33 | 25.46 | 5.000047 | 1.16724 | 1740.74 | 1361.45
0.00170999998 | 0.00732999993 | 8.2999999e-05 | 0.000211999999 | 236.2804 | 1746.42 | 1216.98 | 1136.73 | 27.46 | 27.77233 | 1230.51 | 234.95 | 12.74 | 1.328 | 1.334 | 2.148772 | 207.17 | 1218.93 | 47.97 | 22.77 | 3.063464 | 1.16724 | 159.2 | 1211.07 | 42.7 | 4.08556 | 25.46 | 116.5 | 1210.69 | 33.37 | 24.98 | 4.820144 | 1.16724 | 83.13 | 1205.5 | 28.06 | 5.029411 | 25.03 | 55.07 | 1199.97 | 20.16 | 24.89 | 5.000048 | 1.16724 | 1741.17 | 1359.33
0.000732999993 | 0.00650000013 | 4.19999997e-05 | 0.000218000001 | 235.6832 | 1588.3 | 1218.6 | 1138.04 | 44.48 | 27.76919 | 1232.64 | 235.36 | 13.32 | 1.328 | 1.334 | 2.237115 | 207.59 | 1221.17 | 44.68 | 21.57 | 2.961209 | 1.16724 | 162.91 | 1212.93 | 41.27 | 3.983344 | 23.75 | 121.64 | 1212.36 | 32.54 | 24.22 | 4.851569 | 1.16724 | 89.1 | 1207.87 | 28.53 | 5.04917 | 24.04 | 60.57 | 1203.29 | 21.72 | 24.61 | 5.000051 | 1.16724 | 1566.66 | 1358.36
0.000667000015 | 0.0065700002 | 4.40000003e-05 | 0.000205000004 | 235.3375 | 1585.97 | 1222.57 | 1140.09 | 41.97 | 27.78102 | 1235.18 | 235.3 | 12.95 | 1.328 | 1.334 | 2.236743 | 207.52 | 1223.35 | 44.59 | 20.61 | 2.959657 | 1.16724 | 162.93 | 1214.69 | 41.01 | 4.121775 | 23.14 | 121.92 | 1213.95 | 32.47 | 23.15 | 5.008174 | 1.16724 | 89.45 | 1209.02 | 28.8 | 5.052267 | 23.6 | 60.65 | 1204.19 | 21.79 | 23.85 | 5.000051 | 1.16724 | 1568.11 | 1335.7
0.000667000015 | 0.0065700002 | 4.40000003e-05 | 0.000205000004 | 235.4799 | 1586.93 | 1215.3 | 1133.21 | 43 | 27.83987 | 1231.73 | 235.24 | 13.29 | 1.328 | 1.334 | 2.166588 | 207.4 | 1219.83 | 44.39 | 21.16 | 3.035812 | 1.16724 | 163.01 | 1211.36 | 41.05 | 4.280048 | 23.87 | 121.96 | 1210.87 | 32.62 | 23.54 | 4.833463 | 1.16724 | 89.34 | 1205.99 | 28.74 | 5.052649 | 24.16 | 60.6 | 1201.19 | 21.74 | 24.19 | 5.000052 | 1.16724 | 1567.03 | 1335.37
0.000667000015 | 0.0065700002 | 4.40000003e-05 | 0.000205000004 | 235.3657 | 1586.16 | 1216.09 | 1136.48 | 47.85 | 27.7436 | 1229.72 | 235.28 | 13.36 | 1.328 | 1.334 | 2.165262 | 207.53 | 1218.37 | 44.06 | 21.2 | 3.025946 | 1.16724 | 163.47 | 1210.31 | 41.1 | 4.097263 | 23.6 | 122.37 | 1209.91 | 32.74 | 24.23 | 4.815057 | 1.16724 | 89.63 | 1205.58 | 28.78 | 5.050586 | 24.21 | 60.85 | 1201.3 | 21.99 | 24.6 | 5.00005 | 1.16724 | 1564.9 | 1328.4
0.000667000015 | 0.0065700002 | 4.40000003e-05 | 0.000205000004 | 235.7025 | 1588.43 | 1222.28 | 1139.54 | 63.85 | 27.80873 | 1234.46 | 235.59 | 13.36 | 1.328 | 1.334 | 2.237219 | 207.78 | 1222.65 | 44.42 | 20.61 | 2.953018 | 1.16724 | 163.36 | 1214 | 41.32 | 4.120253 | 23.51 | 122.04 | 1213.32 | 32.78 | 23.25 | 5.027776 | 1.16724 | 89.26 | 1208.46 | 28.74 | 5.05303 | 23.59 | 60.52 | 1203.41 | 21.67 | 23.84 | 5.000051 | 1.16724 | 1556.71 | 1279.27
0.000691000023 | 0.00637000008 | 6.09999988e-05 | 0.000214 | 234.4798 | 1580.19 | 1215.84 | 1131.04 | 56.24 | 27.7763 | 1225.41 | 235.36 | 14.05 | 1.328 | 1.334 | 2.165798 | 207.59 | 1213.33 | 44.43 | 22 | 3.034004 | 1.16724 | 163.16 | 1204.79 | 41.47 | 4.297357 | 25.15 | 121.69 | 1204.51 | 32.62 | 24.36 | 4.855849 | 1.16724 | 89.07 | 1199.67 | 28.52 | 5.046973 | 24.62 | 60.55 | 1194.75 | 21.69 | 24.58 | 5.000052 | 1.16724 | 1555.3 | 1287.1
0.000691000023 | 0.00637000008 | 6.09999988e-05 | 0.000214 | 235.0066 | 1583.74 | 1214.78 | 1132.16 | 142.06 | 27.95275 | 1224.59 | 238.48 | 14.53 | 1.328 | 1.334 | 2.031024 | 210.53 | 1212.69 | 45.16 | 21.54 | 2.86167 | 1.16724 | 165.37 | 1204.33 | 41.89 | 3.951859 | 23.66 | 123.48 | 1203.69 | 32.98 | 23.88 | 4.674852 | 1.16724 | 90.5 | 1199 | 29.36 | 5.051162 | 23.71 | 61.14 | 1194.08 | 22.25 | 24.23 | 5.000046 | 1.16724 | 1483.53 | 1282.98
0.000691000023 | 0.00637000008 | 6.09999988e-05 | 0.000214 | 234.8686 | 1582.81 | 1221.3 | 1137.91 | 149.78 | 28.032 | 1229.41 | 238.84 | 14.12 | 1.328 | 1.334 | 2.032848 | 210.81 | 1217.17 | 44.95 | 20.57 | 2.854416 | 1.16724 | 165.86 | 1208.59 | 42.05 | 4.093906 | 23.07 | 123.81 | 1207.91 | 33.16 | 23.03 | 4.672194 | 1.16724 | 90.65 | 1203.05 | 29.55 | 5.053726 | 23.05 | 61.1 | 1197.92 | 22.23 | 23.47 | 5.000048 | 1.16724 | 1475.96 | 1279.16
0.000706000021 | 0.00637000008 | 3.79999983e-05 | 0.000195999994 | 234.2987 | 1632.96 | 1217.23 | 1129.89 | 206.52 | 28.44939 | 1225.24 | 241.88 | 14.4 | 1.328 | 1.334 | 2.097014 | 213.43 | 1212.96 | 46.11 | 21.15 | 2.926848 | 1.16724 | 167.32 | 1204.25 | 42.87 | 3.970698 | 24.17 | 124.45 | 1203.45 | 33.55 | 23.59 | 4.730251 | 1.16724 | 90.9 | 1198.26 | 29.64 | 5.050015 | 23.83 | 61.26 | 1192.55 | 22.41 | 23.81 | 5.000048 | 1.16724 | 1476.52 | 1270.92
0.000731999986 | 0.00639000023 | 3.79999983e-05 | 0.000190999999 | 234.9635 | 1583.45 | 1219.79 | 1139.74 | 155.44 | 28.11566 | 1229.37 | 239.04 | 14.19 | 1.328 | 1.334 | 2.032314 | 210.92 | 1217.88 | 45.21 | 20.84 | 2.85938 | 1.16724 | 165.71 | 1209.78 | 42.1 | 3.956972 | 22.93 | 123.61 | 1209.2 | 33.07 | 23.3 | 4.684251 | 1.16724 | 90.54 | 1204.74 | 29.38 | 5.051031 | 22.99 | 61.16 | 1199.88 | 22.27 | 24.02 | 5.000046 | 1.16724 | 1471.15 | 1244.15
0.000731999986 | 0.00639000023 | 3.79999983e-05 | 0.000190999999 | 234.9368 | 1583.27 | 1224.8 | 1139.21 | 206.87 | 28.53154 | 1234.36 | 242.31 | 13.81 | 1.328 | 1.334 | 2.034009 | 213.78 | 1221.7 | 45.9 | 20.1 | 2.772875 | 1.16724 | 167.88 | 1212.81 | 43.15 | 3.964736 | 22.66 | 124.73 | 1211.91 | 33.54 | 22.48 | 4.565105 | 1.16724 | 91.19 | 1201.4 | 29.89 | 5.055862 | 22.51 | 61.3 | 1195.58 | 22.41 | 22.63 | 5.000047 | 1.16724 | 1423.89 | 1245.36
0.000731999986 | 0.00639000023 | 3.79999983e-05 | 0.000190999999 | 234.6697 | 1581.47 | 1221.41 | 1134.97 | 204.45 | 28.50161 | 1234.47 | 242.16 | 14 | 1.328 | 1.334 | 2.034295 | 213.66 | 1221.93 | 46 | 20.3 | 2.847529 | 1.16724 | 167.66 | 1212.98 | 42.93 | 3.962172 | 22.75 | 124.73 | 1211.99 | 33.47 | 22.47 | 4.712966 | 1.16724 | 91.26 | 1206.57 | 29.92 | 5.050436 | 22.67 | 61.34 | 1200.52 | 22.48 | 22.81 | 5.000044 | 1.16724 | 1424.34 | 1245.37
0.000731999986 | 0.00639000023 | 3.79999983e-05 | 0.000190999999 | 234.8137 | 1582.44 | 1219.65 | 1138.15 | 209.14 | 28.53712 | 1234.35 | 242.32 | 13.89 | 1.328 | 1.334 | 2.032587 | 213.78 | 1222.64 | 46.31 | 20.4 | 2.781888 | 1.16724 | 167.47 | 1214.23 | 43.18 | 3.843596 | 22.83 | 124.29 | 1213.51 | 33.6 | 23 | 4.594219 | 1.16724 | 90.69 | 1202.36 | 29.47 | 5.053198 | 22.7 | 61.22 | 1196.98 | 22.35 | 23.46 | 5.000046 | 1.16724 | 1422.11 | 1236.94
0.000706000021 | 0.00637000008 | 3.79999983e-05 | 0.000195999994 | 234.7914 | 1582.29 | 1219.42 | 1138.69 | 238.2 | 28.78505 | 1232.84 | 244.73 | 13.69 | 1.328 | 1.334 | 2.031731 | 215.94 | 1219.31 | 46.69 | 19.88 | 2.838396 | 1.16724 | 169.25 | 1211.39 | 43.57 | 3.824294 | 21.86 | 125.68 | 1210.68 | 33.97 | 21.87 | 4.444644 | 1.16724 | 91.71 | 1200.34 | 30.18 | 5.055318 | 22.02 | 61.53 | 1195.03 | 22.66 | 22.57 | 5.000045 | 1.16724 | 1392.54 | 1234.24
0.000706000021 | 0.00637000008 | 3.79999983e-05 | 0.000195999994 | 234.5421 | 1580.61 | 1215.87 | 1131.54 | 237.19 | 28.71928 | 1230.34 | 244.77 | 14.42 | 1.328 | 1.334 | 2.029636 | 216.05 | 1216.48 | 46.61 | 20.72 | 2.764457 | 1.16724 | 169.44 | 1208.07 | 43.76 | 3.825518 | 23.24 | 125.68 | 1207.34 | 33.83 | 22.56 | 4.581856 | 1.16724 | 91.85 | 1202.33 | 30.28 | 5.04825 | 22.78 | 61.57 | 1196.76 | 22.72 | 23.66 | 5.000041 | 1.16724 | 1391.29 | 1213.45
0.000661000027 | 0.00645000022 | 4.50000007e-05 | 0.000188000005 | 235.3004 | 1585.72 | 1215.38 | 1137.09 | 235.43 | 28.66691 | 1229.6 | 244.3 | 14.15 | 1.328 | 1.334 | 1.972794 | 215.63 | 1216.73 | 46.47 | 20.16 | 2.765815 | 1.16724 | 169.16 | 1209.04 | 43.56 | 3.820852 | 22.29 | 125.6 | 1208.54 | 33.76 | 22.59 | 4.571963 | 1.16724 | 91.84 | 1204.18 | 30.12 | 5.050655 | 22.13 | 61.72 | 1199.23 | 22.87 | 23.63 | 5.000042 | 1.16724 | 1401.08 | 1219.36
0.000661000027 | 0.00645000022 | 4.50000007e-05 | 0.000188000005 | 235.7218 | 1588.56 | 1217.06 | 1135.53 | 238.61 | 28.83735 | 1234.13 | 244.56 | 13.34 | 1.328 | 1.334 | 1.974055 | 215.72 | 1220.38 | 46.54 | 19.42 | 2.767907 | 1.16724 | 169.18 | 1212.07 | 43.46 | 3.820201 | 21.53 | 125.72 | 1211.14 | 33.9 | 21.73 | 4.578657 | 1.16724 | 91.82 | 1206.04 | 30.15 | 5.053689 | 21.68 | 61.67 | 1200.47 | 22.81 | 22.26 | 5.000044 | 1.16724 | 1401.7 | 1214.12
0.000661000027 | 0.00645000022 | 4.50000007e-05 | 0.000188000005 | 235.0734 | 1584.19 | 1219.14 | 1134.91 | 237.09 | 28.72868 | 1235.77 | 244.27 | 13.84 | 1.328 | 1.334 | 2.031683 | 215.55 | 1221.76 | 46.39 | 19.8 | 2.765297 | 1.16724 | 169.16 | 1213.12 | 43.62 | 3.82218 | 22.13 | 125.54 | 1212.12 | 33.86 | 21.88 | 4.58064 | 1.16724 | 91.68 | 1206.81 | 30.08 | 5.050273 | 22.04 | 61.6 | 1200.89 | 22.75 | 22.46 | 5.000043 | 1.16724 | 1401.33 | 1200.75
0.000661000027 | 0.00645000022 | 4.50000007e-05 | 0.000188000005 | 235.5393 | 1587.33 | 1216.76 | 1135.29 | 238.89 | 28.70052 | 1231.42 | 244.41 | 14.13 | 1.328 | 1.334 | 2.032741 | 215.71 | 1217.83 | 46.57 | 20.44 | 2.83783 | 1.16724 | 169.14 | 1209.83 | 43.47 | 3.960682 | 21.98 | 125.67 | 1209.14 | 33.99 | 22.9 | 4.583814 | 1.16724 | 91.68 | 1204.4 | 30 | 5.0528 | 22.13 | 61.68 | 1198.85 | 22.8 | 23.36 | 5.000044 | 1.16724 | 1403.6 | 1182.37
0.000691000023 | 0.00637000008 | 6.09999988e-05 | 0.000214 | 234.9057 | 1583.06 | 1212.05 | 1130.46 | 242.22 | 28.77915 | 1228.62 | 244.8 | 13.92 | 1.328 | 1.334 | 1.969702 | 216.03 | 1214.93 | 46.66 | 19.86 | 2.836828 | 1.16724 | 169.37 | 1206.84 | 43.49 | 3.686764 | 21.8 | 125.88 | 1205.93 | 33.92 | 22.06 | 4.576258 | 1.16724 | 91.96 | 1201.01 | 30.19 | 5.052016 | 21.87 | 61.77 | 1195.43 | 22.92 | 22.52 | 5.000042 | 1.16724 | 1393.53 | 1173.7
0.000691000023 | 0.00637000008 | 6.09999988e-05 | 0.000214 | 234.7439 | 1581.97 | 1210.83 | 1128.23 | 243.3 | 28.71291 | 1228.28 | 244.91 | 14.28 | 1.328 | 1.334 | 1.968969 | 216.2 | 1214.52 | 46.71 | 20.32 | 2.764591 | 1.16724 | 169.49 | 1206.25 | 43.45 | 3.812451 | 22.23 | 126.04 | 1205.4 | 33.95 | 22.27 | 4.571355 | 1.16724 | 92.09 | 1200.41 | 30.27 | 5.052121 | 22.18 | 61.82 | 1194.89 | 22.95 | 22.66 | 5.000042 | 1.16724 | 1391.31 | 1175.81
0.000675000018 | 0.00340999989 | 7.10000022e-05 | 9.40000027e-05 | 236.0011 | 1457.05 | 1202.83 | 1113.13 | 197.61 | 28.42369 | 1215.01 | 242.14 | 12.6 | 1.328 | 1.334 | 1.997109 | 213.72 | 1202.89 | 46.42 | 19.09 | 2.788677 | 1.16724 | 167.3 | 1193.81 | 44.1 | 3.937524 | 20.56 | 123.2 | 1192.82 | 34.43 | 20.97 | 4.64261 | 1.16724 | 88.77 | 1187.35 | 27.42 | 5.073851 | 19.57 | 61.35 | 1180.76 | 18.48 | 18.45 | 5.000081 | 1.16724 | 1303.44 | 1175.47
0.000675000018 | 0.00340999989 | 7.10000022e-05 | 9.40000027e-05 | 234.394 | 1433.88 | 1203.47 | 1114.37 | 172.15 | 28.56867 | 1205.03 | 240.52 | 11.41 | 1.328 | 1.334 | 2.072776 | 211.95 | 1193.76 | 45.48 | 18.21 | 2.869891 | 1.16724 | 166.47 | 1185.13 | 43.45 | 4.265101 | 20.16 | 123.02 | 1184.53 | 34.21 | 20.29 | 4.783273 | 1.16724 | 88.81 | 1179.5 | 27.37 | 5.078447 | 19.46 | 61.44 | 1173.71 | 18.55 | 17.97 | 5.000078 | 1.16724 | 1303.63 | 1171.48
0.00165999995 | 0.00736999977 | 3.09999996e-05 | 0.000239999994 | 234.9301 | 1736.44 | 1218.52 | 1136.21 | 16.71 | 27.87259 | 1229.15 | 234.84 | 12.82 | 1.328 | 1.334 | 2.219967 | 206.97 | 1217.42 | 45.49 | 22.12 | 3.010476 | 1.16724 | 161.48 | 1209.1 | 42.18 | 4.096005 | 24.77 | 119.3 | 1208.52 | 33.96 | 25.9 | 4.827599 | 1.16724 | 85.34 | 1203.63 | 28.94 | 5.028957 | 25.48 | 56.4 | 1198.61 | 21.49 | 27.05 | 5.000045 | 1.16724 | 1741.22 | 1167.85
0.00165999995 | 0.00736999977 | 3.09999996e-05 | 0.000239999994 | 234.8422 | 1735.79 | 1219.15 | 1134.89 | 16 | 27.79241 | 1232.83 | 234.84 | 12.87 | 1.328 | 1.334 | 2.217862 | 207.05 | 1220.7 | 45.67 | 22.12 | 3.101671 | 1.16724 | 161.38 | 1212.16 | 42.26 | 4.104727 | 24.87 | 119.12 | 1211.45 | 33.78 | 25.86 | 4.826254 | 1.16724 | 85.34 | 1206.18 | 29.04 | 5.027622 | 25.53 | 56.3 | 1200.77 | 21.4 | 26.7 | 5.000042 | 1.16724 | 1739.67 | 1162.85
0.00165999995 | 0.00736999977 | 3.09999996e-05 | 0.000239999994 | 235.2318 | 1738.67 | 1221.58 | 1142.56 | 19.11 | 27.74756 | 1232.8 | 234.84 | 12.54 | 1.328 | 1.334 | 2.217707 | 207.09 | 1221.59 | 46.71 | 22.24 | 3.12431 | 1.16724 | 160.38 | 1213.89 | 41.96 | 4.303555 | 24.43 | 118.42 | 1213.58 | 33.19 | 25.65 | 4.999547 | 1.16724 | 85.23 | 1209.04 | 28.95 | 5.028051 | 24.7 | 56.28 | 1204.28 | 21.37 | 26.72 | 5.000041 | 1.16724 | 1738.16 | 1163.88
0.00165999995 | 0.00736999977 | 3.09999996e-05 | 0.000239999994 | 236.2939 | 1746.52 | 1217.52 | 1135.61 | 27.57 | 27.77146 | 1233.37 | 234.94 | 12.49 | 1.328 | 1.334 | 2.218829 | 207.17 | 1221.58 | 46.21 | 21.53 | 3.113445 | 1.16724 | 160.96 | 1213.24 | 42.06 | 4.117947 | 24.42 | 118.9 | 1212.56 | 33.58 | 25.39 | 4.838016 | 1.16724 | 85.32 | 1207.42 | 29.05 | 5.029971 | 24.86 | 56.27 | 1202.14 | 21.36 | 26.32 | 5.000041 | 1.16724 | 1739.61 | 1157.07
0.00165999995 | 0.00736999977 | 3.09999996e-05 | 0.000239999994 | 235.0465 | 1737.3 | 1219.11 | 1137.02 | 17.63 | 27.73316 | 1231.66 | 234.84 | 12.74 | 1.328 | 1.334 | 2.218224 | 207.11 | 1219.94 | 46.6 | 22.05 | 3.031676 | 1.16724 | 160.51 | 1211.64 | 42.18 | 4.145326 | 25.02 | 118.33 | 1211.11 | 33.4 | 25.57 | 4.852305 | 1.16724 | 84.93 | 1206.01 | 28.79 | 5.026252 | 25.53 | 56.14 | 1200.95 | 21.21 | 26.68 | 5.000018 | 1.16724 | 1740.07 | 1158.81
0.00165999995 | 0.00736999977 | 3.09999996e-05 | 0.000239999994 | 236.2249 | 1746.01 | 1221.46 | 1143.02 | 27.02 | 27.5736 | 1233.86 | 234.93 | 12.45 | 1.328 | 1.334 | 2.215435 | 207.35 | 1222.73 | 46.9 | 22.1 | 3.033946 | 1.16724 | 160.45 | 1214.95 | 42.07 | 4.143163 | 24.44 | 118.38 | 1214.54 | 33.17 | 25.44 | 5.004248 | 1.16724 | 85.21 | 1210.05 | 28.92 | 5.029438 | 24.79 | 56.29 | 1205.54 | 21.38 | 26.58 | 5.000041 | 1.16724 | 1740.1 | 1145.82
0.00159 | 0.00745999999 | 3.79999983e-05 | 0.000344 | 235.1317 | 1737.93 | 1223.17 | 1143.8 | 18.32 | 27.69637 | 1236.03 | 234.84 | 12.74 | 1.328 | 1.334 | 2.147074 | 207.15 | 1224.62 | 47.17 | 22.02 | 3.044233 | 1.16724 | 159.98 | 1216.7 | 41.74 | 4.149741 | 24.37 | 118.24 | 1216.2 | 33.27 | 25 | 4.856997 | 1.16724 | 84.97 | 1211.34 | 28.8 | 5.031133 | 24.79 | 56.17 | 1206.5 | 21.25 | 25.99 | 5.000042 | 1.16724 | 1741.97 | 1127.15
0.00159 | 0.00745999999 | 3.79999983e-05 | 0.000344 | 235.9692 | 1744.12 | 1220.22 | 1137.9 | 24.98 | 27.64528 | 1234.41 | 234.86 | 13.01 | 1.328 | 1.334 | 2.216167 | 207.21 | 1222.59 | 47.49 | 22.35 | 3.140291 | 1.16724 | 159.72 | 1214.38 | 41.53 | 4.316877 | 25.3 | 118.19 | 1213.9 | 32.99 | 25.31 | 4.837812 | 1.16724 | 85.2 | 1208.63 | 28.94 | 5.028753 | 25.77 | 56.26 | 1203.69 | 21.35 | 26.55 | 5.000041 | 1.16724 | 1742.2 | 1111.77
0.00159 | 0.00745999999 | 3.79999983e-05 | 0.000344 | 235.2467 | 1738.78 | 1223.69 | 1143.97 | 19.23 | 27.62287 | 1234.36 | 234.84 | 13.13 | 1.328 | 1.334 | 2.148855 | 207.22 | 1222.92 | 47.07 | 22.64 | 3.040348 | 1.16724 | 160.15 | 1215.09 | 41.76 | 4.303957 | 24.97 | 118.39 | 1214.79 | 33.18 | 25.75 | 4.684958 | 1.16724 | 85.21 | 1209.98 | 28.93 | 5.028293 | 25.23 | 56.28 | 1205.26 | 21.36 | 26.68 | 5.000041 | 1.16724 | 1741.98 | 1112.04
0.00159 | 0.00745999999 | 3.79999983e-05 | 0.000344 | 236.2858 | 1746.46 | 1222.14 | 1141.76 | 27.5 | 27.63879 | 1236.58 | 234.9 | 12.81 | 1.328 | 1.334 | 2.216384 | 207.26 | 1225.07 | 47.14 | 22.06 | 3.131664 | 1.16724 | 160.12 | 1217.08 | 41.67 | 4.302852 | 24.44 | 118.45 | 1216.6 | 33.11 | 25.23 | 4.99578 | 1.16724 | 85.34 | 1211.66 | 29.02 | 5.031436 | 25.03 | 56.32 | 1206.79 | 21.39 | 26.3 | 5.000041 | 1.16724 | 1742.64 | 1068.56
0.00159 | 0.00745999999 | 3.79999983e-05 | 0.000344 | 235.1939 | 1738.39 | 1218.42 | 1135.96 | 18.81 | 27.59867 | 1231.56 | 234.84 | 13.46 | 1.328 | 1.334 | 2.216134 | 207.24 | 1219.73 | 46.88 | 22.67 | 3.035055 | 1.16724 | 160.36 | 1211.47 | 41.76 | 4.293598 | 25.52 | 118.6 | 1211.04 | 33.29 | 25.87 | 4.67333 | 1.16724 | 85.31 | 1205.77 | 29 | 5.026407 | 25.99 | 56.31 | 1200.89 | 21.41 | 26.87 | 5.000042 | 1.16724 | 1742.06 | 1066.84
0.00159 | 0.00745999999 | 3.79999983e-05 | 0.000344 | 235.842 | 1743.18 | 1218.46 | 1137 | 23.97 | 27.63822 | 1229.75 | 234.87 | 13.28 | 1.328 | 1.334 | 2.149001 | 207.23 | 1218.09 | 47.19 | 23.57 | 3.133484 | 1.16724 | 160.04 | 1210.24 | 41.73 | 4.309697 | 25.72 | 118.31 | 1209.98 | 33.2 | 26.4 | 4.831865 | 1.16724 | 85.11 | 1205.13 | 28.84 | 5.027024 | 25.94 | 56.27 | 1200.33 | 21.35 | 27.41 | 5.000042 | 1.16724 | 1741.08 | 1066.12
0.00162 | 0.00750999991 | 2.59999997e-05 | 0.000222000002 | 234.9775 | 1736.79 | 1216 | 1134.12 | 17.08 | 27.76527 | 1227.37 | 234.84 | 12.7 | 1.328 | 1.334 | 2.148343 | 207.08 | 1215.66 | 46.9 | 22.61 | 3.22482 | 1.16724 | 160.18 | 1207.72 | 41.71 | 4.138678 | 25.13 | 118.47 | 1207.27 | 33.2 | 25.88 | 4.831786 | 1.16724 | 85.27 | 1197.42 | 28.91 | 5.033975 | 25.74 | 56.36 | 1192.65 | 21.43 | 27.29 | 5.000043 | 1.16724 | 1742.51 | 1271.95
0.00159 | 0.00745999999 | 3.79999983e-05 | 0.000344 | 234.8503 | 1735.85 | 1217.05 | 1132.7 | 16.07 | 27.64803 | 1228.79 | 234.84 | 13.11 | 1.328 | 1.334 | 2.216669 | 207.19 | 1216.56 | 46.97 | 22.9 | 3.128468 | 1.16724 | 160.22 | 1208.25 | 41.84 | 4.305186 | 25.92 | 118.38 | 1207.85 | 33.25 | 26.16 | 4.83404 | 1.16724 | 85.13 | 1197.64 | 28.93 | 5.032488 | 26.59 | 56.2 | 1192.69 | 21.3 | 27.24 | 5.000041 | 1.16724 | 1740.77 | 1271.06
0.00162 | 0.00750999991 | 2.59999997e-05 | 0.000222000002 | 236.2844 | 1746.45 | 1218.41 | 1136.9 | 27.49 | 27.71614 | 1228.8 | 234.95 | 13.01 | 1.328 | 1.334 | 2.217707 | 207.24 | 1217.29 | 46.92 | 23.24 | 3.03744 | 1.16724 | 160.32 | 1209.28 | 41.85 | 4.302944 | 25.59 | 118.47 | 1208.98 | 33.24 | 26.37 | 4.83203 | 1.16724 | 85.23 | 1199.37 | 28.96 | 5.035104 | 26.32 | 56.27 | 1194.8 | 21.28 | 27.44 | 5.000041 | 1.16724 | 1740.56 | 1334.7
0.00161000004 | 0.00742000015 | 1.89999992e-05 | 0.000386 | 235.1831 | 1738.31 | 1220.73 | 1139.3 | 18.72 | 27.66556 | 1232.15 | 234.84 | 12.89 | 1.328 | 1.334 | 2.146528 | 207.18 | 1220.48 | 47.48 | 22.64 | 3.140427 | 1.16724 | 159.7 | 1212.5 | 41.81 | 4.168161 | 24.9 | 117.89 | 1212.02 | 32.93 | 25.7 | 4.852343 | 1.16724 | 84.96 | 1202.22 | 28.85 | 5.035792 | 25.83 | 56.11 | 1197.36 | 21.17 | 26.9 | 5.000041 | 1.16724 | 1741.66 | 1357.76
0.00161000004 | 0.00742000015 | 1.89999992e-05 | 0.000386 | 234.8422 | 1735.79 | 1216.54 | 1133.59 | 16 | 27.62703 | 1230.05 | 234.84 | 13.14 | 1.328 | 1.334 | 2.144484 | 207.21 | 1218.03 | 47.54 | 22.84 | 3.141703 | 1.16724 | 159.67 | 1209.86 | 41.67 | 4.008093 | 25.41 | 118 | 1209.23 | 33.36 | 26.23 | 4.716967 | 1.16724 | 84.64 | 1199.1 | 28.61 | 5.030622 | 26.27 | 56.03 | 1194.07 | 21.1 | 27.04 | 5.000043 | 1.16724 | 1742.79 | 1626.95
0.00161000004 | 0.00742000015 | 1.89999992e-05 | 0.000386 | 235.1128 | 1737.79 | 1216.07 | 1134.76 | 18.16 | 27.54686 | 1230.38 | 234.84 | 13.65 | 1.328 | 1.334 | 2.215249 | 207.29 | 1218.8 | 47.28 | 23.39 | 3.133699 | 1.16724 | 160.01 | 1210.91 | 41.67 | 4.307423 | 25.81 | 118.34 | 1210.64 | 33.23 | 26.3 | 4.682074 | 1.16724 | 85.11 | 1203.21 | 28.9 | 5.028373 | 26.2 | 56.21 | 1198.44 | 21.29 | 27 | 5.000042 | 1.16724 | 1742.07 | 1625.41
0.00165999995 | 0.00736999977 | 3.09999996e-05 | 0.000239999994 | 235.06 | 1737.4 | 1212.47 | 1130.83 | 17.74 | 27.6931 | 1227.27 | 234.84 | 13.51 | 1.328 | 1.334 | 2.216683 | 207.15 | 1215.64 | 46.33 | 22.46 | 3.115296 | 1.16724 | 160.82 | 1207.56 | 41.79 | 4.443387 | 25.74 | 119.03 | 1207.37 | 33.93 | 26.43 | 4.685279 | 1.16724 | 85.1 | 1197.7 | 28.9 | 5.032225 | 26.64 | 56.2 | 1193.03 | 21.29 | 27.1 | 5.000041 | 1.16724 | 1741 | 1526.72
0.00165999995 | 0.00736999977 | 3.09999996e-05 | 0.000239999994 | 236.2722 | 1746.36 | 1210.98 | 1130.45 | 27.39 | 27.69781 | 1226.1 | 234.96 | 13.22 | 1.328 | 1.334 | 2.148034 | 207.26 | 1214.5 | 46.42 | 22.67 | 3.115956 | 1.16724 | 160.84 | 1206.59 | 41.76 | 4.270467 | 25.41 | 119.08 | 1206.28 | 33.45 | 26.35 | 4.80934 | 1.16724 | 85.63 | 1201.5 | 29.23 | 5.034888 | 26.22 | 56.4 | 1196.94 | 21.42 | 27.16 | 5.000039 | 1.16724 | 1740.68 | 1529.78
0.00161000004 | 0.00742000015 | 1.89999992e-05 | 0.000386 | 234.9937 | 1736.91 | 1212.31 | 1131.78 | 17.21 | 27.60948 | 1227.01 | 234.84 | 13.55 | 1.328 | 1.334 | 2.148751 | 207.23 | 1215.43 | 46.44 | 22.98 | 3.115008 | 1.16724 | 160.79 | 1207.58 | 41.77 | 4.270936 | 25.44 | 119.02 | 1207.31 | 33.91 | 26.21 | 4.68483 | 1.16724 | 85.11 | 1202.56 | 28.97 | 5.034152 | 25.96 | 56.14 | 1197.84 | 21.17 | 26.32 | 5.000041 | 1.16724 | 1741.37 | 1528.06
0.00153000001 | 0.00725999987 | 2.59999997e-05 | 0.000299000007 | 234.8422 | 1735.79 | 1212.98 | 1131.39 | 16 | 27.71053 | 1226.93 | 234.84 | 12.84 | 1.328 | 1.334 | 2.216984 | 207.13 | 1215.3 | 46.36 | 22.79 | 3.116112 | 1.16724 | 160.77 | 1207.28 | 42.13 | 4.291402 | 25.26 | 118.64 | 1206.94 | 33.33 | 26.13 | 4.829398 | 1.16724 | 85.31 | 1202 | 29.08 | 5.029431 | 25.88 | 56.23 | 1197.17 | 21.32 | 27.27 | 5.000042 | 1.16724 | 1738.18 | 1529.58
0.00161000004 | 0.00742000015 | 1.89999992e-05 | 0.000386 | 234.8422 | 1735.79 | 1209.43 | 1127.86 | 16 | 27.71213 | 1226.39 | 234.84 | 13.04 | 1.328 | 1.334 | 2.145806 | 207.13 | 1214.56 | 46.37 | 22.29 | 3.115677 | 1.16724 | 160.76 | 1206.43 | 41.91 | 4.118289 | 25.27 | 118.85 | 1205.96 | 33.38 | 25.76 | 4.817364 | 1.16724 | 85.47 | 1200.96 | 29.18 | 5.032087 | 25.98 | 56.29 | 1196.16 | 21.38 | 26.96 | 5.000041 | 1.16724 | 1739.55 | 1528.61
0.000676000025 | 0.00641999999 | 4.99999987e-05 | 0.000190999999 | 234.7914 | 1582.29 | 1206.65 | 1127.93 | 150.86 | 28.07371 | 1223.91 | 238.69 | 14.39 | 1.328 | 1.334 | 2.096206 | 210.62 | 1212.6 | 47.38 | 21.41 | 2.912604 | 1.16724 | 163.24 | 1204.83 | 43.25 | 4.130724 | 23.55 | 119.99 | 1204.61 | 33.99 | 24.07 | 4.798441 | 1.16724 | 86 | 1200.24 | 29.64 | 5.045641 | 23.84 | 56.36 | 1195.08 | 21.5 | 24.46 | 5.000034 | 1.16724 | 1477.37 | 1533.02
0.000676999975 | 0.00643000007 | 5.50000004e-05 | 0.000197000001 | 234.7914 | 1582.29 | 1208.57 | 1130.31 | 150.76 | 28.17093 | 1226.26 | 238.71 | 13.77 | 1.328 | 1.334 | 2.033175 | 210.54 | 1214.92 | 47.33 | 20.47 | 2.840509 | 1.16724 | 163.21 | 1206.91 | 43.21 | 3.981587 | 22.86 | 120 | 1206.41 | 33.95 | 23.19 | 4.793242 | 1.16724 | 86.05 | 1201.84 | 29.65 | 5.039256 | 23.61 | 56.4 | 1196.71 | 21.57 | 23.76 | 5.000035 | 1.16724 | 1476.41 | 1534.73
0.000706000021 | 0.00637000008 | 3.79999983e-05 | 0.000195999994 | 227.9298 | 1624 | 1195.97 | 1105.49 | 30.15 | 26.82335 | 1214.66 | 228.88 | 14.82 | 1.328 | 1.334 | 2.168969 | 202.06 | 1202.29 | 44.41 | 24.42 | 3.076341 | 1.16724 | 157.65 | 1193.07 | 40.78 | 4.239072 | 27.12 | 116.87 | 1192.9 | 32.51 | 27.19 | 4.789139 | 1.16724 | 84.36 | 1187.75 | 28.7 | 5.0024 | 27.83 | 55.66 | 1183.39 | 20.82 | 27.48 | 5.000016 | 1.16724 | 1616.79 | 1534.61
0.000706000021 | 0.00637000008 | 3.79999983e-05 | 0.000195999994 | 228.4085 | 1628.43 | 1199.19 | 1113.51 | 37.97 | 26.91221 | 1214.23 | 229.01 | 14.62 | 1.328 | 1.334 | 2.193803 | 202.1 | 1202.45 | 44.54 | 24.35 | 3.086495 | 1.16724 | 157.56 | 1193.87 | 41.01 | 4.460294 | 27.15 | 116.55 | 1193.98 | 32.52 | 27.22 | 4.903926 | 1.16724 | 84.03 | 1189.31 | 28.25 | 5.038917 | 27.1 | 55.78 | 1184.79 | 20.92 | 27.72 | 5.000041 | 1.16724 | 1616.29 | 1534.5
0.000676999975 | 0.00643000007 | 5.50000004e-05 | 0.000197000001 | 235.1446 | 1584.67 | 1207.74 | 1128.11 | 153.43 | 28.15352 | 1223.17 | 238.8 | 14.04 | 1.328 | 1.334 | 2.098349 | 210.65 | 1211.76 | 47.22 | 20.79 | 2.908917 | 1.16724 | 163.43 | 1203.78 | 43.25 | 4.12299 | 23.26 | 120.18 | 1203.43 | 34.01 | 23.33 | 4.635301 | 1.16724 | 86.17 | 1198.65 | 29.74 | 5.041872 | 23.81 | 56.43 | 1193.33 | 21.56 | 23.9 | 5.000033 | 1.16724 | 1477.78 | 1533.83
0.000706000021 | 0.00637000008 | 3.79999983e-05 | 0.000195999994 | 233.9023 | 1525.45 | 1199.21 | 1115.82 | 159.39 | 28.17925 | 1216.72 | 239.34 | 14.02 | 1.328 | 1.334 | 2.164876 | 211.16 | 1204.69 | 47.37 | 21.46 | 2.905379 | 1.16724 | 163.79 | 1196.45 | 43.89 | 4.148032 | 24.1 | 119.9 | 1196.24 | 33.93 | 23.7 | 4.984091 | 1.16724 | 85.97 | 1191.55 | 29.56 | 5.03603 | 24.02 | 56.41 | 1186.2 | 21.59 | 23.94 | 5.000031 | 1.16724 | 1411.04 | 1479.87
0.000676999975 | 0.00643000007 | 5.50000004e-05 | 0.000197000001 | 234.7914 | 1582.29 | 1207.94 | 1129.53 | 225.2 | 28.76441 | 1223.29 | 243.16 | 13.78 | 1.328 | 1.334 | 1.971199 | 214.39 | 1212.07 | 48.78 | 20.62 | 2.829977 | 1.16724 | 165.61 | 1204.37 | 44.29 | 3.999558 | 22.69 | 121.32 | 1204.01 | 34.57 | 23.02 | 4.699441 | 1.16724 | 86.75 | 1199.59 | 30 | 5.038579 | 22.76 | 56.75 | 1194.06 | 21.97 | 23.44 | 5.00003 | 1.16724 | 1411.85 | 1532.54
0.000688 | 0.00645999983 | 4.89999984e-05 | 0.000193 | 234.9175 | 1583.14 | 1212.44 | 1132.1 | 224.18 | 28.78761 | 1224.4 | 243.07 | 13.5 | 1.328 | 1.334 | 1.978052 | 214.28 | 1212.88 | 48.37 | 19.82 | 2.822458 | 1.16724 | 165.91 | 1204.87 | 44.49 | 3.992381 | 22.28 | 121.42 | 1204.32 | 34.79 | 22.21 | 4.55722 | 1.16724 | 86.63 | 1199.39 | 29.98 | 5.03692 | 22.54 | 56.65 | 1193.5 | 21.86 | 22.91 | 5.000031 | 1.16724 | 1412.88 | 1526.65
0.000688 | 0.00645999983 | 4.89999984e-05 | 0.000193 | 235.2737 | 1585.54 | 1206.52 | 1125.32 | 220.97 | 28.75369 | 1221.66 | 243.19 | 13.94 | 1.328 | 1.334 | 2.033028 | 214.43 | 1210.14 | 48.18 | 20.62 | 2.816536 | 1.16724 | 166.25 | 1202.06 | 44.44 | 3.976362 | 23.02 | 121.81 | 1201.55 | 34.73 | 22.94 | 4.533983 | 1.16724 | 87.08 | 1196.69 | 30.26 | 5.038963 | 23.44 | 56.82 | 1190.89 | 22.04 | 23.44 | 5.00003 | 1.16724 | 1415 | 1526.94
0.000688 | 0.00645999983 | 4.89999984e-05 | 0.000193 | 235.1105 | 1584.44 | 1205.79 | 1127.02 | 222.49 | 28.65328 | 1221.3 | 243.05 | 14.01 | 1.328 | 1.334 | 1.973892 | 214.39 | 1210.02 | 48.28 | 20.76 | 2.818396 | 1.16724 | 166.11 | 1202.3 | 44.39 | 3.977364 | 22.97 | 121.72 | 1201.97 | 34.67 | 23.12 | 4.676151 | 1.16724 | 87.05 | 1197.52 | 30.16 | 5.039481 | 22.96 | 56.89 | 1192.15 | 22.08 | 23.63 | 5.00003 | 1.16724 | 1415.64 | 1527.74
0.000688 | 0.00645999983 | 4.89999984e-05 | 0.000193 | 235.5052 | 1587.1 | 1221.31 | 1140.98 | 229.66 | 28.91168 | 1229.3 | 243.85 | 13.16 | 1.328 | 1.334 | 1.974028 | 214.94 | 1217.88 | 48.57 | 19.75 | 2.82079 | 1.16724 | 166.37 | 1209.93 | 44.67 | 3.853459 | 21.79 | 121.7 | 1209.24 | 34.72 | 21.89 | 4.554645 | 1.16724 | 86.98 | 1204.31 | 30.21 | 5.039813 | 22.11 | 56.77 | 1198.44 | 21.99 | 22.38 | 5.00003 | 1.16724 | 1408.2 | 1527.71
0.000732999993 | 0.00650000013 | 4.19999997e-05 | 0.000218000001 | 235.1223 | 1584.52 | 1213.61 | 1129.04 | 247.51 | 28.90959 | 1223.34 | 245.43 | 14.07 | 1.328 | 1.334 | 1.91225 | 216.52 | 1209.35 | 48.87 | 20.79 | 2.674894 | 1.16724 | 167.65 | 1200.99 | 45.22 | 3.986856 | 23.25 | 122.43 | 1200.43 | 35.01 | 22.66 | 4.426816 | 1.16724 | 87.42 | 1195.09 | 30.55 | 5.036324 | 23.12 | 56.87 | 1188.65 | 22.09 | 23 | 5.000027 | 1.16724 | 1387.84 | 1528.3
0.000732999993 | 0.00650000013 | 4.19999997e-05 | 0.000218000001 | 235.431 | 1586.6 | 1214.27 | 1132.42 | 249.57 | 28.93433 | 1222.28 | 245.6 | 14.22 | 1.328 | 1.334 | 2.031832 | 216.67 | 1209.1 | 48.87 | 21.18 | 2.738427 | 1.16724 | 167.8 | 1201.32 | 45.26 | 3.985334 | 22.95 | 122.54 | 1200.93 | 34.83 | 22.9 | 4.4145 | 1.16724 | 87.71 | 1196.09 | 30.61 | 5.04065 | 22.99 | 57.1 | 1190.38 | 22.28 | 23.42 | 5.000028 | 1.16724 | 1388.1 | 1527.66
0.000676000025 | 0.00641999999 | 4.99999987e-05 | 0.000190999999 | 235.1386 | 1584.63 | 1221.1 | 1139.95 | 250.62 | 28.96383 | 1230.69 | 245.39 | 13.57 | 1.328 | 1.334 | 1.969875 | 216.43 | 1217.29 | 49.24 | 19.98 | 2.748883 | 1.16724 | 167.19 | 1209.37 | 45.11 | 3.863488 | 21.97 | 122.08 | 1208.71 | 34.92 | 21.68 | 4.440149 | 1.16724 | 87.16 | 1203.59 | 30.36 | 5.040463 | 21.88 | 56.8 | 1197.41 | 22 | 22.21 | 5.000031 | 1.16724 | 1388.5 | 1525.9
0.000676000025 | 0.00641999999 | 4.99999987e-05 | 0.000190999999 | 235.1757 | 1584.88 | 1213.71 | 1130.88 | 269.25 | 29.16652 | 1224.75 | 247.44 | 14.04 | 1.328 | 1.334 | 1.969718 | 218.27 | 1210.98 | 49.37 | 20.7 | 2.732778 | 1.16724 | 168.9 | 1203.03 | 45.57 | 3.979174 | 22.86 | 123.33 | 1202.54 | 35.09 | 22.25 | 4.42188 | 1.16724 | 88.24 | 1197.47 | 30.95 | 5.038582 | 22.69 | 57.29 | 1191.39 | 22.49 | 22.71 | 5.000026 | 1.16724 | 1367.41 | 1527.75
0.000676000025 | 0.00641999999 | 4.99999987e-05 | 0.000190999999 | 235.4087 | 1586.45 | 1212.82 | 1131.69 | 271.67 | 29.21971 | 1222.28 | 247.68 | 13.98 | 1.328 | 1.334 | 1.971631 | 218.46 | 1209.16 | 49.5 | 20.95 | 2.733671 | 1.16724 | 168.96 | 1201.52 | 45.61 | 3.983759 | 22.74 | 123.35 | 1201.14 | 35.22 | 22.38 | 4.433084 | 1.16724 | 88.13 | 1196.29 | 30.88 | 5.040536 | 22.39 | 57.25 | 1190.41 | 22.45 | 22.96 | 5.000027 | 1.16724 | 1366.98 | 1528.12
0.000676000025 | 0.00641999999 | 4.99999987e-05 | 0.000190999999 | 234.9731 | 1379.19 | 1216.29 | 1134.33 | 62.08 | 27.84146 | 1226.26 | 235.61 | 12.1 | 1.328 | 1.334 | 2.237536 | 207.77 | 1214.46 | 45.61 | 18.97 | 3.061 | 1.16724 | 162.16 | 1206.43 | 42.53 | 4.089438 | 20.97 | 119.63 | 1206.04 | 33.65 | 20.89 | 5.064011 | 1.16724 | 85.98 | 1201.53 | 29.58 | 5.039946 | 21.35 | 56.4 | 1196.52 | 21.62 | 21.58 | 5.000026 | 1.16724 | 1349.69 | 1530.62
0.000676000025 | 0.00641999999 | 4.99999987e-05 | 0.000190999999 | 235.2781 | 1380.98 | 1216.1 | 1132.29 | 64.52 | 27.84688 | 1228.84 | 235.68 | 11.89 | 1.328 | 1.334 | 2.166167 | 207.83 | 1216.75 | 45.66 | 18.82 | 2.982435 | 1.16724 | 162.17 | 1208.2 | 42.7 | 4.099466 | 21.25 | 119.47 | 1207.68 | 33.71 | 21.31 | 4.904741 | 1.16724 | 85.76 | 1202.87 | 29.48 | 5.039284 | 21.92 | 56.28 | 1197.42 | 21.49 | 21.87 | 5.000027 | 1.16724 | 1349.67 | 1530.15
0.000676999975 | 0.00643000007 | 5.50000004e-05 | 0.000197000001 | 235.3803 | 1381.58 | 1222.1 | 1142.28 | 63.99 | 27.84145 | 1231.78 | 235.69 | 11.7 | 1.328 | 1.334 | 2.166115 | 207.85 | 1220.37 | 45.94 | 18.6 | 2.988315 | 1.16724 | 161.91 | 1212.41 | 42.69 | 4.272398 | 20.78 | 119.22 | 1212.21 | 33.48 | 21.05 | 4.905866 | 1.16724 | 85.74 | 1207.85 | 29.36 | 5.039527 | 21.17 | 56.38 | 1202.86 | 21.59 | 21.69 | 5.000026 | 1.16724 | 1350.59 | 1388.67
0.000691000023 | 0.00637000008 | 6.09999988e-05 | 0.000214 | 233.985 | 1373.39 | 1221.29 | 1137.5 | 50.86 | 27.80234 | 1228.09 | 235.42 | 11.85 | 1.328 | 1.334 | 2.165101 | 207.61 | 1215.93 | 45.58 | 19.12 | 2.982882 | 1.16724 | 162.03 | 1207.6 | 42.81 | 4.267006 | 21.39 | 119.22 | 1207.34 | 33.55 | 21.09 | 5.079792 | 1.16724 | 85.67 | 1202.74 | 29.39 | 5.039026 | 21.49 | 56.28 | 1197.55 | 21.52 | 21.55 | 5.000027 | 1.16724 | 1350.47 | 1525.7
0.000691000023 | 0.00637000008 | 6.09999988e-05 | 0.000214 | 234.2695 | 1375.06 | 1218.21 | 1134.36 | 54.2 | 27.7623 | 1229.76 | 235.48 | 11.95 | 1.328 | 1.334 | 2.164301 | 207.72 | 1217.67 | 45.74 | 19.29 | 2.984751 | 1.16724 | 161.98 | 1209.23 | 42.63 | 4.260967 | 21.6 | 119.35 | 1208.91 | 33.67 | 21.36 | 4.905505 | 1.16724 | 85.68 | 1204.08 | 29.4 | 5.03746 | 21.83 | 56.28 | 1198.77 | 21.5 | 21.66 | 5.000026 | 1.16724 | 1350.46 | 1528.66
0.000731999986 | 0.00639000023 | 3.79999983e-05 | 0.000190999999 | 233.6389 | 1422.15 | 1219.7 | 1137.73 | 110.93 | 28.04655 | 1226.46 | 237.34 | 12.12 | 1.328 | 1.334 | 2.097932 | 209.3 | 1214.84 | 46.73 | 19.35 | 2.989268 | 1.16724 | 162.57 | 1206.83 | 43.15 | 4.294531 | 21.81 | 119.42 | 1206.73 | 33.81 | 21.71 | 4.955746 | 1.16724 | 85.61 | 1202.27 | 29.33 | 5.038314 | 21.78 | 56.28 | 1196.99 | 21.49 | 22.15 | 5.000027 | 1.16724 | 1349.73 | 1529.1
0.000706000021 | 0.00637000008 | 3.79999983e-05 | 0.000195999994 | 234.2928 | 1426.13 | 1222.86 | 1140.89 | 115.98 | 27.98155 | 1233.53 | 237.57 | 12.38 | 1.328 | 1.334 | 2.096503 | 209.59 | 1221.47 | 46.83 | 18.97 | 2.912184 | 1.16724 | 162.76 | 1213.18 | 43.03 | 4.122486 | 20.92 | 119.73 | 1212.66 | 33.86 | 21.03 | 4.778424 | 1.16724 | 85.87 | 1207.74 | 29.57 | 5.037874 | 21.19 | 56.3 | 1202.01 | 21.54 | 21.46 | 5.000026 | 1.16724 | 1349.23 | 1532.49
0.000732999993 | 0.00650000013 | 4.19999997e-05 | 0.000218000001 | 234.8385 | 1378.4 | 1218.65 | 1133.88 | 120.18 | 27.97627 | 1233.29 | 237.96 | 12.13 | 1.328 | 1.334 | 2.097515 | 209.98 | 1220.9 | 46.87 | 18.67 | 2.908525 | 1.16724 | 163.11 | 1212.2 | 43.25 | 4.12355 | 20.65 | 119.86 | 1211.54 | 33.83 | 20.34 | 4.778458 | 1.16724 | 86.03 | 1206.21 | 29.79 | 5.039277 | 20.99 | 56.24 | 1200.09 | 21.44 | 20.78 | 5.000023 | 1.16724 | 1295.95 | 1487.23
0.000667000015 | 0.0065700002 | 4.40000003e-05 | 0.000205000004 | 235.6972 | 1383.44 | 1226.51 | 1146.13 | 125.39 | 28.0205 | 1237.96 | 238.19 | 11.96 | 1.328 | 1.334 | 2.096855 | 210.17 | 1226.38 | 47.16 | 18.58 | 2.912108 | 1.16724 | 163.01 | 1218.32 | 43.46 | 4.144262 | 20.47 | 119.55 | 1217.97 | 33.77 | 20.35 | 4.645106 | 1.16724 | 85.78 | 1213.04 | 29.58 | 5.038228 | 20.51 | 56.2 | 1207.32 | 21.42 | 21.19 | 5.000023 | 1.16724 | 1296.71 | 1479.73
0.000691000023 | 0.00637000008 | 6.09999988e-05 | 0.000214 | 234.3104 | 1375.3 | 1221.07 | 1139.63 | 25.06 | 27.94024 | 1234.14 | 234.94 | 11.2 | 1.328 | 1.334 | 2.239423 | 207 | 1222.3 | 45.04 | 18.86 | 2.979303 | 1.16724 | 161.96 | 1214.03 | 42.68 | 4.095774 | 21.08 | 119.28 | 1213.65 | 33.53 | 21.05 | 4.886216 | 1.16724 | 85.75 | 1209.01 | 29.52 | 5.040651 | 21.49 | 56.23 | 1203.99 | 21.47 | 21.6 | 5.000028 | 1.16724 | 1366.58 | 1370.18
0.000691000023 | 0.00637000008 | 6.09999988e-05 | 0.000214 | 234.215 | 1374.74 | 1216.32 | 1133.24 | 57.68 | 27.87009 | 1231.47 | 235.57 | 11.99 | 1.328 | 1.334 | 2.165317 | 207.7 | 1219.43 | 45.4 | 19 | 2.977837 | 1.16724 | 162.3 | 1210.94 | 42.53 | 4.239994 | 21.64 | 119.77 | 1210.62 | 33.76 | 21.22 | 5.061115 | 1.16724 | 86.01 | 1205.96 | 29.64 | 5.040491 | 21.77 | 56.37 | 1200.74 | 21.59 | 21.63 | 5.000026 | 1.16724 | 1346.26 | 1369.94
0.000731999986 | 0.00639000023 | 3.79999983e-05 | 0.000190999999 | 234.1604 | 1374.42 | 1220.88 | 1141.02 | 65.44 | 27.82768 | 1233.38 | 235.56 | 11.83 | 1.328 | 1.334 | 2.166112 | 207.73 | 1221.88 | 45.85 | 18.57 | 2.987252 | 1.16724 | 161.88 | 1213.8 | 42.65 | 4.268478 | 21.02 | 119.23 | 1213.63 | 33.55 | 21.12 | 4.906518 | 1.16724 | 85.68 | 1209.24 | 29.3 | 5.036242 | 21.2 | 56.38 | 1204.29 | 21.61 | 21.62 | 5.000025 | 1.16724 | 1346.99 | 1362.31
0.000731999986 | 0.00639000023 | 3.79999983e-05 | 0.000190999999 | 234.4109 | 1375.89 | 1222.49 | 1140.73 | 56.58 | 27.94267 | 1235.19 | 235.61 | 11.51 | 1.328 | 1.334 | 2.166627 | 207.67 | 1223.18 | 45.42 | 18.38 | 2.978783 | 1.16724 | 162.25 | 1214.83 | 42.82 | 4.100189 | 20.69 | 119.43 | 1214.34 | 33.56 | 20.65 | 4.894249 | 1.16724 | 85.87 | 1209.55 | 29.53 | 5.040294 | 21.04 | 56.34 | 1204.29 | 21.55 | 21.32 | 5.000027 | 1.16724 | 1346.55 | 1361.1
0.000731999986 | 0.00639000023 | 3.79999983e-05 | 0.000190999999 | 233.9867 | 1373.4 | 1222.67 | 1138.72 | 53.21 | 27.8678 | 1233.18 | 235.54 | 11.81 | 1.328 | 1.334 | 2.165329 | 207.67 | 1221.12 | 45.51 | 18.94 | 2.980803 | 1.16724 | 162.16 | 1212.59 | 42.7 | 4.256064 | 21.52 | 119.46 | 1212.26 | 33.57 | 21.01 | 4.892955 | 1.16724 | 85.89 | 1207.3 | 29.58 | 5.039312 | 21.54 | 56.31 | 1201.97 | 21.53 | 21.51 | 5.000025 | 1.16724 | 1345.96 | 1363.65
0.000732999993 | 0.00650000013 | 4.19999997e-05 | 0.000218000001 | 235.6273 | 1383.03 | 1223.14 | 1141.41 | 127.26 | 28.05586 | 1235.32 | 238.29 | 12 | 1.328 | 1.334 | 2.096565 | 210.23 | 1223.49 | 47.12 | 18.7 | 2.839242 | 1.16724 | 163.11 | 1215.18 | 43.26 | 3.980513 | 20.34 | 119.85 | 1213.09 | 33.78 | 20.64 | 4.629577 | 1.16724 | 86.07 | 1208.29 | 29.78 | 5.038568 | 20.8 | 56.29 | 1202.7 | 21.55 | 21.14 | 5.000025 | 1.16724 | 1294.5 | 1356.51
0.000667000015 | 0.0065700002 | 4.40000003e-05 | 0.000205000004 | 235.6972 | 1383.44 | 1222.04 | 1141.15 | 128.23 | 28.10214 | 1235.09 | 238.34 | 11.73 | 1.328 | 1.334 | 2.034738 | 210.23 | 1223.21 | 47.03 | 17.96 | 2.837429 | 1.16724 | 163.2 | 1214.87 | 43.18 | 3.97175 | 20.06 | 120.02 | 1212.76 | 33.73 | 19.99 | 4.617136 | 1.16724 | 86.29 | 1207.89 | 29.88 | 5.04354 | 20.62 | 56.41 | 1202.39 | 21.67 | 20.6 | 5.000026 | 1.16724 | 1294.48 | 1357.77
0.000667000015 | 0.0065700002 | 4.40000003e-05 | 0.000205000004 | 235.4024 | 1381.71 | 1222.7 | 1140.64 | 128.14 | 28.08993 | 1236.89 | 238.25 | 11.75 | 1.328 | 1.334 | 2.096864 | 210.16 | 1224.98 | 46.81 | 17.97 | 2.905216 | 1.16724 | 163.35 | 1216.55 | 43.34 | 3.971415 | 19.95 | 120.01 | 1215.8 | 33.79 | 19.91 | 4.936827 | 1.16724 | 86.22 | 1210.84 | 29.73 | 5.0412 | 20.5 | 56.49 | 1205.15 | 21.71 | 20.51 | 5.000024 | 1.16724 | 1295.56 | 1356.1
0.000667000015 | 0.0065700002 | 4.40000003e-05 | 0.000205000004 | 235.6188 | 1382.98 | 1223.32 | 1143.58 | 129.74 | 28.06156 | 1235.99 | 238.32 | 12 | 1.328 | 1.334 | 2.097003 | 210.26 | 1224.48 | 46.97 | 18.31 | 2.834991 | 1.16724 | 163.29 | 1216.36 | 43.35 | 3.976314 | 20.13 | 119.94 | 1215.83 | 33.78 | 20.1 | 4.623809 | 1.16724 | 86.16 | 1211.03 | 29.64 | 5.039207 | 20.32 | 56.52 | 1205.61 | 21.75 | 20.83 | 5.000022 | 1.16724 | 1295.99 | 1357.03
0.000667000015 | 0.0065700002 | 4.40000003e-05 | 0.000205000004 | 235.4808 | 1382.17 | 1223.19 | 1142 | 129.73 | 28.10276 | 1235.01 | 238.25 | 11.81 | 1.328 | 1.334 | 2.098444 | 210.15 | 1223.09 | 46.85 | 17.91 | 2.906437 | 1.16724 | 163.3 | 1214.83 | 43.32 | 4.122444 | 19.98 | 119.98 | 1214.31 | 33.9 | 19.72 | 4.781786 | 1.16724 | 86.08 | 1209.34 | 29.63 | 5.040964 | 20.2 | 56.45 | 1203.61 | 21.69 | 20.5 | 5.000025 | 1.16724 | 1296.67 | 1358.63
0.000661000027 | 0.00645000022 | 4.50000007e-05 | 0.000188000005 | 235.5421 | 1382.53 | 1222.59 | 1139.85 | 129.79 | 28.05858 | 1234.92 | 238.25 | 12.06 | 1.328 | 1.334 | 2.097577 | 210.19 | 1222.94 | 47 | 18.14 | 2.836878 | 1.16724 | 163.19 | 1214.38 | 43.27 | 4.126039 | 20.23 | 119.92 | 1213.75 | 33.76 | 19.93 | 4.775859 | 1.16724 | 86.16 | 1208.5 | 29.71 | 5.041311 | 20.62 | 56.45 | 1202.64 | 21.67 | 20.7 | 5.000025 | 1.16724 | 1296.84 | 1348.6
0.000732999993 | 0.00650000013 | 4.19999997e-05 | 0.000218000001 | 235.6512 | 1383.17 | 1223.26 | 1139.38 | 172.79 | 28.42449 | 1234.98 | 240.92 | 12.03 | 1.328 | 1.334 | 2.032971 | 212.5 | 1222.81 | 47.84 | 18.5 | 2.829608 | 1.16724 | 164.66 | 1214.31 | 44.22 | 3.859459 | 20.31 | 120.44 | 1213.53 | 34.15 | 20.12 | 4.675429 | 1.16724 | 86.29 | 1208.36 | 29.87 | 5.042036 | 20.21 | 56.42 | 1201.9 | 21.69 | 20.47 | 5.000023 | 1.16724 | 1256.48 | 1328.8
0.000661000027 | 0.00645000022 | 4.50000007e-05 | 0.000188000005 | 235.5813 | 1382.76 | 1228.07 | 1147 | 172.64 | 28.48368 | 1239.28 | 240.91 | 11.53 | 1.328 | 1.334 | 2.034971 | 212.43 | 1227.54 | 47.7 | 17.4 | 2.828191 | 1.16724 | 164.73 | 1219.24 | 44.16 | 3.994051 | 19.29 | 120.57 | 1218.52 | 34.14 | 19.05 | 4.666703 | 1.16724 | 86.43 | 1213.29 | 29.94 | 5.042463 | 19.45 | 56.49 | 1207.23 | 21.74 | 19.75 | 5.000023 | 1.16724 | 1256.36 | 1342.47
0.000661000027 | 0.00645000022 | 4.50000007e-05 | 0.000188000005 | 235.3139 | 1381.19 | 1224.45 | 1140.92 | 169.03 | 28.46212 | 1235.24 | 240.8 | 11.93 | 1.328 | 1.334 | 2.033437 | 212.34 | 1223.19 | 47.61 | 17.93 | 2.826843 | 1.16724 | 164.73 | 1214.66 | 44.1 | 3.989148 | 20.04 | 120.63 | 1213.94 | 34.08 | 19.43 | 4.655994 | 1.16724 | 86.55 | 1208.49 | 30.07 | 5.042385 | 20.1 | 56.48 | 1202.16 | 21.72 | 20.11 | 5.000024 | 1.16724 | 1255.51 | 1345.65
0.000661000027 | 0.00645000022 | 4.50000007e-05 | 0.000188000005 | 235.8164 | 1384.14 | 1223.46 | 1142.57 | 173.26 | 28.52618 | 1235.36 | 241.09 | 11.8 | 1.328 | 1.334 | 2.033383 | 212.56 | 1223.68 | 47.83 | 18.18 | 2.760785 | 1.16724 | 164.73 | 1215.44 | 44.11 | 3.994564 | 19.73 | 120.62 | 1214.79 | 34.07 | 19.8 | 4.663426 | 1.16724 | 86.55 | 1209.79 | 30 | 5.043136 | 19.87 | 56.55 | 1203.87 | 21.78 | 20.37 | 5.000023 | 1.16724 | 1255.02 | 1344.17
0.000661000027 | 0.00645000022 | 4.50000007e-05 | 0.000188000005 | 235.3581 | 1381.45 | 1220.79 | 1140.21 | 172.18 | 28.53187 | 1234.03 | 240.88 | 11.62 | 1.328 | 1.334 | 2.034753 | 212.35 | 1222.22 | 47.69 | 17.79 | 2.829285 | 1.16724 | 164.66 | 1214.05 | 44.05 | 3.991294 | 19.62 | 120.61 | 1213.43 | 34.19 | 19.33 | 4.666021 | 1.16724 | 86.42 | 1208.32 | 29.92 | 5.043024 | 19.73 | 56.5 | 1202.42 | 21.73 | 19.93 | 5.000023 | 1.16724 | 1254.94 | 1260.85
0.000676999975 | 0.00643000007 | 5.50000004e-05 | 0.000197000001 | 235.1844 | 1380.43 | 1219.99 | 1140.03 | 90.13 | 28.0342 | 1231.65 | 236.73 | 12.09 | 1.328 | 1.334 | 2.098031 | 208.69 | 1220.09 | 42.37 | 17.4 | 2.89729 | 1.16724 | 166.32 | 1211.69 | 40.61 | 3.96326 | 19.83 | 125.71 | 1210.96 | 31.75 | 19.79 | 4.943949 | 1.16724 | 93.96 | 1206.57 | 28.59 | 5.070882 | 20.12 | 65.37 | 1202.47 | 22.48 | 20.71 | 5.000052 | 1.16724 | 1322.96 | 1281.97
0.000676999975 | 0.00643000007 | 5.50000004e-05 | 0.000197000001 | 235.7279 | 1383.62 | 1214.39 | 1137.76 | 94.03 | 28.08641 | 1230.35 | 236.87 | 11.91 | 1.328 | 1.334 | 2.167297 | 208.78 | 1219.38 | 42.37 | 17.37 | 2.896541 | 1.16724 | 166.41 | 1211.38 | 40.55 | 3.959374 | 19.48 | 125.86 | 1210.8 | 31.92 | 20.05 | 4.765941 | 1.16724 | 93.94 | 1206.63 | 28.43 | 5.069939 | 19.93 | 65.51 | 1202.7 | 22.66 | 20.84 | 5.00005 | 1.16724 | 1323.96 | 1292.88
0.000676999975 | 0.00643000007 | 5.50000004e-05 | 0.000197000001 | 235.5507 | 1382.58 | 1210.26 | 1131.38 | 92.24 | 28.03933 | 1229.89 | 236.82 | 12.08 | 1.328 | 1.334 | 2.166403 | 208.78 | 1218.32 | 42.26 | 17.26 | 2.893625 | 1.16724 | 166.52 | 1209.9 | 40.53 | 3.952064 | 19.61 | 125.99 | 1209.15 | 31.75 | 19.69 | 4.930014 | 1.16724 | 94.24 | 1204.64 | 28.67 | 5.071077 | 19.92 | 65.57 | 1200.44 | 22.72 | 20.57 | 5.000051 | 1.16724 | 1323.39 | 1292.05
0.000676999975 | 0.00643000007 | 5.50000004e-05 | 0.000197000001 | 234.9765 | 1379.21 | 1203.77 | 1124.51 | 87.82 | 28.0021 | 1220.53 | 236.67 | 12.55 | 1.328 | 1.334 | 2.166648 | 208.67 | 1209.21 | 41.9 | 18.03 | 2.886951 | 1.16724 | 166.77 | 1200.97 | 40.53 | 3.938971 | 20.53 | 126.24 | 1200.44 | 31.85 | 20.48 | 4.915398 | 1.16724 | 94.39 | 1196.26 | 28.72 | 5.069868 | 20.86 | 65.67 | 1192.52 | 22.82 | 21.1 | 5.00005 | 1.16724 | 1324.13 | 1290.32
0.000688 | 0.00645999983 | 4.89999984e-05 | 0.000193 | 235.6665 | 1383.26 | 1203.15 | 1126.79 | 95.27 | 28.12998 | 1220.48 | 237.03 | 12.05 | 1.328 | 1.334 | 2.167549 | 208.9 | 1209.61 | 41.97 | 17.52 | 2.886592 | 1.16724 | 166.93 | 1201.7 | 40.35 | 4.081928 | 19.64 | 126.58 | 1201.25 | 31.87 | 20.24 | 4.905596 | 1.16724 | 94.71 | 1197.31 | 28.91 | 5.071521 | 20.48 | 65.8 | 1193.8 | 22.96 | 21.05 | 5.000051 | 1.16724 | 1319.02 | 1182.57
0.000688 | 0.00645999983 | 4.89999984e-05 | 0.000193 | 235.5081 | 1382.33 | 1201.92 | 1126.07 | 103.74 | 28.14083 | 1221.44 | 237.35 | 12.05 | 1.328 | 1.334 | 2.09987 | 209.21 | 1210.5 | 42.12 | 17.11 | 2.812793 | 1.16724 | 167.09 | 1202.45 | 40.45 | 3.788935 | 19.37 | 126.64 | 1201.77 | 31.82 | 19.84 | 4.906413 | 1.16724 | 94.82 | 1197.73 | 29 | 5.071103 | 20.1 | 65.82 | 1194.13 | 22.97 | 20.78 | 4.999975 | 1.16724 | 1311.67 | 1116.34
0.000676000025 | 0.00641999999 | 4.99999987e-05 | 0.000190999999 | 235.1264 | 1380.09 | 1200.99 | 1120.63 | 120.6 | 28.01559 | 1215.29 | 238.07 | 12.89 | 1.328 | 1.334 | 2.097244 | 210.06 | 1203.82 | 42.32 | 18.03 | 2.879699 | 1.16724 | 167.74 | 1195.58 | 40.88 | 3.792386 | 20.62 | 126.86 | 1194.97 | 31.97 | 20.43 | 4.920084 | 1.16724 | 94.89 | 1190.68 | 28.98 | 5.068406 | 20.87 | 65.91 | 1186.83 | 23.05 | 21.1 | 5.000046 | 1.16724 | 1297.39 | 1023.93
0.000731999986 | 0.00639000023 | 3.79999983e-05 | 0.000190999999 | 235.0924 | 1379.89 | 1204.9 | 1127.83 | 130.45 | 28.12195 | 1217.41 | 238.53 | 12.57 | 1.328 | 1.334 | 2.097912 | 210.41 | 1206.52 | 42.59 | 17.69 | 2.808679 | 1.16724 | 167.82 | 1198.63 | 40.89 | 3.941106 | 19.89 | 126.93 | 1198.18 | 31.97 | 20.4 | 4.745018 | 1.16724 | 94.96 | 1194.22 | 28.96 | 5.069083 | 20.4 | 66 | 1190.64 | 23.11 | 21.16 | 5.000046 | 1.16724 | 1289.61 | 1026.17
0.000732999993 | 0.00650000013 | 4.19999997e-05 | 0.000218000001 | 235.2031 | 1380.54 | 1199.68 | 1122.47 | 145.36 | 28.28676 | 1216.79 | 239.48 | 12.48 | 1.328 | 1.334 | 2.098516 | 211.19 | 1205.84 | 42.86 | 17.42 | 2.807083 | 1.16724 | 168.33 | 1197.86 | 41.02 | 3.798289 | 19.51 | 127.31 | 1197.21 | 32.1 | 20.01 | 4.752993 | 1.16724 | 95.21 | 1193.07 | 29.2 | 5.071535 | 20 | 66.01 | 1189.34 | 23.14 | 20.74 | 5.000049 | 1.16724 | 1274.54 | 1027.05
0.000732999993 | 0.00650000013 | 4.19999997e-05 | 0.000218000001 | 233.9952 | 1373.45 | 1195.21 | 1114.86 | 153.02 | 28.27542 | 1207.69 | 239.95 | 13 | 1.328 | 1.334 | 2.032558 | 211.67 | 1196.31 | 42.9 | 18.01 | 2.731712 | 1.16724 | 168.77 | 1188.06 | 41.3 | 3.799916 | 20.58 | 127.47 | 1187.51 | 32.2 | 20.69 | 4.760464 | 1.16724 | 95.27 | 1183.47 | 29.21 | 5.068626 | 20.92 | 66.06 | 1179.54 | 23.2 | 21.39 | 5.000045 | 1.16724 | 1261.89 | 1015.31
0.000676000025 | 0.00641999999 | 4.99999987e-05 | 0.000190999999 | 235.4161 | 1381.79 | 1196.83 | 1120.43 | 165.36 | 28.34878 | 1206.9 | 240.71 | 12.91 | 1.328 | 1.334 | 2.032467 | 212.36 | 1196.25 | 43.18 | 18.2 | 2.800983 | 1.16724 | 169.18 | 1188.77 | 41.37 | 3.798935 | 20.05 | 127.81 | 1188.43 | 32.28 | 20.73 | 4.594594 | 1.16724 | 95.53 | 1184.76 | 29.32 | 5.069769 | 20.55 | 66.21 | 1181.39 | 23.32 | 21.28 | 5.000046 | 1.16724 | 1258.2 | 985.13
0.000676000025 | 0.00641999999 | 4.99999987e-05 | 0.000190999999 | 235.52 | 1382.4 | 1191.11 | 1113.07 | 164.2 | 28.36809 | 1205.22 | 240.75 | 13.05 | 1.328 | 1.334 | 2.031165 | 212.38 | 1194.14 | 43.05 | 18.33 | 2.798083 | 1.16724 | 169.33 | 1186.37 | 41.47 | 3.939895 | 20.46 | 127.86 | 1186.06 | 32.26 | 20.71 | 4.592762 | 1.16724 | 95.6 | 1182.08 | 29.39 | 5.068877 | 20.82 | 66.21 | 1178.51 | 23.35 | 21.46 | 5.000045 | 1.16724 | 1258.37 | 950.08
0.000310000003 | 0.00211 | 4.6000001e-05 | 6.09999988e-05 | 236.49175 | 1645.16 | 1155.99 | 1078.37 | 139.16 | 32.44868 | 1177.44 | 237.81 | 17.73 | 1.328 | 1.334 | 2.126399 | 205.36 | 1166.48 | 43.84 | 23.32 | 3.009122 | 1.16724 | 161.52 | 1158.99 | 40.55 | 4.210209 | 25.75 | 120.97 | 1158.9 | 33.68 | 25.87 | 4.425515 | 1.16724 | 87.29 | 1154.43 | 26.21 | 5.054636 | 25.12 | 61.08 | 1149.27 | 18.14 | 22.95 | 5.000086 | 1.16724 | 1549.99 | 1292.78
0.000380999991 | 0.00199000002 | 5.70000011e-05 | 6.60000005e-05 | 237.0451875 | 1649.01 | 1158.49 | 1081.01 | 143.49 | 32.44557 | 1181.77 | 237.99 | 17.93 | 1.328 | 1.334 | 2.126119 | 205.54 | 1170.9 | 43.75 | 23.58 | 3.003963 | 1.16724 | 161.79 | 1163.4 | 40.57 | 4.20026 | 25.62 | 121.22 | 1163.26 | 34.04 | 26.49 | 4.572921 | 1.16724 | 87.18 | 1158.94 | 26 | 5.053745 | 24.96 | 61.18 | 1153.66 | 18.24 | 23.15 | 5.000084 | 1.16724 | 1550.81 | 1293.05
0.000310000003 | 0.00211 | 4.6000001e-05 | 6.09999988e-05 | 235.8496 | 1634.54 | 1155.46 | 1077.81 | 129.12 | 27.98354 | 1179.19 | 237.31 | 14.56 | 1.328 | 1.334 | 2.149035 | 209.33 | 1168.06 | 45.06 | 23.5 | 3.016503 | 1.16724 | 164.27 | 1160.77 | 42.01 | 4.450702 | 25.97 | 122.26 | 1161.03 | 34.35 | 26.24 | 4.659427 | 1.16724 | 87.91 | 1157.09 | 26.53 | 5.055369 | 24.91 | 61.38 | 1152.12 | 18.44 | 22.95 | 5.000084 | 1.16724 | 1548.88 | 1292.43
1.40000002e-05 | 0.0022499999 | 5.19999994e-05 | 2.80000004e-05 | 228.2805 | 1624.46 | 1141.51 | 1083 | 177.78 | 27.56716 | 1158.18 | 233.63 | 15.46 | 1.328 | 1.334 | 2.032944 | 206.07 | 1146.34 | 44.75 | 24.16 | 2.943159 | 1.16724 | 161.32 | 1138.91 | 39.57 | 4.157232 | 25.72 | 121.75 | 1138.83 | 31.69 | 26.48 | 4.805755 | 1.16724 | 90.06 | 1136.61 | 27.17 | 5.060263 | 26.14 | 62.89 | 1132.62 | 20.02 | 24.53 | 5.00007 | 1.16724 | 1492.73 | 1294.46
1.40000002e-05 | 0.0022499999 | 5.19999994e-05 | 2.80000004e-05 | 229.281 | 1631.58 | 1138.36 | 1078.06 | 99.75 | 27.23332 | 1159.11 | 230.17 | 14.91 | 1.328 | 1.334 | 2.166133 | 202.94 | 1147.15 | 43.47 | 25.19 | 3.124551 | 1.16724 | 159.47 | 1139.36 | 38.74 | 4.496325 | 26.96 | 120.73 | 1139.42 | 31.52 | 28.08 | 5.083074 | 1.16724 | 89.21 | 1137.24 | 26.68 | 5.059073 | 27.53 | 62.53 | 1133.29 | 19.65 | 25.81 | 5.000072 | 1.16724 | 1566.86 | 1753.6
1.40000002e-05 | 0.0022499999 | 5.19999994e-05 | 2.80000004e-05 | 230.6385 | 1641.24 | 1144.82 | 1086.44 | 95.98 | 27.24027 | 1164.47 | 230.07 | 14.59 | 1.328 | 1.334 | 2.165507 | 202.83 | 1152.65 | 43.51 | 24.54 | 3.034804 | 1.16724 | 159.32 | 1144.98 | 38.73 | 4.50332 | 26.18 | 120.59 | 1145.03 | 31.04 | 27.18 | 4.932778 | 1.16724 | 89.55 | 1142.76 | 26.85 | 5.063537 | 26.92 | 62.7 | 1138.89 | 19.81 | 25.63 | 5.000071 | 1.16724 | 1579.54 | 1754.04
1.40000002e-05 | 0.0022499999 | 5.19999994e-05 | 2.80000004e-05 | 229.5536 | 1633.52 | 1138.47 | 1078.5 | 98.38 | 27.09729 | 1151 | 230.21 | 15.83 | 1.328 | 1.334 | 2.0996 | 203.11 | 1138.96 | 43.55 | 25.88 | 3.031289 | 1.16724 | 159.56 | 1131.52 | 38.52 | 4.297378 | 27.09 | 121.04 | 1131.62 | 31.82 | 28.47 | 4.943055 | 1.16724 | 89.22 | 1129.72 | 26.67 | 5.060622 | 27.87 | 62.55 | 1126.11 | 19.65 | 26.3 | 5.000072 | 1.16724 | 1568.16 | 1751.9
1.40000002e-05 | 0.0022499999 | 5.19999994e-05 | 2.80000004e-05 | 230.0117 | 1636.78 | 1132.59 | 1072.28 | 101.9 | 27.06354 | 1149.34 | 230.35 | 16.25 | 1.328 | 1.334 | 2.163357 | 203.29 | 1137.61 | 42.63 | 26.06 | 3.007881 | 1.16724 | 160.66 | 1129.92 | 38.81 | 4.254353 | 27.58 | 121.85 | 1130.01 | 32.34 | 29.23 | 4.762905 | 1.16724 | 89.51 | 1128.18 | 26.85 | 5.032313 | 28.39 | 62.66 | 1124.46 | 19.75 | 26.97 | 5.000072 | 1.16724 | 1567.29 | 1750.34
1.40000002e-05 | 0.0022499999 | 5.19999994e-05 | 2.80000004e-05 | 230.7397 | 1641.96 | 1146.94 | 1085.72 | 109.58 | 27.2044 | 1159.84 | 230.61 | 14.99 | 1.328 | 1.334 | 2.167821 | 203.41 | 1147.66 | 43.91 | 25.45 | 3.036551 | 1.16724 | 159.5 | 1139.89 | 38.82 | 4.325577 | 26.5 | 120.68 | 1139.75 | 31.62 | 27.85 | 4.980592 | 1.16724 | 89.06 | 1137.51 | 26.63 | 5.059582 | 27.12 | 62.43 | 1133.34 | 19.54 | 25.78 | 5.000072 | 1.16724 | 1566.9 | 1713.37
1.40000002e-05 | 0.0022499999 | 5.19999994e-05 | 2.80000004e-05 | 230.4881 | 1640.17 | 1135.77 | 1072.93 | 106.99 | 27.17671 | 1147.82 | 230.55 | 16.4 | 1.328 | 1.334 | 2.09997 | 203.37 | 1135.38 | 41.67 | 25.7 | 2.987077 | 1.16724 | 161.7 | 1127.27 | 39.19 | 4.402771 | 27.98 | 122.51 | 1127.41 | 32.66 | 29.16 | 4.746343 | 1.16724 | 89.85 | 1125.35 | 27.1 | 5.001276 | 28.68 | 62.75 | 1121.46 | 19.85 | 27.07 | 5.000072 | 1.16724 | 1566.6 | 1716.92
1.6e-05 | 0.00150000001 | 5.09999991e-05 | 3.40000006e-05 | 230.0495 | 1821.91 | 1170.88 | 1088.67 | 45.12 | 27.56726 | 1177.59 | 229.09 | 17 | 1.328 | 1.334 | 2.123584 | 201.52 | 1166.62 | 40.1 | 26.33 | 3.038034 | 1.16724 | 161.42 | 1158.92 | 40.1 | 4.222565 | 29.47 | 121.32 | 1159.3 | 32.69 | 30.89 | 4.657738 | 1.16724 | 88.63 | 1155.71 | 26.25 | 4.926075 | 29.67 | 62.38 | 1152.36 | 19.48 | 28.84 | 5.000074 | 1.16724 | 1789.27 | 1531.95
1.6e-05 | 0.00150000001 | 5.09999991e-05 | 3.40000006e-05 | 229.8437 | 1820.28 | 1170.79 | 1087.64 | 42.89 | 28.04249 | 1175.93 | 229.05 | 17.16 | 1.328 | 1.334 | 2.130958 | 201.01 | 1164.89 | 39.65 | 26.06 | 3.038789 | 1.16724 | 161.36 | 1157.04 | 40.17 | 4.230743 | 29.55 | 121.19 | 1157.39 | 32.57 | 30.89 | 4.478528 | 1.16724 | 88.62 | 1153.56 | 26.24 | 4.915437 | 29.64 | 62.38 | 1150.06 | 19.48 | 28.66 | 5.000074 | 1.16724 | 1789.29 | 1532.14
1.49999996e-05 | 0.00150000001 | 4.80000017e-05 | 2.99999992e-05 | 229.3715 | 1816.54 | 1172.3 | 1087.21 | 59.47 | 27.26982 | 1177 | 228.97 | 17.45 | 1.328 | 1.334 | 2.199851 | 201.7 | 1165.74 | 41.69 | 26.04 | 3.069391 | 1.16724 | 160.01 | 1157.66 | 39.44 | 4.077035 | 29.57 | 120.57 | 1157.72 | 32.91 | 31.11 | 4.536218 | 1.16724 | 87.66 | 1153.64 | 25.53 | 4.932542 | 29.15 | 62.13 | 1149.45 | 19.2 | 28.59 | 5.000077 | 1.16724 | 1790.59 | 1533.83
0.000380999991 | 0.00199000002 | 5.70000011e-05 | 6.60000005e-05 | 236.1970625 | 1643.11 | 1166.07 | 1087.64 | 142.92 | 29.35027 | 1170.5 | 237.58 | 17.61 | 1.328 | 1.334 | 2.098147 | 208.23 | 1159.77 | 46.22 | 24.63 | 2.994354 | 1.16724 | 162.01 | 1152.95 | 43.71 | 4.202508 | 27.65 | 118.3 | 1153.66 | 36.81 | 27.78 | 4.145072 | 1.16724 | 81.49 | 1149.76 | 28.45 | 4.908864 | 27.69 | 53.04 | 1144.64 | 18.14 | 25.28 | 5.000093 | 1.16724 | 1548.34 | 1540.15
0.000381999998 | 0.00211 | 4.19999997e-05 | 0.000128 | 230.2591 | 1638.54 | 1172.38 | 1088.43 | 143.93 | 27.19194 | 1177.09 | 231.54 | 17.33 | 1.328 | 1.334 | 2.082308 | 204.35 | 1164.98 | 45.5 | 25.03 | 3.087703 | 1.16724 | 158.85 | 1157.3 | 42.67 | 4.208128 | 27.72 | 116.18 | 1156 | 36.23 | 28.51 | 4.113708 | 1.16724 | 79.95 | 1150.75 | 27.61 | 4.90049 | 27.79 | 52.34 | 1141.68 | 17.45 | 25.83 | 5.000086 | 1.16724 | 1545.36 | 1535.58
0.000329000002 | 0.00211 | 8.80000007e-05 | 0.000140999997 | 234.453375 | 1630.98 | 1194.36 | 1110.62 | 139.76 | 28.04559 | 1198.83 | 237.45 | 16.48 | 1.328 | 1.334 | 2.025322 | 209.4 | 1186.84 | 48.56 | 23.78 | 3.024665 | 1.16724 | 160.84 | 1179.16 | 45.47 | 4.224437 | 27.05 | 115.37 | 1177.97 | 37.6 | 26.65 | 4.159451 | 1.16724 | 77.77 | 1172.69 | 25.93 | 5.012912 | 25.19 | 51.84 | 1164.61 | 16.93 | 23.13 | 5.000054 | 1.16724 | 1546.15 | 1533.95
0.000329000002 | 0.00211 | 8.80000007e-05 | 0.000140999997 | 234.6905625 | 1632.63 | 1194.01 | 1114.57 | 141.81 | 28.38438 | 1194.33 | 237.54 | 16.32 | 1.328 | 1.334 | 2.09019 | 209.16 | 1183.34 | 48.79 | 24.4 | 3.036905 | 1.16724 | 160.37 | 1176.5 | 45.3 | 4.098886 | 26.71 | 115.07 | 1175.53 | 37.3 | 26.44 | 4.063726 | 1.16724 | 77.77 | 1170.79 | 25.87 | 5.015659 | 24.52 | 51.9 | 1163.55 | 17.03 | 23.07 | 5.000054 | 1.16724 | 1546.17 | 1541.83
0.000367000001 | 0.00214 | 9.69999965e-05 | 0.000107 | 235.0945 | 1635.44 | 1191.68 | 1115.21 | 139.57 | 28.05046 | 1201.55 | 237.66 | 15.48 | 1.328 | 1.334 | 2.088064 | 209.61 | 1190.72 | 50.89 | 23.77 | 3.07933 | 1.16724 | 158.72 | 1184.13 | 45.78 | 4.337588 | 26.18 | 112.94 | 1183.37 | 35.58 | 25.11 | 4.410302 | 1.16724 | 77.36 | 1178.69 | 25.73 | 5.017764 | 23.82 | 51.63 | 1171.43 | 16.78 | 22.21 | 5.000099 | 1.16724 | 1545.68 | 1534.65
0.000367000001 | 0.00214 | 9.69999965e-05 | 0.000107 | 234.3225625 | 1630.07 | 1192.49 | 1111.08 | 129.04 | 27.91438 | 1201.67 | 237.38 | 16.17 | 1.328 | 1.334 | 2.082597 | 209.46 | 1190.01 | 49.27 | 24.02 | 3.039921 | 1.16724 | 160.19 | 1182.65 | 45.84 | 4.12905 | 27.01 | 114.35 | 1181.51 | 36.62 | 26.14 | 4.268309 | 1.16724 | 77.73 | 1176.39 | 26.15 | 5.015971 | 25.12 | 51.58 | 1168.66 | 16.7 | 22.86 | 5.000095 | 1.16724 | 1546.6 | 1533.29
0.000367000001 | 0.00214 | 9.69999965e-05 | 0.000107 | 235.3259375 | 1637.05 | 1196.23 | 1118.55 | 137.21 | 27.87718 | 1200.29 | 237.62 | 15.75 | 1.328 | 1.334 | 2.081647 | 209.74 | 1189.19 | 50.42 | 24.55 | 3.063665 | 1.16724 | 159.32 | 1182.65 | 45.74 | 4.16382 | 26.37 | 113.58 | 1181.77 | 36.06 | 26.05 | 4.399165 | 1.16724 | 77.52 | 1177.37 | 25.86 | 5.019834 | 24.16 | 51.66 | 1170.2 | 16.75 | 22.84 | 5.000091 | 1.16724 | 1548.21 | 1536.16
0.000367000001 | 0.00214 | 9.69999965e-05 | 0.000107 | 234.8458125 | 1633.71 | 1193.28 | 1115.65 | 133.96 | 27.86079 | 1204.57 | 237.5 | 15.52 | 1.328 | 1.334 | 2.08308 | 209.64 | 1193.46 | 51.34 | 23.82 | 3.01267 | 1.16724 | 158.3 | 1186.59 | 45.26 | 4.18184 | 25.79 | 113.04 | 1185.41 | 35.45 | 25.17 | 4.392758 | 1.16724 | 77.59 | 1180.43 | 25.99 | 5.024263 | 23.87 | 51.6 | 1172.99 | 16.72 | 22.44 | 5.000087 | 1.16724 | 1547.56 | 1534.54
0.000367000001 | 0.00214 | 9.69999965e-05 | 0.000107 | 235.218125 | 1636.3 | 1190.15 | 1108.98 | 136.58 | 27.86043 | 1200.93 | 237.71 | 15.95 | 1.328 | 1.334 | 2.086244 | 209.85 | 1189.25 | 50.16 | 24.12 | 3.055779 | 1.16724 | 159.69 | 1181.98 | 45.96 | 4.159708 | 26.84 | 113.73 | 1180.78 | 35.93 | 25.98 | 4.383217 | 1.16724 | 77.8 | 1175.67 | 26.15 | 5.021219 | 24.81 | 51.65 | 1167.97 | 16.77 | 22.73 | 5.000088 | 1.16724 | 1546.21 | 1533.18
0.000367000001 | 0.00214 | 9.69999965e-05 | 0.000107 | 234.7595625 | 1633.11 | 1187.38 | 1108 | 135.25 | 27.78857 | 1201.21 | 237.58 | 16.09 | 1.328 | 1.334 | 2.081184 | 209.79 | 1189.64 | 49.94 | 24.8 | 2.975456 | 1.16724 | 159.85 | 1182.55 | 45.68 | 4.13885 | 26.52 | 114.17 | 1181.38 | 36.42 | 26.38 | 4.271635 | 1.16724 | 77.75 | 1176.43 | 26.04 | 5.018519 | 24.58 | 51.71 | 1168.72 | 16.81 | 23.14 | 5.000092 | 1.16724 | 1545.22 | 1535
0.000367000001 | 0.00214 | 9.69999965e-05 | 0.000107 | 236.2056875 | 1643.17 | 1184.76 | 1106.28 | 147.74 | 27.89547 | 1196.65 | 238.16 | 16.14 | 1.328 | 1.334 | 2.08202 | 210.26 | 1185.52 | 49.71 | 24.26 | 3.039267 | 1.16724 | 160.55 | 1178.61 | 45.91 | 4.132747 | 26.58 | 114.64 | 1177.58 | 36.34 | 25.68 | 4.251503 | 1.16724 | 78.3 | 1172.71 | 26.46 | 5.019635 | 24.66 | 51.84 | 1165.57 | 16.93 | 22.82 | 5.000093 | 1.16724 | 1544.66 | 1534.02
0.000367000001 | 0.00214 | 9.69999965e-05 | 0.000107 | 235.2310625 | 1636.39 | 1184.04 | 1103.57 | 140.66 | 27.84017 | 1196.42 | 237.81 | 16.54 | 1.328 | 1.334 | 2.081501 | 209.97 | 1184.9 | 48.91 | 24.25 | 3.101295 | 1.16724 | 161.06 | 1177.75 | 45.11 | 4.349563 | 26.78 | 115.95 | 1176.78 | 37.38 | 26.28 | 4.223275 | 1.16724 | 78.57 | 1171.92 | 26.62 | 5.015751 | 25.17 | 51.95 | 1164.59 | 17.02 | 23.02 | 5.000092 | 1.16724 | 1544.7 | 1534.08
0.000383000006 | 0.00206000009 | 8.70000003e-05 | 0.000120999997 | 235.2224375 | 1636.33 | 1180.36 | 1102.44 | 142.63 | 27.99908 | 1194.6 | 237.89 | 16.13 | 1.328 | 1.334 | 2.085533 | 209.89 | 1183.38 | 49.71 | 24.83 | 3.045819 | 1.16724 | 160.18 | 1176.61 | 45.35 | 4.265086 | 26.81 | 114.83 | 1175.75 | 36.87 | 26.78 | 4.264578 | 1.16724 | 77.96 | 1171.22 | 26.13 | 5.015568 | 24.94 | 51.83 | 1164.09 | 16.91 | 23.45 | 5.000094 | 1.16724 | 1541.84 | 1532.97
0.000383000006 | 0.00206000009 | 8.70000003e-05 | 0.000120999997 | 235.080125 | 1635.34 | 1178.71 | 1099.83 | 141.94 | 27.95332 | 1195.79 | 237.82 | 16.23 | 1.328 | 1.334 | 2.086998 | 209.87 | 1184.47 | 49.23 | 24.31 | 3.032901 | 1.16724 | 160.64 | 1177.41 | 45.73 | 4.259209 | 26.66 | 114.91 | 1176.42 | 36.79 | 26.29 | 4.150127 | 1.16724 | 78.12 | 1171.51 | 26.23 | 5.017929 | 24.87 | 51.89 | 1163.92 | 16.97 | 23.08 | 5.000096 | 1.16724 | 1542.97 | 1533.36
0.000383000006 | 0.00206000009 | 8.70000003e-05 | 0.000120999997 | 235.3017 | 1425.11 | 1171.17 | 1087.34 | 85.78 | 27.88679 | 1187.64 | 236.08 | 14.52 | 1.328 | 1.334 | 2.152858 | 208.19 | 1176.91 | 48.9 | 22.46 | 3.011642 | 1.16724 | 159.29 | 1169.6 | 44.5 | 4.573299 | 24.51 | 114.79 | 1169.15 | 35.42 | 23.86 | 4.907344 | 1.16724 | 79.37 | 1165.4 | 27.2 | 5.042872 | 23.23 | 52.17 | 1160.12 | 17.34 | 21.14 | 5.000078 | 1.16724 | 1375.21 | 1529.79
0.000383000006 | 0.00206000009 | 8.70000003e-05 | 0.000120999997 | 236.2513 | 1482.22 | 1170.37 | 1087.97 | 149.72 | 28.06353 | 1185.33 | 238.79 | 15.36 | 1.328 | 1.334 | 2.068796 | 210.73 | 1174.87 | 49.58 | 23.4 | 2.906459 | 1.16724 | 161.15 | 1167.87 | 45.39 | 4.350712 | 24.75 | 115.76 | 1167.31 | 35.65 | 24.38 | 4.565347 | 1.16724 | 80.11 | 1156.23 | 27.54 | 5.042831 | 23.64 | 52.57 | 1151.12 | 17.75 | 22 | 5.000075 | 1.16724 | 1376.55 | 1531.06
0.000383000006 | 0.00206000009 | 8.70000003e-05 | 0.000120999997 | 235.9464 | 1531.6 | 1165.67 | 1085.61 | 298.54 | 29.81885 | 1179.82 | 250.17 | 15.51 | 1.328 | 1.334 | 1.965836 | 220.35 | 1167.1 | 52.3 | 22.91 | 2.709984 | 1.16724 | 168.05 | 1160.42 | 48.78 | 4.099192 | 24.43 | 119.27 | 1159.39 | 37.37 | 23.48 | 4.385656 | 1.16724 | 81.9 | 1155.26 | 28.9 | 5.029397 | 22.81 | 53 | 1148.14 | 18.16 | 20.86 | 5.000077 | 1.16724 | 1288.1 | 1533.03
0.000383000006 | 0.00206000009 | 8.70000003e-05 | 0.000120999997 | 235.1038 | 1526.13 | 1166.75 | 1088.28 | 294.87 | 29.73809 | 1181.33 | 249.81 | 15.29 | 1.328 | 1.334 | 1.965695 | 220.07 | 1168.84 | 52.19 | 22.27 | 2.841744 | 1.16724 | 167.88 | 1162.42 | 48.56 | 4.230007 | 24.47 | 119.32 | 1161.69 | 37.55 | 23.29 | 4.386003 | 1.16724 | 81.77 | 1157.7 | 28.77 | 5.027743 | 22.9 | 53 | 1150.96 | 18.2 | 20.73 | 5.000081 | 1.16724 | 1289.09 | 1534.67
0.000383000006 | 0.00206000009 | 8.70000003e-05 | 0.000120999997 | 235.8204375 | 1640.49 | 1164.39 | 1082.34 | 251.49 | 28.78672 | 1176.16 | 244.78 | 17.35 | 1.328 | 1.334 | 2.023242 | 216 | 1162.89 | 47.19 | 24.21 | 2.914247 | 1.16724 | 168.81 | 1155.8 | 43.93 | 4.136991 | 25.58 | 124.88 | 1155.82 | 35.45 | 26.15 | 4.452118 | 1.16724 | 89.43 | 1151.68 | 27.6 | 5.05715 | 24.36 | 61.83 | 1146.22 | 18.88 | 22.23 | 5.000078 | 1.16724 | 1446 | 1533.22
0.000383000006 | 0.00206000009 | 8.70000003e-05 | 0.000120999997 | 235.3374375 | 1637.13 | 1165.3 | 1083.72 | 245.05 | 28.73337 | 1178.52 | 244.28 | 17.14 | 1.328 | 1.334 | 2.017675 | 215.54 | 1165.25 | 47.42 | 23.43 | 2.852186 | 1.16724 | 168.12 | 1157.98 | 43.66 | 4.148899 | 24.88 | 124.46 | 1157.83 | 35.13 | 25.29 | 4.584635 | 1.16724 | 89.33 | 1153.72 | 27.55 | 5.058592 | 23.69 | 61.78 | 1148.16 | 18.88 | 21.63 | 5.000082 | 1.16724 | 1448.85 | 1531.44
0.000380999991 | 0.00199000002 | 5.70000011e-05 | 6.60000005e-05 | 230.7298 | 1641.89 | 1161.34 | 1077.34 | 131.28 | 31.58906 | 1173.4 | 231.39 | 18.28 | 1.328 | 1.334 | 2.125841 | 199.8 | 1161.33 | 42.33 | 24.05 | 3.119646 | 1.16724 | 157.47 | 1153.04 | 39.29 | 4.404138 | 26.53 | 118.18 | 1152.72 | 32.28 | 27.18 | 4.800978 | 1.16724 | 85.9 | 1148.03 | 25.35 | 5.055559 | 25.57 | 60.55 | 1142.06 | 17.59 | 23.42 | 5.000087 | 1.16724 | 1552.62 | 1530.3
1.49999996e-05 | 0.00307999994 | 6.19999992e-05 | 0.000561000023 | 236.0426 | 1847.29 | 1215.88 | 1128.31 | 184.35 | 28.95029 | 1224.35 | 239.29 | 16.94 | 1.328 | 1.334 | 2.102434 | 210.34 | 1212.91 | 50.07 | 25.96 | 2.860633 | 1.16724 | 160.27 | 1204.65 | 44.47 | 3.520981 | 27.94 | 115.8 | 1203.95 | 31.62 | 26.05 | 4.757506 | 1.16724 | 84.18 | 1197.7 | 25.95 | 5.048902 | 25.42 | 58.23 | 1191.13 | 19.37 | 25.49 | 5.000064 | 1.16724 | 1719.14 | 1536.84
1.20000004e-05 | 0.0030100001 | 6.80000012e-05 | 0.000514000014 | 229.5126 | 1838.15 | 1214.81 | 1123.85 | 125.45 | 27.33772 | 1225.08 | 230.87 | 17.98 | 1.328 | 1.334 | 2.075884 | 203.53 | 1211.91 | 44.09 | 25.22 | 2.930652 | 1.16724 | 159.44 | 1202.48 | 42.46 | 3.697222 | 28.79 | 116.98 | 1201.64 | 32.73 | 28.12 | 4.374018 | 1.16724 | 84.25 | 1195.08 | 26.06 | 5.047962 | 26.9 | 58.19 | 1188.12 | 19.3 | 26.57 | 5.000064 | 1.16724 | 1758.46 | 1533.41
9.99999975e-06 | 0.00291000004 | 9.99999975e-05 | 0.00057199999 | 229.2204 | 1835.81 | 1214.55 | 1127.3 | 122.17 | 27.43168 | 1226.97 | 230.81 | 17.2 | 1.328 | 1.334 | 2.095806 | 203.38 | 1215.01 | 45.62 | 25.67 | 2.799624 | 1.16724 | 157.76 | 1206.03 | 42.62 | 3.529312 | 28.41 | 115.14 | 1205.33 | 31.65 | 27.27 | 4.597817 | 1.16724 | 83.49 | 1199.22 | 25.56 | 5.053139 | 26.12 | 57.93 | 1192.86 | 19.05 | 26.43 | 5.000064 | 1.16724 | 1757.47 | 1530
1.20000004e-05 | 0.0030100001 | 6.80000012e-05 | 0.000514000014 | 229.861 | 1840.94 | 1211.65 | 1120.32 | 178.92 | 27.35835 | 1227.28 | 232.86 | 17.53 | 1.328 | 1.334 | 2.025929 | 205.51 | 1214.35 | 48.07 | 26.03 | 2.831285 | 1.16724 | 157.44 | 1205.08 | 42.95 | 3.586695 | 28.22 | 114.49 | 1204.04 | 31.17 | 26.65 | 4.656649 | 1.16724 | 83.32 | 1197.16 | 25.51 | 5.054251 | 25.75 | 57.81 | 1189.76 | 18.93 | 25.78 | 5.000063 | 1.16724 | 1717.29 | 1527.52
9.99999975e-06 | 0.00291000004 | 9.99999975e-05 | 0.00057199999 | 229.9571 | 1841.71 | 1208.37 | 1114.3 | 181.24 | 27.29924 | 1224.5 | 232.97 | 18.4 | 1.328 | 1.334 | 2.09492 | 205.67 | 1211.17 | 46.42 | 26.33 | 2.906559 | 1.16724 | 159.25 | 1201.6 | 43.13 | 3.532569 | 29.31 | 116.12 | 1200.58 | 32.22 | 27.97 | 4.454609 | 1.16724 | 83.9 | 1193.61 | 25.92 | 5.05378 | 26.73 | 57.98 | 1186.08 | 19.1 | 26.65 | 5.000064 | 1.16724 | 1717.44 | 1531.7
1.49999996e-05 | 0.00307999994 | 6.19999992e-05 | 0.000561000023 | 236.3276 | 1849.52 | 1210.11 | 1121.51 | 193.08 | 28.80511 | 1223.52 | 239.58 | 17.63 | 1.328 | 1.334 | 2.100246 | 210.77 | 1211.83 | 48.45 | 26.31 | 2.91975 | 1.16724 | 162.32 | 1203.44 | 44.7 | 3.46473 | 28.64 | 117.62 | 1202.78 | 32.86 | 27.28 | 4.552417 | 1.16724 | 84.76 | 1196.7 | 26.38 | 5.053066 | 25.99 | 58.38 | 1190.08 | 19.47 | 26.02 | 5.000064 | 1.16724 | 1714.19 | 1531.92
1.20000004e-05 | 0.00301999995 | 4.09999993e-05 | 0.000494999986 | 230.3916 | 1845.19 | 1207.96 | 1114.18 | 227.09 | 27.9062 | 1223.18 | 235.44 | 16.76 | 1.328 | 1.334 | 2.097678 | 207.53 | 1210.25 | 47.92 | 25.73 | 2.925702 | 1.16724 | 159.61 | 1200.87 | 43.43 | 3.573385 | 28.04 | 116.18 | 1199.68 | 31.93 | 26.71 | 4.657583 | 1.16724 | 84.25 | 1192.76 | 26.11 | 5.058589 | 25.63 | 58.14 | 1185.29 | 19.26 | 25.62 | 5.000063 | 1.16724 | 1678.82 | 1531.19
1.20000004e-05 | 0.00301999995 | 4.09999993e-05 | 0.000494999986 | 230.3392 | 1844.77 | 1210.29 | 1113.76 | 227.21 | 27.73297 | 1224.53 | 235.42 | 17.11 | 1.328 | 1.334 | 2.097741 | 207.69 | 1211.13 | 47.47 | 25.83 | 2.813159 | 1.16724 | 160.22 | 1201.17 | 43.52 | 3.693605 | 28.52 | 116.7 | 1199.96 | 32.25 | 27.13 | 4.647292 | 1.16724 | 84.45 | 1192.85 | 26.37 | 5.059794 | 25.99 | 58.08 | 1184.96 | 19.17 | 25.58 | 5.000063 | 1.16724 | 1679.46 | 1532.38
1.20000004e-05 | 0.00301999995 | 4.09999993e-05 | 0.000494999986 | 229.635 | 1839.13 | 1209.93 | 1114.96 | 223.12 | 27.72655 | 1225.85 | 235.08 | 17.29 | 1.328 | 1.334 | 2.094214 | 207.35 | 1212.66 | 47.11 | 26.2 | 2.807334 | 1.16724 | 160.24 | 1202.91 | 43.67 | 3.553887 | 28.46 | 116.57 | 1201.7 | 32.38 | 27.35 | 4.655424 | 1.16724 | 84.19 | 1194.79 | 26.13 | 5.054377 | 25.81 | 58.06 | 1187.16 | 19.19 | 25.93 | 5.000063 | 1.16724 | 1676.66 | 1305.93
1.49999996e-05 | 0.00307999994 | 6.19999992e-05 | 0.000561000023 | 230.1444 | 1843.21 | 1212.09 | 1118.24 | 228.52 | 27.94831 | 1225.64 | 235.39 | 16.7 | 1.328 | 1.334 | 2.021562 | 207.44 | 1212.55 | 48.04 | 25.58 | 2.827142 | 1.16724 | 159.4 | 1203.02 | 43.57 | 3.584666 | 27.99 | 115.83 | 1201.83 | 31.85 | 26.22 | 4.674094 | 1.16724 | 83.98 | 1194.84 | 26.03 | 5.056974 | 25.32 | 57.95 | 1187.15 | 19.08 | 25.12 | 5.000063 | 1.16724 | 1676.22 | 1266.35
1.49999996e-05 | 0.00307999994 | 6.19999992e-05 | 0.000561000023 | 230.0345 | 1842.33 | 1206.36 | 1113.23 | 226.62 | 27.98624 | 1224.3 | 235.33 | 17.02 | 1.328 | 1.334 | 2.019532 | 207.35 | 1211.38 | 47.16 | 25.45 | 2.811882 | 1.16724 | 160.19 | 1201.76 | 43.71 | 3.560389 | 28.49 | 116.48 | 1200.67 | 32.35 | 26.57 | 4.493573 | 1.16724 | 84.13 | 1193.6 | 26.02 | 5.051595 | 25.66 | 58.11 | 1186.08 | 19.22 | 25.31 | 5.000065 | 1.16724 | 1676.65 | 1273.96
1.10000001e-05 | 0.00316999992 | 9.89999971e-05 | 0.000561000023 | 230.0045 | 1842.09 | 1204.15 | 1112.24 | 228.31 | 27.84169 | 1222.7 | 235.34 | 17.53 | 1.328 | 1.334 | 2.018332 | 207.5 | 1209.85 | 46.6 | 25.79 | 2.901049 | 1.16724 | 160.9 | 1200.58 | 43.82 | 3.541251 | 28.39 | 117.08 | 1199.62 | 32.59 | 27.31 | 4.471266 | 1.16724 | 84.49 | 1192.93 | 26.25 | 5.055135 | 25.8 | 58.24 | 1185.73 | 19.37 | 26.12 | 5.000062 | 1.16724 | 1675.13 | 1274.5
1.49999996e-05 | 0.00307999994 | 6.19999992e-05 | 0.000561000023 | 230.3267 | 1844.67 | 1219.54 | 1123.63 | 230.55 | 27.86029 | 1226.8 | 235.46 | 16.79 | 1.328 | 1.334 | 2.097221 | 207.6 | 1213.64 | 48.1 | 25.59 | 2.826282 | 1.16724 | 159.5 | 1203.95 | 43.61 | 3.453135 | 28.03 | 115.89 | 1202.56 | 31.89 | 26.41 | 4.674611 | 1.16724 | 84 | 1195.41 | 26.06 | 5.055868 | 25.4 | 57.94 | 1187.57 | 19.05 | 25.19 | 5.000065 | 1.16724 | 1675.36 | 1273.62
1.10000001e-05 | 0.00316999992 | 9.89999971e-05 | 0.000561000023 | 229.5226 | 1838.23 | 1216.91 | 1119.82 | 221.95 | 27.71807 | 1226.75 | 235.16 | 17.68 | 1.328 | 1.334 | 2.019726 | 207.44 | 1213.12 | 45.66 | 25.51 | 2.781381 | 1.16724 | 161.78 | 1203.02 | 43.79 | 3.506523 | 28.75 | 117.99 | 1201.79 | 33.03 | 27.42 | 4.283152 | 1.16724 | 84.96 | 1194.51 | 26.7 | 5.056066 | 26.37 | 58.26 | 1186.81 | 19.38 | 25.82 | 5.000066 | 1.16724 | 1677.48 | 1275.8
1.10000001e-05 | 0.00316999992 | 9.89999971e-05 | 0.000561000023 | 229.7661 | 1840.18 | 1212.95 | 1118.65 | 227.34 | 27.84861 | 1224.71 | 235.22 | 17.49 | 1.328 | 1.334 | 2.097357 | 207.37 | 1211.9 | 47.01 | 25.81 | 2.807452 | 1.16724 | 160.36 | 1202.26 | 43.63 | 3.550852 | 28.33 | 116.73 | 1201.12 | 32.39 | 27.02 | 4.477294 | 1.16724 | 84.34 | 1194.05 | 26.21 | 5.057017 | 25.81 | 58.13 | 1186.47 | 19.26 | 25.72 | 5.000063 | 1.16724 | 1675.55 | 1277.02
1.10000001e-05 | 0.00316999992 | 9.89999971e-05 | 0.000561000023 | 229.366 | 1843.12 | 1210.18 | 1114.15 | 229.19 | 27.94818 | 1224.7 | 235.33 | 17.66 | 1.328 | 1.334 | 2.021559 | 207.38 | 1211.21 | 45.33 | 25 | 2.879629 | 1.16724 | 162.05 | 1201.27 | 44.02 | 3.380397 | 28.49 | 118.03 | 1199.96 | 33.13 | 27.18 | 4.289134 | 1.16724 | 84.9 | 1192.66 | 26.69 | 5.055368 | 26.13 | 58.21 | 1184.93 | 19.33 | 25.74 | 5.000066 | 1.16724 | 1675.19 | 1277.3
1.10000001e-05 | 0.00316999992 | 9.89999971e-05 | 0.000561000023 | 230.0807 | 1842.7 | 1211.27 | 1115.66 | 230.41 | 27.92693 | 1226.7 | 235.35 | 17 | 1.328 | 1.334 | 2.028465 | 207.42 | 1213.27 | 47.74 | 25.75 | 2.924474 | 1.16724 | 159.68 | 1203.58 | 43.64 | 3.44623 | 28.36 | 116.04 | 1202.21 | 32.07 | 26.72 | 4.675244 | 1.16724 | 83.97 | 1195 | 25.97 | 5.056777 | 25.67 | 58 | 1187.03 | 19.14 | 25.27 | 5.000064 | 1.16724 | 1675.86 | 1268.07
1.10000001e-05 | 0.00316999992 | 9.89999971e-05 | 0.000561000023 | 230.2305 | 1843.9 | 1217.65 | 1125.81 | 232.65 | 27.97187 | 1224.27 | 235.32 | 17.14 | 1.328 | 1.334 | 2.026573 | 207.35 | 1210.05 | 46.99 | 25.64 | 2.910742 | 1.16724 | 160.36 | 1201.15 | 43.79 | 3.428212 | 28.13 | 116.57 | 1200.2 | 32.44 | 26.93 | 4.664685 | 1.16724 | 84.13 | 1193.91 | 25.94 | 5.051191 | 25.44 | 58.19 | 1186.81 | 19.33 | 25.53 | 5.000064 | 1.16724 | 1676.41 | 1268.88
1.49999996e-05 | 0.00307999994 | 6.19999992e-05 | 0.000561000023 | 229.8073 | 1840.51 | 1210.69 | 1115.82 | 225.67 | 27.84833 | 1224.6 | 235.07 | 17.6 | 1.328 | 1.334 | 2.028047 | 207.22 | 1211.36 | 46.13 | 25.43 | 2.792534 | 1.16724 | 161.09 | 1201.53 | 43.91 | 3.534063 | 28.51 | 117.18 | 1200.4 | 32.63 | 27.22 | 4.304796 | 1.16724 | 84.55 | 1193.24 | 26.35 | 5.054866 | 25.85 | 58.2 | 1185.52 | 19.31 | 25.82 | 5.000063 | 1.16724 | 1677.58 | 1273.77
1.20000004e-05 | 0.00300000003 | 4.80000017e-05 | 0.000530000019 | 228.8184 | 1832.59 | 1210.52 | 1113.69 | 217.3 | 27.68516 | 1224.16 | 234.61 | 17.96 | 1.328 | 1.334 | 2.020441 | 206.93 | 1210.52 | 45.27 | 25.35 | 2.776776 | 1.16724 | 161.66 | 1200.35 | 43.66 | 3.496761 | 28.88 | 118 | 1199.13 | 33.15 | 27.56 | 4.277793 | 1.16724 | 84.85 | 1191.85 | 26.58 | 5.054539 | 26.37 | 58.27 | 1184.09 | 19.41 | 25.94 | 5.000063 | 1.16724 | 1676.95 | 1225.94
1.20000004e-05 | 0.00300000003 | 4.80000017e-05 | 0.000530000019 | 229.8372 | 1840.75 | 1216.6 | 1122.91 | 227.48 | 25.48155 | 1225.25 | 235.07 | 16.68 | 1.328 | 1.334 | 1.997712 | 209.59 | 1212.16 | 46.46 | 25.48 | 2.857647 | 1.16724 | 163.13 | 1202.82 | 44.23 | 3.475961 | 28.32 | 118.9 | 1201.85 | 33.55 | 27.2 | 4.411496 | 1.16724 | 85.35 | 1195.31 | 26.7 | 5.053287 | 25.79 | 58.65 | 1188.09 | 19.78 | 25.79 | 5.000063 | 1.16724 | 1677.23 | 1225.68
0.000520000001 | 0.0039400002 | 7.10000022e-05 | 0.000138999996 | 236.1386 | 1488.7 | 1213.82 | 1121.39 | 128.15 | 25.47482 | 1220.94 | 237.93 | 14.03 | 1.328 | 1.334 | 2.074123 | 212.45 | 1208.62 | 45.74 | 21.07 | 2.874227 | 1.16724 | 166.71 | 1199.54 | 43.25 | 4.088483 | 22.68 | 123.46 | 1198.87 | 34.01 | 22.35 | 4.950425 | 1.16724 | 89.45 | 1193.6 | 27.88 | 5.079924 | 20.76 | 61.57 | 1187.49 | 18.67 | 19.22 | 5.000031 | 1.16724 | 1400.5 | 1322.73
0.000661999977 | 0.00633999985 | 5.19999994e-05 | 0.000188000005 | 235.0867 | 1584.28 | 1212.34 | 1123.48 | 205.07 | 26.154 | 1219.32 | 242.18 | 14.94 | 1.328 | 1.334 | 2.011096 | 216.02 | 1206.54 | 44.16 | 20.86 | 2.759732 | 1.16724 | 171.86 | 1197.48 | 42.32 | 3.752953 | 23.04 | 129.54 | 1196.34 | 33.09 | 23.4 | 4.743503 | 1.16724 | 96.45 | 1191.42 | 29.9 | 5.065756 | 22.95 | 66.55 | 1186.24 | 23.63 | 23.52 | 4.999976 | 1.16724 | 1428.04 | 1192.61
0.000661999977 | 0.00633999985 | 5.19999994e-05 | 0.000188000005 | 235.198 | 1585.03 | 1217.38 | 1132.94 | 206.99 | 26.26121 | 1221.15 | 242.23 | 14.57 | 1.328 | 1.334 | 2.011614 | 215.97 | 1209.18 | 43.52 | 20.56 | 2.74865 | 1.16724 | 172.45 | 1200.69 | 42.36 | 3.732516 | 22.5 | 130.09 | 1199.8 | 33.24 | 23.32 | 4.55596 | 1.16724 | 96.85 | 1195.15 | 30.02 | 5.069094 | 22.22 | 66.83 | 1190.24 | 23.9 | 23.8 | 5.000047 | 1.16724 | 1425.62 | 1192.58
0.000661999977 | 0.00633999985 | 5.19999994e-05 | 0.000188000005 | 235.1698 | 1584.84 | 1208.29 | 1124.27 | 246.62 | 26.66599 | 1214.64 | 245.31 | 14.59 | 1.328 | 1.334 | 2.009289 | 218.65 | 1200.92 | 43.83 | 20.31 | 2.662254 | 1.16724 | 174.82 | 1192.66 | 42.88 | 3.71079 | 22.24 | 131.94 | 1191.83 | 33.73 | 22.92 | 4.398536 | 1.16724 | 98.21 | 1187.31 | 30.78 | 5.072956 | 22.38 | 67.43 | 1182.71 | 24.51 | 23.52 | 5.000047 | 1.16724 | 1390.56 | 1194.76
0.000661999977 | 0.00633999985 | 5.19999994e-05 | 0.000188000005 | 234.9739 | 1583.52 | 1209.88 | 1123.77 | 269.56 | 26.93757 | 1216.92 | 247.52 | 14.58 | 1.328 | 1.334 | 1.94757 | 220.58 | 1202.83 | 44.45 | 20.2 | 2.592554 | 1.16724 | 176.13 | 1194.25 | 43.5 | 3.593992 | 22.37 | 132.63 | 1193.24 | 34.16 | 22.82 | 4.432323 | 1.16724 | 98.47 | 1188.52 | 30.99 | 5.073625 | 22.41 | 67.48 | 1183.4 | 24.58 | 23.21 | 5.000056 | 1.16724 | 1367.44 | 1194.32
0.000636000012 | 0.00630000001 | 9.10000017e-05 | 0.000207999998 | 234.5926 | 1580.95 | 1215.02 | 1126.03 | 274 | 26.69052 | 1210.07 | 247.89 | 15.38 | 1.328 | 1.334 | 1.986961 | 221.2 | 1195.48 | 44.41 | 21.78 | 2.627253 | 1.16724 | 176.79 | 1187.1 | 44.04 | 3.553886 | 23.3 | 132.75 | 1186.24 | 34.23 | 23.83 | 4.256989 | 1.16724 | 98.52 | 1181.3 | 30.82 | 5.067642 | 23.28 | 67.7 | 1176.24 | 24.79 | 24.1 | 5.000067 | 1.16724 | 1366.23 | 1195.27
0.000548999989 | 0.00390999997 | 5.90000018e-05 | 0.000151999993 | 228.4173 | 1421.49 | 1197.18 | 1102.26 | 88.59 | 24.63228 | 1209.91 | 230.26 | 13.16 | 1.328 | 1.334 | 2.076284 | 205.63 | 1195.66 | 43.28 | 20.88 | 2.960339 | 1.16724 | 162.35 | 1185.79 | 41.3 | 4.17649 | 22.74 | 121.05 | 1184.78 | 33.12 | 23.78 | 4.509047 | 1.16724 | 87.93 | 1178.95 | 26.75 | 5.066413 | 22.04 | 61.18 | 1171.83 | 18.25 | 20.93 | 5.000078 | 1.16724 | 1364.27 | 1194.4
0.000548999989 | 0.00390999997 | 5.90000018e-05 | 0.000151999993 | 234.9976 | 1430.42 | 1205.18 | 1116.1 | 178.62 | 25.99359 | 1214.34 | 241.15 | 12.78 | 1.328 | 1.334 | 2.027649 | 215.16 | 1202.13 | 46.32 | 19.64 | 2.723201 | 1.16724 | 168.84 | 1193.31 | 44.18 | 3.949528 | 21.73 | 124.66 | 1192.71 | 34.55 | 21.81 | 4.501003 | 1.16724 | 90.11 | 1187.67 | 28.04 | 5.075715 | 20.17 | 62.07 | 1181.39 | 19.15 | 19.14 | 5.000076 | 1.16724 | 1295.5 | 1195.46
0.000548999989 | 0.00390999997 | 5.90000018e-05 | 0.000151999993 | 234.8218 | 1429.35 | 1210.31 | 1119.06 | 232.61 | 26.30649 | 1208.05 | 245.05 | 13.36 | 1.328 | 1.334 | 2.013101 | 218.75 | 1193.95 | 46.81 | 19.93 | 2.603193 | 1.16724 | 171.94 | 1185.41 | 45.45 | 3.859955 | 21.86 | 126.49 | 1184.85 | 35.51 | 22.2 | 4.361327 | 1.16724 | 90.98 | 1179.9 | 28.6 | 5.067303 | 20.84 | 62.38 | 1173.32 | 19.49 | 19.5 | 5.000072 | 1.16724 | 1246.82 | 1194.83
0.000661999977 | 0.00633999985 | 5.19999994e-05 | 0.000188000005 | 235.4791 | 1382.16 | 1206.8 | 1121.98 | 115.27 | 25.83331 | 1215.44 | 237.79 | 13 | 1.328 | 1.334 | 2.074728 | 211.95 | 1203.24 | 42.21 | 19.14 | 2.761347 | 1.16724 | 169.74 | 1194.57 | 41.32 | 3.86175 | 21.12 | 128.42 | 1193.91 | 32.4 | 21.94 | 4.665647 | 1.16724 | 96.02 | 1189.55 | 29.61 | 5.069602 | 21.64 | 66.41 | 1185.31 | 23.54 | 22.59 | 5.000047 | 1.16724 | 1302.4 | 1194.28
0.000661999977 | 0.00633999985 | 5.19999994e-05 | 0.000188000005 | 234.6239 | 1377.14 | 1208.64 | 1120.51 | 109.53 | 25.76326 | 1215.22 | 237.53 | 13.08 | 1.328 | 1.334 | 2.141381 | 211.77 | 1202.62 | 41.82 | 18.93 | 2.75466 | 1.16724 | 169.95 | 1193.47 | 41.37 | 3.83218 | 21.42 | 128.58 | 1192.66 | 32.48 | 21.51 | 4.654028 | 1.16724 | 96.1 | 1187.84 | 29.61 | 5.069551 | 21.69 | 66.49 | 1183.22 | 23.61 | 22.2 | 5.000046 | 1.16724 | 1303.88 | 1193.23
0.000636000012 | 0.00630000001 | 9.10000017e-05 | 0.000207999998 | 235.3377 | 1381.33 | 1213.6 | 1121.43 | 173.41 | 26.07595 | 1216.23 | 241.21 | 13.64 | 1.328 | 1.334 | 2.011251 | 215.13 | 1202.98 | 42.29 | 19.49 | 2.662599 | 1.16724 | 172.84 | 1193.51 | 42.31 | 3.833066 | 21.71 | 130.53 | 1192.57 | 33.2 | 22.15 | 4.507139 | 1.16724 | 97.33 | 1187.6 | 30.4 | 5.068705 | 22.17 | 66.93 | 1182.65 | 24.06 | 23.13 | 5.000172 | 1.16724 | 1248.86 | 1157.73
0.000661999977 | 0.00633999985 | 5.19999994e-05 | 0.000188000005 | 235.0259 | 1379.5 | 1214.8 | 1126.09 | 171.65 | 26.16592 | 1222.3 | 241.12 | 12.51 | 1.328 | 1.334 | 2.012537 | 214.96 | 1209.48 | 43.12 | 18.2 | 2.681318 | 1.16724 | 171.84 | 1200.2 | 42.37 | 3.73766 | 20.27 | 129.47 | 1199.07 | 33 | 20.66 | 4.398905 | 1.16724 | 96.47 | 1193.86 | 29.96 | 5.069736 | 20.44 | 66.51 | 1188.36 | 23.63 | 21.23 | 5.000045 | 1.16724 | 1249.75 | 1159.41
0.000661999977 | 0.00633999985 | 5.19999994e-05 | 0.000188000005 | 234.617 | 1377.1 | 1210.39 | 1122.31 | 169.26 | 26.1323 | 1219.71 | 240.96 | 12.71 | 1.328 | 1.334 | 2.011577 | 214.83 | 1206.77 | 43.11 | 18.31 | 2.75141 | 1.16724 | 171.72 | 1197.7 | 42.15 | 3.72979 | 20.47 | 129.57 | 1196.66 | 32.97 | 20.6 | 4.5415 | 1.16724 | 96.6 | 1191.64 | 30 | 5.071735 | 20.76 | 66.6 | 1186.6 | 23.73 | 21.18 | 5.000047 | 1.16724 | 1249.94 | 1157.52
0.000661999977 | 0.00633999985 | 5.19999994e-05 | 0.000188000005 | 235.0055 | 1379.38 | 1193.98 | 1097.85 | 172.5 | 25.86009 | 1206.01 | 241.09 | 14.69 | 1.328 | 1.334 | 2.071047 | 215.23 | 1192.09 | 43.46 | 20.86 | 2.682556 | 1.16724 | 171.77 | 1182.27 | 42.17 | 3.731834 | 22.83 | 129.6 | 1181.12 | 33.01 | 23.35 | 4.709447 | 1.16724 | 96.59 | 1175.95 | 30.11 | 5.065923 | 23.28 | 66.48 | 1170.59 | 23.59 | 23.57 | 5.000041 | 1.16724 | 1250.6 | 1155.75
0.000520000001 | 0.0039400002 | 7.10000022e-05 | 0.000138999996 | 234.4275 | 1426.95 | 1180.71 | 1118.37 | 183.3 | 26.39943 | 1188.58 | 241.31 | 13.7 | 1.328 | 1.334 | 2.047141 | 214.91 | 1176.92 | 41.77 | 18.5 | 1.917682 | 1.16768 | 173.14 | 1169.14 | 39.2 | 3.546317 | 20.53 | 133.94 | 1167.74 | 31.71 | 20.96 | 4.456568 | 1.16768 | 102.23 | 1165.06 | 28.7 | 5.09863 | 21.2 | 73.53 | 1161.25 | 24.52 | 22.74 | 5.000052 | 1.16768 | 1288.69 | 1123.41
0.00153000001 | 0.00725999987 | 2.59999997e-05 | 0.000299000007 | 235.8136 | 1742.97 | 1187.08 | 1121.5 | 256.77 | 24.13698 | 1188.73 | 243.73 | 15.74 | 1.328 | 1.334 | 1.93812 | 219.59 | 1175.09 | 45.99 | 22.04 | 1.920211 | 1.16768 | 173.6 | 1167.36 | 42.22 | 3.519072 | 25.48 | 131.38 | 1166.08 | 34.14 | 25.78 | 4.300036 | 1.16768 | 97.24 | 1163.04 | 29.84 | 5.07187 | 26.47 | 67.4 | 1158.41 | 24.44 | 29.04 | 5.000067 | 1.16768 | 1547.37 | 1541.78
0.00153000001 | 0.00725999987 | 2.59999997e-05 | 0.000299000007 | 234.5608 | 1733.71 | 1187.86 | 1125.47 | 246.53 | 24.04402 | 1195.84 | 243.05 | 15.48 | 1.328 | 1.334 | 1.970199 | 219.01 | 1182.83 | 46.07 | 21.48 | 1.890309 | 1.16768 | 172.94 | 1175.38 | 41.89 | 3.594174 | 24.7 | 131.05 | 1174.24 | 33.93 | 24.88 | 4.366905 | 1.16768 | 97.12 | 1171.47 | 29.77 | 5.074579 | 25.97 | 67.35 | 1167.13 | 24.38 | 28.29 | 5.000067 | 1.16768 | 1547.9 | 1537.65
0.00153000001 | 0.00725999987 | 2.59999997e-05 | 0.000299000007 | 235.0154 | 1737.07 | 1179.91 | 1116 | 233.07 | 23.99135 | 1189.43 | 243.09 | 15.54 | 1.328 | 1.334 | 1.970581 | 219.1 | 1176.06 | 45.53 | 22.18 | 1.883645 | 1.16768 | 173.57 | 1168.39 | 41.89 | 3.719074 | 25.56 | 131.68 | 1167.33 | 33.85 | 25.64 | 4.331414 | 1.16768 | 97.83 | 1164.38 | 30.5 | 5.075294 | 27.3 | 67.33 | 1160.5 | 24.39 | 29.22 | 5.000055 | 1.16768 | 1551.36 | 1297.5
0.000636000012 | 0.00630000001 | 9.10000017e-05 | 0.000207999998 | 234.1222 | 1577.78 | 1185.82 | 1127.43 | 51.8 | 23.68177 | 1196.76 | 235.28 | 13.89 | 1.328 | 1.334 | 2.100858 | 211.6 | 1185.22 | 42.08 | 22.66 | 2.015813 | 1.16768 | 169.52 | 1178.22 | 39.89 | 3.995579 | 25.25 | 129.63 | 1177.75 | 33.09 | 26.15 | 4.929074 | 1.16768 | 96.54 | 1175.92 | 29.2 | 5.067327 | 26.67 | 67.34 | 1172.99 | 24.42 | 29.12 | 5.000067 | 1.16768 | 1549.6 | 1297.61
0.000636000012 | 0.00630000001 | 9.10000017e-05 | 0.000207999998 | 234.4665 | 1580.1 | 1184.16 | 1125.42 | 55.47 | 23.57768 | 1203.33 | 235.35 | 14.32 | 1.328 | 1.334 | 2.098742 | 211.77 | 1191.46 | 42.29 | 23.65 | 1.972077 | 1.16768 | 169.48 | 1184.14 | 40.13 | 4.008131 | 25.88 | 129.35 | 1183.59 | 33.14 | 27.03 | 4.815883 | 1.16768 | 96.21 | 1181.6 | 28.98 | 5.058806 | 27.21 | 67.23 | 1178.25 | 24.28 | 29.76 | 5.000067 | 1.16768 | 1550.44 | 1297.03
0.00153000001 | 0.00725999987 | 2.59999997e-05 | 0.000299000007 | 235.1939 | 1738.39 | 1191.11 | 1130.55 | 237.41 | 24.05822 | 1203.03 | 243.38 | 14.49 | 1.328 | 1.334 | 1.973818 | 219.32 | 1190.26 | 46.14 | 20.99 | 1.890385 | 1.16768 | 173.18 | 1182.91 | 42.04 | 3.596203 | 24.01 | 131.14 | 1181.76 | 33.73 | 24.29 | 4.531173 | 1.16768 | 97.41 | 1179.02 | 30.14 | 5.077394 | 25.07 | 67.27 | 1174.78 | 24.34 | 27.43 | 5.000055 | 1.16768 | 1548.44 | 1302.11
0.00159999996 | 0.00738999993 | 4.99999987e-05 | 0.000302 | 235.4433 | 1750.47 | 1183.28 | 1121.66 | 249.91 | 23.97791 | 1197.73 | 244.67 | 15.86 | 1.328 | 1.334 | 1.981968 | 220.69 | 1183.8 | 46.43 | 23.67 | 1.914457 | 1.16768 | 174.26 | 1176.54 | 42.28 | 3.698243 | 25.69 | 131.98 | 1175.33 | 33.92 | 26.85 | 4.25433 | 1.16768 | 98.06 | 1172.4 | 30.53 | 5.040253 | 27.34 | 67.53 | 1167.83 | 24.57 | 29.83 | 5.000047 | 1.16768 | 1547.51 | 1301.56
0.00159999996 | 0.00738999993 | 4.99999987e-05 | 0.000302 | 236.1939 | 1756.05 | 1177.46 | 1118.69 | 273.07 | 24.49108 | 1188.77 | 245.1 | 15.57 | 1.328 | 1.334 | 1.928555 | 220.61 | 1175.27 | 46.42 | 22.06 | 1.877628 | 1.16768 | 174.19 | 1168.34 | 42.26 | 3.578077 | 24.89 | 131.93 | 1167.19 | 34.46 | 25.77 | 4.43536 | 1.16768 | 97.47 | 1164.79 | 29.84 | 5.058892 | 26.13 | 67.63 | 1160.41 | 24.66 | 28.38 | 5.000067 | 1.16768 | 1547.08 | 1301.84
0.00159999996 | 0.00738999993 | 4.99999987e-05 | 0.000302 | 235.3196 | 1749.55 | 1178.24 | 1115.16 | 250.85 | 24.04655 | 1191.65 | 244.68 | 16.24 | 1.328 | 1.334 | 1.982998 | 220.63 | 1177.5 | 46.12 | 22.91 | 1.911896 | 1.16768 | 174.51 | 1169.98 | 42.32 | 3.563185 | 25.82 | 132.19 | 1168.58 | 33.71 | 26.19 | 4.101852 | 1.16768 | 98.48 | 1165.25 | 31.09 | 4.933264 | 27.53 | 67.39 | 1160.57 | 24.4 | 29 | 5.000051 | 1.16768 | 1547.33 | 1254.5
0.000706000021 | 0.00637000008 | 3.79999983e-05 | 0.000195999994 | 234.6904 | 1634.67 | 1185.9 | 1120.98 | 250.65 | 24.35879 | 1188.59 | 244.48 | 15.59 | 1.328 | 1.334 | 2.05082 | 220.13 | 1174.72 | 45.64 | 23.22 | 1.99655 | 1.16768 | 174.49 | 1167.55 | 42.44 | 3.692158 | 25.96 | 132.05 | 1166.62 | 34.43 | 26.38 | 4.567781 | 1.16768 | 97.62 | 1164.24 | 30.14 | 5.063218 | 27.13 | 67.48 | 1159.99 | 24.57 | 29.09 | 5.000067 | 1.16768 | 1441.82 | 1288.14
1.10000001e-05 | 0.0030100001 | 5.29999998e-05 | 0.000500999973 | 229.0955 | 1362.3 | 1193.13 | 1130.46 | 116.32 | 23.02254 | 1200.21 | 231.48 | 12.15 | 1.328 | 1.334 | 2.024897 | 208.46 | 1188.38 | 42.24 | 18.84 | 1.962677 | 1.16768 | 166.22 | 1180.44 | 39.44 | 3.987867 | 21 | 126.78 | 1179.52 | 31.57 | 21.15 | 4.506714 | 1.16768 | 95.21 | 1176.83 | 28.81 | 5.079784 | 21.89 | 66.4 | 1172.82 | 23.52 | 23.56 | 5.000039 | 1.16768 | 1282.62 | 1290.55
2.49999994e-05 | 0.00132000004 | 2.80000004e-05 | 2.7e-05 | 228.8854 | 1117.86 | 1174.78 | 1113.91 | 115.51 | 23.41139 | 1186.24 | 232.8 | 8.3 | 1.328 | 1.334 | 2.054848 | 209.39 | 1174.11 | 40.31 | 14.49 | 1.917029 | 1.16768 | 169.08 | 1166.1 | 38.57 | 3.683272 | 16.01 | 130.51 | 1164.5 | 29.97 | 15.86 | 4.575032 | 1.16768 | 100.54 | 1161.47 | 28.17 | 5.093518 | 16.5 | 72.37 | 1157.21 | 23.44 | 17.79 | 5.000039 | 1.16768 | 1031.69 | 1289.97
2.40000008e-05 | 0.00138000003 | 2.7e-05 | 4.50000007e-05 | 231.626 | 1017.5 | 1172.47 | 1110.55 | 61.32 | 23.13629 | 1183.44 | 230.04 | 7.5 | 1.328 | 1.334 | 2.122808 | 206.91 | 1171.24 | 39.64 | 14.37 | 1.958061 | 1.16768 | 167.27 | 1163.14 | 38.02 | 3.981679 | 15.57 | 129.25 | 1161.86 | 29.32 | 15.53 | 4.678431 | 1.16768 | 99.93 | 1159.02 | 27.94 | 5.095923 | 16.14 | 71.99 | 1155.21 | 23.03 | 17.74 | 5.000038 | 1.16768 | 980.6 | 1289.93
0.000254999992 | 0.00203000009 | 5.19999994e-05 | 6.70000009e-05 | 237.3206 | 1444.56 | 1155.58 | 1074.8 | 137.53 | 26.16053 | 1177.36 | 238.58 | 12.43 | 1.328 | 1.334 | 2.061944 | 212.42 | 1166.07 | 43.6 | 18.51 | 1.88224 | 1.16768 | 168.82 | 1156.41 | 40.62 | 3.742328 | 21.06 | 128.2 | 1155.32 | 32.47 | 20.98 | 4.5292 | 1.16768 | 95.73 | 1150.72 | 27.07 | 5.089441 | 20.57 | 68.66 | 1145.91 | 19.64 | 19.52 | 5.000074 | 1.16768 | 1342.28 | 1285.46
0.000322000007 | 0.00202000001 | 5.90000018e-05 | 7.59999966e-05 | 236.8984 | 1441.99 | 1154.31 | 1072.29 | 55.21 | 25.87138 | 1175.34 | 235.22 | 12.53 | 1.328 | 1.334 | 2.062863 | 209.34 | 1163.88 | 43.59 | 20.34 | 1.972971 | 1.16768 | 165.75 | 1154.29 | 39.46 | 4.061141 | 22.42 | 126.29 | 1153.56 | 31.73 | 22.93 | 4.681213 | 1.16768 | 94.56 | 1149.26 | 26.25 | 5.088977 | 21.64 | 68.31 | 1144.73 | 19.3 | 21.21 | 5.000077 | 1.16768 | 1412.43 | 1289.37
0.000367000001 | 0.00188 | 6.09999988e-05 | 0.000209000005 | 227.5427 | 1619.21 | 1152.51 | 1068.9 | 111.66 | 31.48378 | 1164.29 | 230.57 | 19.84 | 1.328 | 1.334 | 2.00513 | 199.08 | 1152.63 | 41.53 | 25.2 | 3.030692 | 1.16768 | 157.55 | 1144.43 | 40.02 | 4.262117 | 27.62 | 117.53 | 1142.95 | 34.03 | 28.74 | 4.012033 | 1.16768 | 83.5 | 1138.22 | 26.39 | 5.043758 | 28.2 | 57.11 | 1129.99 | 18.16 | 27.56 | 5.000075 | 1.16768 | 1546.12 | 1279.53
0.000339999999 | 0.00222999998 | 7.00000019e-05 | 6.09999988e-05 | 235.200875 | 1636.18 | 1141.36 | 1059.58 | 133.87 | 27.29083 | 1158.04 | 237.39 | 17.83 | 1.328 | 1.334 | 2.012274 | 210.1 | 1145.91 | 47.4 | 26.18 | 1.918303 | 1.16768 | 162.7 | 1137.16 | 42.23 | 4.080281 | 28.25 | 120.47 | 1135.67 | 36.27 | 30.08 | 4.102084 | 1.16768 | 84.2 | 1132.08 | 26.73 | 5.03693 | 28.81 | 57.47 | 1124.31 | 18.52 | 28.5 | 5.00008 | 1.16768 | 1544.74 | 1290.49
0.000339999999 | 0.00222999998 | 7.00000019e-05 | 6.09999988e-05 | 236.3321875 | 1644.05 | 1149.39 | 1068.49 | 144.08 | 27.24849 | 1161.27 | 237.84 | 17.05 | 1.328 | 1.334 | 2.016223 | 210.6 | 1149.96 | 49.62 | 25.78 | 1.903711 | 1.16768 | 160.98 | 1141.38 | 42.27 | 4.182169 | 27.93 | 118.71 | 1139.93 | 35.19 | 28.72 | 4.155511 | 1.16768 | 83.52 | 1135.95 | 26.31 | 5.044993 | 28.04 | 57.21 | 1128.06 | 18.26 | 27.23 | 5.000081 | 1.16768 | 1545.73 | 1288.06
0.000339999999 | 0.00222999998 | 7.00000019e-05 | 6.09999988e-05 | 235.97425 | 1641.56 | 1143.52 | 1066.19 | 138.94 | 27.5669 | 1157.82 | 237.82 | 17.04 | 1.328 | 1.334 | 2.079761 | 210.25 | 1147.24 | 49.33 | 25.46 | 1.904471 | 1.16768 | 160.92 | 1139.11 | 42.17 | 4.180352 | 27.66 | 118.75 | 1137.9 | 34.88 | 28.4 | 4.13615 | 1.16768 | 83.87 | 1134.27 | 26.48 | 5.040937 | 27.85 | 57.39 | 1126.9 | 18.45 | 27.25 | 5.000076 | 1.16768 | 1543.1 | 1287.19
0.000339999999 | 0.00222999998 | 7.00000019e-05 | 6.09999988e-05 | 235.3374375 | 1637.13 | 1143.84 | 1066.28 | 133.93 | 27.26143 | 1159.14 | 237.62 | 17.1 | 1.328 | 1.334 | 2.017955 | 210.36 | 1147.56 | 48.95 | 26 | 1.897185 | 1.16768 | 161.41 | 1139.48 | 42.34 | 4.158882 | 27.77 | 119.07 | 1138.31 | 35.13 | 28.67 | 4.020927 | 1.16768 | 83.94 | 1134.71 | 26.53 | 5.040804 | 28.04 | 57.41 | 1127.49 | 18.47 | 27.56 | 5.000077 | 1.16768 | 1542.22 | 1286.85
0.000339999999 | 0.00222999998 | 7.00000019e-05 | 6.09999988e-05 | 236.247375 | 1643.46 | 1152.03 | 1073.79 | 140.91 | 26.65368 | 1161.73 | 238.04 | 16.3 | 1.328 | 1.334 | 2.009291 | 211.39 | 1150.89 | 50.24 | 25.19 | 1.903512 | 1.16768 | 161.15 | 1142.73 | 42.38 | 4.184626 | 27.36 | 118.77 | 1141.47 | 34.79 | 27.82 | 4.246842 | 1.16768 | 83.98 | 1137.76 | 26.76 | 5.04417 | 27.63 | 57.22 | 1130.44 | 18.29 | 26.62 | 5.000078 | 1.16768 | 1540.15 | 1273.39
0.000339999999 | 0.00222999998 | 7.00000019e-05 | 6.09999988e-05 | 235.4035625 | 1637.59 | 1147.39 | 1070.03 | 136.93 | 26.2667 | 1161.67 | 237.81 | 16.44 | 1.328 | 1.334 | 2.003248 | 211.54 | 1150.89 | 49.73 | 25.18 | 1.894234 | 1.16768 | 161.81 | 1142.73 | 42.37 | 4.142474 | 27.36 | 119.44 | 1141.51 | 35 | 28.07 | 4.216226 | 1.16768 | 84.44 | 1137.93 | 26.92 | 5.045668 | 27.76 | 57.52 | 1130.82 | 18.56 | 26.98 | 5.000072 | 1.16768 | 1539.71 | 1271.98
0.000339999999 | 0.00222999998 | 7.00000019e-05 | 6.09999988e-05 | 235.3345625 | 1637.11 | 1160.86 | 1084.71 | 138.59 | 26.12744 | 1170.87 | 237.99 | 15.47 | 1.328 | 1.334 | 2.005381 | 211.86 | 1160.29 | 50.17 | 24.1 | 1.936809 | 1.16768 | 161.69 | 1152.33 | 42.59 | 4.168153 | 26.49 | 119.1 | 1151.13 | 34.73 | 26.87 | 4.225771 | 1.16768 | 84.37 | 1147.48 | 26.85 | 5.044939 | 26.7 | 57.52 | 1140.38 | 18.59 | 25.84 | 5.000073 | 1.16768 | 1538.94 | 1273.5
0.000339999999 | 0.00222999998 | 7.00000019e-05 | 6.09999988e-05 | 236.19275 | 1643.08 | 1153.3 | 1076.59 | 146.18 | 25.98545 | 1169.18 | 238.3 | 15.66 | 1.328 | 1.334 | 1.948641 | 212.31 | 1158.32 | 50.49 | 24.82 | 1.899131 | 1.16768 | 161.82 | 1150.18 | 42.7 | 4.171825 | 26.88 | 119.12 | 1148.93 | 34.84 | 27.45 | 4.238144 | 1.16768 | 84.28 | 1145.25 | 26.79 | 5.042789 | 26.98 | 57.49 | 1137.92 | 18.55 | 26.33 | 5.000075 | 1.16768 | 1537.8 | 1273.6
0.000319000013 | 0.0022499999 | 7.20000025e-05 | 8.19999987e-05 | 235.482625 | 1638.14 | 1154.36 | 1078.79 | 140.85 | 25.89109 | 1174.04 | 238.04 | 15.8 | 1.328 | 1.334 | 2.00405 | 212.15 | 1163.1 | 50.27 | 25.05 | 1.935305 | 1.16768 | 161.88 | 1155.15 | 42.65 | 4.016566 | 26.57 | 119.23 | 1153.76 | 34.97 | 27.64 | 4.234526 | 1.16768 | 84.26 | 1150.18 | 26.73 | 5.040541 | 26.68 | 57.53 | 1142.82 | 18.6 | 26.62 | 5.000076 | 1.16768 | 1537.39 | 1274.3
0.000319000013 | 0.0022499999 | 7.20000025e-05 | 8.19999987e-05 | 236.471625 | 1645.02 | 1170.18 | 1095.44 | 148.42 | 25.96085 | 1179.14 | 238.41 | 15.03 | 1.328 | 1.334 | 1.942465 | 212.45 | 1168.67 | 50.45 | 23.85 | 1.897973 | 1.16768 | 162 | 1160.77 | 42.89 | 4.173571 | 26.03 | 119.11 | 1159.6 | 34.57 | 26.32 | 4.343318 | 1.16768 | 84.54 | 1156.09 | 26.98 | 5.045882 | 26.18 | 57.56 | 1149.01 | 18.62 | 25.44 | 5.000074 | 1.16768 | 1537.54 | 1272.99
0.00035799999 | 0.00219999999 | 0.000100999998 | 7.79999973e-05 | 235.3029375 | 1636.89 | 1158.29 | 1077.97 | 137.95 | 25.78843 | 1175.09 | 237.95 | 15.9 | 1.328 | 1.334 | 2.000875 | 212.16 | 1163.7 | 50.2 | 24.81 | 1.933052 | 1.16768 | 161.96 | 1155.02 | 42.47 | 4.145511 | 26.88 | 119.49 | 1153.39 | 34.95 | 27.3 | 4.216429 | 1.16768 | 84.54 | 1149.13 | 27.02 | 5.045011 | 27.04 | 57.52 | 1141.08 | 18.58 | 26.27 | 5.000073 | 1.16768 | 1539.17 | 1275.03
0.000319000013 | 0.0022499999 | 7.20000025e-05 | 8.19999987e-05 | 236.4155625 | 1644.63 | 1152.16 | 1073.68 | 145.56 | 25.86551 | 1169 | 238.29 | 16.12 | 1.328 | 1.334 | 1.999274 | 212.43 | 1157.86 | 50.06 | 25.75 | 1.892793 | 1.16768 | 162.37 | 1149.55 | 42.94 | 4.153654 | 27.19 | 119.43 | 1148.17 | 35.19 | 28 | 4.128377 | 1.16768 | 84.24 | 1144.18 | 26.76 | 5.04082 | 26.82 | 57.48 | 1136.31 | 18.51 | 26.93 | 5.000076 | 1.16768 | 1540.33 | 1274.58
0.000319000013 | 0.0022499999 | 7.20000025e-05 | 8.19999987e-05 | 236.425625 | 1644.7 | 1171.68 | 1092.16 | 143.67 | 25.87817 | 1181.34 | 238.21 | 15.37 | 1.328 | 1.334 | 1.949776 | 212.33 | 1170.2 | 50.06 | 24.11 | 1.931885 | 1.16768 | 162.27 | 1161.65 | 42.83 | 4.151853 | 26.01 | 119.44 | 1160.02 | 34.81 | 26.09 | 4.333874 | 1.16768 | 84.63 | 1155.83 | 27.05 | 5.041488 | 25.85 | 57.58 | 1147.84 | 18.64 | 25.13 | 5.000074 | 1.16768 | 1541.02 | 1273.79
0.00035799999 | 0.00219999999 | 0.000100999998 | 7.79999973e-05 | 235.9153125 | 1641.15 | 1178 | 1093.73 | 146.09 | 25.88893 | 1183.33 | 238.24 | 15.5 | 1.328 | 1.334 | 2.003083 | 212.35 | 1171.45 | 50.44 | 24.25 | 1.897724 | 1.16768 | 161.91 | 1162.2 | 42.98 | 4.181554 | 26.58 | 118.93 | 1160.3 | 34.87 | 26.62 | 4.249332 | 1.16768 | 84.06 | 1155.51 | 26.8 | 5.043385 | 26.12 | 57.26 | 1146.63 | 18.32 | 25.26 | 5.000077 | 1.16768 | 1536.58 | 1277.19
0.00035799999 | 0.00219999999 | 0.000100999998 | 7.79999973e-05 | 235.313 | 1636.96 | 1172.52 | 1087.26 | 143.75 | 25.80421 | 1178.2 | 238.09 | 15.72 | 1.328 | 1.334 | 1.999601 | 212.29 | 1166.17 | 50.35 | 24.67 | 1.896445 | 1.16768 | 161.94 | 1156.87 | 42.79 | 4.166226 | 26.72 | 119.15 | 1154.91 | 35.07 | 26.93 | 4.24522 | 1.16768 | 84.08 | 1150.09 | 26.82 | 5.044954 | 26.15 | 57.26 | 1140.94 | 18.3 | 25.31 | 5.000076 | 1.16768 | 1536.46 | 1277.47
0.00035799999 | 0.00219999999 | 0.000100999998 | 7.79999973e-05 | 236.1985 | 1643.12 | 1185.88 | 1103.57 | 149.42 | 25.79892 | 1196.17 | 238.38 | 15.37 | 1.328 | 1.334 | 1.94698 | 212.59 | 1184.25 | 50.78 | 24.31 | 1.900011 | 1.16768 | 161.81 | 1175.11 | 43.13 | 4.19715 | 25.35 | 118.68 | 1173.07 | 34.69 | 25.84 | 4.255566 | 1.16768 | 83.99 | 1168.1 | 26.78 | 5.045223 | 24.59 | 57.21 | 1158.83 | 18.25 | 24.72 | 5.000076 | 1.16768 | 1535.96 | 1276.34
0.00035799999 | 0.00219999999 | 0.000100999998 | 7.79999973e-05 | 235.8808125 | 1640.91 | 1178.51 | 1099.5 | 145.71 | 25.88592 | 1190.37 | 238.26 | 15 | 1.328 | 1.334 | 2.003047 | 212.37 | 1179.12 | 51.11 | 23.58 | 1.905468 | 1.16768 | 161.26 | 1170.44 | 43.05 | 4.075603 | 25.18 | 118.21 | 1168.54 | 34.24 | 24.97 | 4.253004 | 1.16768 | 83.97 | 1163.71 | 26.73 | 5.045451 | 24.4 | 57.24 | 1155.02 | 18.33 | 23.83 | 5.000076 | 1.16768 | 1538.09 | 1275.75
0.000353999989 | 0.00225999998 | 8.09999983e-05 | 7.6999997e-05 | 236.50325 | 1645.24 | 1182.23 | 1105.71 | 147.74 | 25.99288 | 1194.33 | 238.37 | 14.64 | 1.328 | 1.334 | 2.00268 | 212.38 | 1183.64 | 50.55 | 23.28 | 1.938559 | 1.16768 | 161.83 | 1175.32 | 43.24 | 4.202746 | 24.91 | 118.59 | 1173.73 | 34.28 | 24.84 | 4.354512 | 1.16768 | 84.31 | 1169.43 | 26.93 | 5.047117 | 24.09 | 57.38 | 1161.21 | 18.45 | 23.76 | 5.000074 | 1.16768 | 1539.62 | 1274.09
0.000353999989 | 0.00225999998 | 8.09999983e-05 | 7.6999997e-05 | 235.344625 | 1637.18 | 1187 | 1106.96 | 141.3 | 25.80851 | 1193.58 | 237.95 | 15.37 | 1.328 | 1.334 | 2.064183 | 212.15 | 1182.39 | 50.94 | 23.84 | 1.903854 | 1.16768 | 161.21 | 1173.68 | 42.88 | 4.063951 | 25.63 | 118.33 | 1171.81 | 34.43 | 25.66 | 4.370791 | 1.16768 | 83.9 | 1167.28 | 26.73 | 5.045833 | 24.83 | 57.17 | 1158.72 | 18.23 | 24.31 | 5.000076 | 1.16768 | 1539.28 | 1252.61
0.000353999989 | 0.00225999998 | 8.09999983e-05 | 7.6999997e-05 | 236.4960625 | 1645.19 | 1195.21 | 1113.26 | 146.74 | 25.91678 | 1200.51 | 238.47 | 14.9 | 1.328 | 1.334 | 2.065776 | 212.56 | 1188.93 | 50.89 | 23.97 | 1.903843 | 1.16768 | 161.67 | 1179.92 | 43.16 | 4.066531 | 25.35 | 118.51 | 1177.83 | 34.54 | 25.99 | 4.261303 | 1.16768 | 83.97 | 1167.2 | 26.71 | 5.049863 | 24.75 | 57.26 | 1158.25 | 18.31 | 24.51 | 5.000031 | 1.16768 | 1540.18 | 1252.67
0.000353999989 | 0.00225999998 | 8.09999983e-05 | 7.6999997e-05 | 235.6996875 | 1639.65 | 1191.29 | 1112.95 | 144.39 | 25.90512 | 1200.09 | 238.25 | 14.79 | 1.328 | 1.334 | 2.002099 | 212.35 | 1189.08 | 50.68 | 23.41 | 1.9018 | 1.16768 | 161.67 | 1180.45 | 43.1 | 4.059282 | 24.95 | 118.57 | 1178.56 | 34.35 | 25.09 | 4.485805 | 1.16768 | 84.22 | 1174.19 | 26.89 | 5.044171 | 24.37 | 57.33 | 1165.8 | 18.4 | 24.06 | 5.000077 | 1.16768 | 1539.17 | 1247.63
0.000353999989 | 0.00225999998 | 8.09999983e-05 | 7.6999997e-05 | 234.6905625 | 1632.63 | 1190.95 | 1107.26 | 135.27 | 25.85403 | 1195.92 | 237.88 | 15.2 | 1.328 | 1.334 | 2.006826 | 212.03 | 1184.13 | 50.69 | 23.74 | 1.903174 | 1.16768 | 161.34 | 1174.83 | 43.15 | 4.219289 | 25.69 | 118.19 | 1172.81 | 34.07 | 25.41 | 4.242176 | 1.16768 | 84.12 | 1167.56 | 26.88 | 5.043918 | 24.95 | 57.24 | 1158.34 | 18.29 | 24.75 | 5.000078 | 1.16768 | 1539.72 | 1225.32
0.000308999995 | 0.00203999993 | 5.99999985e-05 | 0.000118999997 | 234.6905625 | 1632.63 | 1194.18 | 1108.51 | 136.14 | 25.73585 | 1198.09 | 237.92 | 15.37 | 1.328 | 1.334 | 2.004539 | 212.19 | 1185.81 | 50.72 | 24.53 | 1.901749 | 1.16768 | 161.47 | 1176.33 | 43.24 | 4.217744 | 26.04 | 118.23 | 1174.23 | 34.16 | 26.38 | 4.245114 | 1.16768 | 84.07 | 1159.32 | 26.72 | 5.050234 | 25.4 | 57.35 | 1150.01 | 18.38 | 25.04 | 5.000078 | 1.16768 | 1540.81 | 1168.63
0.000308999995 | 0.00203999993 | 5.99999985e-05 | 0.000118999997 | 236.3523125 | 1644.19 | 1190.23 | 1106.68 | 149.08 | 25.9199 | 1196.37 | 238.59 | 15.13 | 1.328 | 1.334 | 2.065338 | 212.67 | 1184.58 | 50.66 | 24.16 | 1.900842 | 1.16768 | 162.01 | 1175.36 | 43.48 | 4.068047 | 25.92 | 118.53 | 1173.26 | 34.52 | 26.23 | 4.149795 | 1.16768 | 84.01 | 1158.54 | 26.84 | 5.053017 | 25.46 | 57.17 | 1149.51 | 18.22 | 24.68 | 5.000072 | 1.16768 | 1536.88 | 1168.46
0.000308999995 | 0.00203999993 | 5.99999985e-05 | 0.000118999997 | 236.18125 | 1643 | 1193.36 | 1106.52 | 150.28 | 25.8153 | 1194.94 | 238.51 | 15.49 | 1.328 | 1.334 | 1.999065 | 212.69 | 1182.63 | 50.47 | 24.54 | 1.897735 | 1.16768 | 162.22 | 1173.04 | 43.45 | 4.053614 | 26.47 | 118.77 | 1170.8 | 34.66 | 26.27 | 4.254721 | 1.16768 | 84.11 | 1165.49 | 26.89 | 5.043849 | 25.34 | 57.22 | 1155.82 | 18.25 | 25.22 | 5.000078 | 1.16768 | 1536.49 | 1343.52
0.000329000002 | 0.00211 | 8.80000007e-05 | 0.000140999997 | 235.152 | 1635.84 | 1196.55 | 1112.66 | 143.56 | 25.79951 | 1197.92 | 238.22 | 15.55 | 1.328 | 1.334 | 1.999568 | 212.43 | 1186.02 | 50.95 | 25.14 | 1.904292 | 1.16768 | 161.48 | 1176.97 | 43.27 | 4.078843 | 26.46 | 118.21 | 1175.02 | 34.28 | 26.6 | 4.260195 | 1.16768 | 83.93 | 1170.08 | 26.76 | 5.043814 | 25.3 | 57.17 | 1160.97 | 18.2 | 25.62 | 5.000075 | 1.16768 | 1533.77 | 1340.14
0.000329000002 | 0.00211 | 8.80000007e-05 | 0.000140999997 | 235.1936875 | 1636.13 | 1195.32 | 1111.12 | 142.35 | 25.92137 | 1200.87 | 238.29 | 14.94 | 1.328 | 1.334 | 2.064368 | 212.36 | 1189.16 | 51.03 | 23.99 | 1.906294 | 1.16768 | 161.33 | 1179.78 | 42.97 | 4.071144 | 25.56 | 118.36 | 1177.49 | 34.51 | 25.52 | 4.264806 | 1.16768 | 83.85 | 1172.29 | 26.83 | 5.046034 | 24.54 | 57.02 | 1162.75 | 18.07 | 24.51 | 5.000074 | 1.16768 | 1534.9 | 1596.04
0.000329000002 | 0.00211 | 8.80000007e-05 | 0.000140999997 | 236.164 | 1642.88 | 1198.61 | 1112.9 | 157.43 | 25.86703 | 1202.14 | 238.73 | 15.08 | 1.328 | 1.334 | 2.00612 | 212.86 | 1189.72 | 51.35 | 24.38 | 1.907805 | 1.16768 | 161.51 | 1180.25 | 43.11 | 4.077386 | 25.87 | 118.4 | 1177.92 | 34.78 | 25.91 | 4.286968 | 1.16768 | 83.62 | 1172.59 | 26.47 | 5.045682 | 24.46 | 57.15 | 1162.68 | 18.2 | 24.09 | 5.000082 | 1.16768 | 1535.18 | 1791.69
0.000329000002 | 0.00211 | 8.80000007e-05 | 0.000140999997 | 235.61775 | 1639.08 | 1191.37 | 1113.69 | 146.79 | 25.97478 | 1200.58 | 238.37 | 14.44 | 1.328 | 1.334 | 2.066895 | 212.39 | 1189.64 | 50.97 | 23.12 | 1.905861 | 1.16768 | 161.42 | 1181.1 | 43.18 | 4.078549 | 24.62 | 118.24 | 1179.2 | 34.22 | 24.65 | 4.499382 | 1.16768 | 84.02 | 1174.8 | 26.78 | 5.045625 | 23.9 | 57.24 | 1166.36 | 18.32 | 23.29 | 5.000076 | 1.16768 | 1536.73 | 1844.64
0.000329000002 | 0.00211 | 8.80000007e-05 | 0.000140999997 | 234.608625 | 1632.06 | 1192.21 | 1110.03 | 140.6 | 25.84835 | 1199.23 | 238.13 | 14.97 | 1.328 | 1.334 | 2.065512 | 212.28 | 1187.78 | 50.92 | 23.65 | 1.943681 | 1.16768 | 161.36 | 1178.73 | 42.95 | 4.065635 | 25.26 | 118.41 | 1176.6 | 34.44 | 25.26 | 4.374784 | 1.16768 | 83.97 | 1171.65 | 26.82 | 5.045946 | 24.45 | 57.15 | 1162.51 | 18.18 | 23.99 | 5.000075 | 1.16768 | 1534.27 | 1531.3
0.000353999989 | 0.00225999998 | 8.09999983e-05 | 7.6999997e-05 | 235.73275 | 1639.88 | 1194.76 | 1112.9 | 147.68 | 25.75257 | 1198.17 | 238.41 | 15.39 | 1.328 | 1.334 | 2.000999 | 212.66 | 1186.52 | 50.69 | 24.5 | 1.899863 | 1.16768 | 161.97 | 1177.64 | 43.3 | 4.202671 | 25.95 | 118.67 | 1175.86 | 34.28 | 25.88 | 4.125528 | 1.16768 | 84.39 | 1170.88 | 26.95 | 5.041981 | 24.8 | 57.44 | 1162 | 18.47 | 25.29 | 5.000078 | 1.16768 | 1536.96 | 1530.33
0.000311000011 | 0.00206999993 | 6.29999995e-05 | 0.000128 | 236.23875 | 1643.4 | 1191.67 | 1112.01 | 151.65 | 25.95829 | 1197.96 | 238.61 | 15 | 1.328 | 1.334 | 2.003863 | 212.66 | 1186.71 | 50.97 | 24.11 | 1.904682 | 1.16768 | 161.69 | 1178.07 | 43.12 | 4.211791 | 25.36 | 118.57 | 1176.32 | 34.6 | 25.43 | 4.383848 | 1.16768 | 83.97 | 1171.81 | 26.83 | 5.049188 | 24.28 | 57.14 | 1163.15 | 18.18 | 24.33 | 5.000074 | 1.16768 | 1536.53 | 1733.98
0.000311000011 | 0.00206999993 | 6.29999995e-05 | 0.000128 | 235.6048125 | 1638.99 | 1186.62 | 1102.46 | 148.07 | 25.88592 | 1198.65 | 238.46 | 15.06 | 1.328 | 1.334 | 2.063884 | 212.58 | 1186.65 | 50.74 | 23.56 | 1.901755 | 1.16768 | 161.84 | 1177.09 | 43.31 | 4.065565 | 25.55 | 118.53 | 1174.76 | 34.19 | 25.12 | 4.240339 | 1.16768 | 84.34 | 1169.36 | 27.01 | 5.045764 | 24.51 | 57.33 | 1159.52 | 18.38 | 23.71 | 5.000076 | 1.16768 | 1535.15 | 1724.23
0.000311000011 | 0.00206999993 | 6.29999995e-05 | 0.000128 | 236.141 | 1642.72 | 1192.76 | 1108.7 | 152.26 | 25.8534 | 1204.09 | 238.65 | 15.12 | 1.328 | 1.334 | 2.063716 | 212.8 | 1192 | 50.85 | 24.19 | 1.902016 | 1.16768 | 161.95 | 1182.54 | 43.42 | 4.068696 | 25.4 | 118.53 | 1180.18 | 34.31 | 25.62 | 4.251564 | 1.16768 | 84.22 | 1174.82 | 26.92 | 5.044548 | 24.24 | 57.3 | 1165.03 | 18.34 | 24.18 | 5.000077 | 1.16768 | 1534.88 | 1736.88
0.000311000011 | 0.00206999993 | 6.29999995e-05 | 0.000128 | 236.0906875 | 1642.37 | 1187.81 | 1106.41 | 151.68 | 25.9497 | 1200.8 | 238.62 | 14.85 | 1.328 | 1.334 | 2.00378 | 212.67 | 1189.07 | 50.7 | 23.5 | 1.901514 | 1.16768 | 161.97 | 1179.89 | 43.21 | 4.200963 | 24.93 | 118.76 | 1177.79 | 34.63 | 24.96 | 4.37452 | 1.16768 | 84.13 | 1172.8 | 26.85 | 5.044936 | 24.14 | 57.28 | 1163.51 | 18.36 | 23.61 | 5.000076 | 1.16768 | 1535.15 | 1733.5
0.000311000011 | 0.00206999993 | 6.29999995e-05 | 0.000128 | 236.049 | 1642.08 | 1184.58 | 1102.09 | 150.87 | 25.94354 | 1197.86 | 238.64 | 15.04 | 1.328 | 1.334 | 2.006561 | 212.7 | 1186.12 | 50.82 | 23.66 | 1.902643 | 1.16768 | 161.88 | 1176.82 | 43.19 | 4.205648 | 25.43 | 118.69 | 1174.71 | 34.58 | 25.35 | 4.256181 | 1.16768 | 84.11 | 1169.59 | 26.92 | 5.046138 | 24.32 | 57.19 | 1160.08 | 18.25 | 23.74 | 5.000074 | 1.16768 | 1534.25 | 1726.32
0.000311000011 | 0.00206999993 | 6.29999995e-05 | 0.000128 | 236.3638125 | 1644.27 | 1188.89 | 1106.68 | 152.66 | 25.95326 | 1198.98 | 238.72 | 15.01 | 1.328 | 1.334 | 2.064559 | 212.77 | 1187.28 | 50.8 | 24.01 | 1.902371 | 1.16768 | 161.97 | 1178.16 | 43.11 | 4.053589 | 25.21 | 118.86 | 1175.94 | 34.82 | 25.67 | 4.262637 | 1.16768 | 84.04 | 1170.93 | 26.84 | 5.047968 | 24.24 | 57.2 | 1161.56 | 18.28 | 24.02 | 5.000075 | 1.16768 | 1535.16 | 1738.24
0.000311000011 | 0.00206999993 | 6.29999995e-05 | 0.000128 | 235.8606875 | 1640.77 | 1184.36 | 1103.29 | 147.27 | 25.90191 | 1196.91 | 238.5 | 14.94 | 1.328 | 1.334 | 2.001461 | 212.6 | 1185.28 | 50.66 | 23.63 | 1.900933 | 1.16768 | 161.94 | 1176.22 | 43.13 | 4.196652 | 25.01 | 118.81 | 1174.18 | 34.51 | 25.25 | 4.36152 | 1.16768 | 84.3 | 1169.39 | 26.99 | 5.048889 | 24.11 | 57.31 | 1160.27 | 18.38 | 23.73 | 5.000074 | 1.16768 | 1536.18 | 1727.43
0.000311000011 | 0.00206999993 | 6.29999995e-05 | 0.000128 | 235.5013125 | 1638.27 | 1185.37 | 1102.69 | 145.52 | 25.87006 | 1195.53 | 238.34 | 15.17 | 1.328 | 1.334 | 2.007517 | 212.47 | 1183.33 | 51.05 | 23.75 | 1.944798 | 1.16768 | 161.42 | 1174.23 | 42.88 | 4.06263 | 25.36 | 118.54 | 1172.04 | 34.47 | 25.4 | 4.372539 | 1.16768 | 84.07 | 1167.01 | 26.86 | 5.047329 | 24.59 | 57.21 | 1157.6 | 18.29 | 23.83 | 5.000075 | 1.16768 | 1536.78 | 1727.65
0.00035799999 | 0.00219999999 | 0.000100999998 | 7.79999973e-05 | 229.1377 | 1630.56 | 1166.62 | 1081.93 | 133.79 | 25.01916 | 1182.39 | 231.61 | 16.27 | 1.328 | 1.334 | 2.062756 | 206.59 | 1169.94 | 48.75 | 26.12 | 1.929458 | 1.16768 | 157.84 | 1160.4 | 41.59 | 4.204007 | 26.61 | 116.25 | 1158.21 | 33.84 | 27.52 | 4.094781 | 1.16768 | 82.41 | 1152.9 | 25.78 | 5.039301 | 25.25 | 56.63 | 1142.83 | 17.7 | 25.19 | 5.000078 | 1.16768 | 1537.04 | 1728.32
0.000322000007 | 0.00202000001 | 5.90000018e-05 | 7.59999966e-05 | 236.578 | 1440.04 | 1166.39 | 1084.95 | 165.11 | 28.44528 | 1179.03 | 240.33 | 13.2 | 1.328 | 1.334 | 1.962894 | 211.89 | 1167.44 | 44.28 | 18.81 | 2.425212 | 1.16768 | 167.61 | 1158.97 | 41.39 | 3.862491 | 20.83 | 126.22 | 1158.19 | 32.19 | 20.5 | 4.360107 | 1.16768 | 94.03 | 1153.3 | 26.2 | 5.085566 | 19.51 | 67.83 | 1147.74 | 18.81 | 19.48 | 5.000077 | 1.16768 | 1315.08 | 1724.71
0.000322000007 | 0.00202000001 | 5.90000018e-05 | 7.59999966e-05 | 237.3764 | 1444.9 | 1160.66 | 1081.27 | 170.92 | 28.56789 | 1178.04 | 240.64 | 12.86 | 1.328 | 1.334 | 1.963175 | 212.07 | 1166.78 | 44.24 | 18.86 | 2.297404 | 1.16768 | 167.83 | 1158.3 | 41.58 | 3.866611 | 20.63 | 126.25 | 1157.56 | 32.41 | 20.53 | 4.375936 | 1.16768 | 93.84 | 1152.93 | 26.07 | 5.087477 | 19.35 | 67.77 | 1147.6 | 18.78 | 18.57 | 5.000077 | 1.16768 | 1316.43 | 1721.68
0.000322000007 | 0.00202000001 | 5.90000018e-05 | 7.59999966e-05 | 237.1514 | 1443.53 | 1168.88 | 1087.57 | 169.34 | 28.58596 | 1180.49 | 240.55 | 12.7 | 1.328 | 1.334 | 1.963418 | 211.96 | 1168.91 | 44.21 | 18.48 | 2.297262 | 1.16768 | 167.75 | 1160.23 | 41.57 | 3.868267 | 20.29 | 126.18 | 1159.34 | 32.23 | 20.12 | 4.514184 | 1.16768 | 93.95 | 1154.54 | 26.21 | 5.085682 | 19.09 | 67.74 | 1149.09 | 18.76 | 18.29 | 5.000076 | 1.16768 | 1315.13 | 1722.26
0.000322000007 | 0.00202000001 | 5.90000018e-05 | 7.59999966e-05 | 237.659 | 1446.62 | 1163.1 | 1081.76 | 171.57 | 28.46008 | 1176.6 | 240.61 | 13.03 | 1.328 | 1.334 | 1.95628 | 212.15 | 1164.98 | 44.15 | 18.72 | 2.356312 | 1.16768 | 168 | 1156.41 | 41.36 | 3.990559 | 20.8 | 126.64 | 1155.68 | 32.38 | 20.72 | 4.656701 | 1.16768 | 94.26 | 1151.19 | 26.43 | 5.087228 | 19.55 | 67.83 | 1145.89 | 18.84 | 18.62 | 5.000075 | 1.16768 | 1315.33 | 1722.08
0.000322000007 | 0.00202000001 | 5.90000018e-05 | 7.59999966e-05 | 237.7116 | 1446.94 | 1162.48 | 1087.58 | 205.18 | 28.87983 | 1175.77 | 243.05 | 12.5 | 1.328 | 1.334 | 1.959789 | 214.17 | 1165.28 | 45.2 | 18.33 | 2.304482 | 1.16768 | 168.97 | 1157.62 | 42.04 | 3.742208 | 19.85 | 126.93 | 1157.1 | 32.41 | 20.02 | 4.538926 | 1.16768 | 94.52 | 1153.14 | 26.51 | 5.08993 | 18.65 | 68.01 | 1148.32 | 19.03 | 18.06 | 5.000075 | 1.16768 | 1286.99 | 1722.73
0.000322000007 | 0.00202000001 | 5.90000018e-05 | 7.59999966e-05 | 236.8113 | 1441.46 | 1169.1 | 1091.64 | 222.78 | 29.03994 | 1178.86 | 244.51 | 12.43 | 1.328 | 1.334 | 1.956522 | 215.47 | 1168.06 | 45.42 | 17.86 | 2.245507 | 1.16768 | 170.05 | 1160.04 | 42.43 | 3.87307 | 19.69 | 127.62 | 1159.43 | 32.85 | 19.67 | 4.556617 | 1.16768 | 94.77 | 1155.19 | 26.66 | 5.087797 | 18.47 | 68.11 | 1150.05 | 19.15 | 17.66 | 5.000074 | 1.16768 | 1265.73 | 1724.01
0.000322000007 | 0.00202000001 | 5.90000018e-05 | 7.59999966e-05 | 236.8441 | 1441.66 | 1166.68 | 1086.09 | 267.02 | 29.50865 | 1174.08 | 248.86 | 12.81 | 1.328 | 1.334 | 1.907088 | 219.35 | 1161.32 | 46.53 | 18.11 | 2.250282 | 1.16768 | 172.82 | 1153.31 | 43.57 | 3.741039 | 19.99 | 129.25 | 1152.63 | 33.66 | 19.76 | 4.455663 | 1.16768 | 95.59 | 1148.27 | 27.23 | 5.087833 | 18.58 | 68.36 | 1142.82 | 19.39 | 17.63 | 5.000073 | 1.16768 | 1224.36 | 1723.7
0.000410000008 | 0.00221999991 | 8.39999993e-05 | 0.000140999997 | 235.6802 | 1485.81 | 1167.78 | 1090.32 | 230.5 | 29.11446 | 1179.02 | 244.39 | 13.65 | 1.328 | 1.334 | 2.017948 | 215.27 | 1168.3 | 47.42 | 20.54 | 2.334679 | 1.16768 | 167.85 | 1160.75 | 44 | 4.049931 | 21.76 | 123.85 | 1160.58 | 34.35 | 21.67 | 4.553854 | 1.16768 | 89.5 | 1156.57 | 27.61 | 5.064086 | 20.57 | 61.89 | 1151.23 | 18.99 | 20.23 | 5.000075 | 1.16768 | 1306.26 | 1724.58
0.000410000008 | 0.00221999991 | 8.39999993e-05 | 0.000140999997 | 236.4448 | 1490.63 | 1159.98 | 1081.9 | 235.84 | 29.0968 | 1171.11 | 244.8 | 14.24 | 1.328 | 1.334 | 1.959668 | 215.7 | 1158.86 | 47.64 | 20.79 | 2.275527 | 1.16768 | 168.06 | 1151.34 | 43.9 | 4.192484 | 22.42 | 124.16 | 1151.4 | 34.36 | 22.11 | 4.405576 | 1.16768 | 89.8 | 1147.39 | 27.77 | 5.065331 | 21.12 | 62.03 | 1142.22 | 19.13 | 19.51 | 5.000074 | 1.16768 | 1307.98 | 1725.71
0.000365000014 | 0.00218999991 | 0.000109000001 | 7.50000036e-05 | 235.52 | 1638.4 | 1161.32 | 1077.05 | 138.37 | 27.84414 | 1168.88 | 237.85 | 18.06 | 1.328 | 1.334 | 2.010425 | 210 | 1157.44 | 45.63 | 25.1 | 2.307426 | 1.16768 | 164.37 | 1149.03 | 41.29 | 3.98273 | 27.18 | 123.08 | 1148.86 | 34.38 | 27.96 | 4.174152 | 1.16768 | 88.7 | 1144.6 | 26.97 | 5.060371 | 26.3 | 61.73 | 1139.46 | 18.78 | 23.94 | 5.00008 | 1.16768 | 1543.32 | 1724.33
0.000365000014 | 0.00218999991 | 0.000109000001 | 7.50000036e-05 | 234.5439375 | 1631.61 | 1153.43 | 1075.87 | 129.17 | 27.85426 | 1162.62 | 237.48 | 17.78 | 1.328 | 1.334 | 1.990749 | 209.63 | 1152.09 | 45.48 | 25.02 | 2.281986 | 1.16768 | 164.15 | 1144.63 | 41.04 | 4.083154 | 27.09 | 123.11 | 1145.02 | 34.28 | 27.96 | 4.111266 | 1.16768 | 88.83 | 1141.66 | 26.87 | 5.058044 | 26.01 | 61.96 | 1137.6 | 19.04 | 24.13 | 5.000079 | 1.16768 | 1542.18 | 1728.48
0.000349999988 | 0.00215999992 | 0.000134000002 | 7.6999997e-05 | 236.2258125 | 1643.31 | 1170.51 | 1090.77 | 108.4 | 28.1184 | 1181.19 | 236.54 | 16.44 | 1.328 | 1.334 | 2.087458 | 208.42 | 1169.94 | 48.12 | 25.35 | 2.37473 | 1.16768 | 160.3 | 1162.1 | 43.65 | 4.127912 | 27.79 | 116.65 | 1160.98 | 36.47 | 27.48 | 4.002305 | 1.16768 | 80.18 | 1156.46 | 27.36 | 5.021208 | 27.38 | 52.82 | 1150.24 | 17.95 | 24.56 | 5.000082 | 1.16768 | 1574.69 | 1726.93
0.000362999999 | 0.00218999991 | 8.19999987e-05 | 8.6e-05 | 236.3149375 | 1643.93 | 1175.7 | 1098.69 | 68.95 | 28.18786 | 1183.81 | 235.68 | 15.58 | 1.328 | 1.334 | 2.092435 | 207.49 | 1172.79 | 47.6 | 25.2 | 2.436705 | 1.16768 | 159.89 | 1165.4 | 43.24 | 4.116604 | 28 | 116.65 | 1164.61 | 37.11 | 28.15 | 3.925981 | 1.16768 | 79.54 | 1160.55 | 26.83 | 5.018136 | 27.3 | 52.71 | 1152.24 | 17.8 | 26.62 | 5.000082 | 1.16768 | 1606.79 | 1729.41
0.000362999999 | 0.00218999991 | 8.19999987e-05 | 8.6e-05 | 236.5851875 | 1645.81 | 1181.42 | 1105.86 | 72.5 | 28.34741 | 1187.71 | 235.67 | 15.66 | 1.328 | 1.334 | 2.093992 | 207.32 | 1177.17 | 46.95 | 24.56 | 2.495192 | 1.16768 | 160.37 | 1169.97 | 43.64 | 4.110482 | 27.51 | 116.73 | 1169.25 | 36.8 | 27.37 | 4.102234 | 1.16768 | 79.93 | 1165.37 | 27.07 | 5.014806 | 27.01 | 52.86 | 1160.03 | 17.97 | 25.19 | 5.000091 | 1.16768 | 1608.49 | 1731.54
0.000349999988 | 0.00218000007 | 0.000140000004 | 8.39999993e-05 | 236.235875 | 1643.38 | 1193.01 | 1114.48 | 74.31 | 27.83488 | 1200.51 | 235.7 | 14.96 | 1.328 | 1.334 | 2.148853 | 207.86 | 1189.4 | 48.46 | 24.53 | 2.511666 | 1.16768 | 159.4 | 1181.75 | 44.06 | 4.344119 | 27.32 | 115.34 | 1180.88 | 36.08 | 26.66 | 4.251736 | 1.16768 | 79.26 | 1176.38 | 26.82 | 5.016267 | 26.6 | 52.44 | 1170.25 | 17.56 | 24.16 | 5.000089 | 1.16768 | 1603.62 | 1726.5
0.000362999999 | 0.00218999991 | 8.19999987e-05 | 8.6e-05 | 236.7806875 | 1647.17 | 1188.63 | 1113.78 | 83.16 | 27.74064 | 1197.55 | 235.96 | 15.24 | 1.328 | 1.334 | 2.082436 | 208.22 | 1186.9 | 47.67 | 24.48 | 2.495508 | 1.16768 | 160.55 | 1179.77 | 43.97 | 4.274785 | 27.21 | 116.58 | 1179.16 | 36.37 | 27.16 | 4.09488 | 1.16768 | 80.21 | 1171.66 | 27.37 | 5.026258 | 26.87 | 52.84 | 1166.39 | 17.94 | 25.28 | 5.000075 | 1.16768 | 1599.08 | 1724.57
0.000394000002 | 0.00214 | 0.000121999998 | 7.9999998e-05 | 236.33075 | 1644.04 | 1193.07 | 1111.25 | 80.64 | 27.76019 | 1202.75 | 235.9 | 14.76 | 1.328 | 1.334 | 2.083822 | 208.14 | 1190.94 | 49.86 | 25 | 2.464972 | 1.16768 | 158.28 | 1182.79 | 43.39 | 4.222396 | 27.23 | 114.89 | 1181.32 | 35.7 | 26.73 | 4.153415 | 1.16768 | 79.19 | 1176.06 | 26.79 | 5.018029 | 26.65 | 52.4 | 1169.17 | 17.5 | 23.98 | 5.000085 | 1.16768 | 1599.39 | 1726.11
0.000394000002 | 0.00214 | 0.000121999998 | 7.9999998e-05 | 236.2143125 | 1643.23 | 1189.34 | 1110.63 | 79.44 | 27.73106 | 1199.44 | 235.87 | 15.05 | 1.328 | 1.334 | 2.086895 | 208.14 | 1188.16 | 48.99 | 24.61 | 2.450772 | 1.16768 | 159.15 | 1180.38 | 43.62 | 4.183952 | 27.05 | 115.53 | 1179.18 | 35.84 | 26.65 | 4.229867 | 1.16768 | 79.69 | 1174.59 | 27.11 | 5.021302 | 26.35 | 52.58 | 1168.25 | 17.7 | 24.11 | 5.00008 | 1.16768 | 1600.17 | 1723.77
0.000394000002 | 0.00214 | 0.000121999998 | 7.9999998e-05 | 236.1798125 | 1642.99 | 1189.85 | 1113.82 | 76.3 | 27.85943 | 1202.17 | 235.85 | 14.68 | 1.328 | 1.334 | 2.027405 | 207.99 | 1191.12 | 49.82 | 24.52 | 2.402462 | 1.16768 | 158.17 | 1183.62 | 43.3 | 4.376271 | 26.26 | 114.87 | 1182.58 | 35.36 | 26.23 | 4.241247 | 1.16768 | 79.51 | 1178.14 | 26.94 | 5.020978 | 25.5 | 52.57 | 1171.96 | 17.69 | 23.96 | 5.00008 | 1.16768 | 1599.63 | 1722.42
0.000394000002 | 0.00214 | 0.000121999998 | 7.9999998e-05 | 234.7955 | 1633.36 | 1180.42 | 1101.28 | 63.27 | 27.92957 | 1187.3 | 235.53 | 15.65 | 1.328 | 1.334 | 2.088698 | 207.6 | 1176.15 | 46.89 | 24.77 | 2.48832 | 1.16768 | 160.71 | 1168.45 | 43.57 | 4.234451 | 27.34 | 117.14 | 1167.52 | 36.75 | 27.26 | 4.072273 | 1.16768 | 80.39 | 1163.15 | 27.45 | 5.020189 | 26.19 | 52.94 | 1157.06 | 18.02 | 24.42 | 5.000081 | 1.16768 | 1600.65 | 1722.92
0.000394000002 | 0.00214 | 0.000121999998 | 7.9999998e-05 | 236.0835 | 1642.32 | 1182.66 | 1106.38 | 79.02 | 27.86919 | 1192.55 | 235.83 | 15.23 | 1.328 | 1.334 | 2.083783 | 207.96 | 1181.72 | 48.29 | 24.33 | 2.508305 | 1.16768 | 159.67 | 1174.38 | 43.62 | 4.152916 | 27.01 | 116.05 | 1173.46 | 36.11 | 26.5 | 4.214171 | 1.16768 | 79.94 | 1169.21 | 27.13 | 5.018998 | 26.33 | 52.81 | 1163.54 | 17.95 | 24.06 | 5.000082 | 1.16768 | 1600.24 | 1719.08
0.000349999988 | 0.00218000007 | 0.000140000004 | 8.39999993e-05 | 235.7615 | 1640.08 | 1186.36 | 1109.39 | 158.65 | 27.97617 | 1196.34 | 238.7 | 15.79 | 1.328 | 1.334 | 2.021633 | 210.73 | 1185.32 | 49.08 | 23.47 | 2.443045 | 1.16768 | 161.65 | 1177.83 | 44.48 | 4.14497 | 25.64 | 117.17 | 1176.61 | 36.97 | 25.28 | 4.050502 | 1.16768 | 80.2 | 1171.97 | 27.57 | 5.02022 | 24.88 | 52.63 | 1165.36 | 17.78 | 22.82 | 5.000087 | 1.16768 | 1532.3 | 1716.2
0.000349999988 | 0.00218000007 | 0.000140000004 | 8.39999993e-05 | 234.0465625 | 1628.15 | 1183.35 | 1102.63 | 144.12 | 27.76821 | 1186.5 | 238.12 | 17.06 | 1.328 | 1.334 | 2.02327 | 210.35 | 1175.13 | 46.17 | 23.76 | 2.39781 | 1.16768 | 164.18 | 1167.14 | 44.34 | 3.989655 | 26.95 | 119.84 | 1165.94 | 38.38 | 26.82 | 3.779036 | 1.16768 | 81.46 | 1161.41 | 28.37 | 5.018051 | 26.14 | 53.09 | 1155.04 | 18.19 | 23.94 | 5.000086 | 1.16768 | 1531.9 | 1717.34
0.000349999988 | 0.00218000007 | 0.000140000004 | 8.39999993e-05 | 235.1936875 | 1636.13 | 1182.4 | 1103.42 | 165.81 | 27.89414 | 1191.87 | 238.84 | 16.57 | 1.328 | 1.334 | 2.019512 | 210.94 | 1180.41 | 47.07 | 23.53 | 2.346112 | 1.16768 | 163.87 | 1172.44 | 45.16 | 3.920755 | 26.44 | 118.71 | 1171.13 | 37.89 | 26.56 | 3.825228 | 1.16768 | 80.82 | 1166.41 | 27.94 | 5.01847 | 25.33 | 52.88 | 1159.69 | 17.98 | 23.64 | 5.000088 | 1.16768 | 1520.78 | 1718.84
0.000349999988 | 0.00218000007 | 0.000140000004 | 8.39999993e-05 | 235.8779375 | 1640.89 | 1186.31 | 1108.92 | 171.19 | 27.95047 | 1192.82 | 239.1 | 16.33 | 1.328 | 1.334 | 2.017112 | 211.15 | 1181.87 | 47.61 | 23.52 | 2.352821 | 1.16768 | 163.54 | 1174.23 | 45.12 | 4.079014 | 26.42 | 118.42 | 1173.21 | 37.7 | 26.27 | 3.926767 | 1.16768 | 80.72 | 1168.85 | 27.94 | 5.02484 | 25.31 | 52.78 | 1162.53 | 17.91 | 23.37 | 5.000082 | 1.16768 | 1521.62 | 1720.52
0.000349999988 | 0.00218000007 | 0.000140000004 | 8.39999993e-05 | 235.7111875 | 1639.73 | 1183.73 | 1102.96 | 169.04 | 27.98204 | 1187.69 | 239.04 | 16.84 | 1.328 | 1.334 | 2.023494 | 211.06 | 1176.33 | 46.16 | 23.4 | 2.394114 | 1.16768 | 164.9 | 1168.27 | 44.64 | 3.980681 | 26.6 | 120.26 | 1166.99 | 38.86 | 26.64 | 3.795046 | 1.16768 | 81.4 | 1162.35 | 28.33 | 5.015084 | 26.12 | 53.07 | 1155.88 | 18.17 | 23.85 | 5.000091 | 1.16768 | 1521.3 | 1720.25
0.000349999988 | 0.00218000007 | 0.000140000004 | 8.39999993e-05 | 234.246375 | 1629.54 | 1182.07 | 1103.34 | 157.01 | 27.9974 | 1185.97 | 238.47 | 16.86 | 1.328 | 1.334 | 2.019258 | 210.47 | 1174.78 | 46.31 | 23.73 | 2.398741 | 1.16768 | 164.16 | 1167.07 | 44.33 | 3.992376 | 26.53 | 119.83 | 1165.98 | 38.8 | 27.08 | 3.802476 | 1.16768 | 81.03 | 1161.77 | 28.02 | 5.021948 | 26.09 | 53.01 | 1152.97 | 18.1 | 25.35 | 5.000084 | 1.16768 | 1521.13 | 1721.11
0.000349999988 | 0.00218000007 | 0.000140000004 | 8.39999993e-05 | 234.8875 | 1634 | 1181.15 | 1101.31 | 162.66 | 27.96969 | 1186.78 | 238.73 | 16.96 | 1.328 | 1.334 | 2.017721 | 210.76 | 1175.52 | 46.19 | 23.64 | 2.460563 | 1.16768 | 164.57 | 1167.69 | 44.31 | 3.974701 | 26.8 | 120.26 | 1166.51 | 38.81 | 27.01 | 3.786767 | 1.16768 | 81.45 | 1161.97 | 28.28 | 5.018983 | 26.32 | 53.17 | 1153.14 | 18.25 | 25.07 | 5.000088 | 1.16768 | 1521.1 | 1721.47
0.000394000002 | 0.00214 | 0.000121999998 | 7.9999998e-05 | 237.6029375 | 1652.89 | 1181.35 | 1103.93 | 188.67 | 28.41104 | 1183.42 | 240.3 | 16.65 | 1.328 | 1.334 | 1.96715 | 211.89 | 1172.46 | 46.76 | 24.05 | 2.471535 | 1.16768 | 165.13 | 1165.2 | 44.61 | 3.994442 | 26.34 | 120.52 | 1164.19 | 39.11 | 26.54 | 3.821422 | 1.16768 | 81.41 | 1160.05 | 28.26 | 5.023349 | 25.58 | 53.15 | 1151.59 | 18.22 | 25.22 | 5.000082 | 1.16768 | 1516.53 | 1721.05
0.000394000002 | 0.00214 | 0.000121999998 | 7.9999998e-05 | 237.11275 | 1649.48 | 1174.23 | 1091.98 | 186.88 | 28.29851 | 1185.25 | 240.09 | 16.75 | 1.328 | 1.334 | 2.027575 | 211.79 | 1173.51 | 49.77 | 25.12 | 2.388727 | 1.16768 | 162.02 | 1165.52 | 45.24 | 4.051198 | 27.62 | 116.78 | 1164.12 | 37.42 | 26.59 | 3.929894 | 1.16768 | 79.36 | 1158.84 | 26.98 | 5.018697 | 25.97 | 52.38 | 1148.05 | 17.47 | 24.78 | 5.00009 | 1.16768 | 1517.24 | 1720.55
0.000349999988 | 0.00215999992 | 0.000134000002 | 7.6999997e-05 | 237.1084375 | 1649.45 | 1170.52 | 1093.83 | 190.81 | 28.38029 | 1179.47 | 240.2 | 16.63 | 1.328 | 1.334 | 2.022899 | 211.82 | 1168.79 | 47.07 | 23.65 | 2.473671 | 1.16768 | 164.75 | 1161.46 | 44.89 | 3.887225 | 27.11 | 119.86 | 1160.47 | 38.85 | 26.73 | 3.835414 | 1.16768 | 81.01 | 1156.36 | 28.07 | 5.025136 | 26.24 | 52.94 | 1147.88 | 18.04 | 25.82 | 5.000081 | 1.16768 | 1510.96 | 1722.22
0.000349999988 | 0.00215999992 | 0.000134000002 | 7.6999997e-05 | 236.6915625 | 1646.55 | 1174.96 | 1097.61 | 187.63 | 28.24154 | 1183.32 | 240.02 | 16.39 | 1.328 | 1.334 | 2.020377 | 211.78 | 1172.27 | 47.32 | 24.15 | 2.349169 | 1.16768 | 164.46 | 1164.75 | 44.85 | 3.896442 | 26.95 | 119.61 | 1163.65 | 38.9 | 26.97 | 3.761112 | 1.16768 | 80.71 | 1159.39 | 27.8 | 5.018892 | 25.97 | 52.91 | 1150.41 | 18.01 | 25.28 | 5.000087 | 1.16768 | 1510.85 | 1722.42
0.000349999988 | 0.00215999992 | 0.000134000002 | 7.6999997e-05 | 236.580875 | 1645.78 | 1164.99 | 1087.87 | 210.77 | 28.36631 | 1174.57 | 241.53 | 16.84 | 1.328 | 1.334 | 1.908651 | 213.17 | 1163.54 | 46.66 | 23.82 | 2.396189 | 1.16768 | 166.51 | 1156.14 | 44.53 | 3.938662 | 26.65 | 121.98 | 1155.13 | 38.89 | 27.17 | 3.669684 | 1.16768 | 83.09 | 1150.92 | 29.37 | 4.942969 | 26.66 | 53.72 | 1142.62 | 18.8 | 26.15 | 5.000082 | 1.16768 | 1488.78 | 1595.29
0.000362999999 | 0.00218999991 | 8.19999987e-05 | 8.6e-05 | 236.82525 | 1647.48 | 1170.34 | 1098.37 | 226.37 | 28.94781 | 1171.65 | 242.5 | 16.47 | 1.328 | 1.334 | 1.971292 | 213.55 | 1161.76 | 47.72 | 24.16 | 2.416582 | 1.16768 | 165.83 | 1155.42 | 45.02 | 4.015975 | 26.64 | 120.81 | 1155.03 | 39.49 | 26.75 | 3.691648 | 1.16768 | 81.32 | 1151.82 | 28.01 | 5.019319 | 25.5 | 53.31 | 1144.28 | 18.39 | 24.77 | 5.000099 | 1.16768 | 1478.23 | 1457.75
0.000349000009 | 0.00206999993 | 0.000125000006 | 0.000118000004 | 235.867875 | 1640.82 | 1166.74 | 1092.35 | 225.12 | 28.60096 | 1171.59 | 242.8 | 16.58 | 1.328 | 1.334 | 1.962646 | 214.2 | 1161.22 | 47.24 | 23.91 | 2.402725 | 1.16768 | 166.96 | 1154.42 | 45 | 3.964435 | 26.49 | 121.96 | 1153.73 | 39.27 | 26.93 | 3.710327 | 1.16768 | 82.69 | 1150.22 | 29.06 | 5.020682 | 26.05 | 53.63 | 1142.51 | 18.72 | 25.27 | 5.000075 | 1.16768 | 1468.14 | 1407.61
0.000349000009 | 0.00206999993 | 0.000125000006 | 0.000118000004 | 235.160625 | 1635.9 | 1153.6 | 1078.78 | 223.02 | 29.72299 | 1161.42 | 242.45 | 17.22 | 1.328 | 1.334 | 1.921547 | 212.72 | 1151.16 | 46.13 | 23.55 | 2.40457 | 1.16768 | 166.59 | 1144.16 | 44.51 | 3.951268 | 26.67 | 122.08 | 1143.42 | 38.84 | 26.64 | 3.678491 | 1.16768 | 83.24 | 1139.7 | 29.42 | 4.94271 | 26.17 | 53.82 | 1132.05 | 18.87 | 25.83 | 5.000081 | 1.16768 | 1467.04 | 1407.55
0.000379000005 | 0.00203999993 | 0.000113000002 | 6.29999995e-05 | 234.73225 | 1632.92 | 1151.54 | 1077.17 | 218.74 | 28.81498 | 1158.74 | 242.13 | 16.95 | 1.328 | 1.334 | 1.909729 | 213.31 | 1148.34 | 46.41 | 23.55 | 2.39695 | 1.16768 | 166.9 | 1141.48 | 44.59 | 3.933919 | 27.11 | 122.31 | 1140.91 | 39.05 | 27.18 | 3.671663 | 1.16768 | 83.26 | 1137.5 | 29.31 | 4.970588 | 26.38 | 53.95 | 1129.94 | 19.05 | 26.16 | 5.0001 | 1.16768 | 1469.83 | 1376.41
0.000377999997 | 0.00221999991 | 8.9000001e-05 | 8.49999997e-05 | 236.1755 | 1642.96 | 1156.16 | 1084.51 | 238 | 28.44939 | 1164.76 | 242.89 | 16.77 | 1.328 | 1.334 | 1.910307 | 214.44 | 1153.14 | 46.72 | 23.11 | 2.392547 | 1.16768 | 167.72 | 1146.68 | 45.36 | 3.812534 | 26.04 | 122.36 | 1146.08 | 39.81 | 26.34 | 3.719353 | 1.16768 | 82.55 | 1142.85 | 28.74 | 5.019382 | 25.19 | 53.81 | 1135.51 | 18.94 | 25.05 | 5.000097 | 1.16768 | 1468.34 | 1388.31
0.000377999997 | 0.00221999991 | 8.9000001e-05 | 8.49999997e-05 | 236.9646875 | 1648.45 | 1155.93 | 1082.1 | 241.44 | 28.40643 | 1164.29 | 243.12 | 17.15 | 1.328 | 1.334 | 1.960736 | 214.71 | 1152.58 | 45.82 | 22.94 | 2.377986 | 1.16768 | 168.89 | 1145.74 | 45.02 | 3.876082 | 26.31 | 123.87 | 1145.05 | 39.39 | 26.55 | 3.714022 | 1.16768 | 84.48 | 1141.59 | 30.17 | 4.960716 | 26.16 | 54.31 | 1134.21 | 19.39 | 25.73 | 5.000087 | 1.16768 | 1469.51 | 1388.21
0.000377999997 | 0.00221999991 | 8.9000001e-05 | 8.49999997e-05 | 236.126625 | 1642.62 | 1158.73 | 1088.93 | 234.21 | 28.39771 | 1168.51 | 242.75 | 16.4 | 1.328 | 1.334 | 1.910006 | 214.36 | 1157.24 | 48.26 | 23.13 | 2.414861 | 1.16768 | 166.1 | 1151.08 | 45.82 | 4.048006 | 26.04 | 120.28 | 1150.81 | 38.87 | 26.14 | 3.69461 | 1.16768 | 81.41 | 1147.54 | 28.14 | 5.021471 | 24.96 | 53.27 | 1139.98 | 18.38 | 24.63 | 5.000081 | 1.16768 | 1471.35 | 1380.22
0.000338000013 | 0.00233000005 | 4.89999984e-05 | 7.50000036e-05 | 236.9416875 | 1648.29 | 1158.68 | 1085.23 | 266.11 | 28.77048 | 1166.29 | 245.43 | 16.42 | 1.328 | 1.334 | 1.904308 | 216.66 | 1154.58 | 47.6 | 22.73 | 2.399282 | 1.16768 | 169.06 | 1147.96 | 46.5 | 3.849795 | 26.41 | 122.56 | 1147.36 | 40.3 | 26.69 | 3.696149 | 1.16768 | 82.26 | 1143.98 | 28.71 | 5.025949 | 25.44 | 53.55 | 1135.89 | 18.65 | 25.03 | 5.000089 | 1.16768 | 1443.43 | 1378.15
0.000377999997 | 0.00221999991 | 8.9000001e-05 | 8.49999997e-05 | 237.0394375 | 1648.97 | 1159.97 | 1085.44 | 267.37 | 28.72204 | 1168.85 | 245.54 | 16.45 | 1.328 | 1.334 | 1.910212 | 216.82 | 1156.89 | 47.52 | 22.81 | 2.396856 | 1.16768 | 169.3 | 1150.09 | 46.51 | 3.840052 | 26.4 | 122.79 | 1149.35 | 40.45 | 26.72 | 3.693974 | 1.16768 | 82.34 | 1145.83 | 28.78 | 5.02528 | 25.43 | 53.56 | 1137.43 | 18.67 | 24.88 | 5.000094 | 1.16768 | 1443.32 | 1291.99
0.000338000013 | 0.00233000005 | 4.89999984e-05 | 7.50000036e-05 | 237.253625 | 1650.46 | 1164.54 | 1091.19 | 304.85 | 30.14296 | 1171.23 | 249.32 | 15.59 | 1.328 | 1.334 | 1.911869 | 219.18 | 1159.7 | 52.15 | 23.49 | 2.345914 | 1.16768 | 167.03 | 1153.4 | 48.13 | 3.840809 | 25.99 | 118.9 | 1152.67 | 37.94 | 25.4 | 4.011184 | 1.16768 | 80.96 | 1149.05 | 27.99 | 5.027769 | 24.8 | 52.97 | 1140.1 | 18.13 | 23.89 | 5.000047 | 1.16768 | 1406.34 | 1436.49
0.000338000013 | 0.00233000005 | 4.89999984e-05 | 7.50000036e-05 | 237.063875 | 1649.14 | 1162.32 | 1088.25 | 294.15 | 29.82372 | 1168 | 249.25 | 16.16 | 1.328 | 1.334 | 1.907162 | 219.42 | 1156.35 | 52.22 | 24.44 | 2.342554 | 1.16768 | 167.2 | 1150.14 | 47.46 | 3.92449 | 26.83 | 119.74 | 1149.58 | 38.76 | 26.16 | 3.829485 | 1.16768 | 80.98 | 1145.99 | 28.16 | 5.027597 | 25.37 | 52.82 | 1137.17 | 17.97 | 24.77 | 5.000075 | 1.16768 | 1408.03 | 1590.38
0.000338000013 | 0.00233000005 | 4.89999984e-05 | 7.50000036e-05 | 236.373875 | 1644.34 | 1167.75 | 1098.44 | 289.05 | 29.80905 | 1170.95 | 248.74 | 15.52 | 1.328 | 1.334 | 1.961907 | 218.93 | 1160.13 | 52.17 | 24.11 | 2.287186 | 1.16768 | 166.76 | 1154.5 | 47.68 | 3.947855 | 26.04 | 119.08 | 1154.27 | 37.25 | 25.04 | 3.953754 | 1.16768 | 81.83 | 1151.14 | 28.7 | 5.029643 | 24.84 | 53.13 | 1143.56 | 18.27 | 24.25 | 5.000076 | 1.16768 | 1405.77 | 1645.87
0.000379000005 | 0.00203999993 | 0.000113000002 | 6.29999995e-05 | 236.73325 | 1646.84 | 1157.81 | 1080.83 | 291.42 | 29.67113 | 1162.23 | 248.97 | 16.81 | 1.328 | 1.334 | 1.960302 | 219.3 | 1150.38 | 51.9 | 25.38 | 2.281033 | 1.16768 | 167.4 | 1143.91 | 47.55 | 3.914347 | 26.56 | 119.85 | 1143.04 | 38.31 | 24.98 | 3.794534 | 1.16768 | 81.54 | 1138.79 | 28.59 | 5.029753 | 24.25 | 52.95 | 1129.26 | 18.12 | 24.04 | 4.999998 | 1.16768 | 1409.14 | 1823.5
0.000379000005 | 0.00203999993 | 0.000113000002 | 6.29999995e-05 | 235.3316875 | 1637.09 | 1158.4 | 1079.37 | 282.02 | 29.38244 | 1162.56 | 248.06 | 17.39 | 1.328 | 1.334 | 1.911573 | 218.68 | 1150.09 | 50.16 | 25 | 2.313485 | 1.16768 | 168.52 | 1143.25 | 47.18 | 3.825433 | 27.07 | 121.34 | 1142.3 | 39.32 | 25.81 | 3.672229 | 1.16768 | 82.02 | 1137.98 | 28.82 | 5.026448 | 25.09 | 53.2 | 1128.35 | 18.38 | 24.72 | 4.999969 | 1.16768 | 1407.62 | 1819.71
0.000379000005 | 0.00203999993 | 0.000113000002 | 6.29999995e-05 | 237.0135625 | 1648.79 | 1166.72 | 1093.2 | 296.08 | 29.93542 | 1167.26 | 249.29 | 16.33 | 1.328 | 1.334 | 1.914241 | 219.35 | 1155.7 | 52.29 | 24.61 | 2.34593 | 1.16768 | 167.06 | 1149.76 | 47.74 | 3.946273 | 26.13 | 119.32 | 1149.21 | 38.31 | 25.03 | 3.747378 | 1.16768 | 81.01 | 1145.4 | 28.21 | 5.026148 | 24.03 | 52.8 | 1136.51 | 17.92 | 23.64 | 5.000075 | 1.16768 | 1404.42 | 1726.83
0.000319999992 | 0.00206000009 | 0.000128999993 | 0.000113000002 | 234.14575 | 1628.84 | 1165.57 | 1085.4 | 299.68 | 29.65793 | 1167.52 | 248.97 | 17.9 | 1.328 | 1.334 | 1.906103 | 219.31 | 1155.01 | 49.7 | 24.41 | 2.366097 | 1.16768 | 169.61 | 1148.04 | 47 | 3.907913 | 26.72 | 122.61 | 1147.07 | 39.98 | 25.67 | 3.655993 | 1.16768 | 82.63 | 1142.64 | 29.3 | 5.026653 | 24.93 | 53.33 | 1132.81 | 18.44 | 23.92 | 5.000079 | 1.16768 | 1389.92 | 1721.29
0.000319999992 | 0.00206000009 | 0.000128999993 | 0.000113000002 | 234.6618125 | 1632.43 | 1170.83 | 1094.83 | 303.84 | 29.79399 | 1170.38 | 249.39 | 17.08 | 1.328 | 1.334 | 1.853181 | 219.6 | 1158.56 | 51.9 | 24.35 | 2.280717 | 1.16768 | 167.7 | 1152.14 | 48.33 | 3.945017 | 26.12 | 119.37 | 1152.83 | 38.47 | 24.49 | 3.60066 | 1.16768 | 80.9 | 1148.18 | 28.11 | 5.02333 | 23.32 | 52.79 | 1138.05 | 17.92 | 23.02 | 5.000082 | 1.16768 | 1390.05 | 1719.54
0.000319999992 | 0.00206000009 | 0.000128999993 | 0.000113000002 | 234.855875 | 1633.78 | 1179.06 | 1103.18 | 309.89 | 29.95064 | 1177.93 | 249.54 | 16.74 | 1.328 | 1.334 | 1.91402 | 219.59 | 1165.88 | 52.46 | 24.05 | 2.289892 | 1.16768 | 167.13 | 1159.44 | 48.37 | 4.113966 | 25.68 | 118.76 | 1160.11 | 38.6 | 24.27 | 3.715595 | 1.16768 | 80.16 | 1155.58 | 27.55 | 5.022191 | 22.81 | 52.61 | 1145.29 | 17.77 | 22.62 | 5.000104 | 1.16768 | 1388.83 | 1720.27
0.000319999992 | 0.00206000009 | 0.000128999993 | 0.000113000002 | 234.14 | 1628.8 | 1173.9 | 1096.85 | 306.45 | 29.82454 | 1175.33 | 249.22 | 17.13 | 1.328 | 1.334 | 1.910966 | 219.4 | 1163.33 | 52.07 | 24.07 | 2.283753 | 1.16768 | 167.33 | 1156.67 | 48.13 | 3.951237 | 25.58 | 119.2 | 1157.12 | 38.61 | 24.15 | 3.688631 | 1.16768 | 80.59 | 1152.22 | 27.91 | 5.024717 | 23.02 | 52.68 | 1141.62 | 17.79 | 22.68 | 5.000088 | 1.16768 | 1387.95 | 1723.12
0.000337000005 | 0.00209999993 | 6.60000005e-05 | 9.00000014e-05 | 235.4221 | 1586.54 | 1173.8 | 1091.74 | 293.63 | 29.33833 | 1174.91 | 248.48 | 15.97 | 1.328 | 1.334 | 1.910272 | 219.14 | 1161.81 | 52.45 | 23.34 | 2.343127 | 1.16768 | 166.69 | 1154.54 | 47.37 | 4.06491 | 25.58 | 119.32 | 1154.79 | 38.43 | 24.27 | 3.823583 | 1.16768 | 80.89 | 1149.68 | 28.01 | 5.024905 | 23.4 | 52.88 | 1138.66 | 18.03 | 22.76 | 5.000141 | 1.16768 | 1357.02 | 1722.17
0.000337000005 | 0.00209999993 | 6.60000005e-05 | 9.00000014e-05 | 236.2145 | 1591.88 | 1175.17 | 1099.59 | 299.17 | 29.56335 | 1179.05 | 248.92 | 15.23 | 1.328 | 1.334 | 1.913663 | 219.36 | 1166.99 | 52.27 | 22.9 | 2.340908 | 1.16768 | 167.09 | 1160.42 | 47.88 | 4.078435 | 24.87 | 119.21 | 1160.99 | 37.8 | 23.67 | 3.889518 | 1.16768 | 81.41 | 1156.66 | 28.27 | 5.027701 | 22.76 | 53.14 | 1146.83 | 18.28 | 22.49 | 5.000047 | 1.16768 | 1357.05 | 1725.19
0.000325000001 | 0.00199000002 | 6.50000002e-05 | 0.000144999998 | 234.4391 | 1588.07 | 1161.81 | 1083.38 | 186.9 | 28.59747 | 1171.76 | 240.55 | 14.83 | 1.328 | 1.334 | 2.025977 | 211.96 | 1160.86 | 46.68 | 22.72 | 2.600557 | 1.16768 | 165.28 | 1155.05 | 43.08 | 4.352661 | 25.13 | 122.2 | 1155.19 | 33.94 | 24.37 | 4.179233 | 1.16768 | 88.26 | 1150.68 | 26.88 | 5.051675 | 23.72 | 61.38 | 1145.35 | 18.48 | 22.34 | 5.000087 | 1.16768 | 1447.08 | 1724.18
0.000325000001 | 0.00199000002 | 6.50000002e-05 | 0.000144999998 | 232.6986 | 1576.28 | 1156.81 | 1076.29 | 172.38 | 28.45646 | 1169.35 | 239.79 | 15.13 | 1.328 | 1.334 | 2.087278 | 211.33 | 1158.18 | 46.54 | 23.01 | 2.468056 | 1.16768 | 164.79 | 1150.33 | 42.65 | 4.184802 | 25.64 | 122.14 | 1150.43 | 33.82 | 25.02 | 4.280643 | 1.16768 | 88.32 | 1145.96 | 26.92 | 5.053687 | 24.49 | 61.4 | 1140.67 | 18.46 | 21.95 | 5.000086 | 1.16768 | 1449.47 | 1724.31
0.000337000005 | 0.00209999993 | 6.60000005e-05 | 9.00000014e-05 | 236.5161875 | 1645.33 | 1162.56 | 1084.12 | 142.83 | 28.10149 | 1173.24 | 238.16 | 16.1 | 1.328 | 1.334 | 2.081188 | 210.06 | 1162.27 | 45.89 | 24.07 | 2.460937 | 1.16768 | 164.17 | 1154.62 | 42.08 | 4.157048 | 26.08 | 122.09 | 1154.71 | 33.68 | 25.88 | 4.244673 | 1.16768 | 88.41 | 1150.37 | 26.86 | 5.05521 | 25.04 | 61.55 | 1145.46 | 18.61 | 23.01 | 5.000084 | 1.16768 | 1544.44 | 1724.17
1.80000006e-05 | 0.00147999998 | 0.000101999998 | 4.50000007e-05 | 235.2138 | 1820.35 | 1160.93 | 1079.9 | 238.34 | 28.95932 | 1178.43 | 243.28 | 18.09 | 1.328 | 1.334 | 1.95802 | 214.32 | 1166.4 | 43.74 | 24.37 | 2.327272 | 1.16768 | 170.58 | 1158.52 | 42.3 | 3.764915 | 27.22 | 128.28 | 1158.43 | 34.48 | 27.29 | 3.838316 | 1.16768 | 93.8 | 1153.94 | 29.32 | 4.990157 | 27.42 | 64.48 | 1149.9 | 21.6 | 26.26 | 5.000072 | 1.16768 | 1626.69 | 1723.7
1.80000006e-05 | 0.00147999998 | 0.000101999998 | 4.50000007e-05 | 235.6634 | 1823.83 | 1163.79 | 1084.12 | 242.28 | 28.98278 | 1179.31 | 243.53 | 18.08 | 1.328 | 1.334 | 1.89741 | 214.55 | 1167.32 | 43.77 | 24.18 | 2.326962 | 1.16768 | 170.78 | 1159.64 | 42.79 | 3.781202 | 27.45 | 127.99 | 1159.72 | 35.01 | 27.62 | 3.757203 | 1.16768 | 92.98 | 1155.42 | 28.74 | 5.042704 | 27.33 | 64.24 | 1151.38 | 21.38 | 26.22 | 5.00007 | 1.16768 | 1625.13 | 1724.73
1.80000006e-05 | 0.00147999998 | 0.000101999998 | 4.50000007e-05 | 236.2462 | 1828.34 | 1167.16 | 1090.74 | 248.85 | 28.8438 | 1181.31 | 243.81 | 17.8 | 1.328 | 1.334 | 1.944594 | 214.96 | 1170.06 | 44.34 | 24.41 | 2.263304 | 1.16768 | 170.62 | 1162.81 | 42.37 | 3.620041 | 27.02 | 128.25 | 1162.91 | 34.38 | 27.2 | 3.8459 | 1.16768 | 93.87 | 1158.98 | 29.27 | 5.05282 | 27.32 | 64.6 | 1155.75 | 21.71 | 26.23 | 5.000068 | 1.16768 | 1621.96 | 1728.92
1.80000006e-05 | 0.00147999998 | 0.000101999998 | 4.50000007e-05 | 235.9335 | 1825.92 | 1157.55 | 1077.15 | 248.01 | 28.98442 | 1171.84 | 243.95 | 18.29 | 1.328 | 1.334 | 1.885947 | 214.96 | 1159.86 | 43.19 | 24.62 | 2.390191 | 1.16768 | 171.77 | 1152.3 | 43.01 | 3.755932 | 27.94 | 128.76 | 1152.5 | 35.22 | 28.22 | 3.736458 | 1.16768 | 93.54 | 1148.27 | 29.1 | 5.005343 | 28.03 | 64.44 | 1144.46 | 21.56 | 26.78 | 5.000073 | 1.16768 | 1621.17 | 1722.26
1.80000006e-05 | 0.00147999998 | 0.000101999998 | 4.50000007e-05 | 235.8404 | 1825.2 | 1161.34 | 1082 | 249.58 | 28.9551 | 1176.11 | 244.08 | 17.99 | 1.328 | 1.334 | 1.89634 | 215.12 | 1164.2 | 43.91 | 24.36 | 2.326108 | 1.16768 | 171.21 | 1156.65 | 42.93 | 3.778146 | 27.92 | 128.28 | 1156.86 | 35.05 | 27.97 | 3.877193 | 1.16768 | 93.23 | 1152.83 | 28.83 | 5.018872 | 27.82 | 64.4 | 1149.04 | 21.53 | 26.61 | 5.000069 | 1.16768 | 1618.67 | 1722.67
0.000379000005 | 0.00203999993 | 0.000113000002 | 6.29999995e-05 | 235.8549375 | 1640.73 | 1160.39 | 1081.48 | 300.36 | 29.63024 | 1167.03 | 248.75 | 17.19 | 1.328 | 1.334 | 1.965642 | 219.12 | 1154.62 | 51.98 | 24.94 | 2.339397 | 1.16768 | 167.14 | 1147.81 | 47.44 | 4.048781 | 26.85 | 119.7 | 1146.94 | 38.92 | 26.57 | 3.747684 | 1.16768 | 80.78 | 1142.74 | 27.85 | 5.020464 | 24.99 | 52.93 | 1132.67 | 18.04 | 24.62 | 5.000093 | 1.16768 | 1403.5 | 1720.5
0.000379000005 | 0.00203999993 | 0.000113000002 | 6.29999995e-05 | 236.7289375 | 1646.81 | 1158.81 | 1079.94 | 305.34 | 29.66123 | 1166.86 | 249.34 | 17.71 | 1.328 | 1.334 | 1.905225 | 219.68 | 1154.43 | 50.06 | 24.68 | 2.368437 | 1.16768 | 169.62 | 1147.53 | 46.69 | 4.033144 | 26.98 | 122.93 | 1146.69 | 40.12 | 27.09 | 3.653709 | 1.16768 | 82.81 | 1142.6 | 29.36 | 5.027556 | 25.99 | 53.45 | 1133.43 | 18.52 | 25.19 | 5.000078 | 1.16768 | 1403.73 | 1715.55
0.000415999995 | 0.00212999992 | 7.30000029e-05 | 8.39999993e-05 | 236.2308 | 1591.99 | 1150.9 | 1074.47 | 290.47 | 29.43136 | 1158.01 | 248.34 | 17.33 | 1.328 | 1.334 | 1.907072 | 218.91 | 1146.05 | 49.94 | 23.93 | 2.367919 | 1.16768 | 168.97 | 1139.54 | 46.77 | 3.916782 | 26.56 | 122.2 | 1138.94 | 40.14 | 26.66 | 3.596572 | 1.16768 | 82.06 | 1135.31 | 28.69 | 5.021946 | 25.53 | 53.37 | 1126.42 | 18.48 | 24.86 | 5.00011 | 1.16768 | 1363.56 | 1714.32
0.000415999995 | 0.00212999992 | 7.30000029e-05 | 8.39999993e-05 | 235.1995 | 1585.04 | 1159.75 | 1081.13 | 282.82 | 29.22426 | 1165.5 | 247.74 | 17.26 | 1.328 | 1.334 | 1.912337 | 218.51 | 1153.16 | 49.83 | 23.43 | 2.307665 | 1.16768 | 168.68 | 1146.14 | 47.09 | 3.936076 | 26.61 | 121.59 | 1145.4 | 40.16 | 26.34 | 3.545221 | 1.16768 | 81.43 | 1141.15 | 28.31 | 5.020623 | 25.48 | 53.12 | 1131.59 | 18.24 | 24.37 | 5.000114 | 1.16768 | 1363.49 | 1459.79
0.000415999995 | 0.00212999992 | 7.30000029e-05 | 8.39999993e-05 | 236.3569 | 1592.84 | 1154.35 | 1078.96 | 286.02 | 29.48096 | 1157.46 | 248.14 | 17.07 | 1.328 | 1.334 | 1.861823 | 218.66 | 1144.91 | 51.56 | 24.59 | 2.393152 | 1.16768 | 167.1 | 1138.84 | 46.45 | 3.990005 | 26.9 | 120.65 | 1138.47 | 39.7 | 26.76 | 3.573454 | 1.16768 | 80.95 | 1134.97 | 28.12 | 5.023007 | 25.46 | 52.83 | 1126.16 | 17.96 | 24.51 | 5.000086 | 1.16768 | 1367.35 | 1458.09
0.000415999995 | 0.00212999992 | 7.30000029e-05 | 8.39999993e-05 | 235.4755 | 1586.9 | 1154.03 | 1079.31 | 279.48 | 29.63637 | 1161.18 | 247.67 | 16.4 | 1.328 | 1.334 | 1.909831 | 218.03 | 1149.52 | 52.3 | 24.02 | 2.348666 | 1.16768 | 165.73 | 1143.26 | 46.83 | 3.938525 | 26.16 | 118.9 | 1142.66 | 38.38 | 25.71 | 3.666937 | 1.16768 | 80.52 | 1138.82 | 27.92 | 5.027639 | 24.76 | 52.6 | 1129.56 | 17.74 | 23.96 | 5.000079 | 1.16768 | 1366.1 | 1591.59
0.000415999995 | 0.00212999992 | 7.30000029e-05 | 8.39999993e-05 | 236.7279 | 1595.34 | 1148.44 | 1068.59 | 286.05 | 29.70647 | 1151.89 | 248.52 | 17.14 | 1.328 | 1.334 | 1.907109 | 218.82 | 1139.68 | 50.39 | 24.68 | 2.377877 | 1.16768 | 168.43 | 1132.93 | 46.52 | 3.934206 | 27.13 | 121.91 | 1132.18 | 39.51 | 26.54 | 3.582748 | 1.16768 | 82.4 | 1128.03 | 29.2 | 5.013702 | 26.01 | 53.2 | 1118.85 | 18.31 | 25.02 | 5.00008 | 1.16768 | 1365.33 | 1593.39
0.000337000005 | 0.00209999993 | 6.60000005e-05 | 9.00000014e-05 | 236.4459 | 1593.44 | 1151.35 | 1076.63 | 286.44 | 29.63424 | 1154.4 | 248.59 | 16.62 | 1.328 | 1.334 | 1.910507 | 218.95 | 1141.63 | 52.16 | 24.51 | 2.342614 | 1.16768 | 166.79 | 1135.65 | 47.27 | 3.92266 | 27.01 | 119.52 | 1135.35 | 38.77 | 26.12 | 3.667452 | 1.16768 | 80.75 | 1131.79 | 27.94 | 5.021191 | 25.06 | 52.81 | 1123.05 | 17.94 | 24.43 | 5.000085 | 1.16768 | 1362.56 | 1461.15
0.000410000008 | 0.00221999991 | 8.39999993e-05 | 0.000140999997 | 236.1212 | 1488.59 | 1150.62 | 1075.94 | 175.9 | 28.37118 | 1155.74 | 240.2 | 16.05 | 1.328 | 1.334 | 2.021824 | 211.83 | 1145.74 | 50.73 | 24.06 | 2.464707 | 1.16768 | 161.1 | 1139.59 | 44.92 | 4.225414 | 26.26 | 116.18 | 1139.51 | 37.01 | 25.68 | 4.033854 | 1.16768 | 79.17 | 1136.23 | 26.92 | 5.021605 | 24.78 | 52.25 | 1128.21 | 17.38 | 24.08 | 5.000089 | 1.16768 | 1362.75 | 1397.94
0.000410000008 | 0.00221999991 | 8.39999993e-05 | 0.000140999997 | 234.9268 | 1481.06 | 1147.79 | 1070.84 | 167.56 | 28.20354 | 1157.12 | 239.78 | 16.56 | 1.328 | 1.334 | 2.020615 | 211.58 | 1146.53 | 50.39 | 24.33 | 2.459023 | 1.16768 | 161.19 | 1139.96 | 44.8 | 4.20552 | 26.72 | 116.39 | 1139.72 | 37.01 | 25.89 | 3.921385 | 1.16768 | 79.38 | 1136.02 | 27.06 | 5.017935 | 25.31 | 52.32 | 1127.53 | 17.47 | 23.91 | 5.000093 | 1.16768 | 1361.93 | 1398
0.000410000008 | 0.00221999991 | 8.39999993e-05 | 0.000140999997 | 236.3464 | 1490.01 | 1152.34 | 1078.69 | 179.24 | 28.31331 | 1155.23 | 240.43 | 16.28 | 1.328 | 1.334 | 1.96094 | 212.11 | 1145.07 | 50.76 | 24.26 | 2.399569 | 1.16768 | 161.35 | 1139.07 | 44.95 | 4.216881 | 26.04 | 116.4 | 1139.04 | 36.85 | 25.75 | 3.836193 | 1.16768 | 79.55 | 1135.81 | 27.22 | 5.022261 | 24.26 | 52.33 | 1127.81 | 17.46 | 23.94 | 5.000083 | 1.16768 | 1358.7 | 1399.41
0.000410000008 | 0.00221999991 | 8.39999993e-05 | 0.000140999997 | 235.2345 | 1483 | 1153.23 | 1078.71 | 169.7 | 28.3789 | 1160.81 | 239.96 | 15.64 | 1.328 | 1.334 | 2.024248 | 211.58 | 1150.62 | 51.04 | 23.66 | 2.407357 | 1.16768 | 160.54 | 1144.27 | 44.9 | 4.107593 | 25.69 | 115.64 | 1143.9 | 36.51 | 24.91 | 4.031389 | 1.16768 | 79.13 | 1140.3 | 27 | 5.021152 | 24.43 | 52.13 | 1131.97 | 17.3 | 23.34 | 5.000088 | 1.16768 | 1358.56 | 1400.23
0.000410000008 | 0.00221999991 | 8.39999993e-05 | 0.000140999997 | 234.8681 | 1480.69 | 1147.77 | 1072.93 | 167.91 | 28.37017 | 1154.64 | 239.86 | 16.03 | 1.328 | 1.334 | 2.020208 | 211.49 | 1144.45 | 50.63 | 23.87 | 2.40153 | 1.16768 | 160.86 | 1138.12 | 44.98 | 4.091923 | 26.06 | 115.88 | 1137.85 | 36.73 | 25.32 | 3.935103 | 1.16768 | 79.15 | 1134.24 | 26.98 | 5.020986 | 24.33 | 52.17 | 1126 | 17.31 | 23.46 | 5.000089 | 1.16768 | 1358.03 | 1401.85
0.000415999995 | 0.00212999992 | 7.30000029e-05 | 8.39999993e-05 | 235.9503 | 1590.1 | 1149.76 | 1077.51 | 290.27 | 29.65967 | 1155.21 | 248.36 | 16.39 | 1.328 | 1.334 | 1.908995 | 218.7 | 1143.83 | 52.25 | 23.95 | 2.344513 | 1.16768 | 166.45 | 1137.96 | 47.27 | 3.937216 | 26.39 | 119.18 | 1137.71 | 38.52 | 25.67 | 3.832212 | 1.16768 | 80.66 | 1134.44 | 27.8 | 5.024718 | 24.55 | 52.86 | 1126.04 | 18 | 23.96 | 5.000093 | 1.16768 | 1360.78 | 1393.97
0.000410000008 | 0.00221999991 | 8.39999993e-05 | 0.000140999997 | 235.455 | 1484.39 | 1149.44 | 1073.67 | 172.68 | 28.22698 | 1154.1 | 240.12 | 16.67 | 1.328 | 1.334 | 2.020611 | 211.89 | 1143.97 | 49.3 | 24.23 | 2.440919 | 1.16768 | 162.59 | 1137.63 | 45.43 | 4.167807 | 26.4 | 117.16 | 1137.52 | 37.23 | 25.72 | 3.809979 | 1.16768 | 79.93 | 1133.93 | 27.51 | 5.021123 | 24.94 | 52.42 | 1125.88 | 17.54 | 24.22 | 5.000085 | 1.16768 | 1358.15 | 1372.91
0.000410000008 | 0.00221999991 | 8.39999993e-05 | 0.000140999997 | 235.6057 | 1485.34 | 1148.99 | 1074.33 | 173.69 | 28.39958 | 1155.8 | 240.18 | 15.83 | 1.328 | 1.334 | 2.022002 | 211.78 | 1145.64 | 50.54 | 23.43 | 2.339223 | 1.16768 | 161.24 | 1139.14 | 45.03 | 4.22434 | 25.59 | 116.21 | 1138.85 | 36.61 | 24.95 | 4.009165 | 1.16768 | 79.6 | 1135.31 | 27.32 | 5.024345 | 24.05 | 52.28 | 1127.02 | 17.42 | 23.3 | 5.00008 | 1.16768 | 1357.09 | 1375.17
0.000410000008 | 0.00221999991 | 8.39999993e-05 | 0.000140999997 | 234.5128 | 1478.45 | 1147.69 | 1076.12 | 165.18 | 28.32645 | 1156.61 | 239.68 | 15.84 | 1.328 | 1.334 | 1.963196 | 211.35 | 1146.61 | 50.53 | 23.45 | 2.400736 | 1.16768 | 160.82 | 1140.64 | 44.71 | 4.074876 | 25.31 | 116.11 | 1140.45 | 36.34 | 24.7 | 3.990818 | 1.16768 | 79.77 | 1137.2 | 27.38 | 5.02497 | 24.03 | 52.39 | 1129.75 | 17.57 | 23.15 | 5.000078 | 1.16768 | 1357.67 | 1375.88
0.000376999989 | 0.00202000001 | 0.000118000004 | 7.10000022e-05 | 235.4502 | 1484.36 | 1153.43 | 1078.49 | 176.35 | 28.33671 | 1161.38 | 240.06 | 15.87 | 1.328 | 1.334 | 1.960873 | 211.72 | 1150.95 | 50.64 | 23.24 | 2.400399 | 1.16768 | 161.08 | 1144.43 | 44.95 | 4.08175 | 25.12 | 116.13 | 1143.87 | 36.57 | 24.38 | 3.917687 | 1.16768 | 79.56 | 1139.97 | 27.24 | 5.024474 | 23.81 | 52.32 | 1131.38 | 17.48 | 22.95 | 5.000086 | 1.16768 | 1357.83 | 1354.77
0.000376999989 | 0.00202000001 | 0.000118000004 | 7.10000022e-05 | 234.1368 | 1476.08 | 1149.72 | 1073.71 | 165.51 | 28.30407 | 1156.92 | 239.53 | 15.6 | 1.328 | 1.334 | 2.021424 | 211.22 | 1146.53 | 50.39 | 23.24 | 2.399013 | 1.16768 | 160.83 | 1139.88 | 44.94 | 4.229142 | 25.63 | 115.89 | 1139.51 | 35.96 | 24.95 | 4.076556 | 1.16768 | 79.93 | 1135.85 | 27.41 | 5.022047 | 24.48 | 52.52 | 1127.68 | 17.7 | 23.69 | 5.000093 | 1.16768 | 1358.22 | 1354.09
0.000376999989 | 0.00202000001 | 0.000118000004 | 7.10000022e-05 | 234.784 | 1480.16 | 1147.95 | 1074.39 | 170.12 | 28.30133 | 1155.93 | 239.79 | 15.64 | 1.328 | 1.334 | 2.022233 | 211.49 | 1145.87 | 50.69 | 23.52 | 2.401758 | 1.16768 | 160.8 | 1139.63 | 44.91 | 4.08911 | 25.43 | 115.89 | 1139.3 | 36.12 | 24.94 | 3.993004 | 1.16768 | 79.77 | 1135.81 | 27.23 | 5.020458 | 24.27 | 52.54 | 1127.98 | 17.71 | 23.95 | 5.000092 | 1.16768 | 1358.99 | 1335.59
0.000376999989 | 0.00202000001 | 0.000118000004 | 7.10000022e-05 | 234.443 | 1478.01 | 1147.54 | 1071.96 | 182.64 | 28.2568 | 1154.59 | 240.44 | 16.14 | 1.328 | 1.334 | 1.912625 | 212.18 | 1144.01 | 50.84 | 23.69 | 2.33992 | 1.16768 | 161.34 | 1137.47 | 45.16 | 4.086039 | 25.58 | 116.18 | 1137.02 | 36.83 | 24.96 | 3.935502 | 1.16768 | 79.35 | 1133.3 | 27.12 | 5.022096 | 24.15 | 52.23 | 1124.72 | 17.39 | 23.36 | 5.00009 | 1.16768 | 1347.7 | 1335.73
0.000322999986 | 0.00205000001 | 3.79999983e-05 | 6.70000009e-05 | 235.3947 | 1484.01 | 1146.81 | 1071.67 | 188.19 | 28.19377 | 1153.93 | 240.79 | 16.72 | 1.328 | 1.334 | 1.965075 | 212.59 | 1143.64 | 49.27 | 23.72 | 2.374772 | 1.16768 | 163.32 | 1137.19 | 45.71 | 4.01462 | 26.42 | 117.61 | 1136.99 | 37.61 | 25.5 | 3.817804 | 1.16768 | 80 | 1133.45 | 27.52 | 5.021403 | 24.85 | 52.48 | 1125.28 | 17.63 | 23.86 | 5.000089 | 1.16768 | 1347.46 | 1338.08
0.000322999986 | 0.00205000001 | 3.79999983e-05 | 6.70000009e-05 | 234.6032 | 1479.02 | 1143.76 | 1072.26 | 182.71 | 28.23137 | 1154.73 | 240.45 | 16.28 | 1.328 | 1.334 | 1.959825 | 212.22 | 1144.78 | 50.04 | 23.97 | 2.38754 | 1.16768 | 162.18 | 1138.9 | 45.29 | 4.046495 | 25.75 | 116.89 | 1138.83 | 37.07 | 25.28 | 3.910129 | 1.16768 | 79.82 | 1135.75 | 27.31 | 5.019778 | 24.24 | 52.51 | 1128.23 | 17.65 | 23.67 | 5.000089 | 1.16768 | 1345.56 | 1336.84
0.000322999986 | 0.00205000001 | 3.79999983e-05 | 6.70000009e-05 | 234.6983 | 1479.62 | 1145.86 | 1073.4 | 184.85 | 28.35293 | 1157.03 | 240.59 | 15.45 | 1.328 | 1.334 | 1.960752 | 212.24 | 1147.11 | 50.79 | 22.96 | 2.400702 | 1.16768 | 161.45 | 1140.91 | 45.17 | 4.228152 | 24.83 | 116.28 | 1140.64 | 36.55 | 24.07 | 4.107739 | 1.16768 | 79.73 | 1137.24 | 27.35 | 5.025153 | 23.65 | 52.38 | 1129.21 | 17.56 | 22.4 | 5.000085 | 1.16768 | 1345.77 | 1336.89
0.000322999986 | 0.00205000001 | 3.79999983e-05 | 6.70000009e-05 | 236.0609 | 1488.21 | 1151.16 | 1075.46 | 195.96 | 28.40283 | 1159.38 | 241.23 | 15.76 | 1.328 | 1.334 | 1.968259 | 212.83 | 1148.97 | 50.92 | 23.24 | 2.399679 | 1.16768 | 161.91 | 1142.39 | 45.41 | 4.083303 | 25.45 | 116.5 | 1141.86 | 37.03 | 24.73 | 4.036667 | 1.16768 | 79.47 | 1138.19 | 27.15 | 5.021772 | 23.93 | 52.32 | 1129.42 | 17.5 | 23.17 | 5.000098 | 1.16768 | 1345.39 | 1337.15
0.000322999986 | 0.00205000001 | 3.79999983e-05 | 6.70000009e-05 | 235.5628 | 1485.07 | 1146.44 | 1075.71 | 192.69 | 28.4567 | 1154.97 | 241.01 | 15.54 | 1.328 | 1.334 | 1.91195 | 212.56 | 1145.19 | 51.16 | 23.5 | 2.405292 | 1.16768 | 161.4 | 1139.41 | 45.14 | 4.092425 | 25.26 | 116.26 | 1139.32 | 36.39 | 25 | 3.918617 | 1.16768 | 79.87 | 1136.2 | 27.21 | 5.021544 | 24.22 | 52.66 | 1128.73 | 17.83 | 23.72 | 5.0001 | 1.16768 | 1346.28 | 1334.95
0.000322999986 | 0.00205000001 | 3.79999983e-05 | 6.70000009e-05 | 234.4731 | 1478.2 | 1147.74 | 1077.52 | 183.42 | 28.37837 | 1154.96 | 240.51 | 15.24 | 1.328 | 1.334 | 1.968295 | 212.13 | 1145.25 | 50.46 | 22.41 | 2.396061 | 1.16768 | 161.67 | 1139.36 | 45.17 | 3.93422 | 24.99 | 116.5 | 1139.17 | 36.36 | 24.17 | 3.986712 | 1.16768 | 80.14 | 1136.05 | 27.46 | 5.02492 | 24.18 | 52.68 | 1128.95 | 17.84 | 23.26 | 5.000089 | 1.16768 | 1346.41 | 1281.17
0.000322999986 | 0.00205000001 | 3.79999983e-05 | 6.70000009e-05 | 234.8395 | 1480.51 | 1147.38 | 1074.77 | 185.15 | 28.31973 | 1154.98 | 240.62 | 15.85 | 1.328 | 1.334 | 1.967746 | 212.3 | 1145.02 | 51.01 | 23.81 | 2.342815 | 1.16768 | 161.29 | 1138.94 | 45.08 | 4.087656 | 25.44 | 116.21 | 1138.7 | 36.84 | 25.11 | 3.937774 | 1.16768 | 79.37 | 1135.49 | 26.99 | 5.020941 | 23.86 | 52.38 | 1127.57 | 17.54 | 23.6 | 5.000091 | 1.16768 | 1347.79 | 1283.1
0.000322999986 | 0.00205000001 | 3.79999983e-05 | 6.70000009e-05 | 235.3725 | 1483.87 | 1148.64 | 1073.07 | 181.15 | 28.38077 | 1157.45 | 240.77 | 15.96 | 1.328 | 1.334 | 1.96817 | 212.38 | 1146.92 | 50.35 | 23.37 | 2.393426 | 1.16768 | 162.03 | 1140.34 | 45.3 | 4.061142 | 25.82 | 116.73 | 1139.91 | 36.84 | 24.8 | 3.912765 | 1.16768 | 79.89 | 1136.14 | 27.54 | 5.023459 | 24.23 | 52.35 | 1127.64 | 17.51 | 23.25 | 5.000079 | 1.16768 | 1348.56 | 1351.3
0.000376999989 | 0.00202000001 | 0.000118000004 | 7.10000022e-05 | 235.4137 | 1484.13 | 1152.55 | 1081.55 | 185.16 | 28.47249 | 1157.68 | 240.79 | 15.25 | 1.328 | 1.334 | 1.963033 | 212.32 | 1148.12 | 50.57 | 22.69 | 2.397435 | 1.16768 | 161.75 | 1142.17 | 45.19 | 4.071929 | 24.98 | 116.56 | 1142.01 | 36.65 | 24.4 | 4.004257 | 1.16768 | 79.91 | 1138.91 | 27.38 | 5.023852 | 24.06 | 52.53 | 1131.52 | 17.72 | 23.21 | 5.000084 | 1.16768 | 1346.94 | 1331.53
0.000376999989 | 0.00202000001 | 0.000118000004 | 7.10000022e-05 | 234.2019 | 1476.49 | 1149.76 | 1074.55 | 175.25 | 28.29983 | 1160.91 | 240.32 | 15.48 | 1.328 | 1.334 | 2.018051 | 212.02 | 1150.67 | 50.33 | 22.8 | 2.457922 | 1.16768 | 161.69 | 1144.08 | 45.15 | 4.207297 | 25.32 | 116.54 | 1143.67 | 36.05 | 24.57 | 4.16173 | 1.16768 | 80.49 | 1140 | 27.92 | 5.026829 | 24.53 | 52.57 | 1132.06 | 17.73 | 23.57 | 5.000075 | 1.16768 | 1345.64 | 1335.08
0.000376999989 | 0.00202000001 | 0.000118000004 | 7.10000022e-05 | 235.4375 | 1484.28 | 1150.97 | 1077.96 | 185.67 | 28.34816 | 1160.16 | 240.9 | 15.61 | 1.328 | 1.334 | 1.961906 | 212.55 | 1149.94 | 50.52 | 23.6 | 2.394439 | 1.16768 | 162.03 | 1143.78 | 45.32 | 4.065271 | 25.41 | 116.71 | 1143.48 | 36.8 | 25.23 | 4.00609 | 1.16768 | 79.91 | 1140.24 | 27.38 | 5.022954 | 24.13 | 52.53 | 1132.25 | 17.68 | 23.93 | 5.000085 | 1.16768 | 1345.5 | 1333.17
0.000376999989 | 0.00202000001 | 0.000118000004 | 7.10000022e-05 | 234.5588 | 1478.74 | 1153.78 | 1081.75 | 182.24 | 28.41741 | 1159.72 | 240.62 | 15.13 | 1.328 | 1.334 | 1.907782 | 212.2 | 1149.7 | 50.41 | 22.68 | 2.395076 | 1.16768 | 161.79 | 1143.58 | 45.34 | 4.073786 | 25.09 | 116.45 | 1143.38 | 36.18 | 24.19 | 3.981899 | 1.16768 | 80.27 | 1140.03 | 27.65 | 5.025284 | 24.12 | 52.62 | 1132.56 | 17.79 | 23.27 | 5.000083 | 1.16768 | 1344.81 | 1331.33
0.000325000001 | 0.00199000002 | 6.50000002e-05 | 0.000144999998 | 234.2767 | 1586.97 | 1149.28 | 1072.82 | 314.11 | 30.25424 | 1153.31 | 250.95 | 17.37 | 1.328 | 1.334 | 1.914669 | 220.7 | 1141.65 | 52.46 | 25.02 | 2.344854 | 1.16768 | 168.24 | 1135.56 | 47.37 | 3.897443 | 26.82 | 120.87 | 1135.01 | 40.1 | 26.3 | 3.553673 | 1.16768 | 80.77 | 1131.26 | 27.97 | 5.020075 | 24.64 | 52.8 | 1121.48 | 17.93 | 24.16 | 5.000098 | 1.16768 | 1333.09 | 1279.31
0.000325000001 | 0.00199000002 | 6.50000002e-05 | 0.000144999998 | 234.4461 | 1478.03 | 1144.95 | 1065.55 | 189.57 | 28.42886 | 1152.5 | 241.28 | 16.14 | 1.328 | 1.334 | 1.905235 | 212.85 | 1141.32 | 50.13 | 23.71 | 2.388341 | 1.16768 | 162.72 | 1134.33 | 45.49 | 4.184935 | 26.26 | 117.23 | 1133.84 | 37.24 | 25.37 | 3.915531 | 1.16768 | 79.99 | 1129.82 | 27.65 | 5.02178 | 24.8 | 52.34 | 1120.6 | 17.52 | 23.68 | 5.000093 | 1.16768 | 1335.01 | 1279.61
0.000325000001 | 0.00199000002 | 6.50000002e-05 | 0.000144999998 | 234.9646 | 1591.63 | 1147.12 | 1071.77 | 314 | 30.49158 | 1154.64 | 251.33 | 16.67 | 1.328 | 1.334 | 1.857312 | 220.83 | 1142.87 | 52.31 | 24.17 | 2.287488 | 1.16768 | 168.52 | 1136.58 | 48.57 | 3.95023 | 26.79 | 119.95 | 1136.19 | 39.08 | 25.61 | 3.632574 | 1.16768 | 80.87 | 1132.26 | 28.31 | 5.021985 | 25.37 | 52.56 | 1125.75 | 17.73 | 23.13 | 5.000092 | 1.16768 | 1336.89 | 1284.33
0.000337000005 | 0.00209999993 | 6.60000005e-05 | 9.00000014e-05 | 236.6745 | 1594.98 | 1139.16 | 1062.62 | 313.44 | 30.50653 | 1151.19 | 251.5 | 16.74 | 1.328 | 1.334 | 1.916058 | 220.99 | 1139.13 | 52.28 | 24.88 | 2.343109 | 1.16768 | 168.71 | 1132.83 | 48.01 | 3.916072 | 27.41 | 120.7 | 1132.37 | 39.46 | 26.82 | 3.615726 | 1.16768 | 81.24 | 1128.56 | 28.56 | 5.023386 | 26.1 | 52.68 | 1121.98 | 17.81 | 23.58 | 5.000089 | 1.16768 | 1337.69 | 1284.76
0.000337000005 | 0.00209999993 | 6.60000005e-05 | 9.00000014e-05 | 235.7708 | 1588.89 | 1143.73 | 1068.81 | 307.92 | 30.457 | 1153.97 | 250.91 | 16.28 | 1.328 | 1.334 | 1.861455 | 220.45 | 1142.22 | 52.23 | 24.12 | 2.343933 | 1.16768 | 168.22 | 1136.02 | 48.48 | 3.954644 | 26.96 | 119.74 | 1135.71 | 38.89 | 26.09 | 3.702672 | 1.16768 | 80.85 | 1132.04 | 28.29 | 5.020419 | 25.55 | 52.56 | 1125.65 | 17.7 | 23.29 | 5.000094 | 1.16768 | 1338.09 | 1286.19
0.000325000001 | 0.00199000002 | 6.50000002e-05 | 0.000144999998 | 235.2297 | 1482.97 | 1146.58 | 1070.71 | 198.26 | 28.51913 | 1158.61 | 241.5 | 15.37 | 1.328 | 1.334 | 1.968579 | 212.98 | 1148.05 | 52.33 | 23.71 | 2.361098 | 1.16768 | 160.65 | 1141.44 | 45.25 | 4.149407 | 26.02 | 115.4 | 1140.98 | 36.14 | 25.37 | 3.961003 | 1.16768 | 79.26 | 1137.07 | 27.12 | 5.022814 | 25.09 | 52.14 | 1131.17 | 17.31 | 22.72 | 5.000103 | 1.16768 | 1340.26 | 1285.55
0.000325000001 | 0.00199000002 | 6.50000002e-05 | 0.000144999998 | 234.4747 | 1478.21 | 1148.32 | 1073.47 | 189.24 | 28.43077 | 1156.75 | 241.04 | 15.56 | 1.328 | 1.334 | 1.968257 | 212.6 | 1146.51 | 50.87 | 23.73 | 2.400649 | 1.16768 | 161.73 | 1140.17 | 45.27 | 4.225048 | 25.76 | 116.46 | 1139.95 | 37.08 | 25.95 | 3.944578 | 1.16768 | 79.38 | 1136.6 | 27.13 | 5.020405 | 24.83 | 52.25 | 1130.91 | 17.4 | 23.06 | 5.0001 | 1.16768 | 1339.66 | 1245.08
0.000325000001 | 0.00199000002 | 6.50000002e-05 | 0.000144999998 | 235.1631 | 1482.55 | 1155.61 | 1079.52 | 190.77 | 28.53658 | 1159.05 | 241.37 | 15.41 | 1.328 | 1.334 | 1.968371 | 212.84 | 1148.45 | 51.69 | 23.39 | 2.353069 | 1.16768 | 161.15 | 1141.93 | 45.43 | 4.275059 | 25.41 | 115.72 | 1141.57 | 36.36 | 25.04 | 3.952431 | 1.16768 | 79.36 | 1137.87 | 27.33 | 5.021787 | 24.61 | 52.03 | 1132.01 | 17.22 | 22.36 | 5.000097 | 1.16768 | 1338.13 | 1245.21
0.000236000007 | 0.00199000002 | 7.6999997e-05 | 7.9999998e-05 | 237.5604 | 1446.02 | 1157.82 | 1077.75 | 177.81 | 28.59454 | 1167.05 | 241.35 | 13.03 | 1.328 | 1.334 | 1.961296 | 212.75 | 1155.94 | 45.18 | 19.05 | 2.370512 | 1.16768 | 167.57 | 1147.79 | 41.61 | 4.037873 | 21.21 | 125.96 | 1147.34 | 32.31 | 20.93 | 4.400982 | 1.16768 | 93.65 | 1142.89 | 26.34 | 5.087714 | 20.25 | 67.31 | 1137.97 | 18.32 | 19.09 | 5.000078 | 1.16768 | 1305.63 | 1244.13
0.000236000007 | 0.00199000002 | 7.6999997e-05 | 7.9999998e-05 | 237.3189 | 1444.55 | 1166.29 | 1080.48 | 188.02 | 28.53915 | 1176.17 | 242.03 | 13.17 | 1.328 | 1.334 | 1.959758 | 213.49 | 1164.06 | 45.52 | 19.71 | 2.30888 | 1.16768 | 167.97 | 1155.06 | 41.95 | 3.902171 | 21.42 | 126.02 | 1154.18 | 32.35 | 21.33 | 4.563156 | 1.16768 | 93.67 | 1149.14 | 26.41 | 5.085236 | 20.14 | 67.26 | 1143.25 | 18.3 | 18.6 | 5.000079 | 1.16768 | 1295.58 | 1243.91
0.000236000007 | 0.00199000002 | 7.6999997e-05 | 7.9999998e-05 | 237.7658 | 1447.27 | 1190.53 | 1107.33 | 191.65 | 28.6865 | 1200.77 | 242.26 | 11.8 | 1.328 | 1.334 | 2.018823 | 213.58 | 1188.82 | 46.04 | 17.69 | 2.317344 | 1.16768 | 167.54 | 1179.81 | 42.18 | 3.79908 | 19.31 | 125.36 | 1178.54 | 32.33 | 19.05 | 4.314657 | 1.16768 | 93.03 | 1172.91 | 26.11 | 5.086166 | 18.18 | 66.92 | 1166.54 | 17.96 | 16.77 | 5.000079 | 1.16768 | 1295.7 | 1244.27
0.000236000007 | 0.00199000002 | 7.6999997e-05 | 7.9999998e-05 | 236.1591 | 1437.49 | 1183.36 | 1100.58 | 182.54 | 28.629 | 1190.36 | 241.58 | 12.33 | 1.328 | 1.334 | 1.959837 | 212.95 | 1178.54 | 45.95 | 17.95 | 2.318482 | 1.16768 | 167 | 1169.72 | 41.88 | 3.936766 | 19.79 | 125.12 | 1168.74 | 32.04 | 19.27 | 4.438092 | 1.16768 | 93.08 | 1163.48 | 26.19 | 5.085785 | 18.69 | 66.89 | 1157.42 | 17.92 | 16.97 | 5.000084 | 1.16768 | 1293.11 | 1309.48
0.000236000007 | 0.00199000002 | 7.6999997e-05 | 7.9999998e-05 | 237.3009 | 1444.44 | 1188.9 | 1100.87 | 65.56 | 27.81679 | 1190.53 | 235.55 | 12.64 | 1.328 | 1.334 | 2.084682 | 207.73 | 1178.17 | 44.91 | 20.25 | 2.445464 | 1.16768 | 162.82 | 1168.81 | 39.58 | 4.223661 | 21.8 | 123.24 | 1167.86 | 30.86 | 21.88 | 4.648433 | 1.16768 | 92.38 | 1162.52 | 25.6 | 5.085965 | 20.98 | 66.78 | 1156.89 | 17.8 | 19.25 | 5.000083 | 1.16768 | 1407.71 | 1311.3
0.000254999992 | 0.00203000009 | 5.19999994e-05 | 6.70000009e-05 | 237.0659 | 1443.01 | 1196.12 | 1112.7 | 56.32 | 27.98207 | 1201.47 | 235.23 | 11.57 | 1.328 | 1.334 | 2.082725 | 207.25 | 1189.66 | 44.67 | 18.71 | 2.445176 | 1.16768 | 162.58 | 1180.57 | 39.78 | 4.243565 | 20.51 | 122.8 | 1179.65 | 31.02 | 20.62 | 4.848791 | 1.16768 | 91.78 | 1174.65 | 25.26 | 5.085636 | 19.62 | 66.52 | 1169.01 | 17.54 | 18.25 | 5.000081 | 1.16768 | 1413.72 | 1310.12
0.000254999992 | 0.00203000009 | 5.19999994e-05 | 6.70000009e-05 | 238.0664 | 1449.1 | 1209.96 | 1118.98 | 62.89 | 27.85244 | 1209.29 | 235.44 | 11.81 | 1.328 | 1.334 | 2.080076 | 207.58 | 1196.33 | 43.88 | 19.26 | 2.430669 | 1.16768 | 163.7 | 1186.27 | 40.37 | 4.217702 | 21.35 | 123.33 | 1185.04 | 31.45 | 21.33 | 4.8475 | 1.16768 | 91.88 | 1179.4 | 25.29 | 5.08779 | 20.17 | 66.59 | 1172.98 | 17.6 | 18.79 | 5.000089 | 1.16768 | 1414.66 | 1311.12
9.99999975e-06 | 0.00291000004 | 9.99999975e-05 | 0.00057199999 | 228.8098 | 1838.65 | 1218 | 1126.35 | 114.21 | 27.46162 | 1233.09 | 230.8 | 17.45 | 1.328 | 1.334 | 1.991817 | 203.34 | 1220.3 | 43.33 | 25.5 | 2.389705 | 1.16768 | 160.01 | 1209.99 | 40.57 | 3.327416 | 29.08 | 119.44 | 1208.84 | 34.32 | 30.1 | 3.809108 | 1.16768 | 85.12 | 1202.36 | 26.56 | 4.974454 | 28.81 | 58.56 | 1195.45 | 19.67 | 28.75 | 5.000071 | 1.16768 | 1763.15 | 1303.83
9.99999975e-06 | 0.00291000004 | 9.99999975e-05 | 0.00057199999 | 229.0768 | 1834.66 | 1217.05 | 1128.85 | 119.58 | 27.4688 | 1237.45 | 230.94 | 15.5 | 1.328 | 1.334 | 1.992249 | 203.47 | 1224.98 | 46.95 | 25.06 | 2.443232 | 1.16768 | 156.52 | 1215.21 | 42.03 | 3.638009 | 27.88 | 114.49 | 1214.3 | 30.9 | 26.81 | 4.688288 | 1.16768 | 83.59 | 1207.92 | 25.72 | 5.055911 | 26.36 | 57.87 | 1201.67 | 19.01 | 26.18 | 5.000065 | 1.16768 | 1752.88 | 1295.97
1.20000004e-05 | 0.0030100001 | 6.80000012e-05 | 0.000514000014 | 228.299 | 1828.43 | 1223.5 | 1138.52 | 166.15 | 27.53892 | 1239.98 | 232.69 | 15.28 | 1.328 | 1.334 | 2.020946 | 205.16 | 1227.86 | 48.36 | 23.92 | 2.350539 | 1.16768 | 156.8 | 1218.44 | 42.34 | 3.454211 | 26.62 | 114.46 | 1217.3 | 31 | 24.86 | 4.640902 | 1.16768 | 83.46 | 1210.86 | 25.69 | 5.048589 | 25.11 | 57.77 | 1204.22 | 18.94 | 24.31 | 5.000068 | 1.16768 | 1708.09 | 1284.97
1.20000004e-05 | 0.0030100001 | 6.80000012e-05 | 0.000514000014 | 229.3578 | 1836.91 | 1222.1 | 1137.14 | 179.5 | 27.5073 | 1237.73 | 233.18 | 15.2 | 1.328 | 1.334 | 1.949937 | 205.68 | 1225.58 | 49.07 | 24.13 | 2.358314 | 1.16768 | 156.61 | 1216.25 | 42.1 | 3.590774 | 26.69 | 114.51 | 1215.2 | 30.87 | 25.01 | 4.638804 | 1.16768 | 83.64 | 1208.94 | 25.73 | 5.053067 | 25.28 | 57.91 | 1202.49 | 19.07 | 24.67 | 5.000065 | 1.16768 | 1707.37 | 1277.47
1.20000004e-05 | 0.0030100001 | 6.80000012e-05 | 0.000514000014 | 227.8182 | 1824.58 | 1218.82 | 1128.72 | 154.56 | 27.15682 | 1236.2 | 232.24 | 16.6 | 1.328 | 1.334 | 1.959516 | 205.09 | 1223.39 | 44.5 | 24.72 | 2.434578 | 1.16768 | 160.59 | 1213.32 | 43.2 | 3.613324 | 28.87 | 117.39 | 1212.54 | 32.36 | 27.88 | 4.532725 | 1.16768 | 85.03 | 1206.35 | 26.78 | 5.056811 | 27.3 | 58.25 | 1199.95 | 19.32 | 26.58 | 5.000066 | 1.16768 | 1708.52 | 1261.98
9.99999975e-06 | 0.00291000004 | 9.99999975e-05 | 0.00057199999 | 227.8969 | 1825.21 | 1218.11 | 1132.54 | 199.98 | 27.57371 | 1236.71 | 234.39 | 15.25 | 1.328 | 1.334 | 2.02585 | 206.82 | 1224.65 | 47.84 | 23.93 | 2.335594 | 1.16768 | 158.98 | 1215.2 | 42.9 | 3.558411 | 26.07 | 116.08 | 1214.08 | 31.52 | 25.37 | 4.607301 | 1.16768 | 84.56 | 1207.82 | 26.32 | 5.05214 | 24.71 | 58.24 | 1201.19 | 19.39 | 24.76 | 5.000064 | 1.16768 | 1669.55 | 1249.75
1.20000004e-05 | 0.00300000003 | 4.80000017e-05 | 0.000530000019 | 229.7161 | 1839.78 | 1220.91 | 1136.63 | 227.83 | 27.77929 | 1235.58 | 235.77 | 15.25 | 1.328 | 1.334 | 1.946324 | 207.99 | 1223.76 | 50.35 | 23.98 | 2.301454 | 1.16768 | 157.64 | 1214.57 | 42.77 | 3.492479 | 26.26 | 114.87 | 1213.45 | 31.17 | 24.53 | 4.524196 | 1.16768 | 83.7 | 1207.13 | 25.78 | 5.049284 | 24.65 | 57.92 | 1200.34 | 19.05 | 24.12 | 5.000066 | 1.16768 | 1666.77 | 1246.14
1.10000001e-05 | 0.00316999992 | 9.89999971e-05 | 0.000561000023 | 230.7088 | 1847.73 | 1220.42 | 1128.79 | 229.45 | 27.62214 | 1236.66 | 236.31 | 16.47 | 1.328 | 1.334 | 1.947619 | 208.69 | 1223.82 | 47.38 | 24.87 | 2.391845 | 1.16768 | 161.31 | 1213.78 | 43.82 | 3.543967 | 28.19 | 117.49 | 1212.65 | 32.51 | 27.12 | 4.632195 | 1.16768 | 84.98 | 1206.16 | 26.69 | 5.05245 | 26.12 | 58.29 | 1198.83 | 19.38 | 25.81 | 5.000064 | 1.16768 | 1666.36 | 1246.37
1.20000004e-05 | 0.00301999995 | 4.09999993e-05 | 0.000494999986 | 230.1918 | 1843.59 | 1217.79 | 1129.52 | 223.53 | 27.83553 | 1235.02 | 235.95 | 15.03 | 1.328 | 1.334 | 2.027247 | 208.11 | 1222.64 | 50.49 | 25.16 | 2.304062 | 1.16768 | 157.62 | 1213 | 42.63 | 3.622992 | 26.75 | 114.99 | 1211.69 | 31.09 | 25.7 | 4.688763 | 1.16768 | 83.9 | 1205.06 | 26.07 | 5.055071 | 25.19 | 57.83 | 1197.93 | 18.94 | 25 | 5.000064 | 1.16768 | 1669.11 | 1531.42
1.20000004e-05 | 0.00300000003 | 4.80000017e-05 | 0.000530000019 | 230.3929 | 1845.2 | 1219.76 | 1133.3 | 226.28 | 28.04887 | 1233.79 | 236.05 | 14.5 | 1.328 | 1.334 | 2.02176 | 208.01 | 1221.67 | 50.17 | 24.45 | 2.36948 | 1.16768 | 157.84 | 1212.4 | 42.97 | 3.49746 | 26.7 | 114.87 | 1211.21 | 31.09 | 24.98 | 4.696485 | 1.16768 | 83.78 | 1204.76 | 25.88 | 5.051796 | 24.94 | 57.9 | 1197.92 | 19.03 | 24.42 | 5.000066 | 1.16768 | 1668.31 | 1536.35
0.000520000001 | 0.0039400002 | 7.10000022e-05 | 0.000138999996 | 235.4534 | 1484.38 | 1183.04 | 1103.32 | 116.04 | 27.88301 | 1201.34 | 237.43 | 13.86 | 1.328 | 1.334 | 2.101009 | 209.55 | 1192.48 | 45.82 | 20.75 | 2.363614 | 1.16768 | 163.73 | 1185.74 | 41.98 | 4.174351 | 22.84 | 121.75 | 1185.51 | 33.74 | 22.99 | 4.824342 | 1.16768 | 88.01 | 1183.3 | 26.93 | 5.070786 | 21.72 | 61.08 | 1178.4 | 18.11 | 19.97 | 5.000089 | 1.16768 | 1403.65 | 1535.34
0.000636000012 | 0.00630000001 | 9.10000017e-05 | 0.000207999998 | 234.1144 | 1374.15 | 1164.18 | 1077.57 | 166.19 | 28.25711 | 1185.33 | 240.73 | 14.74 | 1.328 | 1.334 | 1.938473 | 212.47 | 1175.21 | 42.78 | 20.37 | 2.359871 | 1.16768 | 169.69 | 1167.61 | 41.05 | 3.739735 | 22.73 | 128.64 | 1166.84 | 32.61 | 23.55 | 4.678053 | 1.16768 | 96.03 | 1164.5 | 29.39 | 5.066935 | 23.38 | 66.64 | 1160.65 | 23.71 | 24.56 | 5.000067 | 1.16768 | 1248.41 | 1479.36
0.000661999977 | 0.00620999979 | 4.09999993e-05 | 0.000178000002 | 228.179 | 1114.41 | 1181.47 | 1103.32 | 38.83 | 27.21507 | 1198.28 | 229.19 | 10.08 | 1.328 | 1.334 | 2.071473 | 201.97 | 1189.19 | 40.18 | 15.67 | 2.418758 | 1.16768 | 161.79 | 1182.08 | 38.7 | 4.133306 | 17.56 | 123.09 | 1181.79 | 30.26 | 17.8 | 4.786417 | 1.16768 | 92.83 | 1179.69 | 27.8 | 5.07934 | 18.19 | 65.03 | 1176.73 | 22.12 | 18.98 | 5.000023 | 1.16768 | 1096.68 | 1552.08
0.000254999992 | 0.00203000009 | 5.19999994e-05 | 6.70000009e-05 | 237.3124 | 1444.51 | 1165.63 | 1091.89 | 146.58 | 28.39176 | 1189.26 | 239.15 | 11.6 | 1.328 | 1.334 | 2.023846 | 210.75 | 1178.72 | 43.25 | 17.74 | 2.817412 | 1.16768 | 167.5 | 1171.18 | 41.3 | 3.986884 | 20.33 | 126.2 | 1170.86 | 32.21 | 20.25 | 4.808797 | 1.16768 | 93.99 | 1166.89 | 26.4 | 5.081839 | 19.76 | 67.59 | 1162.63 | 18.59 | 18.09 | 5.000081 | 1.16768 | 1332.91 | 1564.67
0.000254999992 | 0.00203000009 | 5.19999994e-05 | 6.70000009e-05 | 237.7494 | 1447.17 | 1157.91 | 1071.02 | 165.4 | 28.21935 | 1178.98 | 240.3 | 13.37 | 1.328 | 1.334 | 2.020818 | 212.08 | 1166.51 | 44.12 | 20.33 | 2.74834 | 1.16768 | 167.96 | 1157.61 | 41.66 | 4.003168 | 22.63 | 126.3 | 1156.87 | 32.34 | 22.81 | 4.838558 | 1.16768 | 93.96 | 1152.06 | 26.51 | 5.079284 | 21.48 | 67.45 | 1146.51 | 18.44 | 20 | 5.00008 | 1.16768 | 1318.28 | 1552.96
0.000254999992 | 0.00203000009 | 5.19999994e-05 | 6.70000009e-05 | 236.9854 | 1442.52 | 1178.03 | 1099.29 | 156.85 | 28.34323 | 1195.42 | 240.03 | 11.46 | 1.328 | 1.334 | 2.021023 | 211.68 | 1184.18 | 43.32 | 17.87 | 2.73812 | 1.16768 | 168.36 | 1176.03 | 41.66 | 3.977074 | 19.97 | 126.7 | 1175.33 | 32.86 | 20.23 | 4.839315 | 1.16768 | 93.84 | 1170.93 | 26.32 | 5.08286 | 19.19 | 67.52 | 1165.91 | 18.51 | 18.04 | 5.000081 | 1.16768 | 1319.89 | 1552.37
0.000246999989 | 0.00200999994 | 5.09999991e-05 | 6.90000015e-05 | 236.8622 | 1441.77 | 1156.47 | 1084.52 | 160.92 | 28.60381 | 1179.11 | 240.47 | 11.85 | 1.328 | 1.334 | 2.024087 | 211.86 | 1169.06 | 43.51 | 18.15 | 2.811871 | 1.16768 | 168.35 | 1162.03 | 41.99 | 4.002209 | 20.74 | 126.36 | 1162.02 | 32.59 | 20.19 | 4.854543 | 1.16768 | 93.77 | 1158.39 | 26.16 | 5.080067 | 19.74 | 67.61 | 1154.4 | 18.6 | 18.12 | 5.000081 | 1.16768 | 1313.52 | 1551.82
0.000246999989 | 0.00200999994 | 5.09999991e-05 | 6.90000015e-05 | 236.9706 | 1442.43 | 1145.74 | 1059.73 | 161.58 | 28.37021 | 1167.95 | 240.51 | 13.52 | 1.328 | 1.334 | 2.022379 | 212.14 | 1155.76 | 43.93 | 20.9 | 2.745399 | 1.16768 | 168.21 | 1147.18 | 41.73 | 3.997007 | 22.5 | 126.48 | 1146.52 | 32.55 | 22.85 | 4.673663 | 1.16768 | 93.93 | 1141.67 | 26.4 | 5.078758 | 21.39 | 67.53 | 1136.22 | 18.51 | 20.02 | 5.000082 | 1.16768 | 1313.08 | 1551.32
0.000246999989 | 0.00200999994 | 5.09999991e-05 | 6.90000015e-05 | 238.0171 | 1448.8 | 1162.82 | 1084.06 | 168.3 | 28.49695 | 1186.22 | 240.95 | 11.69 | 1.328 | 1.334 | 2.019545 | 212.46 | 1174.97 | 43.9 | 18.33 | 2.742863 | 1.16768 | 168.56 | 1166.89 | 41.95 | 3.856285 | 20.17 | 126.61 | 1166.12 | 32.6 | 20.47 | 4.851431 | 1.16768 | 94.01 | 1161.68 | 26.45 | 5.083539 | 19.31 | 67.56 | 1156.51 | 18.55 | 18.18 | 5.000079 | 1.16768 | 1312.15 | 1609.05
0.000246999989 | 0.00200999994 | 5.09999991e-05 | 6.90000015e-05 | 237.1152 | 1443.31 | 1150.67 | 1079.89 | 162.49 | 28.52484 | 1167.99 | 240.59 | 12.13 | 1.328 | 1.334 | 1.962528 | 212.06 | 1158.17 | 43.16 | 18.39 | 2.802082 | 1.16768 | 168.9 | 1151.49 | 41.66 | 3.819515 | 20.65 | 127.24 | 1151.52 | 32.68 | 20.57 | 4.809157 | 1.16768 | 94.56 | 1148.31 | 26.66 | 5.081799 | 19.96 | 67.9 | 1144.87 | 18.92 | 18.46 | 5.000076 | 1.16768 | 1311.41 | 1921.2
0.000246999989 | 0.00200999994 | 5.09999991e-05 | 6.90000015e-05 | 236.0523 | 1436.84 | 1142.98 | 1059.66 | 156.61 | 28.32681 | 1160.37 | 240.16 | 13.8 | 1.328 | 1.334 | 2.022292 | 211.83 | 1148.71 | 43.8 | 20.85 | 2.816699 | 1.16768 | 168.03 | 1140.77 | 41.74 | 3.855394 | 22.47 | 126.29 | 1140.33 | 32.46 | 22.79 | 4.672552 | 1.16768 | 93.83 | 1136.02 | 26.3 | 5.080877 | 21.2 | 67.53 | 1131.07 | 18.48 | 20.05 | 5.000083 | 1.16768 | 1312.56 | 1919.75
0.000246999989 | 0.00200999994 | 5.09999991e-05 | 6.90000015e-05 | 237.36 | 1444.8 | 1150.13 | 1074.11 | 165.89 | 28.44668 | 1173.06 | 240.76 | 12.05 | 1.328 | 1.334 | 1.956421 | 212.31 | 1162.27 | 43.46 | 18.59 | 2.805153 | 1.16768 | 168.85 | 1154.79 | 41.87 | 3.977708 | 20.5 | 126.98 | 1154.46 | 32.63 | 21.01 | 4.825854 | 1.16768 | 94.35 | 1150.57 | 26.51 | 5.081503 | 19.63 | 67.84 | 1146.01 | 18.84 | 18.89 | 5.00008 | 1.16768 | 1311.15 | 1917.44
0.000246999989 | 0.00200999994 | 5.09999991e-05 | 6.90000015e-05 | 236.8934 | 1441.96 | 1144.52 | 1071.37 | 161.99 | 28.4368 | 1158.06 | 240.51 | 12.53 | 1.328 | 1.334 | 1.960341 | 212.08 | 1147.98 | 42.92 | 18.86 | 2.796299 | 1.16768 | 169.16 | 1141.18 | 41.68 | 3.809046 | 21.1 | 127.48 | 1141.2 | 32.72 | 21.19 | 4.79554 | 1.16768 | 94.76 | 1138.04 | 26.69 | 5.082964 | 20.4 | 68.07 | 1134.54 | 19.05 | 19.15 | 5.000078 | 1.16768 | 1311.2 | 1915.11
0.000246999989 | 0.00200999994 | 5.09999991e-05 | 6.90000015e-05 | 237.6278 | 1446.43 | 1140.86 | 1057.3 | 174.3 | 28.35035 | 1153.88 | 241.36 | 13.55 | 1.328 | 1.334 | 2.014054 | 213.01 | 1142.35 | 43.74 | 20.66 | 2.80214 | 1.16768 | 169.27 | 1134.5 | 41.96 | 3.830785 | 22.26 | 127.31 | 1134.05 | 32.65 | 22.7 | 4.821963 | 1.16768 | 94.66 | 1129.94 | 26.72 | 5.079925 | 21.15 | 67.94 | 1125.1 | 18.92 | 20.37 | 5.000081 | 1.16768 | 1303.82 | 1860.85
0.000236000007 | 0.00199000002 | 7.6999997e-05 | 7.9999998e-05 | 237.1234 | 1443.36 | 1142.35 | 1066.28 | 177.22 | 28.53726 | 1161.51 | 241.6 | 12.4 | 1.328 | 1.334 | 2.018133 | 213.06 | 1151.01 | 43.92 | 19.06 | 2.736697 | 1.16768 | 169.14 | 1143.71 | 41.96 | 3.840758 | 20.88 | 127.18 | 1143.42 | 32.68 | 21.27 | 4.83738 | 1.16768 | 94.5 | 1139.76 | 26.62 | 5.083445 | 19.9 | 67.88 | 1135.46 | 18.84 | 19.1 | 5.000079 | 1.16768 | 1299.19 | 1859.94
0.000236000007 | 0.00199000002 | 7.6999997e-05 | 7.9999998e-05 | 237.8381 | 1447.71 | 1146.28 | 1070.76 | 181.99 | 28.6067 | 1155.14 | 241.8 | 12.7 | 1.328 | 1.334 | 1.958662 | 213.2 | 1144.69 | 43.91 | 19.18 | 2.80511 | 1.16768 | 169.29 | 1137.8 | 42.05 | 3.842685 | 21.38 | 127.24 | 1137.8 | 32.73 | 21.36 | 4.841576 | 1.16768 | 94.51 | 1134.5 | 26.58 | 5.081555 | 20.42 | 67.93 | 1130.67 | 18.92 | 19.1 | 5.000079 | 1.16768 | 1300.44 | 1854.72
0.000236000007 | 0.00199000002 | 7.6999997e-05 | 7.9999998e-05 | 236.8359 | 1441.61 | 1142.29 | 1058.95 | 174.31 | 28.28787 | 1152.63 | 241.36 | 13.86 | 1.328 | 1.334 | 2.013038 | 213.07 | 1141.18 | 43.87 | 21.06 | 2.803814 | 1.16768 | 169.2 | 1133.49 | 41.94 | 3.975344 | 22.96 | 127.26 | 1133.32 | 32.58 | 23.37 | 4.64946 | 1.16768 | 94.68 | 1129.32 | 26.68 | 5.079344 | 21.83 | 68 | 1124.72 | 18.95 | 20.71 | 5.000082 | 1.16768 | 1299.88 | 1856.8
0.000236000007 | 0.00199000002 | 7.6999997e-05 | 7.9999998e-05 | 237.59 | 1446.2 | 1140.89 | 1065.19 | 181.33 | 28.50646 | 1156.22 | 241.72 | 12.76 | 1.328 | 1.334 | 2.018181 | 213.21 | 1145.89 | 44.06 | 19.67 | 2.73807 | 1.16768 | 169.15 | 1138.81 | 41.83 | 3.836323 | 21.57 | 127.32 | 1138.72 | 32.85 | 22 | 4.671023 | 1.16768 | 94.47 | 1135.36 | 26.43 | 5.079757 | 20.67 | 68.04 | 1131.32 | 19.04 | 19.71 | 5.000084 | 1.16768 | 1301.08 | 1855.31
0.000254999992 | 0.00203000009 | 5.19999994e-05 | 6.70000009e-05 | 236.5649 | 1439.96 | 1145.35 | 1069.11 | 172.68 | 28.52817 | 1154.88 | 241.2 | 13.07 | 1.328 | 1.334 | 1.960873 | 212.67 | 1144.49 | 43.92 | 19.53 | 2.811118 | 1.16768 | 168.75 | 1137.53 | 41.77 | 3.985621 | 21.98 | 126.98 | 1137.67 | 32.58 | 21.65 | 4.832638 | 1.16768 | 94.4 | 1134.3 | 26.49 | 5.080458 | 21.12 | 67.91 | 1130.63 | 18.9 | 19.52 | 5.00008 | 1.16768 | 1300.92 | 1843.23
0.000281999994 | 0.00193999999 | 4.99999987e-05 | 6.19999992e-05 | 237.2631 | 1444.21 | 1143.04 | 1059.04 | 178.1 | 28.37728 | 1153.53 | 241.58 | 14.04 | 1.328 | 1.334 | 1.960367 | 213.2 | 1141.87 | 44.27 | 21.18 | 2.740668 | 1.16768 | 168.93 | 1134.01 | 41.88 | 3.989134 | 23.09 | 127.05 | 1133.8 | 32.68 | 23.38 | 4.845271 | 1.16768 | 94.37 | 1129.93 | 26.53 | 5.079058 | 21.9 | 67.84 | 1125.36 | 18.8 | 20.69 | 5.000082 | 1.16768 | 1300.6 | 1842.12
0.000281999994 | 0.00193999999 | 4.99999987e-05 | 6.19999992e-05 | 236.8951 | 1441.97 | 1141.7 | 1065.05 | 174.96 | 28.55201 | 1154.56 | 241.35 | 12.97 | 1.328 | 1.334 | 2.020085 | 212.8 | 1143.97 | 43.92 | 19.66 | 2.809898 | 1.16768 | 168.88 | 1136.92 | 41.83 | 3.842191 | 21.82 | 127.05 | 1136.87 | 32.67 | 21.98 | 4.837473 | 1.16768 | 94.38 | 1133.52 | 26.46 | 5.080012 | 20.87 | 67.92 | 1129.52 | 18.93 | 19.72 | 5.00008 | 1.16768 | 1301.17 | 1840.92
0.000230000005 | 0.00202000001 | 3.70000016e-05 | 6.39999998e-05 | 236.8228 | 1441.53 | 1144.75 | 1067.75 | 174.47 | 28.47073 | 1155.49 | 241.33 | 13.15 | 1.328 | 1.334 | 2.014694 | 212.86 | 1145.06 | 43.76 | 19.55 | 2.735218 | 1.16768 | 169.1 | 1137.87 | 41.78 | 3.97207 | 21.94 | 127.32 | 1137.89 | 32.74 | 21.6 | 4.825931 | 1.16768 | 94.58 | 1134.4 | 26.63 | 5.081443 | 21.11 | 67.95 | 1130.5 | 18.93 | 19.45 | 5.00008 | 1.16768 | 1300.37 | 1838.49
0.000230000005 | 0.00202000001 | 3.70000016e-05 | 6.39999998e-05 | 237.4996 | 1445.65 | 1143.29 | 1059.85 | 179.32 | 28.45167 | 1153.8 | 241.67 | 14 | 1.328 | 1.334 | 2.013809 | 213.22 | 1142.34 | 44.26 | 21.03 | 2.741192 | 1.16768 | 168.96 | 1134.54 | 41.84 | 3.988671 | 22.59 | 127.12 | 1134.26 | 32.58 | 22.91 | 4.665328 | 1.16768 | 94.54 | 1130.16 | 26.66 | 5.080469 | 21.32 | 67.88 | 1125.5 | 18.86 | 20.13 | 5.000081 | 1.16768 | 1300.84 | 1839.4
0.000230000005 | 0.00202000001 | 3.70000016e-05 | 6.39999998e-05 | 236.8984 | 1441.99 | 1142.63 | 1065.96 | 174.91 | 28.50519 | 1154.77 | 241.37 | 13 | 1.328 | 1.334 | 1.956299 | 212.87 | 1144.22 | 43.95 | 19.52 | 2.739234 | 1.16768 | 168.92 | 1137.04 | 41.75 | 3.836456 | 21.37 | 127.17 | 1136.88 | 32.67 | 21.57 | 4.830654 | 1.16768 | 94.5 | 1133.37 | 26.61 | 5.081793 | 20.39 | 67.89 | 1129.43 | 18.88 | 19.24 | 5.000079 | 1.16768 | 1300.95 | 1837.24
0.000230000005 | 0.00202000001 | 3.70000016e-05 | 6.39999998e-05 | 236.6815 | 1440.67 | 1143.59 | 1064.9 | 174.19 | 28.4137 | 1154.63 | 241.24 | 13.4 | 1.328 | 1.334 | 1.957576 | 212.82 | 1143.79 | 43.97 | 19.75 | 2.739893 | 1.16768 | 168.85 | 1136.41 | 41.73 | 3.837242 | 22.06 | 127.12 | 1136.25 | 32.71 | 21.62 | 4.66221 | 1.16768 | 94.41 | 1132.49 | 26.53 | 5.078042 | 20.89 | 67.88 | 1128.35 | 18.89 | 19.17 | 5.00008 | 1.16768 | 1301.64 | 1836.82
0.000230000005 | 0.00202000001 | 3.70000016e-05 | 6.39999998e-05 | 235.8371 | 1435.53 | 1144.92 | 1060.8 | 167.91 | 28.1742 | 1154.24 | 240.81 | 14.31 | 1.328 | 1.334 | 1.955863 | 212.64 | 1142.53 | 43.85 | 21.18 | 2.737193 | 1.16768 | 168.79 | 1134.66 | 41.67 | 3.972019 | 23.07 | 127.12 | 1134.45 | 32.71 | 23.32 | 4.653449 | 1.16768 | 94.41 | 1130.39 | 26.51 | 5.076903 | 21.87 | 67.9 | 1125.81 | 18.88 | 20.68 | 5.000082 | 1.16768 | 1301.78 | 1827.67
0.000230000005 | 0.00202000001 | 3.70000016e-05 | 6.39999998e-05 | 237.1086 | 1443.27 | 1144.17 | 1066.75 | 175.36 | 28.41415 | 1154.57 | 241.36 | 13.1 | 1.328 | 1.334 | 1.961265 | 212.94 | 1143.97 | 43.85 | 19.78 | 2.736261 | 1.16768 | 169.09 | 1136.78 | 41.79 | 3.831036 | 21.74 | 127.3 | 1136.66 | 32.73 | 21.96 | 4.657069 | 1.16768 | 94.57 | 1133.14 | 26.57 | 5.081481 | 20.89 | 68 | 1129.09 | 18.99 | 19.73 | 5.000081 | 1.16768 | 1302.17 | 1777.16
0.000230000005 | 0.00202000001 | 3.70000016e-05 | 6.39999998e-05 | 236.1311 | 1437.32 | 1145.16 | 1067.61 | 226.06 | 29.06565 | 1153.67 | 245.39 | 13.22 | 1.328 | 1.334 | 1.904298 | 216.32 | 1143.08 | 45.44 | 19.62 | 2.669418 | 1.16768 | 170.88 | 1136.04 | 42.93 | 3.737744 | 21.83 | 127.95 | 1136.01 | 33.22 | 21.63 | 4.739319 | 1.16768 | 94.73 | 1132.63 | 26.77 | 5.081938 | 20.76 | 67.96 | 1128.62 | 18.97 | 19.08 | 5.000077 | 1.16768 | 1250.93 | 1778.5
0.000230000005 | 0.00202000001 | 3.70000016e-05 | 6.39999998e-05 | 236.2297 | 1437.92 | 1146.76 | 1063.11 | 230.78 | 28.95525 | 1153.95 | 245.85 | 14.02 | 1.328 | 1.334 | 1.959787 | 216.89 | 1142.58 | 45.81 | 20.9 | 2.670449 | 1.16768 | 171.08 | 1134.99 | 43.17 | 3.881345 | 22.47 | 127.91 | 1134.78 | 33.21 | 22.54 | 4.589951 | 1.16768 | 94.7 | 1130.72 | 26.74 | 5.08121 | 21.04 | 67.96 | 1125.77 | 18.94 | 19.92 | 5.000081 | 1.16768 | 1247.2 | 1767.81
0.000230000005 | 0.00202000001 | 3.70000016e-05 | 6.39999998e-05 | 237.4274 | 1445.21 | 1150.59 | 1072.84 | 239.42 | 29.28019 | 1155.08 | 246.62 | 13.13 | 1.328 | 1.334 | 1.95805 | 217.34 | 1143.19 | 45.81 | 19.64 | 2.668199 | 1.16768 | 171.53 | 1136.35 | 43.32 | 3.882062 | 21.53 | 128.21 | 1136.42 | 33.35 | 21.62 | 4.597524 | 1.16768 | 94.86 | 1133.02 | 26.86 | 5.082397 | 20.36 | 68 | 1128.85 | 19.01 | 19.21 | 5.000077 | 1.16768 | 1246.59 | 1768.35
0.000230000005 | 0.00202000001 | 3.70000016e-05 | 6.39999998e-05 | 237.2171 | 1443.93 | 1148.45 | 1069.88 | 238.1 | 29.25317 | 1153.13 | 246.5 | 13.38 | 1.328 | 1.334 | 1.898648 | 217.24 | 1140.97 | 45.71 | 19.77 | 2.66712 | 1.16768 | 171.53 | 1134.04 | 43.21 | 3.875028 | 22.26 | 128.32 | 1134.2 | 33.39 | 21.51 | 4.591146 | 1.16768 | 94.93 | 1130.65 | 26.92 | 5.082645 | 20.85 | 68.01 | 1126.64 | 19.01 | 19.22 | 5.000077 | 1.16768 | 1246.62 | 1772.08
0.000281999994 | 0.00193999999 | 4.99999987e-05 | 6.19999992e-05 | 236.1049 | 1437.16 | 1145.21 | 1059.36 | 170.92 | 28.19606 | 1155.18 | 240.7 | 14.77 | 1.328 | 1.334 | 1.959969 | 212.5 | 1143.18 | 44.26 | 21.59 | 2.746944 | 1.16768 | 168.24 | 1135.14 | 41.72 | 3.85471 | 23.35 | 126.52 | 1134.76 | 32.55 | 23.76 | 4.676808 | 1.16768 | 93.97 | 1130.63 | 26.31 | 5.078017 | 22.02 | 67.66 | 1125.63 | 18.6 | 21.95 | 5.000082 | 1.16768 | 1304.13 | 1760.31
0.000281999994 | 0.00193999999 | 4.99999987e-05 | 6.19999992e-05 | 237.2072 | 1443.87 | 1149.52 | 1069.83 | 177.52 | 28.57807 | 1158.21 | 241.14 | 13.41 | 1.328 | 1.334 | 1.99184 | 212.56 | 1147.54 | 44.55 | 19.98 | 2.80633 | 1.16768 | 168.01 | 1140.21 | 41.68 | 3.987915 | 21.94 | 126.33 | 1140.14 | 32.5 | 22.12 | 5.003152 | 1.16768 | 93.83 | 1136.59 | 26.21 | 5.088361 | 20.83 | 67.62 | 1132.42 | 18.59 | 19.73 | 5.00008 | 1.16768 | 1306.07 | 1770.68
0.000281999994 | 0.00193999999 | 4.99999987e-05 | 6.19999992e-05 | 236.7456 | 1441.06 | 1151.73 | 1072.35 | 217.15 | 28.95048 | 1158.42 | 244.53 | 13.26 | 1.328 | 1.334 | 1.955332 | 215.58 | 1147.64 | 45.35 | 19.63 | 2.67482 | 1.16768 | 170.23 | 1140.31 | 42.66 | 3.873986 | 21.98 | 127.57 | 1140.23 | 33.04 | 21.41 | 4.73107 | 1.16768 | 94.53 | 1136.47 | 26.66 | 5.083114 | 20.62 | 67.87 | 1132.01 | 18.9 | 19.09 | 5.000078 | 1.16768 | 1264.9 | 1770.73
0.000281999994 | 0.00193999999 | 4.99999987e-05 | 6.19999992e-05 | 235.6564 | 1434.43 | 1144.72 | 1057.88 | 167.48 | 28.2183 | 1155.54 | 240.48 | 14.88 | 1.328 | 1.334 | 1.958882 | 212.26 | 1143.38 | 44.5 | 21.72 | 2.755631 | 1.16768 | 167.76 | 1135.2 | 41.61 | 3.868118 | 23.33 | 126.15 | 1134.75 | 32.45 | 23.82 | 4.688005 | 1.16768 | 93.7 | 1130.37 | 26.13 | 5.077837 | 21.99 | 67.57 | 1125.17 | 18.51 | 20.97 | 5.000083 | 1.16768 | 1305.59 | 1766.5
0.000337000005 | 0.00209999993 | 6.60000005e-05 | 9.00000014e-05 | 235.34175 | 1637.16 | 1151.12 | 1071.12 | 127.81 | 28.40735 | 1159.63 | 237.6 | 16.25 | 1.328 | 1.334 | 2.086879 | 209.19 | 1148.54 | 44.72 | 24.74 | 2.8653 | 1.16768 | 164.47 | 1141.29 | 42.13 | 4.133362 | 27.25 | 122.34 | 1141.66 | 34.71 | 27.93 | 4.538703 | 1.16768 | 87.63 | 1138.16 | 26.44 | 5.048739 | 26.01 | 61.19 | 1133.36 | 18.2 | 23.95 | 5.00009 | 1.16768 | 1549.26 | 1775.33
0.000287000003 | 0.00199000002 | 5.70000011e-05 | 0.000151999993 | 234.8744 | 1429.67 | 1150.71 | 1072.43 | 56.09 | 28.01215 | 1160.22 | 235.2 | 13.55 | 1.328 | 1.334 | 2.087596 | 207.19 | 1149.5 | 48 | 23.41 | 3.045775 | 1.16768 | 159.19 | 1143.11 | 44.44 | 4.386853 | 26.22 | 114.75 | 1143.12 | 35.27 | 25.85 | 4.843168 | 1.16768 | 79.48 | 1140.38 | 27.22 | 5.021992 | 25.91 | 52.26 | 1136.2 | 17.42 | 22.68 | 5.000094 | 1.16768 | 1403.53 | 1769.07
0.000287000003 | 0.00199000002 | 5.70000011e-05 | 0.000151999993 | 235.1947 | 1431.62 | 1143.74 | 1058.48 | 60.49 | 27.64582 | 1157.48 | 235.26 | 15.12 | 1.328 | 1.334 | 2.07777 | 207.62 | 1145.35 | 48.12 | 25.91 | 3.039632 | 1.16768 | 159.5 | 1138.43 | 44.5 | 4.371893 | 28.28 | 115 | 1138.25 | 36.48 | 28.61 | 4.488379 | 1.16768 | 78.52 | 1135.02 | 26.69 | 5.016146 | 27.58 | 51.83 | 1129.23 | 16.97 | 24.36 | 5.000106 | 1.16768 | 1402.55 | 1757.45
0.000349000009 | 0.00228999997 | 0.000113000002 | 0.000146999999 | 235.2031 | 1380.54 | 1153.98 | 1075.96 | 49.21 | 27.92177 | 1163.84 | 235.02 | 13.58 | 1.328 | 1.334 | 2.087589 | 207.1 | 1152.83 | 47.66 | 23.16 | 3.03096 | 1.16768 | 159.44 | 1146.5 | 44.37 | 4.342162 | 25.71 | 115.07 | 1146.56 | 35.44 | 26.14 | 4.841352 | 1.16768 | 79.63 | 1144.13 | 27.41 | 5.01651 | 25.73 | 52.22 | 1139.86 | 17.37 | 22.94 | 5.000102 | 1.16768 | 1360.29 | 1758.82
0.000349000009 | 0.00228999997 | 0.000113000002 | 0.000146999999 | 235.4178 | 1381.8 | 1150.03 | 1073.32 | 53.29 | 27.89818 | 1161.16 | 235.06 | 13.48 | 1.328 | 1.334 | 2.084994 | 207.16 | 1150.54 | 47.57 | 22.87 | 3.027347 | 1.16768 | 159.59 | 1144.32 | 44.35 | 4.332751 | 25.6 | 115.24 | 1144.43 | 35.87 | 26.17 | 4.863426 | 1.16768 | 79.37 | 1142.29 | 27.24 | 5.018618 | 25.6 | 52.13 | 1138.25 | 17.28 | 22.73 | 5.000101 | 1.16768 | 1359.8 | 1756.63
0.000349000009 | 0.00228999997 | 0.000113000002 | 0.000146999999 | 235.3599 | 1381.46 | 1144 | 1059.74 | 54.98 | 27.74985 | 1157.94 | 235.05 | 14.34 | 1.328 | 1.334 | 2.146266 | 207.3 | 1145.86 | 47.51 | 24.68 | 3.022434 | 1.16768 | 159.79 | 1138.88 | 44.39 | 4.483578 | 27.39 | 115.4 | 1138.87 | 36.49 | 28.64 | 4.716249 | 1.16768 | 78.91 | 1136.43 | 26.96 | 5.015125 | 27.56 | 51.95 | 1131.33 | 17.08 | 24.25 | 5.000116 | 1.16768 | 1360.25 | 1724.25
0.000349000009 | 0.00228999997 | 0.000113000002 | 0.000146999999 | 236.2867 | 1386.9 | 1153.4 | 1077.09 | 63.8 | 27.88549 | 1164.56 | 235.23 | 13.5 | 1.328 | 1.334 | 2.087034 | 207.35 | 1153.7 | 47.81 | 22.8 | 3.030413 | 1.16768 | 159.54 | 1147.52 | 44.26 | 4.494879 | 25.35 | 115.28 | 1147.7 | 35.59 | 26.1 | 4.845007 | 1.16768 | 79.69 | 1145.51 | 27.38 | 5.018535 | 25.36 | 52.31 | 1141.46 | 17.47 | 22.85 | 5.000101 | 1.16768 | 1359.74 | 1720.08
0.000319000013 | 0.00197999994 | 5.80000014e-05 | 0.000261000008 | 234.7314 | 1285.92 | 1151.64 | 1072.57 | 17.26 | 27.81055 | 1161.84 | 234.52 | 12.24 | 1.328 | 1.334 | 2.149444 | 206.71 | 1151.74 | 43.81 | 20.7 | 3.007449 | 1.16768 | 162.9 | 1145.19 | 40.71 | 4.180149 | 22.9 | 122.19 | 1144.99 | 33.83 | 23.69 | 5.26565 | 1.16768 | 88.36 | 1143.34 | 32.31 | 5.038229 | 25.76 | 56.05 | 1143.43 | 21.25 | 23.62 | 5.000047 | 1.16768 | 1287.41 | 1721.64
0.000319000013 | 0.00197999994 | 5.80000014e-05 | 0.000261000008 | 235.3849 | 1289.5 | 1153.75 | 1074.83 | 21.12 | 27.87476 | 1163.97 | 234.52 | 12.14 | 1.328 | 1.334 | 2.14715 | 206.64 | 1153.96 | 42.62 | 20.57 | 2.983208 | 1.16768 | 164.02 | 1147.36 | 41.54 | 4.161736 | 22.91 | 122.48 | 1147.22 | 34.58 | 23.94 | 5.110466 | 1.16768 | 87.9 | 1145.54 | 31.83 | 5.032789 | 25.46 | 56.07 | 1145.42 | 21.27 | 23.7 | 5.000046 | 1.16768 | 1289.72 | 1626.84
0.000371000002 | 0.00206999993 | 0.000130999993 | 0.000118999997 | 234.4229 | 1284.23 | 1151.29 | 1073.23 | 15.43 | 27.83143 | 1161.87 | 234.52 | 11.97 | 1.328 | 1.334 | 2.145626 | 206.69 | 1151.96 | 43.1 | 20.36 | 2.99248 | 1.16768 | 163.59 | 1145.48 | 41.03 | 4.351078 | 22.63 | 122.56 | 1145.48 | 34.26 | 23.27 | 5.079865 | 1.16768 | 88.3 | 1143.68 | 32.05 | 5.036788 | 25.47 | 56.25 | 1143.81 | 21.45 | 23.45 | 5.000042 | 1.16768 | 1289.82 | 1626.26
0.000371000002 | 0.00206999993 | 0.000130999993 | 0.000118999997 | 235.0819 | 1287.84 | 1150.49 | 1071.28 | 19.33 | 27.93312 | 1161.88 | 234.52 | 12.05 | 1.328 | 1.334 | 2.148868 | 206.59 | 1151.81 | 42.69 | 20.35 | 2.986258 | 1.16768 | 163.9 | 1145.1 | 41.62 | 4.172778 | 22.95 | 122.28 | 1144.96 | 34.48 | 23.66 | 5.118127 | 1.16768 | 87.8 | 1143.21 | 31.77 | 5.032613 | 25.29 | 56.03 | 1142.94 | 21.24 | 23.67 | 5.000043 | 1.16768 | 1290.51 | 1534.61
0.000371000002 | 0.00206999993 | 0.000130999993 | 0.000118999997 | 234.8957 | 1286.82 | 1149.14 | 1070.77 | 18.23 | 27.80554 | 1160.9 | 234.52 | 12.2 | 1.328 | 1.334 | 2.149858 | 206.71 | 1150.8 | 42.39 | 20.36 | 2.97688 | 1.16768 | 164.32 | 1144.23 | 41.22 | 4.321335 | 22.71 | 123.1 | 1144.19 | 34.4 | 23.4 | 5.052703 | 1.16768 | 88.7 | 1142.42 | 32.33 | 5.037516 | 25.49 | 56.37 | 1142.53 | 21.56 | 23.47 | 5.000042 | 1.16768 | 1288.9 | 1534.68
0.000371000002 | 0.00206999993 | 0.000130999993 | 0.000118999997 | 235.1038 | 1287.96 | 1150.83 | 1071.24 | 19.46 | 27.85666 | 1161.5 | 234.52 | 12.36 | 1.328 | 1.334 | 2.146997 | 206.66 | 1151.39 | 42.84 | 20.61 | 2.987463 | 1.16768 | 163.82 | 1144.72 | 41.5 | 4.171561 | 22.94 | 122.32 | 1144.54 | 34.49 | 23.73 | 5.114427 | 1.16768 | 87.83 | 1142.71 | 31.81 | 5.033799 | 25.3 | 56.02 | 1142.42 | 21.22 | 23.67 | 5.000046 | 1.16768 | 1290.79 | 1528.03
0.000371000002 | 0.00206999993 | 0.000130999993 | 0.000118999997 | 235.301 | 1289.04 | 1151.98 | 1074.04 | 20.63 | 27.87042 | 1161.1 | 234.52 | 12.02 | 1.328 | 1.334 | 2.150453 | 206.65 | 1151.27 | 41.97 | 20.04 | 2.968969 | 1.16768 | 164.68 | 1144.7 | 41.4 | 4.311533 | 22.81 | 123.28 | 1144.76 | 34.5 | 23.48 | 5.045246 | 1.16768 | 88.78 | 1143.13 | 32.35 | 5.037178 | 25.28 | 56.43 | 1143.27 | 21.63 | 23.54 | 5.000041 | 1.16768 | 1288.55 | 1528.15
0.000287000003 | 0.00199000002 | 5.70000011e-05 | 0.000151999993 | 235.1586 | 1431.4 | 1148.85 | 1074.47 | 232.99 | 28.63703 | 1159.05 | 244.63 | 14.56 | 1.328 | 1.334 | 1.96497 | 215.99 | 1147.42 | 49.76 | 22.1 | 2.826617 | 1.16768 | 166.23 | 1141.63 | 47.62 | 4.031415 | 24.59 | 118.61 | 1141.55 | 38.14 | 24.34 | 4.247653 | 1.16768 | 80.47 | 1138.81 | 27.84 | 5.018163 | 23.52 | 52.63 | 1133.69 | 17.8 | 21.11 | 5.000108 | 1.16768 | 1253.01 | 1540.6
0.000287000003 | 0.00199000002 | 5.70000011e-05 | 0.000151999993 | 234.3979 | 1426.77 | 1149.91 | 1077.38 | 227.98 | 28.65915 | 1160.6 | 244.24 | 14.12 | 1.328 | 1.334 | 1.906614 | 215.58 | 1150.56 | 51.06 | 22.04 | 2.860126 | 1.16768 | 164.52 | 1144.98 | 47.06 | 4.229156 | 24.27 | 117.46 | 1145.06 | 37.43 | 23.87 | 4.376528 | 1.16768 | 80.03 | 1142.33 | 27.62 | 5.020293 | 23.12 | 52.41 | 1137.33 | 17.55 | 20.5 | 5.000093 | 1.16768 | 1252.59 | 1535.45
0.000349000009 | 0.00228999997 | 0.000113000002 | 0.000146999999 | 235.8488 | 1384.33 | 1141.33 | 1060.31 | 177.4 | 28.11921 | 1156.08 | 240.69 | 15 | 1.328 | 1.334 | 1.958677 | 212.57 | 1144.42 | 48.76 | 23 | 2.911916 | 1.16768 | 163.81 | 1137.78 | 47.15 | 4.2082 | 25.7 | 116.66 | 1137.64 | 37.04 | 26.17 | 4.218202 | 1.16768 | 79.62 | 1134.3 | 27.26 | 5.0151 | 24.75 | 52.36 | 1128.32 | 17.5 | 22.26 | 5.000136 | 1.16768 | 1256.86 | 1531.48
0.000349000009 | 0.00228999997 | 0.000113000002 | 0.000146999999 | 236.0277 | 1385.38 | 1149.82 | 1075.32 | 177.26 | 28.30791 | 1159.53 | 240.69 | 14.06 | 1.328 | 1.334 | 1.96357 | 212.39 | 1149.13 | 50.68 | 22.12 | 2.820839 | 1.16768 | 161.71 | 1143.21 | 45.6 | 4.094058 | 24.14 | 116.11 | 1142.98 | 36.11 | 24.26 | 4.419206 | 1.16768 | 80 | 1140.26 | 27.56 | 5.018683 | 23.62 | 52.44 | 1135.43 | 17.62 | 21.03 | 5.000102 | 1.16768 | 1258.31 | 1535.63
0.000349000009 | 0.00228999997 | 0.000113000002 | 0.000146999999 | 235.905 | 1384.66 | 1150.79 | 1076.01 | 174.47 | 28.35642 | 1160.63 | 240.64 | 14.1 | 1.328 | 1.334 | 1.966226 | 212.28 | 1150.2 | 49.94 | 21.9 | 2.874549 | 1.16768 | 162.34 | 1144.28 | 45.71 | 4.065094 | 24.08 | 116.63 | 1144.02 | 36.83 | 24.08 | 4.430449 | 1.16768 | 79.8 | 1141.25 | 27.53 | 5.020315 | 23.63 | 52.27 | 1136.34 | 17.45 | 20.73 | 5.000094 | 1.16768 | 1258.75 | 1534.32
0.000349000009 | 0.00228999997 | 0.000113000002 | 0.000146999999 | 236.0618 | 1385.58 | 1142.11 | 1062.69 | 175.82 | 28.21687 | 1157.71 | 240.76 | 14.91 | 1.328 | 1.334 | 1.961239 | 212.54 | 1146.39 | 50.38 | 23.29 | 2.879169 | 1.16768 | 162.16 | 1139.97 | 45.61 | 4.214903 | 24.97 | 116.55 | 1139.56 | 36.95 | 25.89 | 4.331061 | 1.16768 | 79.6 | 1136.5 | 27.39 | 5.015928 | 24.52 | 52.21 | 1130.64 | 17.36 | 21.9 | 5.000101 | 1.16768 | 1256.81 | 1531.48
0.000284999987 | 0.00200999994 | 7.79999973e-05 | 0.000250000012 | 233.6238 | 1371.27 | 1149.02 | 1074.19 | 161.69 | 28.17746 | 1159.78 | 239.82 | 14.92 | 1.328 | 1.334 | 1.96229 | 211.64 | 1149.48 | 48.48 | 22.19 | 2.847121 | 1.16768 | 163.16 | 1143.47 | 45.87 | 4.154635 | 24.25 | 117.29 | 1143.43 | 37.28 | 24.54 | 4.28639 | 1.16768 | 80.01 | 1140.7 | 27.63 | 5.015739 | 23.48 | 52.38 | 1135.78 | 17.52 | 21.09 | 5.000099 | 1.16768 | 1256.98 | 1532.4
0 | 0 | 0 | 0 | 234.7022 | 1377.6 | 1151.8 | 1077.9 | 171.13 | 28.19191 | 1159.92 | 240.29 | 14.65 | 1.328 | 1.334 | 1.966969 | 212.09 | 1149.79 | 49.82 | 22.23 | 2.872222 | 1.16768 | 162.27 | 1144.08 | 45.5 | 4.049825 | 24.25 | 116.77 | 1143.97 | 37.06 | 24.28 | 4.429252 | 1.16768 | 79.71 | 1141.49 | 27.43 | 5.018525 | 23.28 | 52.28 | 1136.54 | 17.43 | 20.63 | 5.000023 | 1.16768 | 1254.7 | 1526.96
0.000284999987 | 0.00200999994 | 7.79999973e-05 | 0.000250000012 | 234.8402 | 1378.41 | 1140.66 | 1063.32 | 172.73 | 28.07711 | 1157.26 | 240.4 | 15.28 | 1.328 | 1.334 | 2.022625 | 212.32 | 1146.29 | 49.71 | 23.19 | 2.865028 | 1.16768 | 162.61 | 1140.07 | 45.66 | 4.184129 | 25.11 | 116.95 | 1139.9 | 37.22 | 26.02 | 4.315393 | 1.16768 | 79.73 | 1137.17 | 27.46 | 5.015585 | 24.25 | 52.27 | 1131.68 | 17.4 | 21.73 | 5.0001 | 1.16768 | 1254.62 | 1528.98
0.000284999987 | 0.00200999994 | 7.79999973e-05 | 0.000250000012 | 234.6068 | 1377.04 | 1147.6 | 1073.05 | 169.18 | 28.13822 | 1158.3 | 240.33 | 14.94 | 1.328 | 1.334 | 1.959131 | 212.19 | 1147.95 | 48.93 | 22.43 | 2.850381 | 1.16768 | 163.26 | 1142.1 | 45.8 | 4.15488 | 24.43 | 117.46 | 1142.09 | 37.15 | 24.72 | 4.279464 | 1.16768 | 80.31 | 1139.57 | 27.88 | 5.019526 | 23.45 | 52.43 | 1134.7 | 17.57 | 21.16 | 5.000089 | 1.16768 | 1253.58 | 1529.28
0.000284999987 | 0.00200999994 | 7.79999973e-05 | 0.000250000012 | 235.077 | 1379.8 | 1151.78 | 1078.23 | 169.18 | 28.21207 | 1160.29 | 240.52 | 14.74 | 1.328 | 1.334 | 1.967296 | 212.31 | 1150.02 | 49.05 | 22.29 | 2.85183 | 1.16768 | 163.26 | 1144.31 | 45.9 | 4.163386 | 24.51 | 117.36 | 1144.46 | 37.32 | 24.56 | 4.300106 | 1.16768 | 80.04 | 1141.99 | 27.7 | 5.019048 | 23.46 | 52.34 | 1137.34 | 17.49 | 20.82 | 5.000091 | 1.16768 | 1254.2 | 1532.12
0.000284999987 | 0.00200999994 | 7.79999973e-05 | 0.000250000012 | 234.8402 | 1378.41 | 1142.87 | 1065.85 | 167.75 | 28.19867 | 1158.44 | 240.43 | 14.84 | 1.328 | 1.334 | 1.959612 | 212.23 | 1147.54 | 48.94 | 22.89 | 2.920967 | 1.16768 | 163.29 | 1141.43 | 46.11 | 4.172549 | 24.84 | 117.18 | 1141.31 | 37.48 | 25.72 | 4.318087 | 1.16768 | 79.7 | 1138.58 | 27.49 | 5.015499 | 23.99 | 52.21 | 1133.1 | 17.33 | 21.34 | 5.000103 | 1.16768 | 1254.33 | 1361.31
0.000284999987 | 0.00200999994 | 7.79999973e-05 | 0.000250000012 | 235.2917 | 1381.06 | 1152.75 | 1078.48 | 171 | 28.33681 | 1160.9 | 240.64 | 14.12 | 1.328 | 1.334 | 1.960188 | 212.31 | 1150.72 | 49.86 | 22.11 | 2.872057 | 1.16768 | 162.45 | 1144.93 | 45.72 | 4.202462 | 24.2 | 116.73 | 1144.92 | 36.86 | 24.46 | 4.426736 | 1.16768 | 79.87 | 1142.43 | 27.59 | 5.020797 | 23.24 | 52.28 | 1137.43 | 17.41 | 20.97 | 5.000093 | 1.16768 | 1253.49 | 1363.43
0.000284999987 | 0.00200999994 | 7.79999973e-05 | 0.000250000012 | 235.1281 | 1380.1 | 1150.86 | 1077.47 | 170.09 | 28.32618 | 1160.03 | 240.56 | 13.79 | 1.328 | 1.334 | 1.960598 | 212.24 | 1149.83 | 50.13 | 21.99 | 2.878363 | 1.16768 | 162.11 | 1144.14 | 45.59 | 4.213052 | 24.49 | 116.52 | 1144.27 | 36.36 | 24.39 | 4.40673 | 1.16768 | 80.16 | 1141.76 | 27.71 | 5.018745 | 23.65 | 52.45 | 1137.23 | 17.57 | 21.19 | 5.000093 | 1.16768 | 1253.78 | 1279.06
0.00033499999 | 0.00193999999 | 5.80000014e-05 | 0.000155000002 | 235.629 | 1383.04 | 1149.12 | 1073.75 | 173.23 | 28.21692 | 1162.52 | 240.77 | 14.42 | 1.328 | 1.334 | 1.959784 | 212.55 | 1151.92 | 49.8 | 22.71 | 2.866632 | 1.16768 | 162.75 | 1145.99 | 45.82 | 4.192456 | 24.44 | 116.93 | 1145.85 | 37.06 | 25.24 | 4.314581 | 1.16768 | 79.87 | 1143.22 | 27.52 | 5.018436 | 23.49 | 52.35 | 1137.91 | 17.48 | 21.57 | 5.000101 | 1.16768 | 1253.41 | 1281
0.00033499999 | 0.00193999999 | 5.80000014e-05 | 0.000155000002 | 234.387 | 1375.75 | 1159.67 | 1084.86 | 164.9 | 28.19438 | 1165.26 | 240.25 | 14.41 | 1.328 | 1.334 | 1.961136 | 212.06 | 1154.91 | 49.9 | 22.3 | 2.945781 | 1.16768 | 162.16 | 1149.23 | 45.57 | 4.20357 | 23.9 | 116.59 | 1149.15 | 36.6 | 24.01 | 4.410575 | 1.16768 | 79.99 | 1146.46 | 27.73 | 5.022359 | 22.87 | 52.26 | 1141.37 | 17.41 | 20.6 | 5.00009 | 1.16768 | 1253.22 | 1428.23
0.00033499999 | 0.00193999999 | 5.80000014e-05 | 0.000155000002 | 235.5251 | 1382.43 | 1156.22 | 1083.89 | 172.06 | 28.25775 | 1163.51 | 240.76 | 14.31 | 1.328 | 1.334 | 1.906332 | 212.5 | 1153.45 | 49.82 | 21.97 | 2.867809 | 1.16768 | 162.68 | 1147.91 | 45.58 | 4.183331 | 24.04 | 117.1 | 1148.02 | 36.85 | 23.92 | 4.405795 | 1.16768 | 80.25 | 1145.64 | 27.76 | 5.019829 | 23.06 | 52.49 | 1141.16 | 17.65 | 20.63 | 5.000091 | 1.16768 | 1253.68 | 1429.71
0.00033499999 | 0.00193999999 | 5.80000014e-05 | 0.000155000002 | 234.8266 | 1378.33 | 1161.69 | 1085.27 | 165.81 | 28.1477 | 1170.55 | 240.4 | 14.32 | 1.328 | 1.334 | 2.019518 | 212.26 | 1159.91 | 50.44 | 22.3 | 2.883981 | 1.16768 | 161.82 | 1153.83 | 45.52 | 4.222696 | 23.73 | 116.3 | 1153.47 | 35.89 | 24.11 | 4.388608 | 1.16768 | 80.41 | 1150.35 | 27.94 | 5.020429 | 22.75 | 52.47 | 1144.93 | 17.61 | 20.77 | 5.000089 | 1.16768 | 1253.6 | 1532.6
0.00033499999 | 0.00193999999 | 5.80000014e-05 | 0.000155000002 | 234.2627 | 1375.02 | 1168.46 | 1094.02 | 166.63 | 28.23814 | 1173.17 | 240.2 | 13.73 | 1.328 | 1.334 | 1.960214 | 211.97 | 1162.66 | 50.39 | 21.28 | 2.887054 | 1.16768 | 161.58 | 1156.73 | 45.46 | 4.228418 | 23.22 | 116.12 | 1156.48 | 36.08 | 23.15 | 4.525481 | 1.16768 | 80.04 | 1153.6 | 27.69 | 5.023606 | 22.38 | 52.35 | 1148.44 | 17.53 | 20.27 | 5.000092 | 1.16768 | 1253.19 | 1548.19
0.00033499999 | 0.00193999999 | 5.80000014e-05 | 0.000155000002 | 235.5899 | 1382.81 | 1164.08 | 1089.73 | 173.12 | 28.25997 | 1169.39 | 240.74 | 13.83 | 1.328 | 1.334 | 1.908536 | 212.48 | 1158.97 | 50.52 | 21.66 | 2.884505 | 1.16768 | 161.96 | 1153.15 | 45.91 | 4.243629 | 23.85 | 116.05 | 1153.08 | 36.4 | 23.49 | 4.441756 | 1.16768 | 79.65 | 1150.15 | 27.53 | 5.021653 | 23.18 | 52.12 | 1142.64 | 17.29 | 21.62 | 5.000095 | 1.16768 | 1253.68 | 1548.12
0.00033499999 | 0.00193999999 | 5.80000014e-05 | 0.000155000002 | 234.9441 | 1379.02 | 1171.18 | 1095.6 | 169.66 | 28.23841 | 1178.31 | 240.49 | 13.66 | 1.328 | 1.334 | 1.959859 | 212.25 | 1167.66 | 51.07 | 21.81 | 2.900061 | 1.16768 | 161.18 | 1161.64 | 45.81 | 4.132288 | 23.42 | 115.37 | 1161.2 | 36.29 | 23.5 | 4.354138 | 1.16768 | 79.08 | 1157.89 | 27.12 | 5.021317 | 22.43 | 51.96 | 1149.54 | 17.13 | 21.45 | 5.000109 | 1.16768 | 1254.08 | 1687.63
0.00033499999 | 0.00193999999 | 5.80000014e-05 | 0.000155000002 | 234.1724 | 1374.49 | 1171.75 | 1098.3 | 165.66 | 28.25077 | 1177.15 | 240.16 | 13.47 | 1.328 | 1.334 | 2.022922 | 211.91 | 1166.85 | 50.67 | 21.01 | 2.895094 | 1.16768 | 161.24 | 1161.01 | 45.64 | 4.257799 | 23.03 | 115.6 | 1160.81 | 36.31 | 22.64 | 4.570911 | 1.16768 | 79.29 | 1157.83 | 27.26 | 5.02301 | 22.29 | 52.03 | 1150.16 | 17.24 | 21 | 5.000099 | 1.16768 | 1254.25 | 1688.28
0.000295000005 | 0.0019700001 | 0.000127000007 | 0.00013 | 233.421 | 1370.08 | 1171.94 | 1096.45 | 160.86 | 28.18434 | 1175.13 | 239.86 | 13.79 | 1.328 | 1.334 | 2.023654 | 211.67 | 1164.54 | 50.65 | 21.23 | 2.897233 | 1.16768 | 161.02 | 1158.51 | 45.48 | 4.256422 | 23.42 | 115.54 | 1158.26 | 36.22 | 22.55 | 4.563743 | 1.16768 | 79.32 | 1155.11 | 27.34 | 5.022888 | 22.54 | 51.98 | 1147.05 | 17.2 | 20.8 | 5.000095 | 1.16768 | 1254.18 | 1688.89
0.000295000005 | 0.0019700001 | 0.000127000007 | 0.00013 | 232.8741 | 1366.87 | 1179.49 | 1103 | 155.07 | 28.35363 | 1184.73 | 239.57 | 13.92 | 1.328 | 1.334 | 1.963583 | 211.22 | 1173.76 | 50.48 | 21.26 | 2.901043 | 1.16768 | 160.74 | 1167.47 | 45.49 | 4.122172 | 22.65 | 115.25 | 1166.77 | 36.06 | 22.59 | 4.565505 | 1.16768 | 79.19 | 1163.37 | 27.32 | 5.021409 | 21.59 | 51.87 | 1154.59 | 17.04 | 20.64 | 5.000092 | 1.16768 | 1255.38 | 1687.43
0.000295000005 | 0.0019700001 | 0.000127000007 | 0.00013 | 233.5113 | 1370.61 | 1183.12 | 1107.36 | 160.98 | 28.12532 | 1184.7 | 239.87 | 13.7 | 1.328 | 1.334 | 2.023972 | 211.75 | 1174.06 | 50.79 | 20.97 | 2.898876 | 1.16768 | 160.96 | 1167.92 | 45.51 | 4.116051 | 22.41 | 115.45 | 1167.26 | 36.18 | 21.98 | 4.443181 | 1.16768 | 79.27 | 1163.71 | 27.34 | 5.02342 | 21.39 | 51.93 | 1155.3 | 17.11 | 20.27 | 5.000093 | 1.16768 | 1254.57 | 1844.05
0.000295000005 | 0.0019700001 | 0.000127000007 | 0.00013 | 233.0019 | 1367.62 | 1183.3 | 1105.44 | 157.65 | 28.09918 | 1183.28 | 239.69 | 13.8 | 1.328 | 1.334 | 2.019778 | 211.59 | 1172.45 | 50.74 | 20.95 | 2.899471 | 1.16768 | 160.85 | 1166.04 | 45.52 | 4.11928 | 22.79 | 115.33 | 1165.31 | 36.12 | 22.11 | 4.44442 | 1.16768 | 79.21 | 1161.54 | 27.33 | 5.022406 | 21.82 | 51.88 | 1152.85 | 17.06 | 20.3 | 5.000092 | 1.16768 | 1254.18 | 1830.45
0.000295000005 | 0.0019700001 | 0.000127000007 | 0.00013 | 233.8742 | 1372.74 | 1187.61 | 1109.77 | 164.66 | 28.08798 | 1190.97 | 240.09 | 13.58 | 1.328 | 1.334 | 1.962999 | 212 | 1179.87 | 51 | 21.02 | 2.831918 | 1.16768 | 161 | 1173.26 | 45.74 | 4.130598 | 22.32 | 115.26 | 1172.33 | 36.21 | 21.94 | 4.584957 | 1.16768 | 79.05 | 1168.54 | 27.19 | 5.02043 | 21.07 | 51.86 | 1159.24 | 17.04 | 20.18 | 5.0001 | 1.16768 | 1253.13 | 1837.92
0.000284999987 | 0.00200999994 | 7.79999973e-05 | 0.000250000012 | 234.7482 | 1377.87 | 1190.39 | 1112.68 | 190.65 | 28.26399 | 1191.75 | 242 | 13.6 | 1.328 | 1.334 | 1.905341 | 213.74 | 1180.68 | 51.66 | 20.91 | 2.82593 | 1.16768 | 162.08 | 1174.19 | 46.33 | 4.139935 | 22.12 | 115.75 | 1173.31 | 36.26 | 21.51 | 4.475229 | 1.16768 | 79.49 | 1169.37 | 27.54 | 5.022132 | 21.04 | 51.95 | 1160.04 | 17.16 | 19.93 | 5.000098 | 1.16768 | 1233.79 | 1833.02
0.000371000002 | 0.00206999993 | 0.000130999993 | 0.000118999997 | 235.5748 | 1290.54 | 1191.41 | 1111.51 | 200.71 | 28.74412 | 1191.5 | 243.1 | 12.26 | 1.328 | 1.334 | 1.87252 | 214.35 | 1181 | 51.22 | 18.77 | 2.815711 | 1.16768 | 163.13 | 1174.26 | 46.64 | 4.00382 | 20.48 | 116.49 | 1173.38 | 36.39 | 19.38 | 4.419409 | 1.16768 | 80.1 | 1169.52 | 27.85 | 5.035913 | 19.66 | 52.25 | 1163.79 | 17.49 | 17.35 | 5.000097 | 1.16768 | 1142.19 | 1833.59
0.000287000003 | 0.00199000002 | 5.70000011e-05 | 0.000151999993 | 235.3411 | 1381.35 | 1195.17 | 1116.47 | 201.49 | 28.52569 | 1198.02 | 243.06 | 12.91 | 1.328 | 1.334 | 2.025286 | 214.53 | 1186.84 | 51.4 | 20.35 | 2.749276 | 1.16768 | 163.13 | 1179.95 | 46.52 | 3.978755 | 21.66 | 116.61 | 1178.64 | 36.44 | 21.35 | 4.579738 | 1.16768 | 80.17 | 1174.68 | 27.86 | 5.023376 | 20.73 | 52.31 | 1167.79 | 17.49 | 18.98 | 5.000095 | 1.16768 | 1226.14 | 1835.61
0.000287000003 | 0.00199000002 | 5.70000011e-05 | 0.000151999993 | 235.1963 | 1380.5 | 1197.48 | 1119.86 | 200.67 | 28.6133 | 1200.57 | 242.99 | 12.35 | 1.328 | 1.334 | 1.967146 | 214.38 | 1189.37 | 51.47 | 19.67 | 2.818725 | 1.16768 | 162.91 | 1182.58 | 46.43 | 4.122088 | 21.31 | 116.48 | 1181.42 | 36.36 | 20.64 | 4.579276 | 1.16768 | 80.12 | 1177.24 | 27.88 | 5.026957 | 20.47 | 52.24 | 1170.35 | 17.43 | 18.6 | 5.000094 | 1.16768 | 1226.36 | 1835.61
0.000287000003 | 0.00199000002 | 5.70000011e-05 | 0.000151999993 | 235.8062 | 1384.08 | 1195.81 | 1117.9 | 203.42 | 28.61106 | 1198.8 | 243.28 | 12.64 | 1.328 | 1.334 | 1.966392 | 214.67 | 1187.75 | 51.51 | 19.82 | 2.816275 | 1.16768 | 163.16 | 1180.98 | 46.46 | 4.11664 | 21.6 | 116.7 | 1179.86 | 36.5 | 20.84 | 4.458847 | 1.16768 | 80.2 | 1175.67 | 27.91 | 5.024096 | 20.77 | 52.29 | 1168.87 | 17.47 | 18.6 | 5.000093 | 1.16768 | 1227.11 | 1836.22
0.000287000003 | 0.00199000002 | 5.70000011e-05 | 0.000151999993 | 235.077 | 1379.8 | 1193.35 | 1115.74 | 198.88 | 28.49681 | 1199.65 | 242.92 | 12.82 | 1.328 | 1.334 | 1.962186 | 214.42 | 1188.42 | 51.62 | 20.31 | 2.820606 | 1.16768 | 162.8 | 1181.7 | 46.23 | 4.114962 | 21.61 | 116.57 | 1180.56 | 36.28 | 21.2 | 4.568027 | 1.16768 | 80.29 | 1176.54 | 27.99 | 5.026659 | 20.56 | 52.3 | 1169.73 | 17.47 | 18.83 | 5.000087 | 1.16768 | 1228 | 1833.59
0.000354999996 | 0.00196000002 | 5.40000001e-05 | 9.79999968e-05 | 235.3173 | 1381.21 | 1193.67 | 1118.38 | 285.38 | 29.98529 | 1198.72 | 250.81 | 12.49 | 1.328 | 1.334 | 1.855464 | 220.82 | 1186.49 | 52.29 | 18.18 | 2.705982 | 1.16768 | 168.53 | 1180.01 | 49.56 | 3.996041 | 20.53 | 118.97 | 1179.05 | 38.02 | 19.58 | 4.450625 | 1.16768 | 80.95 | 1175.25 | 28.36 | 5.027431 | 19.27 | 52.59 | 1168.07 | 17.82 | 17.64 | 5.000048 | 1.16768 | 1151.34 | 1837.04
0.000354999996 | 0.00196000002 | 5.40000001e-05 | 9.79999968e-05 | 234.6988 | 1377.58 | 1195.03 | 1119.29 | 282.05 | 29.94808 | 1199.3 | 250.52 | 12.19 | 1.328 | 1.334 | 1.860799 | 220.57 | 1187.15 | 52.23 | 18.19 | 2.646007 | 1.16768 | 168.34 | 1180.52 | 49.35 | 3.989182 | 20.74 | 118.99 | 1179.55 | 37.91 | 19.73 | 4.437934 | 1.16768 | 81.08 | 1175.75 | 28.43 | 5.027525 | 19.55 | 52.65 | 1168.74 | 17.87 | 17.61 | 5.000048 | 1.16768 | 1151.4 | 1738.92
0.000354999996 | 0.00196000002 | 5.40000001e-05 | 9.79999968e-05 | 235.2389 | 1380.75 | 1194.06 | 1120.42 | 273.23 | 30.01197 | 1200.9 | 250.64 | 11.95 | 1.328 | 1.334 | 1.911244 | 220.63 | 1189.03 | 52.21 | 18.38 | 2.7078 | 1.16768 | 168.42 | 1182.78 | 49.28 | 4.117715 | 20.63 | 119.14 | 1182.05 | 37.84 | 19.91 | 4.426064 | 1.16768 | 81.3 | 1173.58 | 28.78 | 5.033223 | 19.57 | 52.52 | 1167.18 | 17.75 | 18.15 | 5.000075 | 1.16768 | 1159.17 | 1738.36
0.000354999996 | 0.00196000002 | 5.40000001e-05 | 9.79999968e-05 | 235.336 | 1381.32 | 1192.3 | 1114.64 | 274.19 | 29.98109 | 1199.76 | 250.76 | 12.2 | 1.328 | 1.334 | 1.865316 | 220.77 | 1187.07 | 52.22 | 18.77 | 2.644558 | 1.16768 | 168.55 | 1180.24 | 49.36 | 4.117575 | 21.4 | 119.19 | 1179.32 | 37.99 | 20.28 | 4.434354 | 1.16768 | 81.2 | 1175.37 | 28.81 | 5.028165 | 20.41 | 52.39 | 1168.23 | 17.6 | 18.27 | 5.000085 | 1.16768 | 1158.96 | 1736.06
0.000354999996 | 0.00196000002 | 5.40000001e-05 | 9.79999968e-05 | 235.4212 | 1381.82 | 1190.33 | 1112.31 | 275.95 | 29.90189 | 1199.34 | 250.75 | 12.47 | 1.328 | 1.334 | 1.861758 | 220.85 | 1186.53 | 52.3 | 19.26 | 2.705207 | 1.16768 | 168.55 | 1179.81 | 49.27 | 4.113119 | 21.31 | 119.28 | 1178.84 | 37.96 | 20.81 | 4.427094 | 1.16768 | 81.32 | 1174.89 | 28.89 | 5.030398 | 20.24 | 52.43 | 1167.61 | 17.65 | 18.52 | 5.000082 | 1.16768 | 1156.29 | 1738.67
0.000354999996 | 0.00196000002 | 5.40000001e-05 | 9.79999968e-05 | 234.8044 | 1378.2 | 1187.32 | 1109.82 | 272.66 | 29.90026 | 1197.91 | 250.52 | 12.23 | 1.328 | 1.334 | 1.864951 | 220.62 | 1185.19 | 52.24 | 18.97 | 2.645197 | 1.16768 | 168.38 | 1178.38 | 49.25 | 3.982762 | 21.22 | 119.13 | 1177.28 | 38 | 20.48 | 4.433229 | 1.16768 | 81.13 | 1173.36 | 28.72 | 5.027549 | 20.27 | 52.41 | 1166.14 | 17.62 | 18.34 | 5.000087 | 1.16768 | 1158.05 | 1738.66
0.000287000003 | 0.00199000002 | 5.70000011e-05 | 0.000151999993 | 235.3854 | 1381.61 | 1183.77 | 1110.66 | 284.7 | 29.77115 | 1193.86 | 250.94 | 11.99 | 1.328 | 1.334 | 1.906836 | 221.17 | 1182.18 | 52.32 | 18.42 | 2.70114 | 1.16768 | 168.85 | 1175.98 | 48.98 | 3.952693 | 21.21 | 119.87 | 1175.25 | 38.31 | 20.05 | 4.306394 | 1.16768 | 81.56 | 1171.73 | 28.63 | 5.026697 | 19.99 | 52.93 | 1165.37 | 18.19 | 18.15 | 5.000047 | 1.16768 | 1152.4 | 1745.34
0.000287000003 | 0.00199000002 | 5.70000011e-05 | 0.000151999993 | 234.5353 | 1376.62 | 1182.29 | 1107.34 | 279.16 | 29.57114 | 1191.79 | 250.37 | 12.44 | 1.328 | 1.334 | 1.907547 | 220.8 | 1179.63 | 52.41 | 19.16 | 2.70576 | 1.16768 | 168.39 | 1173.34 | 48.83 | 4.091246 | 21.2 | 119.56 | 1172.6 | 38.09 | 20.78 | 4.410464 | 1.16768 | 81.47 | 1169.2 | 28.64 | 5.024292 | 19.82 | 52.83 | 1162.52 | 18.04 | 18.48 | 5.000126 | 1.16768 | 1152.75 | 1701.2
0.000295000005 | 0.0019700001 | 0.000127000007 | 0.00013 | 233.8896 | 1372.83 | 1179.64 | 1107.43 | 263.96 | 29.51295 | 1190.95 | 250 | 12.4 | 1.328 | 1.334 | 1.857508 | 220.49 | 1179.32 | 52.4 | 19.05 | 2.647042 | 1.16768 | 168.09 | 1173.28 | 48.39 | 4.07803 | 21.04 | 119.7 | 1172.68 | 37.56 | 20.4 | 4.47955 | 1.16768 | 82.14 | 1169.48 | 29.29 | 5.027438 | 19.95 | 52.85 | 1163.66 | 18.06 | 18.23 | 5.000069 | 1.16768 | 1156.77 | 1736.68
0.000295000005 | 0.0019700001 | 0.000127000007 | 0.00013 | 234.617 | 1377.1 | 1179.16 | 1105.28 | 268.99 | 29.58236 | 1189.52 | 250.54 | 12.76 | 1.328 | 1.334 | 1.859409 | 220.96 | 1177.51 | 52.46 | 19.65 | 2.70541 | 1.16768 | 168.5 | 1171.49 | 48.6 | 3.944806 | 21.33 | 119.9 | 1170.74 | 37.73 | 20.86 | 4.3728 | 1.16768 | 82.17 | 1167.43 | 29.32 | 5.029525 | 20.23 | 52.85 | 1161.35 | 18.04 | 18.58 | 5.000072 | 1.16768 | 1156.06 | 1736.12
0.000281999994 | 0.00193999999 | 4.99999987e-05 | 6.19999992e-05 | 234.784 | 1429.12 | 1157.63 | 1082.5 | 155.78 | 28.07391 | 1175.86 | 239.62 | 13.14 | 1.328 | 1.334 | 1.961403 | 211.54 | 1165.21 | 46.61 | 19.58 | 2.807396 | 1.16768 | 164.93 | 1158.18 | 42.7 | 3.899756 | 21.74 | 122.23 | 1156.77 | 33.93 | 22.15 | 4.664689 | 1.16768 | 88.3 | 1153.37 | 26.89 | 5.05606 | 21.18 | 61.41 | 1148.66 | 18.48 | 19.99 | 5.000081 | 1.16768 | 1312.08 | 1695.47
0.000316999998 | 0.00242000003 | 0.000106 | 0.000118999997 | 235.1619 | 1431.42 | 1159.74 | 1081.49 | 166.06 | 28.21414 | 1176.27 | 240.29 | 13.2 | 1.328 | 1.334 | 2.020744 | 212.07 | 1165.35 | 46.32 | 19.82 | 2.795576 | 1.16768 | 165.75 | 1157.96 | 42.97 | 4.027864 | 22.1 | 122.78 | 1156.57 | 34.16 | 22.13 | 4.661166 | 1.16768 | 88.62 | 1152.79 | 27.17 | 5.060748 | 21.41 | 61.45 | 1145.69 | 18.53 | 20.25 | 5.000076 | 1.16768 | 1304.8 | 1695.2
0.000316999998 | 0.00242000003 | 0.000106 | 0.000118999997 | 235.1076 | 1431.09 | 1161.61 | 1082.9 | 165.75 | 28.19093 | 1170.12 | 240.26 | 13.48 | 1.328 | 1.334 | 1.957985 | 212.07 | 1159.49 | 46.41 | 20.61 | 2.868952 | 1.16768 | 165.66 | 1152.62 | 42.85 | 4.1774 | 22.65 | 122.81 | 1151.58 | 34.07 | 23.07 | 4.813196 | 1.16768 | 88.74 | 1148.36 | 27.19 | 5.063035 | 21.8 | 61.55 | 1141.6 | 18.62 | 21.16 | 5.000076 | 1.16768 | 1305.31 | 1696.93
0.000316999998 | 0.00242000003 | 0.000106 | 0.000118999997 | 235.4526 | 1433.19 | 1147.76 | 1071.23 | 167.71 | 28.26906 | 1166.1 | 240.34 | 13.47 | 1.328 | 1.334 | 1.960481 | 212.08 | 1155.25 | 46.23 | 20.14 | 2.793567 | 1.16768 | 165.85 | 1148.16 | 42.92 | 4.021159 | 22.35 | 122.93 | 1146.92 | 34.06 | 22.59 | 4.647398 | 1.16768 | 88.87 | 1143.56 | 27.22 | 5.060289 | 21.51 | 61.65 | 1136.82 | 18.71 | 20.84 | 5.000077 | 1.16768 | 1305.95 | 1659.94
0.000246999989 | 0.00242000003 | 6.39999998e-05 | 0.000127000007 | 235.8256 | 1435.46 | 1146.84 | 1068.24 | 171.63 | 28.30711 | 1165.77 | 240.63 | 13.51 | 1.328 | 1.334 | 1.958978 | 212.32 | 1154.69 | 46.26 | 20.64 | 2.791796 | 1.16768 | 166.06 | 1147.39 | 43.23 | 4.0317 | 22.76 | 122.83 | 1146.08 | 34.06 | 23.16 | 4.66062 | 1.16768 | 88.77 | 1142.52 | 27.16 | 5.059869 | 21.69 | 61.61 | 1135.23 | 18.65 | 21.27 | 5.000079 | 1.16768 | 1303.68 | 1656.07
1.10000001e-05 | 0.00113999995 | 6.60000005e-05 | 2.7e-05 | 229.826 | 1820.14 | 1146.27 | 1066.26 | 198.15 | 33.26301 | 1157.07 | 234.33 | 19.18 | 1.328 | 1.334 | 2.005606 | 201.07 | 1146.78 | 38.56 | 24.6 | 2.860751 | 1.16768 | 162.51 | 1138.98 | 40.13 | 4.05559 | 28.66 | 122.38 | 1139.31 | 32.9 | 29.83 | 4.300984 | 1.16768 | 89.48 | 1135.74 | 26.72 | 4.91047 | 29.37 | 62.76 | 1132.55 | 19.83 | 28.12 | 5.000072 | 1.16768 | 1664.7 | 1235.45
0.000246999989 | 0.00242000003 | 6.39999998e-05 | 0.000127000007 | 234.6805 | 1428.49 | 1139.93 | 1060.99 | 156.02 | 32.95515 | 1146.63 | 239.49 | 15.24 | 1.328 | 1.334 | 2.064155 | 206.53 | 1136.25 | 46.41 | 21.49 | 2.91528 | 1.16768 | 160.12 | 1129.34 | 41.88 | 4.106122 | 23.13 | 118.24 | 1129.58 | 32.58 | 23.11 | 4.83031 | 1.16768 | 85.66 | 1125.79 | 25.21 | 5.053119 | 21.82 | 60.45 | 1120.65 | 17.5 | 20.18 | 5.000091 | 1.16768 | 1312.95 | 1538.92
0.000246999989 | 0.00242000003 | 6.39999998e-05 | 0.000127000007 | 235.3623 | 1432.64 | 1139.85 | 1060.84 | 159.54 | 33.02245 | 1150.72 | 239.77 | 15 | 1.328 | 1.334 | 2.007412 | 206.75 | 1139.98 | 46.76 | 21.05 | 2.919949 | 1.16768 | 159.99 | 1132.89 | 41.91 | 4.120416 | 22.53 | 118.08 | 1132.94 | 32.45 | 22.53 | 4.837383 | 1.16768 | 85.63 | 1128.87 | 25.24 | 5.054681 | 21.42 | 60.39 | 1123.5 | 17.46 | 19.79 | 5.00009 | 1.16768 | 1314.17 | 1541.09
0.000246999989 | 0.00242000003 | 6.39999998e-05 | 0.000127000007 | 234.6674 | 1428.41 | 1141.12 | 1059.85 | 154.4 | 32.97811 | 1153.07 | 239.47 | 15.15 | 1.328 | 1.334 | 2.007739 | 206.49 | 1142.04 | 46.69 | 21.46 | 2.922261 | 1.16768 | 159.8 | 1134.66 | 41.83 | 4.120724 | 23.19 | 117.97 | 1134.67 | 32.45 | 22.97 | 4.838012 | 1.16768 | 85.52 | 1130.36 | 25.19 | 5.053992 | 22.01 | 60.33 | 1124.73 | 17.41 | 20.02 | 5.000091 | 1.16768 | 1314.15 | 1540.07
0.000246999989 | 0.00242000003 | 6.39999998e-05 | 0.000127000007 | 235.8716 | 1435.74 | 1143.66 | 1066.08 | 163.29 | 33.03425 | 1153.85 | 239.98 | 14.9 | 1.328 | 1.334 | 1.946968 | 206.94 | 1143.37 | 46.94 | 21.2 | 2.921809 | 1.16768 | 160 | 1136.48 | 42 | 4.282527 | 22.77 | 118 | 1136.78 | 32.52 | 22.97 | 4.853486 | 1.16768 | 85.48 | 1133.03 | 25.17 | 5.054498 | 21.66 | 60.31 | 1127.89 | 17.37 | 20.06 | 5.00009 | 1.16768 | 1313.2 | 1540.44
0.000246999989 | 0.00242000003 | 6.39999998e-05 | 0.000127000007 | 234.5425 | 1427.65 | 1145.31 | 1067.99 | 154.27 | 33.10676 | 1155.75 | 239.49 | 14.64 | 1.328 | 1.334 | 2.066425 | 206.38 | 1145.48 | 46.62 | 20.69 | 2.996924 | 1.16768 | 159.76 | 1138.64 | 41.78 | 4.275105 | 22.42 | 117.98 | 1138.89 | 32.4 | 22.36 | 4.834774 | 1.16768 | 85.58 | 1135.01 | 25.22 | 5.055067 | 21.29 | 60.36 | 1129.83 | 17.44 | 19.63 | 5.00009 | 1.16768 | 1312.81 | 1532.47
0.000246999989 | 0.00242000003 | 6.39999998e-05 | 0.000127000007 | 235.4871 | 1433.4 | 1141.14 | 1061.57 | 159.7 | 33.04885 | 1152.28 | 239.89 | 15.24 | 1.328 | 1.334 | 1.949089 | 206.84 | 1141.49 | 46.56 | 21.45 | 2.988679 | 1.16768 | 160.28 | 1134.45 | 42.01 | 4.112122 | 23.13 | 118.27 | 1134.61 | 32.47 | 23.21 | 4.829834 | 1.16768 | 85.8 | 1130.61 | 25.39 | 5.054148 | 22.03 | 60.41 | 1125.31 | 17.45 | 20.25 | 5.000084 | 1.16768 | 1311.83 | 1533.38
0.000246999989 | 0.00242000003 | 6.39999998e-05 | 0.000127000007 | 234.6148 | 1428.09 | 1139.64 | 1063.06 | 155.92 | 33.03365 | 1149.51 | 239.6 | 15.02 | 1.328 | 1.334 | 2.008085 | 206.57 | 1139.32 | 46.56 | 21.23 | 2.918655 | 1.16768 | 160.01 | 1132.62 | 41.91 | 4.116179 | 23.08 | 118.1 | 1133.01 | 32.39 | 23.09 | 4.673613 | 1.16768 | 85.71 | 1129.41 | 25.24 | 5.052916 | 21.8 | 60.47 | 1124.42 | 17.53 | 20.25 | 5.000084 | 1.16768 | 1311.33 | 1543.76
0.000246999989 | 0.00239000004 | 6.80000012e-05 | 0.000107 | 235.3048 | 1432.29 | 1139.89 | 1059.42 | 160.26 | 33.10906 | 1148.85 | 239.91 | 15.07 | 1.328 | 1.334 | 2.008373 | 206.8 | 1137.93 | 46.43 | 21.26 | 2.913088 | 1.16768 | 160.37 | 1130.72 | 42.09 | 4.263832 | 22.93 | 118.28 | 1130.89 | 32.44 | 22.98 | 4.827811 | 1.16768 | 85.84 | 1126.82 | 25.42 | 5.054609 | 21.84 | 60.42 | 1121.44 | 17.49 | 20.06 | 5.000083 | 1.16768 | 1310.59 | 1543.64
0.000246999989 | 0.00239000004 | 6.80000012e-05 | 0.000107 | 234.4439 | 1427.05 | 1137.19 | 1058.34 | 153.96 | 33.0139 | 1149.34 | 239.41 | 15.19 | 1.328 | 1.334 | 2.006931 | 206.4 | 1138.58 | 46.15 | 21.43 | 2.984748 | 1.16768 | 160.25 | 1131.63 | 41.75 | 4.089053 | 23.33 | 118.5 | 1131.87 | 32.65 | 23.48 | 4.816295 | 1.16768 | 85.85 | 1128.2 | 25.33 | 5.052851 | 22.37 | 60.52 | 1123.12 | 17.58 | 20.55 | 5.000085 | 1.16768 | 1312.97 | 1532.44
0.000246999989 | 0.00239000004 | 6.80000012e-05 | 0.000107 | 235.5578 | 1433.83 | 1136.86 | 1060.51 | 158.42 | 33.02983 | 1149.3 | 239.84 | 15.26 | 1.328 | 1.334 | 2.007737 | 206.81 | 1139.13 | 46.31 | 21.68 | 2.982517 | 1.16768 | 160.5 | 1132.56 | 41.93 | 4.247777 | 23.44 | 118.57 | 1133.1 | 32.51 | 23.77 | 4.813132 | 1.16768 | 86.06 | 1129.72 | 25.48 | 5.054146 | 22.29 | 60.58 | 1125.02 | 17.63 | 20.9 | 5.000084 | 1.16768 | 1312.78 | 1533.91
0.000246999989 | 0.00239000004 | 6.80000012e-05 | 0.000107 | 234.646 | 1428.28 | 1137.97 | 1063.24 | 152.7 | 33.11625 | 1151.05 | 239.51 | 14.84 | 1.328 | 1.334 | 2.008593 | 206.39 | 1141.03 | 45.85 | 20.99 | 2.978269 | 1.16768 | 160.54 | 1134.53 | 41.71 | 4.225718 | 22.81 | 118.83 | 1135.02 | 32.6 | 23.03 | 4.793399 | 1.16768 | 86.23 | 1131.67 | 25.56 | 5.056479 | 22.04 | 60.67 | 1127.2 | 17.74 | 20.49 | 5.000082 | 1.16768 | 1312.98 | 1531.44
0.000246999989 | 0.00239000004 | 6.80000012e-05 | 0.000107 | 235.5118 | 1433.55 | 1139.79 | 1061.33 | 157.41 | 33.08048 | 1149.87 | 239.89 | 15.18 | 1.328 | 1.334 | 2.008564 | 206.81 | 1139.36 | 46.18 | 21.51 | 2.906037 | 1.16768 | 160.63 | 1132.39 | 41.87 | 4.236962 | 23.52 | 118.76 | 1132.78 | 32.53 | 23.35 | 4.800926 | 1.16768 | 86.23 | 1129.05 | 25.62 | 5.05429 | 22.31 | 60.61 | 1124.14 | 17.66 | 20.55 | 5.000081 | 1.16768 | 1311.83 | 1539.65
0.000246999989 | 0.00239000004 | 6.80000012e-05 | 0.000107 | 234.6312 | 1428.19 | 1138.31 | 1061.16 | 153.04 | 33.05993 | 1147.54 | 239.57 | 15.23 | 1.328 | 1.334 | 2.008401 | 206.51 | 1137.29 | 45.9 | 21.56 | 2.903689 | 1.16768 | 160.61 | 1130.54 | 41.84 | 4.22917 | 23.41 | 118.77 | 1131.04 | 32.52 | 23.56 | 4.793344 | 1.16768 | 86.25 | 1127.71 | 25.6 | 5.055263 | 22.54 | 60.65 | 1123.14 | 17.7 | 20.77 | 5.000081 | 1.16768 | 1311.58 | 1527.75
0.000246999989 | 0.00239000004 | 6.80000012e-05 | 0.000107 | 234.4291 | 1426.96 | 1138.98 | 1062.07 | 152.4 | 33.09385 | 1148.37 | 239.53 | 14.99 | 1.328 | 1.334 | 2.067465 | 206.44 | 1138.19 | 45.71 | 21.03 | 2.900055 | 1.16768 | 160.73 | 1131.37 | 41.82 | 4.221581 | 23.06 | 118.91 | 1131.8 | 32.54 | 23.12 | 4.949881 | 1.16768 | 86.37 | 1128.43 | 25.69 | 5.055196 | 22.14 | 60.68 | 1123.85 | 17.74 | 20.47 | 5.00008 | 1.16768 | 1310.71 | 1526.71
0.000399000011 | 0.00243000011 | 5.70000011e-05 | 7.59999966e-05 | 235.4132 | 1432.95 | 1135.93 | 1058.38 | 159.56 | 33.1474 | 1148.19 | 239.98 | 15.06 | 1.328 | 1.334 | 2.007143 | 206.83 | 1137.69 | 46.14 | 21.33 | 2.97922 | 1.16768 | 160.69 | 1130.92 | 41.83 | 4.232647 | 23.29 | 118.86 | 1131.33 | 32.61 | 23.17 | 4.801741 | 1.16768 | 86.25 | 1127.68 | 25.58 | 5.053673 | 22.34 | 60.67 | 1122.88 | 17.74 | 20.52 | 5.000083 | 1.16768 | 1310.38 | 1425.29
0.000399000011 | 0.00243000011 | 5.70000011e-05 | 7.59999966e-05 | 234.4406 | 1427.03 | 1136.34 | 1060.37 | 155.16 | 33.09169 | 1148.8 | 239.64 | 14.9 | 1.328 | 1.334 | 2.002253 | 206.55 | 1138.66 | 46.06 | 21.21 | 2.980714 | 1.16768 | 160.49 | 1132.06 | 41.92 | 4.243033 | 23.22 | 118.57 | 1132.6 | 32.49 | 23.27 | 4.804624 | 1.16768 | 86.08 | 1129.16 | 25.47 | 5.054975 | 22.19 | 60.61 | 1124.53 | 17.69 | 20.53 | 5.000083 | 1.16768 | 1309.56 | 1436.2
0.000399000011 | 0.00243000011 | 5.70000011e-05 | 7.59999966e-05 | 235.2933 | 1432.22 | 1135.71 | 1059.76 | 159.69 | 33.14917 | 1148.89 | 239.97 | 14.76 | 1.328 | 1.334 | 2.003545 | 206.82 | 1138.6 | 46.12 | 20.78 | 2.905437 | 1.16768 | 160.7 | 1131.83 | 41.88 | 4.235222 | 22.82 | 118.82 | 1132.23 | 32.56 | 22.72 | 4.802353 | 1.16768 | 86.26 | 1128.72 | 25.6 | 5.057962 | 21.79 | 60.66 | 1124 | 17.72 | 20.15 | 5.000082 | 1.16768 | 1309.92 | 1537.58
0.000399000011 | 0.00243000011 | 5.70000011e-05 | 7.59999966e-05 | 234.7265 | 1428.77 | 1131.82 | 1054.91 | 155.13 | 33.09314 | 1148.76 | 239.74 | 14.82 | 1.328 | 1.334 | 2.008432 | 206.64 | 1138.23 | 45.81 | 21.07 | 2.900172 | 1.16768 | 160.83 | 1131.27 | 42 | 4.230864 | 23.11 | 118.83 | 1131.65 | 32.57 | 23.11 | 4.796249 | 1.16768 | 86.26 | 1127.94 | 25.61 | 5.055607 | 22.17 | 60.65 | 1123.09 | 17.7 | 20.46 | 5.000082 | 1.16768 | 1309.73 | 1274.46
0.000399000011 | 0.00243000011 | 5.70000011e-05 | 7.59999966e-05 | 235.5857 | 1434 | 1131.96 | 1057.98 | 161.63 | 33.15966 | 1147.24 | 240.09 | 14.86 | 1.328 | 1.334 | 1.947893 | 206.93 | 1137.29 | 46.18 | 21.14 | 2.905587 | 1.16768 | 160.75 | 1130.83 | 42.02 | 4.243219 | 22.85 | 118.73 | 1131.39 | 32.54 | 23.17 | 4.808722 | 1.16768 | 86.19 | 1128.15 | 25.51 | 5.055297 | 21.9 | 60.68 | 1123.6 | 17.74 | 20.45 | 5.000082 | 1.16768 | 1309.5 | 1272.03
0.000399000011 | 0.00243000011 | 5.70000011e-05 | 7.59999966e-05 | 234.6099 | 1428.06 | 1133.77 | 1057.43 | 154.97 | 33.0766 | 1146.81 | 239.7 | 15.01 | 1.328 | 1.334 | 1.945699 | 206.62 | 1136.34 | 46.05 | 21.11 | 2.906396 | 1.16768 | 160.57 | 1129.58 | 41.85 | 4.084732 | 22.88 | 118.72 | 1129.9 | 32.5 | 22.91 | 4.79815 | 1.16768 | 86.22 | 1126.36 | 25.58 | 5.054755 | 22.15 | 60.64 | 1121.6 | 17.7 | 20.23 | 5.000081 | 1.16768 | 1309.49 | 1271.9
0.000399000011 | 0.00243000011 | 5.70000011e-05 | 7.59999966e-05 | 235.9192 | 1436.03 | 1131.63 | 1055.57 | 163.18 | 33.08421 | 1148.76 | 240.22 | 15.09 | 1.328 | 1.334 | 2.004629 | 207.14 | 1138.42 | 45.98 | 21.15 | 2.897462 | 1.16768 | 161.16 | 1131.62 | 42 | 4.220702 | 23.1 | 119.16 | 1132.03 | 32.5 | 23.16 | 4.947787 | 1.16768 | 86.66 | 1128.62 | 25.86 | 5.054424 | 22.35 | 60.8 | 1124.17 | 17.88 | 20.36 | 5.00008 | 1.16768 | 1309.05 | 1272.73
0.000399000011 | 0.00243000011 | 5.70000011e-05 | 7.59999966e-05 | 235.9603 | 1436.28 | 1140.73 | 1068 | 163.83 | 33.19492 | 1153.33 | 240.26 | 14.49 | 1.328 | 1.334 | 2.00517 | 207.07 | 1143.7 | 46.22 | 20.75 | 2.978355 | 1.16768 | 160.85 | 1137.47 | 41.97 | 4.238349 | 22.42 | 118.88 | 1138.02 | 32.51 | 22.64 | 4.802069 | 1.16768 | 86.37 | 1134.88 | 25.65 | 5.05645 | 21.62 | 60.72 | 1130.61 | 17.78 | 19.95 | 5.00008 | 1.16768 | 1309.35 | 1279.49
0.000319999992 | 0.00252999994 | 0.000103999999 | 8.9000001e-05 | 236.3381 | 1438.58 | 1145.71 | 1072.21 | 168.13 | 28.31883 | 1156.84 | 240.43 | 13.45 | 1.328 | 1.334 | 1.958536 | 212.11 | 1146.68 | 47.86 | 20.82 | 2.830108 | 1.16768 | 164.25 | 1140.45 | 43.2 | 3.974447 | 22.37 | 121.05 | 1140.92 | 33.51 | 22.5 | 4.893323 | 1.16768 | 87.54 | 1137.95 | 26.34 | 5.058143 | 21.44 | 61.2 | 1133.78 | 18.26 | 19.9 | 5.00008 | 1.16768 | 1308.81 | 1281.68
0.000319999992 | 0.00252999994 | 0.000103999999 | 8.9000001e-05 | 235.3787 | 1432.74 | 1145.89 | 1068.22 | 161.89 | 28.29828 | 1156.49 | 240.04 | 13.82 | 1.328 | 1.334 | 2.016637 | 211.74 | 1145.74 | 47.71 | 21.38 | 2.831365 | 1.16768 | 164.03 | 1139.03 | 43.22 | 4.126568 | 23.1 | 120.81 | 1139.46 | 33.43 | 22.9 | 4.731948 | 1.16768 | 87.38 | 1135.85 | 26.3 | 5.056084 | 21.93 | 61.08 | 1131 | 18.13 | 20.11 | 5.000083 | 1.16768 | 1308.67 | 1272.26
0.000319999992 | 0.00252999994 | 0.000103999999 | 8.9000001e-05 | 236.5895 | 1440.11 | 1160.15 | 1084.27 | 169.77 | 28.35696 | 1166.96 | 240.52 | 13.18 | 1.328 | 1.334 | 1.956838 | 212.16 | 1156.54 | 48.07 | 20.78 | 2.834809 | 1.16768 | 164.09 | 1149.99 | 43.39 | 4.141495 | 22.23 | 120.7 | 1150.37 | 33.49 | 22.36 | 4.752562 | 1.16768 | 87.21 | 1146.88 | 26.22 | 5.060772 | 21.12 | 60.99 | 1142.18 | 18.04 | 19.58 | 5.00008 | 1.16768 | 1309.1 | 1270.92
0.000319999992 | 0.00252999994 | 0.000103999999 | 8.9000001e-05 | 236.3546 | 1438.68 | 1161.41 | 1085.55 | 170.13 | 28.42033 | 1168.24 | 240.42 | 12.97 | 1.328 | 1.334 | 2.016188 | 212 | 1157.77 | 48.19 | 20.35 | 2.83996 | 1.16768 | 163.81 | 1151.15 | 43.2 | 4.143651 | 21.94 | 120.61 | 1151.45 | 33.4 | 21.96 | 4.915684 | 1.16768 | 87.21 | 1148.05 | 26.19 | 5.058428 | 20.89 | 61.02 | 1143.33 | 18.08 | 19.4 | 5.000081 | 1.16768 | 1308.95 | 1283.26
0.000319999992 | 0.00252999994 | 0.000103999999 | 8.9000001e-05 | 236.3513 | 1438.66 | 1160 | 1080.6 | 167.62 | 28.3584 | 1167.59 | 240.27 | 13.36 | 1.328 | 1.334 | 1.955567 | 211.92 | 1156.4 | 47.83 | 20.86 | 2.832854 | 1.16768 | 164.09 | 1149.33 | 43.41 | 4.137012 | 22.72 | 120.68 | 1149.56 | 33.45 | 22.42 | 4.74815 | 1.16768 | 87.23 | 1145.7 | 26.22 | 5.055707 | 21.43 | 61.01 | 1140.5 | 18.09 | 19.6 | 5.000083 | 1.16768 | 1311.87 | 1279.73
0.000319999992 | 0.00252999994 | 0.000103999999 | 8.9000001e-05 | 235.5381 | 1433.71 | 1164.48 | 1088.64 | 161.89 | 28.3027 | 1171.57 | 239.9 | 12.95 | 1.328 | 1.334 | 2.020295 | 211.6 | 1161.2 | 47.95 | 20.52 | 2.838475 | 1.16768 | 163.65 | 1154.55 | 43.23 | 3.996953 | 22.12 | 120.42 | 1154.81 | 33.35 | 22.12 | 4.912338 | 1.16768 | 87.07 | 1151.34 | 26.1 | 5.057588 | 20.94 | 60.97 | 1146.47 | 18.02 | 19.36 | 5.000082 | 1.16768 | 1311.67 | 1022.65
0.000246999989 | 0.00239000004 | 6.80000012e-05 | 0.000107 | 235.5134 | 1433.56 | 1165.01 | 1088.02 | 161.75 | 28.3744 | 1172.98 | 239.89 | 12.7 | 1.328 | 1.334 | 1.962179 | 211.51 | 1161.99 | 47.81 | 19.93 | 2.837182 | 1.16768 | 163.7 | 1155.05 | 43.25 | 3.995424 | 21.7 | 120.45 | 1155.14 | 33.43 | 21.77 | 4.7525 | 1.16768 | 87.02 | 1151.34 | 26.03 | 5.059473 | 20.67 | 60.99 | 1146.13 | 18.05 | 19.24 | 5.000086 | 1.16768 | 1312.21 | 1132.59
0.000246999989 | 0.00239000004 | 6.80000012e-05 | 0.000107 | 234.4899 | 1427.33 | 1162.55 | 1083.1 | 154.41 | 28.34022 | 1172.24 | 239.52 | 13 | 1.328 | 1.334 | 2.019522 | 211.18 | 1161.07 | 47.52 | 20.42 | 2.83467 | 1.16768 | 163.66 | 1153.82 | 43.25 | 4.138429 | 22.42 | 120.41 | 1153.96 | 33.33 | 22.1 | 4.903424 | 1.16768 | 87.08 | 1149.98 | 26.09 | 5.056325 | 21.26 | 60.99 | 1144.69 | 18.07 | 19.43 | 5.000086 | 1.16768 | 1311.59 | 1023.07
0.000246999989 | 0.00239000004 | 6.80000012e-05 | 0.000107 | 235.5956 | 1434.06 | 1167.7 | 1091.32 | 162.4 | 28.39573 | 1175.9 | 239.99 | 12.8 | 1.328 | 1.334 | 1.95805 | 211.6 | 1165.29 | 47.85 | 20.12 | 2.837171 | 1.16768 | 163.75 | 1158.45 | 43.34 | 3.999297 | 21.84 | 120.41 | 1158.59 | 33.39 | 22.01 | 4.917893 | 1.16768 | 87.02 | 1155.06 | 26.06 | 5.059162 | 20.7 | 60.96 | 1150.07 | 18.01 | 19.25 | 5.000083 | 1.16768 | 1310.85 | 971.62
0.000399000011 | 0.00243000011 | 5.70000011e-05 | 7.59999966e-05 | 228.4896 | 1421.94 | 1168.06 | 1089.29 | 146.82 | 27.64283 | 1179.01 | 233.02 | 12.1 | 1.328 | 1.334 | 2.021077 | 205.38 | 1167.62 | 45.94 | 19.29 | 2.940637 | 1.16768 | 159.44 | 1160 | 41.7 | 4.161498 | 21.22 | 117.74 | 1159.77 | 32.25 | 21.24 | 4.846591 | 1.16768 | 85.49 | 1155.38 | 25.18 | 5.060036 | 20.06 | 60.31 | 1149.46 | 17.41 | 18.82 | 5.000088 | 1.16768 | 1311.38 | 1306.32
0.000399000011 | 0.00243000011 | 5.70000011e-05 | 7.59999966e-05 | 229.4425 | 1427.87 | 1165.13 | 1082.68 | 154.01 | 27.57903 | 1176.23 | 233.43 | 12.77 | 1.328 | 1.334 | 2.020132 | 205.85 | 1164.12 | 46.23 | 20.11 | 2.940428 | 1.16768 | 159.62 | 1156.17 | 41.76 | 4.321926 | 22.08 | 117.86 | 1155.96 | 32.27 | 21.89 | 4.850532 | 1.16768 | 85.59 | 1151.29 | 25.3 | 5.059262 | 20.85 | 60.29 | 1145.13 | 17.35 | 19.19 | 5.000089 | 1.16768 | 1310.71 | 1329.81
0.000257000007 | 0.00203999993 | 5.60000008e-05 | 7.30000029e-05 | 236.6782 | 1440.65 | 1168.15 | 1089.94 | 173.57 | 28.50944 | 1180.71 | 240.96 | 12.85 | 1.328 | 1.334 | 1.967616 | 212.45 | 1169.51 | 45.77 | 19.36 | 2.780704 | 1.16768 | 166.68 | 1162 | 41.85 | 3.927348 | 21 | 124.83 | 1161.56 | 32.06 | 20.93 | 4.754758 | 1.16768 | 92.77 | 1157.32 | 25.68 | 5.077969 | 19.66 | 67.09 | 1152.22 | 18.08 | 18.44 | 5.000079 | 1.16768 | 1303.88 | 1401
0.000257000007 | 0.00203999993 | 5.60000008e-05 | 7.30000029e-05 | 236.1591 | 1437.49 | 1169.88 | 1092.19 | 172.64 | 28.53732 | 1182.73 | 240.91 | 12.48 | 1.328 | 1.334 | 1.914863 | 212.37 | 1171.29 | 45.72 | 18.81 | 2.849691 | 1.16768 | 166.65 | 1163.86 | 41.92 | 4.072999 | 20.45 | 124.73 | 1163.46 | 31.97 | 20.4 | 4.752994 | 1.16768 | 92.76 | 1159.09 | 25.71 | 5.079967 | 19.22 | 67.05 | 1153.84 | 18.07 | 18.01 | 5.000078 | 1.16768 | 1301.64 | 1529.96
0.000257000007 | 0.00203999993 | 5.60000008e-05 | 7.30000029e-05 | 236.6371 | 1440.4 | 1165.65 | 1085.36 | 162.37 | 28.43294 | 1179.54 | 240.13 | 13.05 | 1.328 | 1.334 | 2.022007 | 211.69 | 1168.08 | 45.36 | 19.49 | 2.849486 | 1.16768 | 166.33 | 1160.34 | 41.43 | 3.910133 | 21.43 | 124.9 | 1159.8 | 32.04 | 21.09 | 4.898092 | 1.16768 | 92.86 | 1155.43 | 25.72 | 5.078768 | 20.14 | 67.14 | 1150.07 | 18.13 | 18.53 | 5.00008 | 1.16768 | 1315.66 | 1474.14
0.000257000007 | 0.00203999993 | 5.60000008e-05 | 7.30000029e-05 | 236.6355 | 1440.39 | 1168.71 | 1091.8 | 162.79 | 28.46758 | 1180.61 | 240.15 | 12.73 | 1.328 | 1.334 | 1.969475 | 211.69 | 1169.6 | 45.43 | 19.3 | 2.850881 | 1.16768 | 166.26 | 1162.33 | 41.42 | 3.912649 | 21.17 | 124.84 | 1162.02 | 31.94 | 21.04 | 4.8958 | 1.16768 | 92.9 | 1158.1 | 25.69 | 5.079875 | 19.89 | 67.21 | 1153.33 | 18.21 | 18.58 | 5.000079 | 1.16768 | 1315.73 | 1533.41
0.000316999998 | 0.00242000003 | 0.000106 | 0.000118999997 | 235.5003 | 1433.48 | 1148.35 | 1070.3 | 195.76 | 26.15812 | 1170.63 | 242.22 | 12.56 | 1.328 | 1.334 | 1.996281 | 216.06 | 1159.46 | 48.41 | 20.58 | 2.706727 | 1.16768 | 167.65 | 1152.3 | 44.67 | 3.909816 | 21.68 | 122.98 | 1152.24 | 34.36 | 21.54 | 4.415845 | 1.16768 | 88.62 | 1147.86 | 27.17 | 5.056814 | 19.62 | 61.45 | 1141.81 | 18.51 | 18.03 | 5.000082 | 1.16768 | 1281.96 | 1528.71
0.000534999999 | 0.00230000005 | 4.40000003e-05 | 8.09999983e-05 | 234.5858 | 1325.92 | 1150.9 | 1073.76 | 216.7 | 26.39139 | 1171.6 | 244.43 | 11.34 | 1.328 | 1.334 | 1.901343 | 218.04 | 1161.27 | 49.65 | 18.51 | 2.618993 | 1.16768 | 168.39 | 1154.27 | 45.29 | 3.772958 | 19.77 | 123.1 | 1154.33 | 34.51 | 19.31 | 4.34444 | 1.16768 | 88.59 | 1150.18 | 27.14 | 5.072845 | 17.88 | 61.45 | 1144.72 | 18.54 | 16.84 | 5.000074 | 1.16768 | 1160.63 | 1520.68
0.000534999999 | 0.00230000005 | 4.40000003e-05 | 8.09999983e-05 | 234.5885 | 1427.93 | 1150.17 | 1065.06 | 170.66 | 25.90421 | 1154.95 | 240.46 | 12.41 | 1.328 | 1.334 | 2.100277 | 214.55 | 1144.54 | 47.97 | 22.01 | 2.839794 | 1.16768 | 166.58 | 1137.5 | 43.65 | 4.02437 | 23.9 | 122.93 | 1137.97 | 33.92 | 23.53 | 4.720245 | 1.16768 | 89.01 | 1134.33 | 27.23 | 5.068877 | 22.23 | 61.78 | 1129.75 | 18.81 | 20.3 | 5.000077 | 1.16768 | 1301.82 | 1510.25
0.000534999999 | 0.00230000005 | 4.40000003e-05 | 8.09999983e-05 | 235.0961 | 1431.02 | 1157.99 | 1076.3 | 169.4 | 26.01138 | 1165.01 | 240.62 | 12.52 | 1.328 | 1.334 | 2.006629 | 214.61 | 1154.66 | 48.13 | 20.76 | 2.670992 | 1.16768 | 166.48 | 1147.35 | 43.84 | 4.007195 | 22.37 | 122.64 | 1147.64 | 33.87 | 21.84 | 4.32462 | 1.16768 | 88.77 | 1143.51 | 27.11 | 5.072725 | 20.74 | 61.66 | 1138.81 | 18.72 | 19.44 | 5.000077 | 1.16768 | 1302.66 | 1509.73
0.000319999992 | 0.00252999994 | 0.000103999999 | 8.9000001e-05 | 229.2395 | 1495.04 | 1137.42 | 1060.99 | 228.52 | 24.05413 | 1152.29 | 244.55 | 13 | 1.328 | 1.334 | 1.805214 | 220.49 | 1141.39 | 49.34 | 21.89 | 2.65694 | 1.16768 | 171.15 | 1134.95 | 44.81 | 3.931485 | 23.16 | 126.34 | 1135.36 | 35.37 | 23.24 | 4.336631 | 1.16768 | 90.97 | 1131.9 | 28.43 | 5.058911 | 21.54 | 62.54 | 1127.25 | 19.6 | 19.79 | 5.000076 | 1.16768 | 1313.72 | 1510.91
2.49999994e-05 | 0.00133 | 6.90000015e-05 | 7.30000029e-05 | 229.7576 | 1224.69 | 1141.51 | 1067.06 | 58.88 | 24.9346 | 1155.79 | 229.23 | 10.12 | 1.328 | 1.334 | 2.171452 | 204.3 | 1145.22 | 42.71 | 19.3 | 2.972586 | 1.16768 | 161.59 | 1138.68 | 41.41 | 4.198328 | 21.26 | 120.18 | 1139.59 | 32.29 | 21.32 | 4.713522 | 1.16768 | 87.89 | 1136.79 | 26.57 | 5.061253 | 20.35 | 61.32 | 1133.33 | 18.39 | 19.02 | 5.000072 | 1.16768 | 1195.07 | 1503.13
2.49999994e-05 | 0.00133 | 6.90000015e-05 | 7.30000029e-05 | 228.5025 | 1218 | 1142.32 | 1067.45 | 51.33 | 25.03431 | 1155.43 | 229.04 | 10.08 | 1.328 | 1.334 | 2.103222 | 204.01 | 1144.58 | 42.51 | 19.35 | 2.897222 | 1.16768 | 161.5 | 1137.9 | 41.43 | 4.199991 | 21.4 | 120.07 | 1138.84 | 32.26 | 21.27 | 4.713847 | 1.16768 | 87.81 | 1136.06 | 26.48 | 5.061988 | 20.34 | 61.33 | 1132.62 | 18.41 | 18.98 | 5.00007 | 1.16768 | 1194.52 | 1506.27
2.49999994e-05 | 0.00133 | 7.30000029e-05 | 1.49999996e-05 | 230.4217 | 1228.23 | 1141.31 | 1059.96 | 68.5 | 24.76138 | 1155.31 | 229.46 | 10.8 | 1.328 | 1.334 | 2.038273 | 204.7 | 1143.59 | 43.04 | 20.44 | 2.898779 | 1.16768 | 161.66 | 1136.14 | 41.16 | 4.184286 | 22.23 | 120.5 | 1136.71 | 32.6 | 22.25 | 4.718291 | 1.16768 | 87.9 | 1133.25 | 26.63 | 5.061938 | 21.36 | 61.27 | 1129.04 | 18.34 | 19.45 | 5.000072 | 1.16768 | 1193.41 | 1507.48
2.49999994e-05 | 0.00127999997 | 7.6999997e-05 | 1.6e-05 | 230.6412 | 1229.4 | 1148.26 | 1072.84 | 70.55 | 24.87958 | 1157.55 | 229.52 | 10.29 | 1.328 | 1.334 | 2.100494 | 204.64 | 1147 | 42.98 | 19.05 | 2.973992 | 1.16768 | 161.66 | 1140.34 | 41.27 | 4.036053 | 20.93 | 120.39 | 1141 | 32.55 | 21.3 | 4.723648 | 1.16768 | 87.84 | 1138.16 | 26.47 | 5.06208 | 19.99 | 61.37 | 1134.35 | 18.45 | 18.93 | 5.000072 | 1.16768 | 1193.79 | 1500.35
2.49999994e-05 | 0.00127999997 | 7.6999997e-05 | 1.6e-05 | 230.5868 | 1229.11 | 1150.57 | 1072.71 | 67.73 | 24.89912 | 1157.31 | 229.51 | 10.54 | 1.328 | 1.334 | 2.104397 | 204.61 | 1146.44 | 43.07 | 19.65 | 2.901694 | 1.16768 | 161.54 | 1139.51 | 41.39 | 4.206019 | 21.49 | 120.15 | 1140.24 | 32.41 | 21.39 | 4.729842 | 1.16768 | 87.74 | 1137.09 | 26.49 | 5.061163 | 20.26 | 61.25 | 1133.19 | 18.36 | 18.95 | 5.000072 | 1.16768 | 1193.81 | 1501.05
2.49999994e-05 | 0.00133 | 7.30000029e-05 | 1.49999996e-05 | 231.4348 | 1233.63 | 1143.76 | 1068.31 | 71.59 | 24.92878 | 1156.68 | 229.67 | 10.26 | 1.328 | 1.334 | 2.10188 | 204.75 | 1146.09 | 42.7 | 19.36 | 2.966833 | 1.16768 | 162.05 | 1139.41 | 41.23 | 4.171141 | 21.1 | 120.82 | 1140.13 | 32.6 | 21.4 | 4.703678 | 1.16768 | 88.22 | 1137.28 | 26.73 | 5.061534 | 20.24 | 61.49 | 1133.64 | 18.56 | 19.08 | 5.00007 | 1.16768 | 1194.03 | 1476.24
2.49999994e-05 | 0.00133 | 7.30000029e-05 | 1.49999996e-05 | 231.2528 | 1232.66 | 1149.76 | 1072.24 | 73.87 | 24.9849 | 1155.66 | 229.65 | 10.46 | 1.328 | 1.334 | 2.104076 | 204.67 | 1144.87 | 42.97 | 19.57 | 2.898591 | 1.16768 | 161.7 | 1137.98 | 41.33 | 4.195136 | 21.37 | 120.37 | 1138.7 | 32.46 | 21.52 | 4.722587 | 1.16768 | 87.91 | 1135.68 | 26.56 | 5.060397 | 20.43 | 61.35 | 1131.93 | 18.42 | 19.09 | 5.000071 | 1.16768 | 1193.65 | 1472.93
2.49999994e-05 | 0.00133 | 7.30000029e-05 | 1.49999996e-05 | 230.4273 | 1228.26 | 1144.37 | 1061.39 | 68.92 | 24.8195 | 1153.57 | 229.48 | 10.92 | 1.328 | 1.334 | 2.104086 | 204.66 | 1141.84 | 43 | 20.8 | 2.97382 | 1.16768 | 161.66 | 1134.48 | 41.2 | 4.187707 | 22.47 | 120.46 | 1135.06 | 32.64 | 22.59 | 4.723989 | 1.16768 | 87.82 | 1131.68 | 26.58 | 5.062125 | 21.63 | 61.24 | 1127.42 | 18.29 | 19.61 | 5.000144 | 1.16768 | 1193.73 | 1475.12
2.49999994e-05 | 0.00127999997 | 7.6999997e-05 | 1.6e-05 | 231.3841 | 1233.36 | 1142.6 | 1066.21 | 73.66 | 24.87127 | 1156.64 | 229.68 | 10.58 | 1.328 | 1.334 | 2.103995 | 204.81 | 1145.87 | 42.94 | 19.39 | 2.970359 | 1.16768 | 161.87 | 1139.06 | 41.3 | 4.185435 | 21.21 | 120.57 | 1139.74 | 32.66 | 21.49 | 4.891405 | 1.16768 | 87.91 | 1136.85 | 26.53 | 5.059519 | 20.14 | 61.38 | 1132.85 | 18.45 | 19.14 | 5.000071 | 1.16768 | 1193.8 | 1472.02
2.49999994e-05 | 0.00133 | 6.90000015e-05 | 7.30000029e-05 | 230.1309 | 1226.68 | 1150.2 | 1070.52 | 66.14 | 24.92037 | 1155.98 | 229.41 | 10.76 | 1.328 | 1.334 | 2.104136 | 204.49 | 1144.83 | 43.03 | 19.84 | 2.90246 | 1.16768 | 161.46 | 1137.7 | 41.22 | 4.196608 | 21.76 | 120.24 | 1138.37 | 32.51 | 21.59 | 4.727801 | 1.16768 | 87.73 | 1135.16 | 26.47 | 5.060307 | 20.68 | 61.26 | 1131.17 | 18.34 | 19.09 | 5.000072 | 1.16768 | 1193.52 | 1467.37
2.49999994e-05 | 0.00133 | 7.30000029e-05 | 1.49999996e-05 | 231.3804 | 1233.34 | 1145.06 | 1062.12 | 73.09 | 24.84645 | 1153.93 | 229.67 | 10.94 | 1.328 | 1.334 | 2.104181 | 204.83 | 1142.22 | 42.89 | 20.66 | 2.969175 | 1.16768 | 161.94 | 1134.84 | 41.36 | 4.183275 | 22.41 | 120.58 | 1135.41 | 32.62 | 22.54 | 4.888298 | 1.16768 | 87.96 | 1132.12 | 26.64 | 5.060192 | 21.58 | 61.32 | 1128.03 | 18.41 | 19.52 | 5.000072 | 1.16768 | 1193.62 | 1464.87
2.49999994e-05 | 0.00133 | 7.30000029e-05 | 1.49999996e-05 | 230.8663 | 1230.6 | 1141.93 | 1066.77 | 69.67 | 24.93054 | 1156.44 | 229.57 | 10.47 | 1.328 | 1.334 | 2.100971 | 204.64 | 1145.85 | 42.79 | 19.36 | 2.969644 | 1.16768 | 161.85 | 1139.19 | 41.28 | 4.182822 | 21.17 | 120.57 | 1139.96 | 32.61 | 21.36 | 4.561544 | 1.16768 | 87.96 | 1136.93 | 26.58 | 5.062892 | 20.23 | 61.38 | 1133.08 | 18.46 | 19.14 | 5.000071 | 1.16768 | 1193.58 | 1463.39
2.49999994e-05 | 0.00133 | 7.30000029e-05 | 1.49999996e-05 | 229.4987 | 1223.31 | 1147.33 | 1066.89 | 62.71 | 24.87195 | 1154.94 | 229.29 | 10.67 | 1.328 | 1.334 | 2.10376 | 204.42 | 1143.63 | 42.94 | 19.96 | 2.900662 | 1.16768 | 161.48 | 1136.37 | 41.14 | 4.189483 | 21.87 | 120.34 | 1137.01 | 32.52 | 21.76 | 4.719554 | 1.16768 | 87.82 | 1133.73 | 26.55 | 5.061879 | 20.85 | 61.27 | 1129.54 | 18.36 | 19.2 | 5.000072 | 1.16768 | 1193.28 | 1473.38
2.49999994e-05 | 0.00135000004 | 7.40000032e-05 | 7.00000019e-05 | 231.1309 | 1232.01 | 1146.25 | 1063.68 | 149.56 | 25.16582 | 1155.1 | 234.09 | 11.32 | 1.328 | 1.334 | 2.038168 | 208.93 | 1143.49 | 44.7 | 20.15 | 2.815624 | 1.16768 | 164.23 | 1136.14 | 42.08 | 4.032968 | 21.31 | 122.15 | 1136.43 | 33.11 | 21.31 | 4.456716 | 1.16768 | 89.04 | 1132.52 | 27.44 | 5.061757 | 20.49 | 61.6 | 1127.68 | 18.67 | 18.47 | 5.000054 | 1.16768 | 1119.12 | 1467.48
2.49999994e-05 | 0.00133 | 6.90000015e-05 | 7.30000029e-05 | 228.5475 | 1218.24 | 1150.19 | 1071.6 | 137.02 | 25.19156 | 1156.68 | 233.15 | 10.99 | 1.328 | 1.334 | 2.037023 | 207.95 | 1145.7 | 44.09 | 18.9 | 2.885092 | 1.16768 | 163.86 | 1138.8 | 41.98 | 4.02901 | 20.48 | 121.88 | 1139.26 | 33.05 | 20.39 | 4.447446 | 1.16768 | 88.83 | 1135.77 | 27.13 | 5.063888 | 19.58 | 61.7 | 1131.29 | 18.81 | 18.2 | 5.000061 | 1.16768 | 1119.56 | 1454.26
2.49999994e-05 | 0.00133 | 6.90000015e-05 | 7.30000029e-05 | 230.5643 | 1228.99 | 1150.46 | 1071.43 | 153.8 | 25.29213 | 1158 | 234.05 | 10.91 | 1.328 | 1.334 | 1.97724 | 208.76 | 1146.81 | 44.81 | 19.34 | 2.820678 | 1.16768 | 163.95 | 1139.83 | 42.29 | 4.057719 | 20.82 | 121.66 | 1140.31 | 33.05 | 20.69 | 4.47974 | 1.16768 | 88.61 | 1136.82 | 26.8 | 5.061262 | 19.69 | 61.81 | 1132.25 | 18.93 | 18.37 | 5.000071 | 1.16768 | 1116.47 | 1456.76
2.49999994e-05 | 0.00127999997 | 7.6999997e-05 | 1.6e-05 | 229.737 | 1224.58 | 1146.18 | 1068.32 | 147.46 | 25.22716 | 1157.21 | 233.78 | 10.9 | 1.328 | 1.334 | 1.980426 | 208.55 | 1146.18 | 44.61 | 18.76 | 2.818081 | 1.16768 | 163.94 | 1139.16 | 42.17 | 4.046442 | 20.27 | 121.77 | 1139.55 | 33.15 | 20.53 | 4.619707 | 1.16768 | 88.62 | 1136.23 | 26.95 | 5.06161 | 19.27 | 61.67 | 1131.6 | 18.75 | 18.21 | 5.000061 | 1.16768 | 1116.87 | 1454.25
2.49999994e-05 | 0.00135000004 | 7.40000032e-05 | 7.00000019e-05 | 228.8721 | 1219.97 | 1151.14 | 1073.06 | 151.18 | 25.3147 | 1158.51 | 233.93 | 10.67 | 1.328 | 1.334 | 1.97577 | 208.62 | 1147.51 | 44.63 | 18.41 | 2.818163 | 1.16768 | 163.99 | 1140.48 | 42.32 | 4.055006 | 20.16 | 121.67 | 1140.88 | 33.13 | 20.03 | 4.482139 | 1.16768 | 88.54 | 1137.33 | 26.99 | 5.064306 | 19.05 | 61.55 | 1132.53 | 18.66 | 17.63 | 5.000061 | 1.16768 | 1110.75 | 1452.33
2.49999994e-05 | 0.00133 | 6.90000015e-05 | 7.30000029e-05 | 229.585 | 1223.77 | 1147 | 1070.87 | 157.08 | 25.3444 | 1158.84 | 234.29 | 10.52 | 1.328 | 1.334 | 1.917792 | 208.94 | 1147.98 | 44.7 | 18.21 | 2.816023 | 1.16768 | 164.24 | 1141.1 | 42.35 | 4.050138 | 19.89 | 121.89 | 1141.52 | 33.25 | 20.19 | 4.483726 | 1.16768 | 88.64 | 1138.29 | 26.87 | 5.063997 | 18.79 | 61.77 | 1133.68 | 18.86 | 17.84 | 5.000071 | 1.16768 | 1109.52 | 1460.38
2.49999994e-05 | 0.00135000004 | 7.40000032e-05 | 7.00000019e-05 | 228.2961 | 1216.9 | 1147.88 | 1068.37 | 159.95 | 25.29593 | 1156.57 | 234.56 | 11.03 | 1.328 | 1.334 | 1.91343 | 209.27 | 1146.03 | 44.51 | 18.16 | 2.774896 | 1.16768 | 164.76 | 1138.93 | 42.28 | 4.001606 | 20.02 | 122.48 | 1139.47 | 33.28 | 19.62 | 4.284036 | 1.16768 | 89.2 | 1135.9 | 27.23 | 5.075889 | 19.11 | 61.97 | 1131.94 | 19.07 | 17.83 | 4.999951 | 1.16768 | 1099.5 | 1464.14
2.49999994e-05 | 0.00135000004 | 7.40000032e-05 | 7.00000019e-05 | 230.5924 | 1229.14 | 1144.85 | 1070.38 | 172.98 | 25.56564 | 1158.12 | 235.56 | 10.21 | 1.328 | 1.334 | 1.927338 | 210 | 1147.54 | 44.73 | 17.95 | 2.805904 | 1.16768 | 165.27 | 1140.87 | 42.86 | 3.90372 | 19.59 | 122.41 | 1141.26 | 33.44 | 19.8 | 4.355949 | 1.16768 | 88.97 | 1138 | 27.07 | 5.063128 | 18.47 | 61.9 | 1133.39 | 19 | 17.59 | 5.000068 | 1.16768 | 1098.86 | 1459.38
2.49999994e-05 | 0.00135000004 | 7.40000032e-05 | 7.00000019e-05 | 230.1253 | 1226.65 | 1148.34 | 1072.92 | 169.37 | 25.54056 | 1157.35 | 235.34 | 10.36 | 1.328 | 1.334 | 1.983645 | 209.8 | 1146.78 | 44.77 | 18.12 | 2.809004 | 1.16768 | 165.03 | 1140.11 | 42.76 | 4.050306 | 19.84 | 122.27 | 1140.62 | 33.39 | 19.83 | 4.356203 | 1.16768 | 88.88 | 1137.36 | 27.19 | 5.064803 | 18.63 | 61.69 | 1132.8 | 18.8 | 17.55 | 5.000059 | 1.16768 | 1099.54 | 1461.57
2.49999994e-05 | 0.00135000004 | 7.40000032e-05 | 7.00000019e-05 | 229.5231 | 1223.44 | 1151.22 | 1073.66 | 164.94 | 25.3762 | 1157.87 | 235.06 | 10.72 | 1.328 | 1.334 | 1.982431 | 209.69 | 1146.99 | 44.76 | 18.58 | 2.808553 | 1.16768 | 164.93 | 1140.12 | 42.46 | 4.034107 | 20.28 | 122.47 | 1140.59 | 33.4 | 20.27 | 4.340566 | 1.16768 | 89.07 | 1137.13 | 27.34 | 5.068123 | 19.44 | 61.73 | 1132.61 | 18.82 | 17.82 | 5.000062 | 1.16768 | 1100.57 | 1437.91
2.49999994e-05 | 0.00135000004 | 7.40000032e-05 | 7.00000019e-05 | 230.5061 | 1228.68 | 1147.51 | 1072.06 | 169.91 | 25.5263 | 1158.15 | 235.45 | 10.2 | 1.328 | 1.334 | 1.982002 | 209.92 | 1147.58 | 44.71 | 18.02 | 2.80676 | 1.16768 | 165.21 | 1140.81 | 42.68 | 4.038988 | 19.77 | 122.53 | 1141.27 | 33.55 | 20.13 | 4.638513 | 1.16768 | 88.98 | 1138.25 | 27.23 | 5.064615 | 18.72 | 61.75 | 1133.76 | 18.84 | 17.78 | 5.000058 | 1.16768 | 1100.51 | 1438.58
2.40000008e-05 | 0.00132000004 | 7.6999997e-05 | 1.49999996e-05 | 230.8224 | 1127.32 | 1150.12 | 1071.78 | 72.32 | 24.98192 | 1157.71 | 229.67 | 9.37 | 1.328 | 1.334 | 2.10138 | 204.69 | 1146.71 | 42.55 | 17.89 | 2.964279 | 1.16768 | 162.14 | 1139.75 | 41.38 | 4.173855 | 19.74 | 120.76 | 1140.43 | 32.65 | 19.56 | 4.710148 | 1.16768 | 88.11 | 1137.36 | 26.76 | 5.067357 | 19 | 61.35 | 1133.53 | 18.46 | 17.51 | 5.000057 | 1.16768 | 1090.41 | 1405.01
2.40000008e-05 | 0.00132000004 | 7.79999973e-05 | 2.30000005e-05 | 230.3596 | 1125.06 | 1150.79 | 1076.04 | 77.36 | 24.91577 | 1158.86 | 229.57 | 9.3 | 1.328 | 1.334 | 2.100852 | 204.65 | 1148.41 | 43.71 | 17.28 | 2.916187 | 1.16768 | 160.94 | 1141.78 | 42.23 | 4.288706 | 19.28 | 118.71 | 1142.76 | 32.2 | 19.11 | 4.808369 | 1.16768 | 86.51 | 1139.81 | 25.48 | 5.063542 | 17.76 | 61.03 | 1135.7 | 18.13 | 16.92 | 5.000067 | 1.16768 | 1090.11 | 1394.89
2.49999994e-05 | 0.00127999997 | 7.6999997e-05 | 1.6e-05 | 230.6844 | 1229.63 | 1153.08 | 1076.98 | 184.23 | 25.46971 | 1158.82 | 236.77 | 11.06 | 1.328 | 1.334 | 1.919344 | 211.3 | 1148.17 | 45.1 | 18.22 | 2.730142 | 1.16768 | 166.2 | 1141.45 | 42.77 | 3.876365 | 19.49 | 123.43 | 1141.73 | 33.81 | 19.78 | 4.345977 | 1.16768 | 89.62 | 1138.42 | 27.61 | 5.062848 | 18.65 | 62.01 | 1133.87 | 19.12 | 17.62 | 5.000055 | 1.16768 | 1086.47 | 1391.27
2.49999994e-05 | 0.00127999997 | 7.6999997e-05 | 1.6e-05 | 231.2359 | 1232.57 | 1148.22 | 1071.58 | 185.97 | 25.64696 | 1157.27 | 237.06 | 10.51 | 1.328 | 1.334 | 1.922616 | 211.41 | 1146.49 | 45.23 | 18.66 | 2.800797 | 1.16768 | 166.18 | 1139.81 | 43 | 3.893855 | 20.13 | 123.18 | 1140.22 | 33.72 | 20.23 | 4.498578 | 1.16768 | 89.46 | 1137.04 | 27.63 | 5.066215 | 19.33 | 61.83 | 1132.69 | 18.93 | 17.86 | 5.000055 | 1.16768 | 1087.21 | 1390.35
2.40000008e-05 | 0.00132000004 | 7.6999997e-05 | 1.49999996e-05 | 230.8121 | 1127.27 | 1151.19 | 1075.01 | 147.78 | 25.40529 | 1158.83 | 234.46 | 9.68 | 1.328 | 1.334 | 1.918218 | 209.05 | 1148.05 | 44.36 | 16.6 | 2.740271 | 1.16768 | 164.69 | 1141.1 | 42.48 | 3.893436 | 18.07 | 122.21 | 1141.38 | 33.19 | 18.27 | 4.466261 | 1.16768 | 89.02 | 1138.06 | 27.34 | 5.06688 | 17.26 | 61.68 | 1133.52 | 18.8 | 16.11 | 5.000049 | 1.16768 | 1018.78 | 1390.6
2.40000008e-05 | 0.00132000004 | 7.6999997e-05 | 1.49999996e-05 | 228.5476 | 1116.21 | 1143.77 | 1069.79 | 136.46 | 25.2811 | 1154.88 | 233.6 | 9.92 | 1.328 | 1.334 | 1.976157 | 208.32 | 1144.48 | 44.15 | 16.81 | 2.811638 | 1.16768 | 164.17 | 1137.96 | 42.15 | 4.030238 | 18.26 | 122.02 | 1138.56 | 33.09 | 18.35 | 4.452006 | 1.16768 | 88.93 | 1135.47 | 27.23 | 5.066697 | 17.46 | 61.7 | 1131.33 | 18.81 | 16.27 | 5.000048 | 1.16768 | 1018.46 | 1390.22
2.40000008e-05 | 0.00132000004 | 7.6999997e-05 | 1.49999996e-05 | 230.851 | 1127.46 | 1142.84 | 1068.07 | 148.05 | 25.21225 | 1154.81 | 234.34 | 10.51 | 1.328 | 1.334 | 1.974551 | 209.13 | 1144.28 | 44.3 | 17.09 | 2.736663 | 1.16768 | 164.83 | 1137.63 | 42.48 | 3.884123 | 18.71 | 122.35 | 1138.14 | 33.22 | 18.52 | 4.321638 | 1.16768 | 89.13 | 1134.83 | 27.29 | 5.065348 | 17.85 | 61.84 | 1130.46 | 18.97 | 16.43 | 5.000052 | 1.16768 | 1018.65 | 1378.84
2.40000008e-05 | 0.00132000004 | 7.6999997e-05 | 1.49999996e-05 | 231.3322 | 1129.81 | 1149.2 | 1074.57 | 151.51 | 25.54724 | 1156.62 | 234.61 | 9.08 | 1.328 | 1.334 | 1.980368 | 209.06 | 1146.21 | 44.7 | 16.65 | 2.81634 | 1.16768 | 164.36 | 1139.63 | 42.41 | 4.052984 | 18.24 | 121.95 | 1140.17 | 33.2 | 18.28 | 4.484035 | 1.16768 | 88.75 | 1137.12 | 27.17 | 5.066727 | 17.4 | 61.58 | 1132.82 | 18.7 | 16.16 | 5.000049 | 1.16768 | 1018.43 | 1379.42
2.40000008e-05 | 0.00132000004 | 7.79999973e-05 | 2.30000005e-05 | 230.7712 | 1127.07 | 1136.61 | 1061.54 | 149.21 | 25.43516 | 1151.02 | 234.44 | 9.63 | 1.328 | 1.334 | 1.983468 | 209 | 1140.45 | 44.04 | 17.19 | 2.801912 | 1.16768 | 164.96 | 1133.82 | 42.47 | 3.879672 | 18.66 | 122.49 | 1134.31 | 33.35 | 18.74 | 4.457926 | 1.16768 | 89.14 | 1131.22 | 27.41 | 5.066268 | 17.92 | 61.73 | 1127.1 | 18.87 | 16.45 | 5.000049 | 1.16768 | 1017.35 | 1385.81
2.40000008e-05 | 0.00132000004 | 7.79999973e-05 | 2.30000005e-05 | 232.0345 | 1133.24 | 1142.09 | 1067.17 | 156.08 | 25.43893 | 1153.8 | 234.98 | 9.7 | 1.328 | 1.334 | 1.975945 | 209.54 | 1143.28 | 44.92 | 17.15 | 2.815151 | 1.16768 | 164.62 | 1136.7 | 42.55 | 3.908954 | 18.82 | 122.07 | 1137.25 | 33.21 | 18.86 | 4.350235 | 1.16768 | 88.86 | 1134.16 | 27.21 | 5.064586 | 18.02 | 61.65 | 1130.01 | 18.8 | 16.46 | 5.000047 | 1.16768 | 1017.27 | 1380.48
2.40000008e-05 | 0.00132000004 | 7.79999973e-05 | 2.30000005e-05 | 229.5242 | 1120.98 | 1148.61 | 1073.82 | 144.62 | 25.37809 | 1154.97 | 233.99 | 9.53 | 1.328 | 1.334 | 1.91876 | 208.61 | 1144.46 | 44.15 | 16.6 | 2.808825 | 1.16768 | 164.46 | 1137.89 | 42.55 | 3.899337 | 18.27 | 121.91 | 1138.41 | 33.1 | 18.11 | 4.332459 | 1.16768 | 88.81 | 1135.15 | 27.18 | 5.06753 | 17.43 | 61.63 | 1130.87 | 18.76 | 16.05 | 5.00005 | 1.16768 | 1016.83 | 1357.69
2.40000008e-05 | 0.00132000004 | 7.79999973e-05 | 2.30000005e-05 | 231.3527 | 1129.91 | 1134.46 | 1060.4 | 152.5 | 25.42531 | 1149.5 | 234.7 | 9.65 | 1.328 | 1.334 | 1.92481 | 209.27 | 1138.95 | 44.55 | 17.2 | 2.810099 | 1.16768 | 164.72 | 1132.48 | 42.32 | 4.031567 | 18.76 | 122.4 | 1133.14 | 33.19 | 18.76 | 4.460617 | 1.16768 | 89.21 | 1130.28 | 27.41 | 5.064798 | 17.94 | 61.8 | 1126.19 | 18.95 | 16.5 | 5.000046 | 1.16768 | 1017.24 | 1357.13
2.40000008e-05 | 0.00132000004 | 7.79999973e-05 | 2.30000005e-05 | 231.926 | 1132.71 | 1140.22 | 1065.69 | 153.57 | 25.48689 | 1151.59 | 234.93 | 9.57 | 1.328 | 1.334 | 1.98311 | 209.44 | 1141.14 | 44.58 | 17.44 | 2.809102 | 1.16768 | 164.86 | 1134.72 | 42.45 | 4.035582 | 18.76 | 122.41 | 1135.37 | 33.17 | 18.8 | 4.4632 | 1.16768 | 89.24 | 1132.43 | 27.49 | 5.067194 | 18.04 | 61.75 | 1128.4 | 18.87 | 16.43 | 5.000049 | 1.16768 | 1017.34 | 1439.14
2.40000008e-05 | 0.00132000004 | 7.79999973e-05 | 2.30000005e-05 | 230.7323 | 1126.88 | 1157.96 | 1081.95 | 150.72 | 25.47022 | 1159.62 | 234.45 | 9.13 | 1.328 | 1.334 | 1.927416 | 208.98 | 1148.97 | 44.96 | 16.43 | 2.822494 | 1.16768 | 164.02 | 1142.23 | 42.47 | 4.071097 | 18.31 | 121.55 | 1142.76 | 33.03 | 18.09 | 4.493885 | 1.16768 | 88.52 | 1139.56 | 27.05 | 5.066483 | 17.35 | 61.47 | 1135.22 | 18.62 | 15.88 | 5.00005 | 1.16768 | 1017.68 | 1439.62
2.40000008e-05 | 0.00132000004 | 7.6999997e-05 | 1.49999996e-05 | 229.3318 | 1120.04 | 1147.97 | 1072.5 | 183.47 | 25.75903 | 1156.52 | 237.8 | 9.44 | 1.328 | 1.334 | 1.922929 | 212.05 | 1145.95 | 45.54 | 16.54 | 2.733757 | 1.16768 | 166.51 | 1139.35 | 43.48 | 3.778894 | 17.95 | 123.03 | 1139.68 | 33.61 | 17.55 | 4.250338 | 1.16768 | 89.42 | 1136.15 | 27.53 | 5.066165 | 16.73 | 61.89 | 1131.29 | 19.01 | 15.55 | 5.000047 | 1.16768 | 975.21 | 1531.08
2.40000008e-05 | 0.00132000004 | 7.6999997e-05 | 1.49999996e-05 | 230.4026 | 1125.27 | 1154.43 | 1083.76 | 190.5 | 25.92936 | 1158.34 | 238.3 | 9.11 | 1.328 | 1.334 | 1.926059 | 212.37 | 1148.61 | 45.85 | 15.95 | 2.672554 | 1.16768 | 166.52 | 1142.52 | 43.6 | 3.792624 | 17.33 | 122.92 | 1143.04 | 33.54 | 17.2 | 4.392304 | 1.16768 | 89.38 | 1140.26 | 27.48 | 5.067409 | 16.3 | 61.9 | 1136.13 | 19.05 | 15.27 | 5.00004 | 1.16768 | 977.24 | 1607.67
2.40000008e-05 | 0.00132000004 | 7.79999973e-05 | 2.30000005e-05 | 231.1971 | 1129.15 | 1179 | 1102.79 | 194.07 | 25.99508 | 1174.44 | 238.69 | 8.29 | 1.328 | 1.334 | 1.927334 | 212.7 | 1163.49 | 46.08 | 15.46 | 2.739444 | 1.16768 | 166.62 | 1156.74 | 43.72 | 3.938602 | 16.9 | 122.9 | 1156.89 | 33.77 | 16.76 | 4.414536 | 1.16768 | 89.13 | 1153.43 | 27.53 | 5.069088 | 16 | 61.6 | 1148.4 | 18.76 | 14.8 | 5.000048 | 1.16768 | 976.97 | 1607.81
2.40000008e-05 | 0.00132000004 | 7.79999973e-05 | 2.30000005e-05 | 231.1889 | 1129.11 | 1173.65 | 1093.68 | 194.16 | 25.82261 | 1172.39 | 238.62 | 9.31 | 1.328 | 1.334 | 1.922784 | 212.8 | 1161.2 | 45.89 | 15.85 | 2.667792 | 1.16768 | 166.91 | 1153.8 | 43.66 | 3.918388 | 17.21 | 123.25 | 1153.67 | 33.66 | 17.1 | 4.387379 | 1.16768 | 89.59 | 1149.62 | 27.76 | 5.06721 | 16.4 | 61.83 | 1144.11 | 18.98 | 15.13 | 5.000044 | 1.16768 | 977.52 | 1605.46
2.40000008e-05 | 0.00132000004 | 7.79999973e-05 | 2.30000005e-05 | 230.9862 | 1128.12 | 1172.24 | 1097.75 | 192.78 | 25.97281 | 1171.34 | 238.5 | 8.28 | 1.328 | 1.334 | 1.982001 | 212.53 | 1160.96 | 45.7 | 15.67 | 2.73322 | 1.16768 | 166.83 | 1154.39 | 43.64 | 4.062021 | 16.96 | 123.19 | 1154.7 | 33.87 | 16.85 | 4.400699 | 1.16768 | 89.32 | 1151.38 | 27.6 | 5.069347 | 16.06 | 61.72 | 1146.58 | 18.86 | 14.95 | 5.000047 | 1.16768 | 978.03 | 1603.6
0.000182000003 | 0.00190000003 | 9.89999971e-05 | 4.6000001e-05 | 231.5342 | 1234.16 | 1150.27 | 1082.73 | 160.2 | 25.35913 | 1165.1 | 234.7 | 10 | 1.328 | 1.334 | 1.996421 | 209.34 | 1155.86 | 44.59 | 16.31 | 2.698125 | 1.16768 | 164.75 | 1149.59 | 42.28 | 3.940392 | 18.08 | 122.47 | 1150.01 | 33.24 | 17.92 | 4.500399 | 1.16768 | 89.23 | 1147.08 | 27.31 | 5.066874 | 17.09 | 61.92 | 1143.34 | 19.03 | 17.82 | 5.000057 | 1.16768 | 1112.72 | 1602.34
0.000316999998 | 0.00242000003 | 0.000106 | 0.000118999997 | 235.8469 | 1435.59 | 1144.87 | 1085.91 | 172.13 | 26.16175 | 1157.48 | 240.53 | 11.64 | 1.328 | 1.334 | 1.994765 | 214.36 | 1149.91 | 45.74 | 18.09 | 2.737326 | 1.16768 | 168.62 | 1145.1 | 43.49 | 3.778325 | 19.53 | 125.13 | 1145.94 | 34.37 | 19.67 | 4.397606 | 1.16768 | 90.76 | 1143.94 | 28.08 | 5.067103 | 18.54 | 62.68 | 1141.44 | 19.73 | 17.61 | 5.000065 | 1.16768 | 1306.7 | 1739.74
0.000316999998 | 0.00242000003 | 0.000106 | 0.000118999997 | 234.9976 | 1430.42 | 1198.37 | 1117.69 | 166.33 | 25.93309 | 1194.68 | 240.16 | 11.77 | 1.328 | 1.334 | 1.998275 | 214.23 | 1183.81 | 46.61 | 18.76 | 2.7558 | 1.16768 | 167.62 | 1176.19 | 43.45 | 3.816622 | 19.99 | 124.17 | 1175.61 | 34.43 | 20.16 | 4.446283 | 1.16768 | 89.74 | 1171.05 | 27.93 | 5.066182 | 19.05 | 61.81 | 1165.34 | 18.92 | 17.62 | 5.000078 | 1.16768 | 1305.45 | 1737.95
0.000338000013 | 0.00240999996 | 0.000116000003 | 8.70000003e-05 | 236.552 | 1563.3 | 1236.74 | 1147.64 | 323.19 | 27.36608 | 1230.18 | 252.81 | 11.28 | 1.328 | 1.334 | 1.922258 | 225.45 | 1218.88 | 51.34 | 18.49 | 2.483838 | 1.16768 | 174.11 | 1210.08 | 47.65 | 3.712346 | 20.56 | 126.46 | 1209.07 | 36.14 | 19.75 | 4.190683 | 1.16768 | 90.32 | 1203.28 | 28.6 | 5.075848 | 18.92 | 61.72 | 1196.01 | 18.85 | 16.93 | 5.000085 | 1.16768 | 1299.54 | 1789.55
0.000702999998 | 0.0078800004 | 2.99999992e-05 | 0.00039999999 | 237.6069 | 1404.98 | 1232.39 | 1142.42 | 134.41 | 25.6628 | 1232.03 | 238.17 | 12.14 | 1.328 | 1.334 | 2.088874 | 212.5 | 1220.24 | 47.56 | 19.53 | 2.682579 | 1.16768 | 164.94 | 1211.12 | 43.96 | 4.028222 | 21.88 | 120.98 | 1210.72 | 34.56 | 22.05 | 4.570685 | 1.16768 | 86.42 | 1205.72 | 29.61 | 5.034077 | 22.48 | 56.81 | 1200.3 | 22.03 | 23.15 | 5.000016 | 1.16768 | 1316.34 | 1788.67
0.000702999998 | 0.0078800004 | 2.99999992e-05 | 0.00039999999 | 238.0771 | 1407.76 | 1215.28 | 1127.18 | 136.1 | 25.68563 | 1219.92 | 238.32 | 12.74 | 1.328 | 1.334 | 2.013299 | 212.63 | 1208.29 | 46.9 | 20.39 | 2.740088 | 1.16768 | 165.73 | 1199.64 | 43.66 | 3.804135 | 22.75 | 122.07 | 1199.41 | 34.73 | 23.1 | 4.520568 | 1.16768 | 87.34 | 1194.9 | 29.9 | 5.032683 | 24.03 | 57.44 | 1190.32 | 22.66 | 26.04 | 5.000009 | 1.16768 | 1316.88 | 1781.63
0.000699000026 | 0.0113000004 | 4.89999984e-05 | 0.000986000057 | 237.3079 | 1547.66 | 1236.13 | 1145.2 | 242.61 | 26.52122 | 1254.06 | 245.12 | 12.3 | 1.328 | 1.334 | 1.879443 | 218.6 | 1241.73 | 51.05 | 20.01 | 2.617723 | 1.16768 | 167.55 | 1232.04 | 45.95 | 3.64403 | 22.79 | 121.6 | 1229.23 | 34.82 | 22.11 | 4.38207 | 1.16768 | 86.78 | 1223.15 | 30.41 | 5.042795 | 23.11 | 56.37 | 1216.03 | 21.58 | 23 | 5.000029 | 1.16768 | 1357.63 | 1401.82
0.000699000026 | 0.0113000004 | 4.89999984e-05 | 0.000986000057 | 234.7395 | 1530.91 | 1237.92 | 1150.12 | 226.5 | 26.40016 | 1255.01 | 244.06 | 12.3 | 1.328 | 1.334 | 1.944171 | 217.66 | 1243.13 | 50.64 | 19.6 | 2.690183 | 1.16768 | 167.02 | 1233.94 | 45.54 | 3.630637 | 22.15 | 121.48 | 1231.29 | 35.21 | 22.04 | 4.243186 | 1.16768 | 86.27 | 1225.44 | 30.02 | 5.037782 | 22.48 | 56.25 | 1218.55 | 21.47 | 22.78 | 5.000028 | 1.16768 | 1355.23 | 1393.21
0.000699000026 | 0.0113000004 | 4.89999984e-05 | 0.000986000057 | 229.6372 | 1417.76 | 1239.62 | 1149.89 | 123.22 | 25.71616 | 1249.6 | 238.05 | 11.86 | 1.328 | 1.334 | 2.016475 | 212.34 | 1237.57 | 49.57 | 19.89 | 2.730893 | 1.16768 | 162.77 | 1228.46 | 43.99 | 3.972436 | 22.08 | 118.78 | 1226.32 | 34.5 | 21.58 | 4.377723 | 1.16768 | 84.28 | 1220.81 | 28.44 | 5.025301 | 22.04 | 55.84 | 1211.51 | 21.08 | 22.25 | 5.000019 | 1.16768 | 1333.99 | 1357.94
0.000671999995 | 0.0130000003 | 3.70000016e-05 | 0.00118000002 | 237.8961 | 1468.75 | 1234.64 | 1146.03 | 228.58 | 26.62362 | 1253.34 | 244.91 | 11.87 | 1.328 | 1.334 | 1.946154 | 218.29 | 1241.11 | 49.85 | 19.16 | 2.598734 | 1.16768 | 168.44 | 1231.76 | 45.56 | 3.733352 | 21.2 | 122.88 | 1229.18 | 35.11 | 20.63 | 4.179844 | 1.16768 | 87.77 | 1223.17 | 30.55 | 5.04475 | 21.29 | 57.22 | 1216.44 | 22.41 | 22.48 | 5.000011 | 1.16768 | 1285.25 | 1354.93
0.000671999995 | 0.0130000003 | 3.70000016e-05 | 0.00118000002 | 237.9415 | 1469.03 | 1233.65 | 1142.12 | 234.33 | 26.53131 | 1249.8 | 245.79 | 12.61 | 1.328 | 1.334 | 1.878742 | 219.26 | 1235.44 | 49.77 | 20.07 | 2.518379 | 1.16768 | 169.49 | 1226 | 46.02 | 3.718832 | 21.89 | 123.47 | 1223.43 | 35.25 | 21.2 | 4.171768 | 1.16768 | 88.22 | 1217.5 | 30.69 | 5.043594 | 21.72 | 57.53 | 1210.48 | 22.71 | 23.03 | 5.00001 | 1.16768 | 1276.44 | 1351.9
0.000338000013 | 0.00240999996 | 0.000116000003 | 8.70000003e-05 | 236.4324 | 1562.51 | 1182.8 | 1106.7 | 199.55 | 26.06732 | 1210.8 | 241.81 | 12.57 | 1.328 | 1.334 | 1.930956 | 215.74 | 1200.38 | 48.45 | 20.12 | 2.813649 | 1.16768 | 167.29 | 1193.1 | 44.08 | 3.995464 | 22.58 | 123.21 | 1193.13 | 34.56 | 22.83 | 4.513479 | 1.16768 | 88.65 | 1181.3 | 26.96 | 5.078038 | 21.94 | 61.69 | 1176.37 | 18.73 | 22.99 | 5.000089 | 1.16768 | 1407.64 | 1393.45
0.000354999996 | 0.00239000004 | 0.000150000007 | 8.2999999e-05 | 236.493 | 1562.91 | 1162.59 | 1087.44 | 40.58 | 25.41235 | 1193.33 | 235.01 | 12.62 | 1.328 | 1.334 | 2.101294 | 209.6 | 1182.18 | 41.36 | 20.65 | 3.007843 | 1.16768 | 168.24 | 1174.74 | 38.72 | 3.993542 | 23.22 | 129.52 | 1174.52 | 32.88 | 24.2 | 4.809314 | 1.16768 | 96.64 | 1170.87 | 31.12 | 5.055665 | 25.89 | 65.52 | 1168.68 | 22.61 | 25.43 | 5.000068 | 1.16768 | 1545.53 | 1363.41
0.000354999996 | 0.00239000004 | 0.000150000007 | 8.2999999e-05 | 236.3568 | 1562.01 | 1156.23 | 1080.39 | 39.6 | 32.39613 | 1185.02 | 234.98 | 14.98 | 1.328 | 1.334 | 2.173467 | 202.59 | 1174.44 | 38.47 | 20.9 | 3.093547 | 1.16768 | 164.12 | 1166.7 | 37.17 | 4.109876 | 23.51 | 126.95 | 1166.38 | 32.02 | 25.03 | 5.015758 | 1.16768 | 94.93 | 1162.99 | 30.04 | 5.05825 | 26.22 | 64.89 | 1160.62 | 21.95 | 25.93 | 5.00007 | 1.16768 | 1547.41 | 1398.37
1.6e-05 | 0.00146000006 | 0.000101999998 | 1.20000004e-05 | 234.5176 | 1223.57 | 1160.25 | 1073.14 | 61.77 | 25.78003 | 1166.47 | 235.66 | 11.48 | 1.328 | 1.334 | 2.102968 | 209.88 | 1154.99 | 44.43 | 19.09 | 2.898972 | 1.16768 | 165.45 | 1147.2 | 43.09 | 4.133353 | 21.36 | 122.36 | 1147.65 | 33.64 | 21.45 | 4.805386 | 1.16768 | 88.72 | 1145.99 | 27.2 | 5.075513 | 20.23 | 61.52 | 1141.41 | 18.6 | 18.58 | 5.000072 | 1.16768 | 1190.34 | 1654.25
1.6e-05 | 0.00146000006 | 0.000101999998 | 1.20000004e-05 | 236.75625 | 1235.25 | 1156.77 | 1065.5 | 61.8 | 25.879 | 1165.01 | 236.16 | 11.39 | 1.328 | 1.334 | 2.106918 | 210.28 | 1152.87 | 42.6 | 19.41 | 2.775067 | 1.16768 | 167.68 | 1144.34 | 44.14 | 4.257153 | 22.19 | 123.54 | 1144.8 | 34.3 | 22.11 | 4.782449 | 1.16768 | 89.24 | 1142.96 | 27.56 | 5.073281 | 20.96 | 61.68 | 1137.94 | 18.74 | 19.03 | 5.000073 | 1.16768 | 1189.65 | 1652.49
1.6e-05 | 0.00146000006 | 0.000101999998 | 1.20000004e-05 | 237.0533 | 1236.8 | 1159.85 | 1072.15 | 67.22 | 25.72496 | 1168.63 | 236.22 | 11.46 | 1.328 | 1.334 | 2.033711 | 210.5 | 1156.87 | 42.36 | 19.08 | 2.927762 | 1.16768 | 168.14 | 1149.01 | 44.45 | 4.071681 | 21.58 | 123.69 | 1149.51 | 34.55 | 21.88 | 4.608807 | 1.16768 | 89.14 | 1147.88 | 27.53 | 5.074006 | 20.39 | 61.61 | 1142.97 | 18.67 | 18.79 | 5.000073 | 1.16768 | 1188.42 | 1650.22
1.6e-05 | 0.00146000006 | 0.000101999998 | 1.20000004e-05 | 235.29 | 1227.6 | 1158.33 | 1069.75 | 74.57 | 25.68751 | 1167.82 | 235.92 | 11.62 | 1.328 | 1.334 | 2.036248 | 210.24 | 1155.99 | 45.9 | 19.4 | 2.846509 | 1.16768 | 164.34 | 1149.57 | 43.14 | 4.203238 | 21.37 | 121.2 | 1149.71 | 33.77 | 21.49 | 4.89545 | 1.16768 | 87.43 | 1147.73 | 26.29 | 5.068944 | 19.82 | 61.14 | 1142.13 | 18.22 | 18.31 | 5.000085 | 1.16768 | 1186.91 | 1391.2
1.6e-05 | 0.00146000006 | 0.000101999998 | 1.20000004e-05 | 236.8425 | 1235.7 | 1157.99 | 1068.03 | 63.5 | 25.75691 | 1163.97 | 236.22 | 11.59 | 1.328 | 1.334 | 2.104075 | 210.47 | 1152.1 | 42.81 | 19.68 | 2.854826 | 1.16768 | 167.66 | 1145.63 | 44.38 | 4.094968 | 22.01 | 123.28 | 1145.94 | 34.5 | 22.41 | 4.813988 | 1.16768 | 88.78 | 1144.24 | 27.32 | 5.06986 | 20.68 | 61.46 | 1139.08 | 18.52 | 19.16 | 5.000077 | 1.16768 | 1189.36 | 1320.75
9.00000032e-06 | 0.00139999995 | 9.79999968e-05 | 1.80000006e-05 | 237.3286 | 1135.05 | 1145.17 | 1062.26 | 69.78 | 25.6294 | 1156.37 | 236.47 | 10.92 | 1.328 | 1.334 | 2.041147 | 210.84 | 1144.39 | 44.61 | 18.8 | 2.86657 | 1.16768 | 166.23 | 1137.32 | 43.41 | 4.195538 | 20.67 | 122.82 | 1138.09 | 33.37 | 20.78 | 4.630579 | 1.16768 | 89.45 | 1135.01 | 27.61 | 5.060277 | 20.12 | 61.84 | 1130.71 | 18.95 | 18.55 | 5.000049 | 1.16768 | 1083.05 | 1304.43
9.00000032e-06 | 0.00139999995 | 9.79999968e-05 | 1.80000006e-05 | 236.1745 | 1129.53 | 1140.92 | 1044.43 | 108.45 | 25.68734 | 1152.35 | 238.49 | 11.39 | 1.328 | 1.334 | 1.97291 | 212.8 | 1139.77 | 45.45 | 18.76 | 2.682353 | 1.16768 | 167.35 | 1130.99 | 44.32 | 4.086991 | 20.65 | 123.03 | 1131.29 | 33.72 | 20.29 | 4.490431 | 1.16768 | 89.31 | 1126.88 | 27.64 | 5.075483 | 19.72 | 61.67 | 1121.87 | 18.8 | 17.8 | 5.000043 | 1.16768 | 1045.11 | 1307.96
9.00000032e-06 | 0.00139999995 | 9.79999968e-05 | 1.80000006e-05 | 237.8785 | 1137.68 | 1148.55 | 1055.27 | 116.82 | 25.81212 | 1157.1 | 239.05 | 11.01 | 1.328 | 1.334 | 2.045021 | 213.24 | 1145.21 | 45.7 | 18.53 | 2.682493 | 1.16768 | 167.54 | 1136.82 | 44.57 | 4.101451 | 20.17 | 122.97 | 1137.18 | 33.71 | 20.26 | 4.696515 | 1.16768 | 89.26 | 1133.37 | 27.56 | 5.073707 | 19.09 | 61.7 | 1128.57 | 18.82 | 17.53 | 5.00004 | 1.16768 | 1045.54 | 1302.52
9.00000032e-06 | 0.00139999995 | 9.79999968e-05 | 1.80000006e-05 | 236.0093 | 1128.74 | 1137.71 | 1045.86 | 108.41 | 25.68791 | 1148.88 | 238.36 | 11.61 | 1.328 | 1.334 | 1.972962 | 212.67 | 1137 | 45.7 | 19.14 | 2.767071 | 1.16768 | 166.97 | 1129.12 | 44.36 | 4.108697 | 21.03 | 122.61 | 1129.88 | 33.76 | 20.72 | 4.706125 | 1.16768 | 88.85 | 1126.38 | 27.05 | 5.068865 | 19.98 | 61.8 | 1122 | 18.91 | 18.09 | 5.000041 | 1.16768 | 1047.09 | 1299.73
9.00000032e-06 | 0.00139999995 | 9.79999968e-05 | 1.80000006e-05 | 237.2701 | 1134.77 | 1136.9 | 1042.26 | 112.76 | 25.74528 | 1146.41 | 238.64 | 11.54 | 1.328 | 1.334 | 1.973263 | 212.9 | 1134.22 | 45.46 | 18.86 | 2.760417 | 1.16768 | 167.44 | 1125.94 | 44.36 | 4.087241 | 20.67 | 123.08 | 1126.4 | 33.84 | 20.53 | 4.32258 | 1.16768 | 89.24 | 1122.15 | 27.53 | 5.076655 | 19.64 | 61.71 | 1117.16 | 18.83 | 17.95 | 5.000044 | 1.16768 | 1049.14 | 1300.33
9.00000032e-06 | 0.00139999995 | 9.79999968e-05 | 1.80000006e-05 | 237.7803 | 1137.21 | 1139.63 | 1047.86 | 116.41 | 25.75337 | 1149.94 | 238.78 | 11.32 | 1.328 | 1.334 | 1.9755 | 213.03 | 1138.14 | 45.63 | 18.66 | 2.762705 | 1.16768 | 167.4 | 1130.19 | 44.43 | 4.096267 | 20.18 | 122.97 | 1130.67 | 33.9 | 20.41 | 4.512685 | 1.16768 | 89.07 | 1126.87 | 27.37 | 5.072152 | 19.09 | 61.7 | 1122.01 | 18.82 | 17.69 | 5.000038 | 1.16768 | 1049.24 | 1300.05
9.00000032e-06 | 0.00139999995 | 9.79999968e-05 | 1.80000006e-05 | 237.4855 | 1135.8 | 1143.87 | 1051.71 | 116.23 | 25.817 | 1146.92 | 238.78 | 11.09 | 1.328 | 1.334 | 2.046994 | 212.96 | 1135.38 | 45.64 | 18.38 | 2.764009 | 1.16768 | 167.32 | 1127.44 | 44.41 | 4.099728 | 20.3 | 122.91 | 1128.01 | 33.9 | 19.9 | 4.515975 | 1.16768 | 89.01 | 1124.22 | 27.32 | 5.074286 | 19.12 | 61.69 | 1119.67 | 18.81 | 17.55 | 5.000037 | 1.16768 | 1048.54 | 1293.18
9.00000032e-06 | 0.00139999995 | 9.79999968e-05 | 1.80000006e-05 | 235.8746 | 1230.65 | 1151.39 | 1057.4 | 221.69 | 26.95857 | 1149.69 | 247.31 | 11.07 | 1.328 | 1.334 | 1.963092 | 220.35 | 1138.29 | 47.91 | 19.2 | 2.653198 | 1.16768 | 172.44 | 1130.42 | 46.76 | 4.107092 | 20.59 | 125.68 | 1130.76 | 34.97 | 20.7 | 4.606245 | 1.16768 | 90.71 | 1127.02 | 28.51 | 5.08177 | 19.31 | 62.2 | 1121.85 | 19.33 | 17.96 | 5.000048 | 1.16768 | 1046.09 | 1289.68
9.00000032e-06 | 0.00139999995 | 9.79999968e-05 | 1.80000006e-05 | 236.4609 | 1130.9 | 1159.33 | 1066.4 | 113.34 | 25.76298 | 1156.33 | 238.6 | 10.95 | 1.328 | 1.334 | 1.973395 | 212.83 | 1144.51 | 45.91 | 17.91 | 2.692306 | 1.16768 | 166.92 | 1136.26 | 44.31 | 4.113273 | 19.88 | 122.61 | 1136.69 | 33.82 | 19.55 | 4.716929 | 1.16768 | 88.79 | 1132.94 | 27.18 | 5.073927 | 18.57 | 61.61 | 1128.05 | 18.73 | 17.1 | 5.000038 | 1.16768 | 1046.92 | 1292.7
9.00000032e-06 | 0.00139999995 | 9.79999968e-05 | 1.80000006e-05 | 237.5816 | 1136.26 | 1162.48 | 1073.14 | 141.69 | 26.13421 | 1160.47 | 241.34 | 10.75 | 1.328 | 1.334 | 1.976817 | 215.21 | 1147.98 | 46.28 | 18.88 | 2.652475 | 1.16768 | 168.93 | 1140.25 | 45.15 | 4.083795 | 19.82 | 123.78 | 1140.44 | 34.04 | 20.48 | 4.575811 | 1.16768 | 89.74 | 1136.78 | 27.91 | 5.058994 | 19.09 | 61.83 | 1131.15 | 18.95 | 17.88 | 5.000038 | 1.16768 | 1017.28 | 1290.55
0.000277000014 | 0.00221000006 | 9.99999975e-05 | 6.80000012e-05 | 236.9045 | 1565.63 | 1178.31 | 1093.06 | 162.72 | 25.76741 | 1181.12 | 238.91 | 14 | 1.328 | 1.334 | 1.970896 | 213.14 | 1170.07 | 47.47 | 21.63 | 2.800755 | 1.16768 | 165.67 | 1162.22 | 43.27 | 4.133491 | 23.59 | 122.4 | 1162.23 | 34.82 | 23.6 | 4.431079 | 1.16768 | 87.58 | 1157.83 | 26.2 | 5.070909 | 21.96 | 61.38 | 1152.58 | 18.43 | 21.98 | 5.000085 | 1.16768 | 1454.37 | 1290.73
0.000277000014 | 0.00221000006 | 9.99999975e-05 | 6.80000012e-05 | 236.7184 | 1564.4 | 1185.73 | 1094.62 | 160.87 | 25.75314 | 1187.17 | 238.81 | 13.76 | 1.328 | 1.334 | 1.97596 | 213.06 | 1175.23 | 47.64 | 21.82 | 2.888482 | 1.16768 | 165.42 | 1166.72 | 43.26 | 3.957244 | 24.06 | 122.16 | 1166.34 | 34.79 | 23.99 | 4.623093 | 1.16768 | 87.37 | 1161.56 | 26.12 | 5.068241 | 22.3 | 61.25 | 1155.56 | 18.3 | 20.92 | 5.000089 | 1.16768 | 1455.74 | 1290.99
0.000277000014 | 0.00221000006 | 9.99999975e-05 | 6.80000012e-05 | 237.4205 | 1569.04 | 1184.2 | 1097.79 | 162.31 | 25.70218 | 1188.93 | 239.06 | 13.58 | 1.328 | 1.334 | 1.972989 | 213.36 | 1177.8 | 47.88 | 22.1 | 2.805904 | 1.16768 | 165.48 | 1169.8 | 43.38 | 3.965641 | 23.61 | 122.1 | 1169.6 | 34.05 | 23.59 | 4.586261 | 1.16768 | 88.05 | 1165.07 | 26.57 | 5.069482 | 21.98 | 61.48 | 1159.86 | 18.54 | 20.74 | 5.000083 | 1.16768 | 1453.04 | 1290.05
0.000277000014 | 0.00221000006 | 9.99999975e-05 | 6.80000012e-05 | 237.2223 | 1567.73 | 1190.56 | 1105.65 | 161.64 | 25.82386 | 1193.92 | 239.03 | 12.74 | 1.328 | 1.334 | 1.97127 | 213.21 | 1182.88 | 47.94 | 20.74 | 2.810141 | 1.16768 | 165.27 | 1174.88 | 43.44 | 4.168094 | 22.78 | 121.83 | 1174.74 | 33.93 | 22.39 | 4.788465 | 1.16768 | 87.9 | 1170.32 | 26.52 | 5.070309 | 21.23 | 61.38 | 1165.04 | 18.47 | 19.9 | 5.000089 | 1.16768 | 1452.61 | 1290.1
0.000277000014 | 0.00221000006 | 9.99999975e-05 | 6.80000012e-05 | 237.7005 | 1570.89 | 1194.99 | 1105.18 | 163.58 | 25.74297 | 1196.68 | 239.19 | 13.33 | 1.328 | 1.334 | 1.96865 | 213.45 | 1184.91 | 47.94 | 21.38 | 2.890576 | 1.16768 | 165.51 | 1176.52 | 43.52 | 3.97394 | 23.3 | 121.99 | 1176.09 | 34.08 | 22.85 | 4.417251 | 1.16768 | 87.91 | 1170.86 | 26.56 | 5.069323 | 21.58 | 61.35 | 1164.89 | 18.41 | 20.16 | 5.000084 | 1.16768 | 1452.39 | 1289.21
0.000277000014 | 0.00221000006 | 9.99999975e-05 | 6.80000012e-05 | 237.2389 | 1567.84 | 1189.31 | 1104.73 | 161.29 | 25.73681 | 1196.3 | 239.06 | 13 | 1.328 | 1.334 | 1.975564 | 213.32 | 1185.34 | 47.88 | 21.23 | 2.807028 | 1.16768 | 165.44 | 1177.38 | 43.49 | 3.974146 | 22.93 | 121.95 | 1177.17 | 34.02 | 22.98 | 4.787122 | 1.16768 | 87.93 | 1172.79 | 26.41 | 5.068772 | 21.29 | 61.52 | 1167.6 | 18.6 | 20.36 | 5.000086 | 1.16768 | 1452.35 | 1290.43
0.000308999995 | 0.00203999993 | 5.99999985e-05 | 0.000118999997 | 234.3714375 | 1630.41 | 1180.49 | 1092.49 | 120.3 | 26.17806 | 1188.06 | 237.24 | 15.4 | 1.328 | 1.334 | 2.064677 | 211.06 | 1175.43 | 46.2 | 23.89 | 2.926872 | 1.16768 | 164.86 | 1167.02 | 44.63 | 4.091778 | 27.51 | 120.23 | 1165.43 | 38.04 | 28.13 | 3.999032 | 1.16768 | 82.19 | 1160.21 | 28.78 | 4.899221 | 27.88 | 53.41 | 1150.72 | 18.45 | 26.44 | 5.000077 | 1.16768 | 1551.36 | 1291.83
0.000209000005 | 0.00171999994 | 9.69999965e-05 | 5.19999994e-05 | 230.0779 | 1555.08 | 1169.6 | 1088.82 | 66.72 | 24.93031 | 1188.83 | 229.24 | 11.77 | 1.328 | 1.334 | 2.170398 | 204.31 | 1176.77 | 44 | 21.81 | 3.082648 | 1.16768 | 160.31 | 1168.74 | 41.01 | 4.247941 | 24.88 | 119.3 | 1168.59 | 32.99 | 24.96 | 4.992342 | 1.16768 | 86.31 | 1164.34 | 25.53 | 5.057027 | 23.42 | 60.78 | 1158.65 | 17.81 | 22.03 | 5.000089 | 1.16768 | 1521.64 | 1236.14
0.000209000005 | 0.00171999994 | 9.69999965e-05 | 5.19999994e-05 | 229.7006 | 1552.53 | 1178.63 | 1101.32 | 64.12 | 24.9852 | 1194.7 | 229.16 | 11.26 | 1.328 | 1.334 | 2.102143 | 204.18 | 1183.1 | 44.01 | 21.41 | 3.085046 | 1.16768 | 160.17 | 1175.51 | 40.99 | 4.253021 | 24 | 119.18 | 1175.47 | 32.77 | 24.41 | 4.977751 | 1.16768 | 86.41 | 1171.59 | 25.63 | 5.061034 | 22.94 | 60.78 | 1166.52 | 17.85 | 21.44 | 5.000084 | 1.16768 | 1520.16 | 1235.83
0.000354999996 | 0.00239000004 | 0.000150000007 | 8.2999999e-05 | 235.927 | 1559.17 | 1179.1 | 1097.79 | 101.82 | 25.47665 | 1194.09 | 236.54 | 13.28 | 1.328 | 1.334 | 2.041609 | 211.07 | 1182.15 | 46.06 | 21.27 | 2.893439 | 1.16768 | 165.01 | 1174.21 | 42.51 | 4.213903 | 23.3 | 122.5 | 1173.85 | 34.01 | 23.18 | 4.693398 | 1.16768 | 88.49 | 1169.19 | 26.89 | 5.056919 | 22 | 61.6 | 1163.26 | 18.66 | 20.61 | 5.000079 | 1.16768 | 1493.24 | 1294.27
0.000354999996 | 0.00239000004 | 0.000150000007 | 8.2999999e-05 | 236.4355 | 1562.53 | 1164.94 | 1082.94 | 103.98 | 25.38356 | 1179.37 | 236.67 | 14.21 | 1.328 | 1.334 | 2.101893 | 211.29 | 1167.52 | 46.07 | 22.67 | 2.818285 | 1.16768 | 165.22 | 1159.72 | 42.35 | 4.196683 | 24.6 | 122.87 | 1159.57 | 34.05 | 24.83 | 4.531167 | 1.16768 | 88.82 | 1155.07 | 27.03 | 5.058732 | 23.49 | 61.79 | 1149.68 | 18.79 | 21.72 | 5.000079 | 1.16768 | 1494.7 | 1295.29
0.000354999996 | 0.00239000004 | 0.000150000007 | 8.2999999e-05 | 236.2478 | 1561.29 | 1177.44 | 1101.72 | 104.35 | 25.52217 | 1191.59 | 236.62 | 13.12 | 1.328 | 1.334 | 2.103254 | 211.1 | 1180.85 | 46.02 | 21.22 | 2.891956 | 1.16768 | 165.08 | 1173.72 | 42.39 | 4.052946 | 23.09 | 122.69 | 1173.63 | 33.85 | 23.19 | 4.673677 | 1.16768 | 88.84 | 1169.6 | 26.96 | 5.056121 | 21.83 | 61.88 | 1164.58 | 18.92 | 20.78 | 5.00008 | 1.16768 | 1493.27 | 1254.3
0.000354999996 | 0.00239000004 | 0.000150000007 | 8.2999999e-05 | 236.6049 | 1563.65 | 1174.31 | 1095.01 | 108.83 | 25.50595 | 1189.87 | 236.71 | 13.61 | 1.328 | 1.334 | 2.040287 | 211.2 | 1178.41 | 46.31 | 21.61 | 2.825705 | 1.16768 | 164.89 | 1170.72 | 42.29 | 4.059545 | 23.55 | 122.6 | 1170.4 | 33.95 | 23.75 | 4.690641 | 1.16768 | 88.65 | 1166.13 | 27 | 5.05934 | 22.35 | 61.65 | 1160.62 | 18.66 | 21.04 | 5.000078 | 1.16768 | 1492.64 | 1295.92
0.000354999996 | 0.00239000004 | 0.000150000007 | 8.2999999e-05 | 232.0709 | 1558.19 | 1164.92 | 1083.85 | 99.22 | 25.02064 | 1176.32 | 230.36 | 12.6 | 1.328 | 1.334 | 2.170759 | 205.34 | 1164.52 | 43.84 | 22.4 | 2.986185 | 1.16768 | 161.5 | 1156.71 | 41.07 | 4.370536 | 24.65 | 120.43 | 1156.68 | 32.83 | 24.76 | 5.12075 | 1.16768 | 87.6 | 1152.77 | 26.27 | 5.057628 | 23.51 | 61.33 | 1147.76 | 18.39 | 21.81 | 5.000082 | 1.16768 | 1493.56 | 1533.72
0.000354999996 | 0.00239000004 | 0.000150000007 | 8.2999999e-05 | 231.7566 | 1556.08 | 1171.55 | 1091.99 | 97.43 | 24.9954 | 1182.66 | 230.29 | 12.35 | 1.328 | 1.334 | 2.102159 | 205.29 | 1170.92 | 43.74 | 21.83 | 2.984145 | 1.16768 | 161.55 | 1163.18 | 41.25 | 4.377799 | 24.04 | 120.3 | 1163.14 | 32.71 | 24.45 | 4.929355 | 1.16768 | 87.59 | 1159.17 | 26.35 | 5.063191 | 22.77 | 61.24 | 1154.11 | 18.27 | 21.27 | 4.999985 | 1.16768 | 1492.27 | 1391.75
0.000338000013 | 0.00233000005 | 4.89999984e-05 | 7.50000036e-05 | 229.6155 | 1633.96 | 1176.33 | 1092.72 | 212.48 | 25.17887 | 1186.03 | 235.77 | 15.6 | 1.328 | 1.334 | 1.995421 | 210.59 | 1173.62 | 47.05 | 24.04 | 2.941661 | 1.16768 | 163.54 | 1165.89 | 45.38 | 4.030279 | 26.82 | 118.16 | 1164.5 | 37.8 | 27.44 | 3.880085 | 1.16768 | 80.36 | 1159.45 | 27.71 | 5.020003 | 25.52 | 52.65 | 1151.96 | 17.76 | 23.41 | 5.000081 | 1.16768 | 1472.71 | 1391.44
0.000377999997 | 0.00221999991 | 8.9000001e-05 | 8.49999997e-05 | 229.6309 | 1634.07 | 1177.96 | 1090.76 | 242.46 | 25.39561 | 1178.63 | 238.12 | 15.84 | 1.328 | 1.334 | 1.937672 | 212.73 | 1164.12 | 47.1 | 24.2 | 2.845897 | 1.16768 | 165.63 | 1156.26 | 45.44 | 3.967552 | 27.27 | 120.19 | 1154.84 | 38.4 | 28.11 | 3.939949 | 1.16768 | 81.79 | 1150.26 | 28.57 | 5.023563 | 26.72 | 53.22 | 1143.21 | 18.31 | 24.72 | 5.000084 | 1.16768 | 1443.5 | 1349.28
0.000377999997 | 0.00221999991 | 8.9000001e-05 | 8.49999997e-05 | 230.2816 | 1638.7 | 1172.69 | 1087.06 | 250.87 | 25.45032 | 1184.8 | 238.56 | 16.15 | 1.328 | 1.334 | 1.937767 | 213.11 | 1170.29 | 46.25 | 23.91 | 2.822864 | 1.16768 | 166.86 | 1162.28 | 45.12 | 4.183792 | 26.46 | 121.74 | 1160.87 | 38.45 | 27.73 | 3.86973 | 1.16768 | 83.29 | 1156.05 | 29.62 | 4.94902 | 26.8 | 53.67 | 1149.15 | 18.77 | 24.64 | 5.000078 | 1.16768 | 1442.6 | 1349.77
0.000262999994 | 0.00216999999 | 0.00013 | 7.10000022e-05 | 236.8047 | 1564.97 | 1165.76 | 1080.62 | 206.85 | 26.22633 | 1182.32 | 241.83 | 13.8 | 1.328 | 1.334 | 1.966725 | 215.61 | 1170.7 | 47.35 | 21.04 | 2.668231 | 1.16768 | 168.26 | 1162.36 | 43.99 | 3.980357 | 23.11 | 124.27 | 1161.9 | 34.71 | 22.67 | 4.388972 | 1.16768 | 89.56 | 1156.93 | 27.58 | 5.068479 | 21.54 | 61.98 | 1151 | 19.01 | 19.83 | 5.000079 | 1.16768 | 1410.99 | 1280.7
0.000262999994 | 0.00216999999 | 0.00013 | 7.10000022e-05 | 236.2736 | 1561.46 | 1165.38 | 1080.3 | 204.21 | 26.14126 | 1179.31 | 241.74 | 13.72 | 1.328 | 1.334 | 1.957968 | 215.59 | 1167.69 | 47.82 | 21.29 | 2.677388 | 1.16768 | 167.77 | 1159.48 | 43.65 | 3.827848 | 23.03 | 124.12 | 1158.95 | 34.6 | 22.93 | 4.387896 | 1.16768 | 89.52 | 1154.06 | 27.57 | 5.070069 | 21.58 | 61.95 | 1148.15 | 19 | 19.94 | 5.000079 | 1.16768 | 1408.74 | 1280.21
0.000230000005 | 0.00225999998 | 0.000115000003 | 6.80000012e-05 | 236.6957 | 1564.25 | 1166.94 | 1078.3 | 206.99 | 26.07803 | 1178.78 | 241.93 | 14.11 | 1.328 | 1.334 | 1.961663 | 215.85 | 1166.93 | 47.91 | 21.98 | 2.676114 | 1.16768 | 167.94 | 1158.39 | 44.02 | 4.000003 | 23.77 | 123.92 | 1157.9 | 34.56 | 23.77 | 4.563054 | 1.16768 | 89.36 | 1152.98 | 27.47 | 5.068392 | 22.07 | 61.89 | 1146.83 | 18.92 | 20.48 | 5.000082 | 1.16768 | 1408.77 | 1282.98
0.000230000005 | 0.00225999998 | 0.000115000003 | 6.80000012e-05 | 236.6473 | 1563.93 | 1167.59 | 1083.9 | 206.52 | 26.15125 | 1181.34 | 241.89 | 13.46 | 1.328 | 1.334 | 1.962304 | 215.74 | 1170.17 | 47.82 | 20.95 | 2.747489 | 1.16768 | 167.92 | 1162.2 | 43.79 | 3.830421 | 22.76 | 124.13 | 1161.73 | 34.51 | 22.79 | 4.543244 | 1.16768 | 89.62 | 1157.13 | 27.61 | 5.070554 | 21.22 | 62.01 | 1151.5 | 19.02 | 20.01 | 5.000078 | 1.16768 | 1408.13 | 1279.53
0.000230000005 | 0.00225999998 | 0.000115000003 | 6.80000012e-05 | 237.0211 | 1566.4 | 1163.36 | 1079.9 | 209.88 | 26.16696 | 1177.76 | 242.13 | 13.75 | 1.328 | 1.334 | 1.966428 | 215.96 | 1166.63 | 47.74 | 21.2 | 2.67169 | 1.16768 | 168.22 | 1158.63 | 43.8 | 3.97772 | 23.03 | 124.42 | 1158.31 | 34.7 | 23.01 | 4.543488 | 1.16768 | 89.72 | 1153.83 | 27.69 | 5.07415 | 21.82 | 62.03 | 1148.43 | 19.08 | 20.26 | 5.000078 | 1.16768 | 1407.67 | 1279.05
0.000230000005 | 0.00225999998 | 0.000115000003 | 6.80000012e-05 | 236.5747 | 1563.45 | 1164.34 | 1081.51 | 206.08 | 25.2872 | 1180.3 | 241.92 | 13.42 | 1.328 | 1.334 | 1.956793 | 216.64 | 1169.22 | 48.46 | 21.6 | 2.742932 | 1.16768 | 168.18 | 1161.49 | 43.97 | 3.984625 | 23.25 | 124.21 | 1161.26 | 34.71 | 23.17 | 4.393086 | 1.16768 | 89.5 | 1156.61 | 27.5 | 5.06846 | 21.71 | 62 | 1151.12 | 19.05 | 20.29 | 5.000081 | 1.16768 | 1408.02 | 1279.23
0.000230000005 | 0.00225999998 | 0.000115000003 | 6.80000012e-05 | 230.5484 | 1558.26 | 1162.98 | 1078.67 | 196.99 | 25.44523 | 1176.92 | 235.31 | 13.39 | 1.328 | 1.334 | 1.963985 | 209.87 | 1165.32 | 45.77 | 20.8 | 2.846711 | 1.16768 | 164.1 | 1157.09 | 42.4 | 4.165073 | 22.72 | 121.7 | 1156.68 | 33.42 | 22.59 | 4.474188 | 1.16768 | 88.28 | 1151.65 | 26.76 | 5.07147 | 21.39 | 61.52 | 1145.87 | 18.57 | 19.96 | 5.000079 | 1.16768 | 1408.14 | 1280.98
0.000230000005 | 0.00225999998 | 0.000115000003 | 6.80000012e-05 | 230.3043 | 1556.61 | 1161.51 | 1076.95 | 195.04 | 25.39675 | 1175.63 | 235.24 | 13.79 | 1.328 | 1.334 | 1.957716 | 209.84 | 1163.88 | 45.89 | 21.07 | 2.772928 | 1.16768 | 163.95 | 1155.5 | 42.04 | 4.151372 | 23.13 | 121.91 | 1155.1 | 33.29 | 22.99 | 4.61985 | 1.16768 | 88.62 | 1150.27 | 27.06 | 5.072174 | 21.91 | 61.56 | 1144.71 | 18.62 | 20.15 | 5.000082 | 1.16768 | 1406.72 | 1278.56
0.000262999994 | 0.00216999999 | 0.00013 | 7.10000022e-05 | 237.2026 | 1567.6 | 1162.03 | 1080.11 | 214.11 | 26.19565 | 1177.42 | 242.61 | 13.87 | 1.328 | 1.334 | 1.964152 | 216.41 | 1166.57 | 47.96 | 21.69 | 2.671834 | 1.16768 | 168.45 | 1158.88 | 44.15 | 3.992672 | 23.29 | 124.3 | 1158.73 | 34.6 | 23.09 | 4.397746 | 1.16768 | 89.7 | 1154.23 | 27.66 | 5.070613 | 21.7 | 62.04 | 1148.93 | 19.08 | 20.29 | 4.999983 | 1.16768 | 1403.03 | 1278.36
0.000262999994 | 0.00216999999 | 0.00013 | 7.10000022e-05 | 236.9015 | 1565.61 | 1168.21 | 1085.4 | 211.6 | 26.1744 | 1180.8 | 242.48 | 13.58 | 1.328 | 1.334 | 1.9662 | 216.31 | 1169.82 | 47.78 | 21.06 | 2.74027 | 1.16768 | 168.53 | 1162.06 | 43.94 | 3.975611 | 22.84 | 124.59 | 1161.78 | 34.63 | 22.56 | 4.377962 | 1.16768 | 89.96 | 1157.16 | 27.8 | 5.070734 | 21.44 | 62.16 | 1151.63 | 19.22 | 19.92 | 5.000077 | 1.16768 | 1402.54 | 1247.2
0.000262999994 | 0.00216999999 | 0.00013 | 7.10000022e-05 | 236.2115 | 1561.05 | 1167.63 | 1085.76 | 206.16 | 26.13469 | 1180.28 | 242.13 | 13.56 | 1.328 | 1.334 | 1.961969 | 216 | 1169.45 | 47.73 | 21.24 | 2.74257 | 1.16768 | 168.27 | 1161.83 | 44.04 | 3.98788 | 22.98 | 124.23 | 1161.67 | 34.53 | 22.91 | 4.544607 | 1.16768 | 89.7 | 1157.31 | 27.57 | 5.068421 | 21.42 | 62.13 | 1152.02 | 19.17 | 20.06 | 5.00008 | 1.16768 | 1403.47 | 1254.72
0.000251999998 | 0.00221999991 | 9.10000017e-05 | 4.99999987e-05 | 236.7078 | 1564.33 | 1172.63 | 1089.51 | 224.23 | 26.30318 | 1180.17 | 243.53 | 13.28 | 1.328 | 1.334 | 1.966892 | 217.23 | 1169.29 | 47.87 | 20.87 | 2.660957 | 1.16768 | 169.36 | 1161.47 | 44.34 | 3.973093 | 22.85 | 125.02 | 1161.24 | 34.92 | 22.58 | 4.551531 | 1.16768 | 90.1 | 1156.9 | 27.84 | 5.068557 | 21.46 | 62.26 | 1151.54 | 19.32 | 20.19 | 5.000079 | 1.16768 | 1389 | 1251.35
0.000251999998 | 0.00221999991 | 9.10000017e-05 | 4.99999987e-05 | 237.2586 | 1567.97 | 1167.96 | 1084.14 | 228.01 | 26.25408 | 1180.68 | 243.8 | 13.48 | 1.328 | 1.334 | 1.897961 | 217.55 | 1169.47 | 48.1 | 21.11 | 2.662325 | 1.16768 | 169.45 | 1161.51 | 44.34 | 3.973314 | 22.99 | 125.11 | 1161.2 | 34.86 | 22.78 | 4.549124 | 1.16768 | 90.25 | 1156.71 | 27.96 | 5.070652 | 21.73 | 62.29 | 1151.2 | 19.32 | 20.32 | 5.000078 | 1.16768 | 1389.15 | 1249.49
0.000251999998 | 0.00221999991 | 9.10000017e-05 | 4.99999987e-05 | 236.9817 | 1566.14 | 1167.84 | 1086.87 | 225.5 | 26.2699 | 1180.2 | 243.63 | 13.41 | 1.328 | 1.334 | 1.897805 | 217.36 | 1169.31 | 48 | 21.33 | 2.733569 | 1.16768 | 169.36 | 1161.88 | 44.5 | 3.981969 | 23.2 | 124.86 | 1161.85 | 34.81 | 23.08 | 4.398088 | 1.16768 | 90.05 | 1157.55 | 27.84 | 5.070206 | 21.76 | 62.21 | 1152.37 | 19.26 | 20.88 | 5.000079 | 1.16768 | 1388.89 | 1247.82
0.000262999994 | 0.00216999999 | 0.00013 | 7.10000022e-05 | 237.3993 | 1568.9 | 1169.99 | 1088.61 | 229.35 | 26.35049 | 1180.8 | 243.88 | 13.37 | 1.328 | 1.334 | 1.903197 | 217.53 | 1169.99 | 48.06 | 20.91 | 2.661459 | 1.16768 | 169.47 | 1162.38 | 44.53 | 3.983321 | 22.89 | 124.94 | 1162.25 | 34.86 | 22.76 | 4.560136 | 1.16768 | 90.08 | 1158.12 | 27.82 | 5.068432 | 21.43 | 62.26 | 1152.88 | 19.31 | 20.16 | 5.000079 | 1.16768 | 1389.16 | 1247.92
0.000262999994 | 0.00216999999 | 0.00013 | 7.10000022e-05 | 236.6382 | 1563.87 | 1166.1 | 1083.48 | 223.72 | 26.33436 | 1179.79 | 243.49 | 13.49 | 1.328 | 1.334 | 1.958212 | 217.16 | 1168.84 | 47.86 | 21.14 | 2.73366 | 1.16768 | 169.3 | 1161.14 | 44.34 | 3.974408 | 23.2 | 124.96 | 1160.97 | 34.83 | 22.87 | 4.550313 | 1.16768 | 90.13 | 1156.62 | 27.9 | 5.069872 | 21.8 | 62.23 | 1151.24 | 19.27 | 20.29 | 5.000079 | 1.16768 | 1389.17 | 1246.82
0.000251999998 | 0.00221999991 | 9.10000017e-05 | 4.99999987e-05 | 237.7973 | 1571.53 | 1167.53 | 1084.45 | 232.01 | 26.28953 | 1177.45 | 244.1 | 13.72 | 1.328 | 1.334 | 1.897587 | 217.81 | 1166.42 | 47.98 | 21.62 | 2.656646 | 1.16768 | 169.83 | 1158.71 | 44.75 | 3.823901 | 23.61 | 125.08 | 1158.54 | 34.95 | 23.55 | 4.40651 | 1.16768 | 90.13 | 1154.23 | 27.84 | 5.06663 | 21.93 | 62.29 | 1148.86 | 19.33 | 20.88 | 5.00008 | 1.16768 | 1388.6 | 1245.7
0.000262999994 | 0.00216999999 | 0.00013 | 7.10000022e-05 | 236.387 | 1562.21 | 1172.17 | 1090.75 | 222.14 | 26.32923 | 1178.28 | 243.41 | 13.38 | 1.328 | 1.334 | 2.025425 | 217.08 | 1167.8 | 47.79 | 20.97 | 2.733216 | 1.16768 | 169.29 | 1160.39 | 44.26 | 3.970344 | 22.83 | 125.03 | 1160.31 | 34.85 | 22.79 | 4.387094 | 1.16768 | 90.18 | 1156.09 | 27.88 | 5.069306 | 21.55 | 62.3 | 1151 | 19.36 | 20.41 | 5.000078 | 1.16768 | 1388.49 | 1243.71
0.000262999994 | 0.00216999999 | 0.00013 | 7.10000022e-05 | 236.9469 | 1565.91 | 1169.82 | 1084.98 | 226.5 | 25.2374 | 1178.83 | 243.75 | 13.52 | 1.328 | 1.334 | 1.894776 | 218.51 | 1166.68 | 48.55 | 21.36 | 2.651237 | 1.16768 | 169.96 | 1158.82 | 44.42 | 3.950633 | 23.24 | 125.54 | 1158.57 | 35.22 | 23.27 | 4.386391 | 1.16768 | 90.32 | 1154.1 | 28.02 | 5.06993 | 21.74 | 62.3 | 1148.53 | 19.33 | 20.36 | 5.000079 | 1.16768 | 1388.82 | 1244.21
0.000262999994 | 0.00216999999 | 0.00013 | 7.10000022e-05 | 237.5658 | 1570 | 1173.43 | 1091.75 | 230.15 | 26.40065 | 1180.22 | 243.99 | 13.31 | 1.328 | 1.334 | 1.893485 | 217.59 | 1169.42 | 47.9 | 21.06 | 2.658194 | 1.16768 | 169.69 | 1161.84 | 44.59 | 3.821045 | 23.17 | 125.1 | 1161.68 | 34.9 | 22.92 | 4.556983 | 1.16768 | 90.2 | 1157.58 | 27.92 | 5.07126 | 21.57 | 62.28 | 1152.46 | 19.34 | 20.45 | 5.000078 | 1.16768 | 1388.94 | 1245.05
0.000371000002 | 0.00206999993 | 0.000130999993 | 0.000118999997 | 235.1162 | 1380.03 | 1157.97 | 1069.5 | 130.33 | 25.80269 | 1164.79 | 238.3 | 13.28 | 1.328 | 1.334 | 2.048228 | 212.5 | 1153.3 | 47.23 | 22.44 | 2.877298 | 1.16768 | 165.27 | 1145.64 | 44.38 | 4.350364 | 24.76 | 120.89 | 1146.45 | 35.21 | 25.11 | 4.580217 | 1.16768 | 85.68 | 1136.94 | 27.89 | 5.0548 | 24.27 | 57.79 | 1132.6 | 18.86 | 21.91 | 5.000072 | 1.16768 | 1288.37 | 1244.89
0.000345999986 | 0.00228999997 | 7.79999973e-05 | 6.19999992e-05 | 227.6332 | 1416.61 | 1156.25 | 1069.22 | 171.05 | 25.10012 | 1165.45 | 234.39 | 14.42 | 1.328 | 1.334 | 2.009807 | 209.29 | 1153.22 | 47.11 | 22.27 | 2.850612 | 1.16768 | 162.18 | 1145.31 | 42.71 | 4.17793 | 23.8 | 119.47 | 1143.83 | 34.49 | 24.6 | 4.337305 | 1.16768 | 84.98 | 1139.63 | 27.66 | 5.054896 | 23.44 | 57.32 | 1131.45 | 18.37 | 22.36 | 5.000067 | 1.16768 | 1290.27 | 1246.27
0.000345999986 | 0.00228999997 | 7.79999973e-05 | 6.19999992e-05 | 227.8774 | 1418.13 | 1158.78 | 1070.56 | 171.39 | 25.06687 | 1167.33 | 234.41 | 14.59 | 1.328 | 1.334 | 2.012984 | 209.34 | 1154.89 | 46.8 | 22.6 | 2.841578 | 1.16768 | 162.54 | 1146.83 | 42.74 | 4.159021 | 24.25 | 119.8 | 1145.35 | 34.78 | 25.28 | 4.335684 | 1.16768 | 85.02 | 1141.2 | 27.58 | 5.04992 | 24.14 | 57.44 | 1135.56 | 18.5 | 21.76 | 5.000069 | 1.16768 | 1289.67 | 1243.85
0.000371000002 | 0.00206999993 | 0.000130999993 | 0.000118999997 | 235.2048 | 1380.55 | 1145.07 | 1053.4 | 152.55 | 25.86083 | 1157.26 | 239.62 | 14.1 | 1.328 | 1.334 | 2.045832 | 213.76 | 1145.31 | 48.21 | 23.43 | 2.883056 | 1.16768 | 165.55 | 1137.53 | 44.7 | 4.190653 | 25.27 | 120.85 | 1136.6 | 35.47 | 25.59 | 4.465556 | 1.16768 | 85.38 | 1132.72 | 27.71 | 5.052601 | 24.22 | 57.67 | 1124.92 | 18.75 | 23.07 | 5.000072 | 1.16768 | 1267.95 | 1244.62
0.000295000005 | 0.0019700001 | 0.000127000007 | 0.00013 | 227.9033 | 1367.42 | 1151.23 | 1067.51 | 157 | 25.0745 | 1161.37 | 233.53 | 14.25 | 1.328 | 1.334 | 1.944319 | 208.46 | 1148.89 | 46 | 21.95 | 2.871593 | 1.16768 | 162.46 | 1141.39 | 42.96 | 4.208561 | 23.75 | 119.5 | 1140.32 | 34.7 | 24.27 | 4.344186 | 1.16768 | 84.8 | 1136.58 | 27.4 | 5.03816 | 23.08 | 57.4 | 1130.96 | 18.5 | 20.9 | 5.000071 | 1.16768 | 1253.1 | 1244.13
0.000295000005 | 0.0019700001 | 0.000127000007 | 0.00013 | 227.1617 | 1362.97 | 1146.68 | 1061.9 | 151.91 | 24.92428 | 1159.45 | 233.25 | 14.9 | 1.328 | 1.334 | 1.999964 | 208.33 | 1146.9 | 45.54 | 22.47 | 2.861245 | 1.16768 | 162.79 | 1139.27 | 42.76 | 4.173643 | 23.96 | 120.03 | 1138.09 | 34.95 | 24.66 | 4.202384 | 1.16768 | 85.08 | 1134.09 | 27.64 | 5.04022 | 23.54 | 57.44 | 1128.41 | 18.51 | 21.12 | 5.000069 | 1.16768 | 1252.98 | 1245.78
0.000319000013 | 0.00197999994 | 5.80000014e-05 | 0.000261000008 | 234.7643 | 1286.1 | 1138.3 | 1047.73 | 80.63 | 25.402 | 1151.3 | 236 | 14.37 | 1.328 | 1.334 | 1.975976 | 210.6 | 1139.18 | 47.37 | 23.2 | 2.902022 | 1.16768 | 163.23 | 1131.7 | 43.64 | 4.194552 | 24.85 | 119.59 | 1131.11 | 34.63 | 25.05 | 4.40913 | 1.16768 | 84.96 | 1127.5 | 27.45 | 5.050084 | 24.02 | 57.51 | 1122.93 | 18.62 | 21.95 | 5.000069 | 1.16768 | 1240.81 | 1244.97
0.000675000018 | 0.00340999989 | 7.10000022e-05 | 9.40000027e-05 | 235.591 | 1326.48 | 1144.92 | 1057.36 | 170.27 | 26.15275 | 1155.15 | 240.99 | 12.82 | 1.328 | 1.334 | 1.974229 | 214.84 | 1143.93 | 48.49 | 20.93 | 2.724639 | 1.16768 | 166.35 | 1136.34 | 45.23 | 4.057256 | 23.35 | 121.12 | 1135.58 | 35.41 | 23.19 | 4.587981 | 1.16768 | 85.71 | 1132.25 | 27.96 | 5.06154 | 22.71 | 57.75 | 1128.01 | 18.89 | 20.71 | 5.000064 | 1.16768 | 1199.58 | 1248.48
0.000319000013 | 0.00197999994 | 5.80000014e-05 | 0.000261000008 | 235.2206 | 1288.6 | 1140.26 | 1050.86 | 134.56 | 25.7235 | 1149.87 | 238.67 | 14.51 | 1.328 | 1.334 | 1.916311 | 212.94 | 1138.03 | 48.13 | 22.44 | 2.811846 | 1.16768 | 164.81 | 1130.65 | 44.32 | 4.018032 | 23.75 | 120.49 | 1129.78 | 35.08 | 24.18 | 4.440583 | 1.16768 | 85.41 | 1126.36 | 27.73 | 5.052575 | 22.84 | 57.68 | 1121.55 | 18.79 | 20.94 | 5.000063 | 1.16768 | 1194.87 | 1247.17
0.000319000013 | 0.00197999994 | 5.80000014e-05 | 0.000261000008 | 235.6204 | 1290.79 | 1152.07 | 1068.65 | 136.51 | 25.84605 | 1157.79 | 238.78 | 13.59 | 1.328 | 1.334 | 1.982697 | 212.93 | 1146.99 | 48.1 | 21.13 | 2.812167 | 1.16768 | 164.83 | 1140.15 | 44.24 | 4.189223 | 22.64 | 120.59 | 1139.66 | 34.88 | 22.48 | 4.421627 | 1.16768 | 85.71 | 1136.43 | 27.99 | 5.055043 | 21.82 | 57.72 | 1132.32 | 18.84 | 19.82 | 5.000066 | 1.16768 | 1194.55 | 1245.62
0.000319000013 | 0.00197999994 | 5.80000014e-05 | 0.000261000008 | 235.6587 | 1291 | 1154.05 | 1069.46 | 300 | 27.69074 | 1158.76 | 254.39 | 12.41 | 1.328 | 1.334 | 1.79402 | 226.7 | 1146.4 | 52.12 | 19.04 | 2.472623 | 1.16768 | 174.58 | 1139.46 | 49.08 | 3.734785 | 21.11 | 125.5 | 1138.42 | 37.04 | 20.3 | 4.164278 | 1.16768 | 88.46 | 1134.91 | 29.7 | 5.058173 | 19.6 | 58.76 | 1129.32 | 19.95 | 17.67 | 5.000044 | 1.16768 | 1033.84 | 1244.66
0.000257000007 | 0.00203999993 | 5.60000008e-05 | 7.30000029e-05 | 229.2545 | 1426.7 | 1148.89 | 1068.29 | 70.62 | 24.94194 | 1158.75 | 229.45 | 13.09 | 1.328 | 1.334 | 2.124916 | 204.5 | 1147.01 | 41.18 | 20.2 | 2.957028 | 1.16768 | 163.32 | 1139.14 | 38.7 | 4.167581 | 22.47 | 124.62 | 1138.91 | 31.21 | 22.59 | 4.775878 | 1.16768 | 93.41 | 1134.94 | 25.64 | 5.083361 | 21.23 | 67.77 | 1130.62 | 18.74 | 20.28 | 5.000076 | 1.16768 | 1387.27 | 1245.17
0.000257999985 | 0.00215999992 | 0.000134999995 | 7.20000025e-05 | 236.8032 | 1564.96 | 1149.23 | 1069.2 | 209.46 | 26.20945 | 1159.72 | 242.32 | 14.73 | 1.328 | 1.334 | 1.976279 | 216.11 | 1148.62 | 46.75 | 22.54 | 2.715694 | 1.16768 | 169.36 | 1141.36 | 43.5 | 3.999353 | 24.79 | 125.86 | 1140.08 | 35.09 | 25.33 | 4.405254 | 1.16768 | 90.77 | 1136.56 | 28 | 5.057967 | 23.64 | 62.77 | 1131.78 | 19.8 | 22.2 | 5.000074 | 1.16768 | 1403.15 | 1244.19
0.000209000005 | 0.00171999994 | 9.69999965e-05 | 5.19999994e-05 | 230.3442 | 1556.88 | 1145.3 | 1064.17 | 149.14 | 25.20021 | 1158 | 232.4 | 13.68 | 1.328 | 1.334 | 2.101119 | 207.2 | 1146.26 | 44.1 | 22.71 | 2.894374 | 1.16768 | 163.1 | 1138.56 | 41.52 | 4.345697 | 25.43 | 121.58 | 1138.73 | 33.42 | 26.3 | 4.624134 | 1.16768 | 88.16 | 1135 | 26.6 | 5.061164 | 24.26 | 61.56 | 1129.95 | 18.6 | 23.03 | 5.00008 | 1.16768 | 1450.35 | 1245.01
0.000257999985 | 0.00215999992 | 0.000134999995 | 7.20000025e-05 | 236.1691 | 1560.77 | 1144.79 | 1067.61 | 64.6 | 25.66756 | 1156.79 | 235.36 | 13.88 | 1.328 | 1.334 | 2.106395 | 209.69 | 1146.11 | 42.78 | 22.48 | 2.991711 | 1.16768 | 166.91 | 1139.07 | 39.84 | 4.112285 | 25.1 | 127.07 | 1139.31 | 32.02 | 25.47 | 4.770346 | 1.16768 | 95.05 | 1135.97 | 26.45 | 5.081339 | 24.09 | 68.6 | 1132.57 | 19.54 | 22.76 | 5.00008 | 1.16768 | 1526.64 | 1225.72
0.000257999985 | 0.00215999992 | 0.000134999995 | 7.20000025e-05 | 236.6897 | 1564.21 | 1146.77 | 1064.99 | 68.31 | 25.58254 | 1157.18 | 235.47 | 14.38 | 1.328 | 1.334 | 2.104888 | 209.89 | 1145.81 | 42.73 | 23.13 | 2.908705 | 1.16768 | 167.16 | 1138.16 | 39.83 | 3.951747 | 25.67 | 127.33 | 1138.06 | 32.26 | 26.29 | 4.773537 | 1.16768 | 95.07 | 1134.41 | 26.51 | 5.081421 | 24.76 | 68.56 | 1130.59 | 19.48 | 23.32 | 5.000081 | 1.16768 | 1526.8 | 1139.61
0.000209000005 | 0.00171999994 | 9.69999965e-05 | 5.19999994e-05 | 229.2286 | 1549.34 | 1145.34 | 1065.24 | 26.96 | 25.04432 | 1155.93 | 228.39 | 12.05 | 1.328 | 1.334 | 2.105794 | 203.34 | 1144.45 | 39.62 | 21.97 | 3.023131 | 1.16768 | 163.72 | 1136.68 | 37.42 | 4.345138 | 24.97 | 126.3 | 1136.83 | 31.62 | 26.31 | 4.9271 | 1.16768 | 94.68 | 1133.55 | 29.82 | 5.005017 | 27.62 | 64.86 | 1131.82 | 21.94 | 27.03 | 5.000069 | 1.16768 | 1545.81 | 1220.28
1.20000004e-05 | 0.00115000003 | 5.19999994e-05 | 1.70000003e-05 | 229.8715 | 1820.5 | 1145.64 | 1068.08 | 232.49 | 26.73154 | 1154.48 | 236.58 | 16.67 | 1.328 | 1.334 | 1.968312 | 209.85 | 1144.18 | 42.77 | 25.74 | 2.812872 | 1.16768 | 167.08 | 1137.37 | 41.32 | 3.957841 | 28.93 | 125.76 | 1137.9 | 33.81 | 29.74 | 4.294161 | 1.16768 | 91.95 | 1134.91 | 27.86 | 4.923442 | 28.76 | 64.09 | 1131.7 | 21.15 | 28.55 | 5.000067 | 1.16768 | 1632.53 | 1702.52
1.20000004e-05 | 0.00115000003 | 9.10000017e-05 | 1.20000004e-05 | 230.2882 | 1823.8 | 1157.35 | 1084.55 | 249.97 | 25.87431 | 1169.05 | 238 | 15.71 | 1.328 | 1.334 | 1.960131 | 212.12 | 1158 | 44.34 | 24.88 | 2.814457 | 1.16768 | 167.78 | 1151.9 | 41.78 | 3.974208 | 27 | 126 | 1152.46 | 33.41 | 27.97 | 4.293166 | 1.16768 | 92.59 | 1149.55 | 28.26 | 5.063704 | 27.16 | 64.33 | 1146.7 | 21.43 | 27.3 | 5.000067 | 1.16768 | 1616.49 | 1702.74
1.20000004e-05 | 0.00115000003 | 9.10000017e-05 | 1.20000004e-05 | 230.1871 | 1823 | 1158.64 | 1082.18 | 249.1 | 25.74193 | 1173.41 | 237.93 | 15.78 | 1.328 | 1.334 | 1.959045 | 212.19 | 1161.52 | 44.04 | 24.87 | 2.80634 | 1.16768 | 168.15 | 1154.83 | 41.83 | 4.129517 | 27.32 | 126.32 | 1155.25 | 33.62 | 27.9 | 4.284301 | 1.16768 | 92.7 | 1151.81 | 28.36 | 5.062185 | 27.68 | 64.34 | 1148.62 | 21.42 | 27.14 | 5.000067 | 1.16768 | 1617.13 | 1700.53
1.20000004e-05 | 0.00115000003 | 5.19999994e-05 | 1.70000003e-05 | 229.9637 | 1821.23 | 1152.16 | 1074.15 | 246.92 | 25.77622 | 1170.69 | 237.84 | 16.29 | 1.328 | 1.334 | 1.959392 | 212.06 | 1158.47 | 42.75 | 25.11 | 2.781877 | 1.16768 | 169.31 | 1151.47 | 42.14 | 3.914907 | 28.17 | 127.17 | 1151.83 | 34 | 28.52 | 4.108171 | 1.16768 | 93.17 | 1148.21 | 28.68 | 4.957301 | 28.5 | 64.49 | 1144.84 | 21.56 | 27.75 | 5.000067 | 1.16768 | 1617.04 | 1700.69
2.40000008e-05 | 0.00133999996 | 4.50000007e-05 | 1.29999999e-05 | 231.8934 | 1215.37 | 1173.78 | 1092.51 | 65.83 | 24.97887 | 1180.48 | 229.42 | 9.95 | 1.328 | 1.334 | 2.099916 | 204.44 | 1169.49 | 44.46 | 17.86 | 3.051384 | 1.16768 | 159.98 | 1162.05 | 41.25 | 4.409478 | 19.97 | 118.73 | 1162.51 | 32.35 | 20.36 | 4.999771 | 1.16768 | 86.38 | 1159.06 | 25.56 | 5.075567 | 19.01 | 60.82 | 1154.57 | 17.92 | 17.87 | 5.000073 | 1.16768 | 1183.08 | 1702.96
2.80000004e-05 | 0.00138999999 | 6.50000002e-05 | 1.40000002e-05 | 232.2426 | 1217.2 | 1173.02 | 1085.31 | 93.45 | 24.77651 | 1183.33 | 230.53 | 10.82 | 1.328 | 1.334 | 2.025 | 205.75 | 1171.1 | 45.43 | 18.59 | 2.969516 | 1.16768 | 160.32 | 1162.8 | 41.28 | 4.222778 | 20.28 | 119.04 | 1162.69 | 32.34 | 20.67 | 4.806046 | 1.16768 | 86.7 | 1158.34 | 25.93 | 5.078009 | 19.41 | 60.77 | 1152.97 | 17.85 | 18.15 | 5.00007 | 1.16768 | 1159.86 | 1702.78
2.09999998e-05 | 0.00133999996 | 4.50000007e-05 | 3.9999999e-05 | 230.8982 | 1230.77 | 1190.42 | 1111.7 | 117.47 | 25.15238 | 1196.78 | 231.85 | 9.73 | 1.328 | 1.334 | 2.010213 | 206.7 | 1185.53 | 46.17 | 17.11 | 2.938155 | 1.16768 | 160.53 | 1178.13 | 41.94 | 4.17693 | 18.36 | 118.59 | 1178.02 | 32.3 | 18.99 | 4.813475 | 1.16768 | 86.29 | 1174.05 | 25.59 | 5.071924 | 17.23 | 60.7 | 1168.59 | 17.83 | 16.72 | 5.00007 | 1.16768 | 1150.2 | 1703.18
2.40000008e-05 | 0.00130999996 | 4.3e-05 | 4.3e-05 | 229.5754 | 1121.23 | 1183.21 | 1100.4 | 30.27 | 25.01268 | 1188.68 | 228.53 | 8.16 | 1.328 | 1.334 | 2.248382 | 203.51 | 1177 | 42.43 | 16.05 | 3.05324 | 1.16768 | 161.08 | 1168.81 | 38.62 | 4.233704 | 17.44 | 122.46 | 1168.48 | 32.93 | 18.74 | 5.112426 | 1.16768 | 89.53 | 1164.9 | 27.22 | 5.076433 | 18.22 | 62.31 | 1160.87 | 19.44 | 17.62 | 5.000051 | 1.16768 | 1114.91 | 1678.63
2.40000008e-05 | 0.00130999996 | 4.3e-05 | 4.3e-05 | 230.4477 | 1125.49 | 1198.48 | 1112.28 | 40.36 | 24.83967 | 1200.73 | 228.79 | 8.54 | 1.328 | 1.334 | 2.171218 | 203.95 | 1188.14 | 41.86 | 15.87 | 3.032609 | 1.16768 | 162.09 | 1179.4 | 38.8 | 4.193729 | 16.98 | 123.29 | 1178.7 | 33.37 | 18.52 | 5.273478 | 1.16768 | 89.92 | 1174.72 | 27.55 | 5.080329 | 17.84 | 62.37 | 1169.9 | 19.47 | 17.28 | 5.000054 | 1.16768 | 1109.76 | 1678.13
2.40000008e-05 | 0.00130999996 | 4.3e-05 | 4.3e-05 | 230.7691 | 1127.06 | 1199.4 | 1117.89 | 42.06 | 24.79795 | 1207.19 | 228.86 | 8.79 | 1.328 | 1.334 | 2.100388 | 204.07 | 1195.15 | 41.98 | 15.32 | 2.872679 | 1.16768 | 162.09 | 1186.59 | 39.08 | 4.038479 | 16.5 | 123.01 | 1185.91 | 33.41 | 18.13 | 4.905962 | 1.16768 | 89.6 | 1182.11 | 27.33 | 5.077344 | 17.09 | 62.27 | 1177.38 | 19.39 | 17.07 | 4.999954 | 1.16768 | 1109.42 | 1677.15
2.80000004e-05 | 0.00138999999 | 6.50000002e-05 | 1.40000002e-05 | 231.4345 | 1078.65 | 1196.76 | 1115.64 | 127.8 | 25.28671 | 1200.66 | 233.06 | 8.17 | 1.328 | 1.334 | 1.929436 | 207.77 | 1189.61 | 46.34 | 14.55 | 2.788192 | 1.16768 | 161.43 | 1181.75 | 42.48 | 4.066793 | 15.87 | 118.95 | 1181.58 | 32.46 | 16.11 | 4.811023 | 1.16768 | 86.49 | 1177.55 | 25.74 | 5.083633 | 14.88 | 60.75 | 1172.14 | 17.9 | 14.3 | 5.000057 | 1.16768 | 989 | 1652.08
2.40000008e-05 | 0.00133999996 | 4.50000007e-05 | 1.29999999e-05 | 230.8809 | 1076.07 | 1215.5 | 1127.31 | 125.77 | 25.14118 | 1217.54 | 232.9 | 8.35 | 1.328 | 1.334 | 1.931148 | 207.76 | 1205.07 | 46.78 | 14.73 | 2.959634 | 1.16768 | 160.98 | 1196.5 | 42.47 | 4.090097 | 15.8 | 118.51 | 1195.83 | 32.46 | 16.01 | 4.644242 | 1.16768 | 86.05 | 1190.59 | 25.58 | 5.085109 | 14.83 | 60.47 | 1183.91 | 17.62 | 14.04 | 5.000076 | 1.16768 | 987.93 | 1646.01
0.000262999994 | 0.0022499999 | 9.99999975e-05 | 7.00000019e-05 | 238.1665 | 1573.97 | 1213.38 | 1128.37 | 158.92 | 25.77245 | 1220.7 | 239.25 | 12.02 | 1.328 | 1.334 | 1.96435 | 213.47 | 1209.51 | 48.67 | 20.01 | 2.823367 | 1.16768 | 164.8 | 1201.18 | 43.68 | 4.214914 | 21.75 | 121.12 | 1200.71 | 34 | 21.53 | 4.844351 | 1.16768 | 87.12 | 1195.71 | 26.23 | 5.070925 | 20.17 | 60.89 | 1189.72 | 17.95 | 19.57 | 5.000093 | 1.16768 | 1455.26 | 1644.94
0.000262999994 | 0.0022499999 | 9.99999975e-05 | 7.00000019e-05 | 237.5522 | 1569.91 | 1231.56 | 1141.59 | 156.16 | 25.77198 | 1235.95 | 239 | 11.41 | 1.328 | 1.334 | 1.966838 | 213.23 | 1223.95 | 48.7 | 19.16 | 2.827677 | 1.16768 | 164.53 | 1214.76 | 43.76 | 4.04085 | 20.88 | 120.77 | 1213.72 | 33.9 | 20.52 | 4.655557 | 1.16768 | 86.87 | 1207.61 | 26.02 | 5.073223 | 19.14 | 60.85 | 1200.56 | 17.94 | 18.26 | 5.000089 | 1.16768 | 1456.63 | 1647.59
0.000262999994 | 0.0022499999 | 9.99999975e-05 | 7.00000019e-05 | 236.8259 | 1565.11 | 1217.7 | 1133.42 | 152.51 | 25.71384 | 1227.41 | 238.79 | 11.65 | 1.328 | 1.334 | 1.967008 | 213.08 | 1216.09 | 48.5 | 19.36 | 2.824633 | 1.16768 | 164.58 | 1207.68 | 43.62 | 4.023554 | 20.96 | 120.96 | 1207 | 34 | 20.84 | 4.644636 | 1.16768 | 86.96 | 1201.86 | 26.02 | 5.071427 | 19.19 | 60.94 | 1195.6 | 18.02 | 18.57 | 5.000088 | 1.16768 | 1454.72 | 1647.28
0.000262999994 | 0.0022499999 | 9.99999975e-05 | 7.00000019e-05 | 237.2828 | 1568.13 | 1221.57 | 1135.55 | 156.41 | 25.75011 | 1234.89 | 239 | 11.54 | 1.328 | 1.334 | 1.966651 | 213.25 | 1223.11 | 48.74 | 19.06 | 2.827741 | 1.16768 | 164.51 | 1214.32 | 43.77 | 4.041822 | 20.56 | 120.74 | 1213.41 | 33.89 | 20.43 | 4.655905 | 1.16768 | 86.85 | 1207.75 | 26.03 | 5.072723 | 18.85 | 60.82 | 1201 | 17.89 | 18.16 | 5.000087 | 1.16768 | 1453.73 | 1647.82
0.000262999994 | 0.0022499999 | 9.99999975e-05 | 7.00000019e-05 | 237.2616 | 1567.99 | 1217.45 | 1133.53 | 157.02 | 25.82669 | 1230.58 | 239.04 | 11.32 | 1.328 | 1.334 | 1.969557 | 213.21 | 1219.4 | 48.65 | 19.09 | 2.746898 | 1.16768 | 164.56 | 1210.79 | 43.79 | 4.039475 | 20.69 | 120.77 | 1210.02 | 33.92 | 20.63 | 4.656518 | 1.16768 | 86.85 | 1204.7 | 25.92 | 5.069201 | 18.81 | 60.93 | 1198.27 | 18 | 18.37 | 5.00009 | 1.16768 | 1452.97 | 1648.78
0.000262999994 | 0.0022499999 | 9.99999975e-05 | 7.00000019e-05 | 238.3814 | 1575.39 | 1233.31 | 1148.21 | 166.09 | 25.85355 | 1239.09 | 239.45 | 10.83 | 1.328 | 1.334 | 1.965375 | 213.6 | 1227.59 | 48.83 | 18.28 | 2.826298 | 1.16768 | 164.77 | 1218.95 | 43.84 | 4.039166 | 19.79 | 120.93 | 1218 | 33.94 | 19.71 | 4.658844 | 1.16768 | 86.99 | 1212.43 | 26.11 | 5.077477 | 17.87 | 60.88 | 1205.62 | 17.95 | 17.75 | 5.000085 | 1.16768 | 1453.11 | 1649.71
0.000262999994 | 0.0022499999 | 9.99999975e-05 | 7.00000019e-05 | 236.8077 | 1564.99 | 1223.49 | 1134.06 | 151.81 | 25.77658 | 1238.9 | 238.67 | 11.28 | 1.328 | 1.334 | 1.969439 | 212.89 | 1226.62 | 50.89 | 19.54 | 2.884218 | 1.16768 | 162 | 1217.47 | 44.92 | 4.259141 | 21.6 | 117.08 | 1215.1 | 34.96 | 21.33 | 4.423865 | 1.16768 | 82.12 | 1208.96 | 26 | 5.052779 | 20.58 | 56.12 | 1198.42 | 17.27 | 19.46 | 5.000095 | 1.16768 | 1456.57 | 1649.74
0.000277000014 | 0.00221000006 | 9.99999975e-05 | 6.80000012e-05 | 238.0591 | 1573.26 | 1231.9 | 1141.86 | 162.38 | 25.96092 | 1245.36 | 239.17 | 10.72 | 1.328 | 1.334 | 1.970591 | 213.21 | 1232.89 | 51.01 | 18.73 | 2.802747 | 1.16768 | 162.2 | 1223.41 | 45.22 | 4.275565 | 20.98 | 116.98 | 1220.87 | 34.93 | 20.7 | 4.439396 | 1.16768 | 82.05 | 1214.38 | 26.07 | 5.05707 | 20.18 | 55.98 | 1203.62 | 17.15 | 19 | 5.000094 | 1.16768 | 1455.62 | 1649
0.000629000016 | 0.00815999974 | 2.30000005e-05 | 0.000921000028 | 237.9396 | 1551.78 | 1239.85 | 1150.22 | 200.27 | 26.00698 | 1258.12 | 241.78 | 11.25 | 1.328 | 1.334 | 1.943653 | 215.78 | 1245.67 | 52.58 | 20.3 | 2.830217 | 1.16768 | 163.2 | 1236.41 | 45.86 | 3.953606 | 23.09 | 117.34 | 1233.96 | 36.04 | 22.69 | 4.492621 | 1.16768 | 81.3 | 1228.06 | 29.89 | 5.022928 | 23.33 | 51.41 | 1220.35 | 20.63 | 23.62 | 5.000014 | 1.16768 | 1402.67 | 1648.73
0.000702999998 | 0.0078800004 | 2.99999992e-05 | 0.00039999999 | 237.5563 | 1549.28 | 1234.65 | 1138.24 | 149.37 | 25.49139 | 1253.35 | 238.68 | 12.55 | 1.328 | 1.334 | 2.014238 | 213.19 | 1239.89 | 50.56 | 22.09 | 2.893088 | 1.16768 | 162.63 | 1229.89 | 44.95 | 4.042679 | 24.76 | 117.68 | 1227.31 | 36.38 | 24.86 | 4.425824 | 1.16768 | 81.3 | 1220.78 | 29.83 | 5.022883 | 25.31 | 51.47 | 1212.88 | 20.66 | 25.27 | 5.000019 | 1.16768 | 1444.53 | 1648.04
0 | 0 | 0 | 0 | 236.6117 | 1543.12 | 1174.6 | 1112.18 | 230.14 | 26.89511 | 1188.21 | 244.14 | 11.89 | 1.328 | 1.334 | 1.916607 | 217.25 | 1180.9 | 48.56 | 19.02 | 2.703744 | 1.16768 | 168.69 | 1175.63 | 44.45 | 3.761008 | 21.98 | 124.24 | 1175.57 | 35.14 | 21.71 | 4.291971 | 1.16768 | 89.1 | 1173.59 | 30.62 | 5.051473 | 22.31 | 58.48 | 1170.41 | 23.63 | 24.17 | 5.000007 | 1.16768 | 1362.7 | 1299.58
0.000277000014 | 0.00218000007 | 0.000117000003 | 6.60000005e-05 | 236.4266 | 1233.53 | 1164.48 | 1085.85 | 221.96 | 29.32838 | 1175.78 | 246.71 | 10.19 | 1.328 | 1.334 | 1.957496 | 217.38 | 1164.78 | 47.08 | 16.01 | 2.631199 | 1.16768 | 170.3 | 1157.35 | 44.76 | 3.871543 | 17.5 | 125.54 | 1155.54 | 34.99 | 17.59 | 4.545932 | 1.16768 | 90.55 | 1151.6 | 28.03 | 5.066923 | 16.89 | 62.52 | 1144.1 | 19.63 | 16.34 | 5.000047 | 1.16768 | 1057.33 | 1302.64
0.000277000014 | 0.00218000007 | 0.000117000003 | 6.60000005e-05 | 237.061 | 1236.84 | 1162.57 | 1083.9 | 230.68 | 34.25984 | 1176.2 | 247.43 | 11.3 | 1.328 | 1.334 | 1.951563 | 213.17 | 1165.33 | 46 | 15.93 | 2.699147 | 1.16768 | 167.17 | 1157.62 | 43.42 | 3.834424 | 17.58 | 123.75 | 1157.03 | 34.04 | 17.67 | 4.610852 | 1.16768 | 89.71 | 1152.82 | 27.54 | 5.065716 | 17.15 | 62.17 | 1147.26 | 19.29 | 15.88 | 5.000047 | 1.16768 | 1054.57 | 1302.26
0.000285999995 | 0.0022499999 | 4.80000017e-05 | 8.80000007e-05 | 232.2146 | 1227.42 | 1149.91 | 1059 | 215.61 | 28.38989 | 1169.7 | 240.11 | 10.7 | 1.328 | 1.334 | 1.956369 | 211.72 | 1156.4 | 46.44 | 18.28 | 2.806542 | 1.16768 | 165.28 | 1147.47 | 43.21 | 4.06583 | 19.29 | 122.07 | 1144.99 | 33.77 | 20.51 | 4.67991 | 1.16768 | 88.3 | 1140.11 | 26.78 | 5.067765 | 18.58 | 61.52 | 1130.44 | 18.63 | 18.28 | 5.000053 | 1.16768 | 1055.53 | 1302.55
0.000277000014 | 0.00218000007 | 0.000117000003 | 6.60000005e-05 | 235.8056 | 1230.29 | 1152.27 | 1065.38 | 227.86 | 29.19963 | 1170.25 | 247.38 | 11.25 | 1.328 | 1.334 | 1.900977 | 218.18 | 1157.78 | 47.79 | 17.84 | 2.635086 | 1.16768 | 170.39 | 1149.51 | 44.89 | 3.885604 | 19.14 | 125.5 | 1147.37 | 34.84 | 19.41 | 4.554073 | 1.16768 | 90.66 | 1142.8 | 28.21 | 5.066604 | 18.38 | 62.45 | 1134.21 | 19.56 | 17.92 | 5.000049 | 1.16768 | 1047.47 | 1300.04
0.000277000014 | 0.00218000007 | 0.000117000003 | 6.60000005e-05 | 236.5991 | 1234.43 | 1164.42 | 1087.43 | 232.31 | 29.45898 | 1176.73 | 247.85 | 10.04 | 1.328 | 1.334 | 1.963652 | 218.39 | 1166.04 | 47.77 | 15.8 | 2.699657 | 1.16768 | 170.62 | 1158.92 | 44.87 | 3.749817 | 17.19 | 125.75 | 1157.09 | 34.87 | 17.18 | 4.550824 | 1.16768 | 90.88 | 1153.22 | 28.3 | 5.06858 | 16.68 | 62.58 | 1145.99 | 19.69 | 16.38 | 5.00006 | 1.16768 | 1047.87 | 1300.31
0.000285999995 | 0.0022499999 | 4.80000017e-05 | 8.80000007e-05 | 236.9134 | 1236.07 | 1162.32 | 1083.9 | 230.65 | 29.49004 | 1175.69 | 247.99 | 9.92 | 1.328 | 1.334 | 1.964123 | 218.5 | 1164.94 | 47.98 | 16.15 | 2.638332 | 1.16768 | 170.52 | 1157.59 | 44.93 | 3.891302 | 17.91 | 125.59 | 1155.9 | 35.12 | 17.92 | 4.437499 | 1.16768 | 90.47 | 1151.94 | 27.98 | 5.06979 | 17.37 | 62.49 | 1144.36 | 19.6 | 16.76 | 5.00005 | 1.16768 | 1047.76 | 1298.89
0.000285999995 | 0.0022499999 | 4.80000017e-05 | 8.80000007e-05 | 236.3135 | 1232.94 | 1157.31 | 1070.34 | 231.92 | 29.31216 | 1172.19 | 247.76 | 10.88 | 1.328 | 1.334 | 1.901177 | 218.45 | 1159.74 | 47.75 | 17.56 | 2.697412 | 1.16768 | 170.7 | 1151.57 | 45 | 3.750453 | 19.04 | 125.7 | 1149.33 | 35.07 | 19.59 | 4.56354 | 1.16768 | 90.63 | 1144.96 | 28.15 | 5.069324 | 18.41 | 62.48 | 1136.28 | 19.58 | 17.99 | 5.000055 | 1.16768 | 1046.33 | 1299.65
0.000285999995 | 0.0022499999 | 4.80000017e-05 | 8.80000007e-05 | 237.22775 | 1237.71 | 1162.01 | 1085 | 233.69 | 29.52632 | 1173.34 | 248.29 | 9.99 | 1.328 | 1.334 | 1.900269 | 218.77 | 1161.14 | 48.19 | 16.06 | 2.639712 | 1.16768 | 170.58 | 1154.13 | 44.87 | 3.89125 | 17.78 | 125.71 | 1152.61 | 34.96 | 18.1 | 4.567425 | 1.16768 | 90.75 | 1149.08 | 28.15 | 5.07109 | 17.33 | 62.6 | 1141.98 | 19.7 | 16.9 | 5.00005 | 1.16768 | 1046.99 | 1299.25
0.000285999995 | 0.0022499999 | 4.80000017e-05 | 8.80000007e-05 | 236.06625 | 1231.65 | 1164.02 | 1087.45 | 228.16 | 29.58097 | 1175.43 | 247.58 | 10.05 | 1.328 | 1.334 | 1.906068 | 218 | 1164.9 | 47.67 | 15.98 | 2.637604 | 1.16768 | 170.33 | 1157.75 | 45.08 | 3.767649 | 17.94 | 125.25 | 1156.17 | 34.82 | 17.98 | 4.571295 | 1.16768 | 90.43 | 1152.58 | 27.94 | 5.064788 | 17.29 | 62.49 | 1145.44 | 19.58 | 16.92 | 5.000044 | 1.16768 | 1047.29 | 1299.72
0.000285999995 | 0.0022499999 | 4.80000017e-05 | 8.80000007e-05 | 236.8348 | 1235.66 | 1159.16 | 1073.17 | 230.65 | 29.26703 | 1172.14 | 247.96 | 11.11 | 1.328 | 1.334 | 1.898805 | 218.69 | 1159.97 | 48.02 | 17.81 | 2.573518 | 1.16768 | 170.67 | 1151.81 | 45.02 | 3.756558 | 19.33 | 125.65 | 1149.7 | 35.13 | 19.69 | 4.180229 | 1.16768 | 90.52 | 1145.05 | 28.06 | 5.066415 | 18.28 | 62.46 | 1135.85 | 19.54 | 18.31 | 5.000051 | 1.16768 | 1046.83 | 1298.85
0.000285999995 | 0.0022499999 | 4.80000017e-05 | 8.80000007e-05 | 235.175 | 1227 | 1163.63 | 1085.42 | 220.73 | 29.42159 | 1174.92 | 247.07 | 10.17 | 1.328 | 1.334 | 1.905558 | 217.65 | 1163.96 | 47.42 | 16.12 | 2.573647 | 1.16768 | 170.23 | 1156.52 | 44.74 | 3.747881 | 17.92 | 125.49 | 1154.76 | 34.76 | 18.39 | 4.152876 | 1.16768 | 90.73 | 1150.72 | 28.18 | 5.067589 | 17.47 | 62.55 | 1142.83 | 19.64 | 17.28 | 5.000047 | 1.16768 | 1047.78 | 1299.36
0.000296999991 | 0.00216999999 | 0.000106 | 6.39999998e-05 | 236.9728 | 1236.38 | 1164 | 1083.81 | 232.6 | 29.36716 | 1176.17 | 248.15 | 10.59 | 1.328 | 1.334 | 1.903356 | 218.78 | 1164.89 | 48.05 | 16.65 | 2.636129 | 1.16768 | 170.73 | 1157.43 | 45.11 | 3.892094 | 18.31 | 125.62 | 1155.72 | 35.1 | 18.28 | 4.30762 | 1.16768 | 90.52 | 1151.49 | 28.04 | 5.065386 | 17.48 | 62.48 | 1143.3 | 19.58 | 17.03 | 5.000046 | 1.16768 | 1047.09 | 1298.13
0.000296999991 | 0.00216999999 | 0.000106 | 6.39999998e-05 | 236.6336 | 1234.61 | 1162.52 | 1076.05 | 228.69 | 29.35357 | 1168.59 | 247.95 | 11.33 | 1.328 | 1.334 | 1.901725 | 218.6 | 1156.81 | 48.32 | 18.31 | 2.64275 | 1.16768 | 170.28 | 1149.03 | 44.78 | 3.895029 | 19.46 | 125.5 | 1147.17 | 35.03 | 19.66 | 4.30588 | 1.16768 | 90.47 | 1142.76 | 28.06 | 5.0649 | 18.33 | 62.41 | 1133.97 | 19.47 | 18.16 | 5.000046 | 1.16768 | 1047.78 | 1297.3
0.000296999991 | 0.00216999999 | 0.000106 | 6.39999998e-05 | 237.3696 | 1238.45 | 1164.02 | 1084.78 | 232.97 | 29.57234 | 1166.39 | 248.42 | 10.45 | 1.328 | 1.334 | 1.905538 | 218.84 | 1154.32 | 48.34 | 16.92 | 2.642272 | 1.16768 | 170.5 | 1147.5 | 44.87 | 3.896721 | 18.36 | 125.63 | 1146.11 | 34.88 | 18.55 | 4.300078 | 1.16768 | 90.75 | 1142.46 | 28.27 | 5.067513 | 17.58 | 62.48 | 1135.12 | 19.57 | 17.26 | 5.000042 | 1.16768 | 1046.7 | 1298.34
0.000296999991 | 0.00216999999 | 0.000106 | 6.39999998e-05 | 238.1535 | 1242.54 | 1163.45 | 1082.17 | 240.55 | 29.51629 | 1171.49 | 248.86 | 10.56 | 1.328 | 1.334 | 1.90193 | 219.34 | 1158.87 | 48.49 | 16.88 | 2.639072 | 1.16768 | 170.85 | 1151.56 | 45.11 | 3.900531 | 18.49 | 125.74 | 1149.92 | 34.99 | 18.3 | 4.308478 | 1.16768 | 90.75 | 1145.72 | 28.23 | 5.06633 | 17.55 | 62.52 | 1137.61 | 19.6 | 17.08 | 5.000043 | 1.16768 | 1046.32 | 1298.93
0.000277000014 | 0.00218000007 | 0.000117000003 | 6.60000005e-05 | 236.9038 | 1236.02 | 1166.72 | 1080.94 | 232.98 | 29.30984 | 1170.02 | 248.03 | 11.27 | 1.328 | 1.334 | 1.905958 | 218.72 | 1156.65 | 48.24 | 17.69 | 2.639194 | 1.16768 | 170.48 | 1148.96 | 44.57 | 3.876918 | 18.61 | 125.91 | 1147 | 34.91 | 19.18 | 4.408904 | 1.16768 | 91 | 1142.71 | 28.31 | 5.067342 | 17.8 | 62.69 | 1134.16 | 19.75 | 17.84 | 5.000045 | 1.16768 | 1047.43 | 1299.02
0.000277000014 | 0.00218000007 | 0.000117000003 | 6.60000005e-05 | 237.6053 | 1239.68 | 1167.69 | 1088.31 | 237.34 | 29.52097 | 1173.12 | 248.53 | 10.32 | 1.328 | 1.334 | 1.959527 | 219.01 | 1160.73 | 48.36 | 16.24 | 2.641169 | 1.16768 | 170.65 | 1153.58 | 44.88 | 3.760058 | 17.67 | 125.77 | 1151.78 | 35.08 | 17.79 | 4.307446 | 1.16768 | 90.69 | 1147.77 | 28.07 | 5.068293 | 16.89 | 62.62 | 1139.86 | 19.74 | 16.71 | 5.000047 | 1.16768 | 1046.79 | 1299.13
0.000277000014 | 0.00218000007 | 0.000117000003 | 6.60000005e-05 | 237.2182 | 1237.66 | 1166.24 | 1085.42 | 235.13 | 29.42727 | 1173.09 | 248.29 | 10.56 | 1.328 | 1.334 | 1.904103 | 218.86 | 1160.49 | 48.47 | 16.6 | 2.643625 | 1.16768 | 170.39 | 1153.16 | 44.76 | 3.762289 | 17.97 | 125.63 | 1151.29 | 34.84 | 17.74 | 4.295471 | 1.16768 | 90.79 | 1147.03 | 28.12 | 5.064521 | 17.08 | 62.67 | 1138.9 | 19.77 | 16.75 | 5.000042 | 1.16768 | 1047.63 | 1299.3
0.000277000014 | 0.00218000007 | 0.000117000003 | 6.60000005e-05 | 236.6221 | 1234.55 | 1164.88 | 1078.73 | 233.63 | 29.32913 | 1169.48 | 247.87 | 11.28 | 1.328 | 1.334 | 1.906025 | 218.54 | 1155.83 | 48.56 | 17.82 | 2.647787 | 1.16768 | 169.98 | 1148.1 | 44.6 | 3.898612 | 18.69 | 125.38 | 1146.13 | 34.75 | 19 | 4.295715 | 1.16768 | 90.63 | 1141.66 | 28.18 | 5.067616 | 17.59 | 62.45 | 1133 | 19.52 | 17.48 | 5.000046 | 1.16768 | 1047.66 | 1301.95
0.000277000014 | 0.00218000007 | 0.000117000003 | 6.60000005e-05 | 237.5574 | 1239.43 | 1167.16 | 1086.55 | 237.45 | 29.45297 | 1172.02 | 248.41 | 10.44 | 1.328 | 1.334 | 1.901615 | 218.95 | 1159.45 | 48.42 | 16.29 | 2.641958 | 1.16768 | 170.53 | 1152.15 | 44.79 | 3.890788 | 17.67 | 125.74 | 1150.37 | 35.05 | 17.65 | 4.302132 | 1.16768 | 90.69 | 1146.19 | 28.08 | 5.065203 | 16.71 | 62.61 | 1138.02 | 19.71 | 16.62 | 5.000043 | 1.16768 | 1048.39 | 1301.76
0.000277000014 | 0.00218000007 | 0.000117000003 | 6.60000005e-05 | 236.532 | 1234.08 | 1164.17 | 1083.16 | 234.68 | 29.39992 | 1171.15 | 247.82 | 10.84 | 1.328 | 1.334 | 1.908712 | 218.42 | 1158.22 | 48.73 | 16.6 | 2.652828 | 1.16768 | 169.69 | 1150.89 | 44.63 | 3.913313 | 18.03 | 125.06 | 1149.16 | 34.83 | 17.98 | 4.315936 | 1.16768 | 90.23 | 1144.99 | 27.85 | 5.066004 | 16.93 | 62.38 | 1136.7 | 19.49 | 16.77 | 5.000045 | 1.16768 | 1047.95 | 1304.58
0.000277000014 | 0.00218000007 | 0.000117000003 | 6.60000005e-05 | 236.27325 | 1232.73 | 1165.51 | 1084.7 | 233.08 | 29.44236 | 1173.96 | 247.76 | 10.22 | 1.328 | 1.334 | 1.961628 | 218.32 | 1161.1 | 48.48 | 16.16 | 2.649584 | 1.16768 | 169.84 | 1153.67 | 44.73 | 3.909879 | 17.95 | 125.11 | 1151.91 | 35.04 | 18.07 | 4.323716 | 1.16768 | 90.07 | 1147.83 | 27.68 | 5.06791 | 17.12 | 62.39 | 1139.53 | 19.49 | 16.8 | 5.000051 | 1.16768 | 1047.21 | 1303.34
0.000326000008 | 0.00219999999 | 4.70000014e-05 | 7.40000032e-05 | 236.7064 | 1234.99 | 1160.78 | 1079.21 | 234.69 | 29.36241 | 1170.28 | 247.93 | 10.8 | 1.328 | 1.334 | 1.903949 | 218.57 | 1157.19 | 48.44 | 16.65 | 2.645494 | 1.16768 | 170.13 | 1149.76 | 44.75 | 3.767215 | 18.39 | 125.38 | 1147.9 | 35.05 | 18.3 | 4.312726 | 1.16768 | 90.33 | 1143.77 | 27.81 | 5.067766 | 17.56 | 62.52 | 1135.51 | 19.62 | 17.18 | 5.000052 | 1.16768 | 1047.42 | 1302.27
0.000326000008 | 0.00219999999 | 4.70000014e-05 | 7.40000032e-05 | 237.5306 | 1239.29 | 1160.55 | 1073.1 | 239.94 | 29.27028 | 1171.21 | 248.38 | 11.72 | 1.328 | 1.334 | 1.902909 | 219.11 | 1157.38 | 49.09 | 18.06 | 2.716953 | 1.16768 | 170.02 | 1149.54 | 44.67 | 3.910006 | 18.95 | 125.35 | 1147.44 | 34.96 | 19.15 | 4.3187 | 1.16768 | 90.39 | 1142.73 | 28 | 5.066382 | 17.66 | 62.39 | 1133.38 | 19.46 | 17.54 | 5.000049 | 1.16768 | 1047.69 | 1301.21
0.000326000008 | 0.00219999999 | 4.70000014e-05 | 7.40000032e-05 | 235.5852 | 1229.14 | 1163.07 | 1083.04 | 225.3 | 29.25223 | 1175.03 | 247.18 | 10.71 | 1.328 | 1.334 | 1.898964 | 217.93 | 1163.57 | 48.16 | 16.11 | 2.646138 | 1.16768 | 169.77 | 1156.04 | 44.48 | 3.75893 | 17.5 | 125.29 | 1154.02 | 34.78 | 17.46 | 4.289183 | 1.16768 | 90.51 | 1149.61 | 28.18 | 5.06818 | 16.72 | 62.33 | 1141.16 | 19.43 | 16.34 | 5.000044 | 1.16768 | 1047.92 | 1300.09
0.000326000008 | 0.00219999999 | 4.70000014e-05 | 7.40000032e-05 | 236.8559 | 1235.77 | 1163.67 | 1082.1 | 233.07 | 29.36448 | 1171.29 | 247.91 | 10.69 | 1.328 | 1.334 | 1.905849 | 218.55 | 1158.52 | 48.42 | 16.69 | 2.645216 | 1.16768 | 170.13 | 1151.1 | 44.62 | 3.76105 | 18.44 | 125.51 | 1149.27 | 35 | 18.38 | 4.30295 | 1.16768 | 90.51 | 1145.12 | 27.98 | 5.065905 | 17.55 | 62.53 | 1136.78 | 19.62 | 17.19 | 5.000045 | 1.16768 | 1048.7 | 1291.58
0.000326000008 | 0.00219999999 | 4.70000014e-05 | 7.40000032e-05 | 238.326 | 1243.44 | 1161.38 | 1073.49 | 241.24 | 29.39621 | 1171.57 | 248.72 | 11.36 | 1.328 | 1.334 | 1.903213 | 219.32 | 1157.71 | 49.13 | 17.83 | 2.651865 | 1.16768 | 170.19 | 1149.68 | 44.9 | 3.784749 | 19.09 | 125.29 | 1147.43 | 34.96 | 19.33 | 4.328941 | 1.16768 | 90.33 | 1142.69 | 27.96 | 5.067959 | 17.92 | 62.37 | 1133.36 | 19.43 | 17.6 | 5.000053 | 1.16768 | 1048.53 | 1288.82
0.000326000008 | 0.00219999999 | 4.70000014e-05 | 7.40000032e-05 | 237.0418 | 1236.74 | 1171.34 | 1091.42 | 235.88 | 29.49138 | 1178.3 | 248.26 | 10.12 | 1.328 | 1.334 | 1.904688 | 218.77 | 1165.63 | 48.58 | 15.82 | 2.646653 | 1.16768 | 170.19 | 1158.26 | 44.89 | 3.776572 | 17.74 | 125.3 | 1156.41 | 34.88 | 17.69 | 4.192088 | 1.16768 | 90.42 | 1152.09 | 27.96 | 5.068049 | 17 | 62.46 | 1143.94 | 19.57 | 16.66 | 5.000048 | 1.16768 | 1047.02 | 1303.52
0.000326000008 | 0.00219999999 | 4.70000014e-05 | 7.40000032e-05 | 237.7951 | 1240.67 | 1165.32 | 1084.01 | 239.32 | 29.50644 | 1173.17 | 248.54 | 10.74 | 1.328 | 1.334 | 1.906242 | 219.03 | 1160.46 | 49.02 | 16.77 | 2.718177 | 1.16768 | 170.01 | 1153.22 | 45.02 | 3.928231 | 18.46 | 124.99 | 1151.58 | 35.09 | 18.21 | 4.349149 | 1.16768 | 89.9 | 1147.38 | 27.65 | 5.065257 | 17.39 | 62.25 | 1139.04 | 19.35 | 16.92 | 5.000047 | 1.16768 | 1048.25 | 1304.11
0.000326000008 | 0.00219999999 | 4.70000014e-05 | 7.40000032e-05 | 237.2718 | 1237.94 | 1165.38 | 1079.66 | 236.41 | 29.2884 | 1174.13 | 248.39 | 11.15 | 1.328 | 1.334 | 1.961396 | 219.1 | 1160.74 | 48.76 | 17.5 | 2.710232 | 1.16768 | 170.34 | 1153.02 | 44.84 | 3.902353 | 18.85 | 125.5 | 1151.06 | 34.85 | 19.04 | 4.435794 | 1.16768 | 90.65 | 1146.68 | 28.19 | 5.068835 | 17.91 | 62.46 | 1138.04 | 19.55 | 17.38 | 5.00005 | 1.16768 | 1047.08 | 1531.6
0.000296999991 | 0.00216999999 | 0.000106 | 6.39999998e-05 | 237.7587 | 1240.48 | 1177.17 | 1097.29 | 239.46 | 29.57623 | 1181.54 | 248.55 | 10.11 | 1.328 | 1.334 | 1.907187 | 218.98 | 1168.93 | 48.87 | 16 | 2.651223 | 1.16768 | 170.11 | 1161.65 | 45.19 | 3.799158 | 17.62 | 124.92 | 1159.81 | 35.09 | 17.51 | 4.352594 | 1.16768 | 89.83 | 1155.62 | 27.63 | 5.066594 | 16.62 | 62.2 | 1147.19 | 19.32 | 16.21 | 5.000049 | 1.16768 | 1048.33 | 1830.17
0.000296999991 | 0.00216999999 | 0.000106 | 6.39999998e-05 | 236.394 | 1233.36 | 1166.88 | 1085.76 | 231.16 | 29.3354 | 1175.88 | 247.82 | 10.61 | 1.328 | 1.334 | 1.959974 | 218.48 | 1164.59 | 48.2 | 16.41 | 2.641422 | 1.16768 | 170.28 | 1157.01 | 44.85 | 3.763162 | 18.27 | 125.43 | 1155.1 | 34.95 | 18.1 | 4.432621 | 1.16768 | 90.48 | 1150.94 | 28.06 | 5.067361 | 17.26 | 62.42 | 1142.83 | 19.52 | 16.82 | 5.000045 | 1.16768 | 1046.69 | 1833.81
0.000296999991 | 0.00216999999 | 0.000106 | 6.39999998e-05 | 237.659 | 1239.96 | 1170.68 | 1085.87 | 237.82 | 29.35688 | 1176.16 | 248.49 | 11.03 | 1.328 | 1.334 | 1.96185 | 219.14 | 1162.83 | 48.91 | 17.3 | 2.648523 | 1.16768 | 170.23 | 1155.15 | 44.75 | 3.772323 | 18.46 | 125.48 | 1153.05 | 34.99 | 18.76 | 4.445992 | 1.16768 | 90.49 | 1148.77 | 28.08 | 5.067536 | 17.26 | 62.41 | 1139.98 | 19.51 | 17.14 | 5.000048 | 1.16768 | 1047.68 | 1829.79
0.000296999991 | 0.00216999999 | 0.000106 | 6.39999998e-05 | 236.04325 | 1231.53 | 1185.36 | 1103.53 | 231.84 | 29.40218 | 1188.01 | 247.8 | 10.23 | 1.328 | 1.334 | 1.90917 | 218.4 | 1176.67 | 48.67 | 15.65 | 2.651299 | 1.16768 | 169.73 | 1168.9 | 44.94 | 3.791858 | 17.29 | 124.79 | 1166.77 | 34.82 | 17.22 | 4.329425 | 1.16768 | 89.97 | 1162.17 | 27.82 | 5.066468 | 16.22 | 62.15 | 1153.44 | 19.28 | 15.94 | 5.000046 | 1.16768 | 1045.6 | 1826.93
0.000358999998 | 0.00230000005 | 0.000182000003 | 7.59999966e-05 | 236.0874 | 1560.23 | 1183.7 | 1102.8 | 296.79 | 29.67797 | 1187.06 | 251.1 | 13.11 | 1.328 | 1.334 | 1.883554 | 221.42 | 1174.37 | 48.87 | 20.01 | 2.545582 | 1.16768 | 172.55 | 1166.83 | 45.6 | 3.83106 | 21.79 | 126.95 | 1166.32 | 35.57 | 21.25 | 4.28962 | 1.16768 | 91.38 | 1161.59 | 28.64 | 5.056301 | 20.58 | 62.74 | 1155.6 | 19.82 | 18.91 | 5.000068 | 1.16768 | 1309.57 | 1897.82
0.000358999998 | 0.00230000005 | 0.000182000003 | 7.59999966e-05 | 236.5111 | 1563.03 | 1177.3 | 1093.77 | 308.87 | 29.70487 | 1184.37 | 252.18 | 13.68 | 1.328 | 1.334 | 1.885683 | 222.47 | 1172.26 | 49.33 | 21.28 | 2.565224 | 1.16768 | 173.14 | 1164.81 | 45.83 | 3.815247 | 23.73 | 127.31 | 1164.83 | 35.77 | 23.02 | 4.259867 | 1.16768 | 91.54 | 1160.68 | 28.47 | 5.074584 | 22.61 | 63.07 | 1155.8 | 20.14 | 20.48 | 5.000078 | 1.16768 | 1305.51 | 1899.51
0.000251999998 | 0.00221999991 | 9.10000017e-05 | 4.99999987e-05 | 235.9966 | 1559.63 | 1187.35 | 1107.7 | 301.86 | 29.91313 | 1193.99 | 251.38 | 12.02 | 1.328 | 1.334 | 1.860973 | 221.47 | 1182.08 | 49.94 | 18.84 | 2.616364 | 1.16768 | 171.53 | 1174.67 | 45.69 | 3.914893 | 20.75 | 125.84 | 1174.3 | 35.14 | 20.23 | 4.373673 | 1.16768 | 90.7 | 1169.79 | 28.11 | 5.06781 | 19.61 | 62.59 | 1164.31 | 19.66 | 18.42 | 5.000072 | 1.16768 | 1308.03 | 1894.4
0.000251999998 | 0.00221999991 | 9.10000017e-05 | 4.99999987e-05 | 237.3524 | 1568.59 | 1180.45 | 1099.42 | 311.53 | 29.98555 | 1189.24 | 252.36 | 12.41 | 1.328 | 1.334 | 1.913719 | 222.38 | 1177.23 | 49.82 | 19.43 | 2.604511 | 1.16768 | 172.56 | 1169.74 | 45.86 | 3.744165 | 21.46 | 126.7 | 1169.31 | 35.65 | 20.78 | 4.233872 | 1.16768 | 91.05 | 1164.7 | 28.37 | 5.068206 | 20.37 | 62.68 | 1159.18 | 19.76 | 18.88 | 5.000072 | 1.16768 | 1307.85 | 1904.98
0.000257999985 | 0.00215999992 | 0.000134999995 | 7.20000025e-05 | 236.2418 | 1561.25 | 1174.48 | 1094.18 | 281.34 | 29.59648 | 1182.8 | 249.77 | 12.95 | 1.328 | 1.334 | 1.882801 | 220.17 | 1170 | 45.87 | 20.08 | 2.623162 | 1.16768 | 174.3 | 1162.44 | 43.33 | 3.641592 | 21.89 | 130.97 | 1161.78 | 34.11 | 22.17 | 4.370305 | 1.16768 | 96.86 | 1157.56 | 27.79 | 5.0824 | 20.79 | 69.07 | 1152.36 | 20.03 | 19.66 | 5.000075 | 1.16768 | 1322.39 | 1896.93
0.000326000008 | 0.00221000006 | 0.000130999993 | 6.80000012e-05 | 236.732 | 1564.49 | 1185.42 | 1106.58 | 181.29 | 28.40267 | 1195.67 | 240.6 | 12.77 | 1.328 | 1.334 | 1.983799 | 212.2 | 1185.26 | 46.23 | 19.99 | 2.705381 | 1.16768 | 165.97 | 1177.48 | 42.74 | 4.01425 | 22.04 | 123.23 | 1177.19 | 33.88 | 21.72 | 4.374414 | 1.16768 | 89.35 | 1172.68 | 27.26 | 5.06901 | 21.18 | 62.09 | 1167.65 | 19.15 | 19.76 | 5.000075 | 1.16768 | 1429.43 | 1897.89
0.000326000008 | 0.00221000006 | 0.000130999993 | 6.80000012e-05 | 236.6276 | 1563.8 | 1185.08 | 1102.11 | 180.81 | 28.26397 | 1194.78 | 240.57 | 13.54 | 1.328 | 1.334 | 1.988447 | 212.3 | 1183.72 | 46.31 | 20.74 | 2.778327 | 1.16768 | 165.99 | 1175.63 | 42.65 | 4.007668 | 22.68 | 123.34 | 1175.19 | 33.96 | 22.46 | 4.529643 | 1.16768 | 89.38 | 1170.51 | 27.34 | 5.069387 | 21.87 | 62.04 | 1165.22 | 19.07 | 20.01 | 5.000077 | 1.16768 | 1430.05 | 1902.48
0.000326000008 | 0.00221000006 | 0.000130999993 | 6.80000012e-05 | 237.1482 | 1567.24 | 1177.63 | 1090.72 | 185.16 | 28.19624 | 1187.71 | 240.88 | 14 | 1.328 | 1.334 | 1.988009 | 212.69 | 1175.98 | 46.19 | 21.98 | 2.846571 | 1.16768 | 166.5 | 1169.26 | 42.58 | 4.150878 | 24.1 | 123.92 | 1168.76 | 34.21 | 24.23 | 4.692867 | 1.16768 | 89.71 | 1165.9 | 27.57 | 5.07127 | 23.1 | 62.14 | 1160.15 | 19.12 | 20.75 | 5.000079 | 1.16768 | 1428.01 | 1895.74
0.000326000008 | 0.00221000006 | 0.000130999993 | 6.80000012e-05 | 236.1979 | 1560.96 | 1176.71 | 1097.89 | 176.87 | 28.36902 | 1192.41 | 240.4 | 13.28 | 1.328 | 1.334 | 1.989508 | 212.03 | 1181.96 | 46.28 | 20.39 | 2.781881 | 1.16768 | 165.75 | 1174.29 | 42.77 | 4.023368 | 22.32 | 122.98 | 1174.04 | 33.88 | 22.15 | 4.543012 | 1.16768 | 89.1 | 1169.69 | 27.09 | 5.066521 | 21.28 | 62.01 | 1164.7 | 19.04 | 19.9 | 5.000078 | 1.16768 | 1428.71 | 1894.12
0.000326000008 | 0.00221000006 | 0.000130999993 | 6.80000012e-05 | 235.7364 | 1557.91 | 1177.2 | 1097.27 | 174.29 | 28.31454 | 1191.69 | 240.25 | 13.49 | 1.328 | 1.334 | 1.985291 | 211.94 | 1180.86 | 46.33 | 20.84 | 2.783545 | 1.16768 | 165.61 | 1173.15 | 42.51 | 4.013325 | 22.99 | 123.1 | 1172.95 | 33.94 | 22.51 | 4.536652 | 1.16768 | 89.16 | 1168.58 | 27.07 | 5.064317 | 21.79 | 62.09 | 1163.6 | 19.11 | 20.05 | 5.000079 | 1.16768 | 1429.05 | 1890
2.59999997e-05 | 0.00130999996 | 9.60000034e-05 | 1.70000003e-05 | 232.5623 | 1239.64 | 1172.74 | 1091.78 | 169.68 | 27.87623 | 1185.28 | 235.49 | 10.33 | 1.328 | 1.334 | 1.998161 | 207.62 | 1173.45 | 44.81 | 17.68 | 2.859956 | 1.16768 | 162.81 | 1165.59 | 41.77 | 4.273458 | 19.12 | 121.04 | 1165.34 | 32.9 | 19.54 | 4.54172 | 1.16768 | 88.14 | 1160.98 | 26.71 | 5.065797 | 18.69 | 61.43 | 1155.32 | 18.54 | 17.17 | 5.000061 | 1.16768 | 1110.26 | 1893.98
2.59999997e-05 | 0.00130999996 | 9.60000034e-05 | 1.70000003e-05 | 230.6543 | 1229.47 | 1177.09 | 1100.17 | 159.41 | 27.84776 | 1190.81 | 234.69 | 9.93 | 1.328 | 1.334 | 2.003571 | 206.85 | 1179.44 | 44.6 | 16.58 | 2.937375 | 1.16768 | 162.25 | 1171.96 | 41.69 | 4.12815 | 18.27 | 120.56 | 1171.73 | 32.81 | 18.62 | 4.545325 | 1.16768 | 87.75 | 1167.58 | 26.45 | 5.064998 | 17.73 | 61.3 | 1162.05 | 18.4 | 16.4 | 5.00006 | 1.16768 | 1110.64 | 1893.62
2.59999997e-05 | 0.00130999996 | 9.60000034e-05 | 1.70000003e-05 | 230.8476 | 1230.5 | 1177.03 | 1099.17 | 161.67 | 27.87545 | 1189.2 | 234.76 | 9.92 | 1.328 | 1.334 | 2.060066 | 206.88 | 1177.82 | 44.87 | 16.86 | 2.870621 | 1.16768 | 162.01 | 1170.19 | 41.6 | 3.989088 | 18.6 | 120.41 | 1169.87 | 32.69 | 18.77 | 4.858854 | 1.16768 | 87.72 | 1165.89 | 26.37 | 5.063328 | 18.19 | 61.35 | 1160.72 | 18.45 | 16.6 | 5.000059 | 1.16768 | 1111.18 | 1894.57
2.59999997e-05 | 0.00130999996 | 9.60000034e-05 | 1.70000003e-05 | 231.0708 | 1231.69 | 1171.95 | 1092.38 | 161.41 | 27.8147 | 1184.14 | 234.79 | 10.16 | 1.328 | 1.334 | 1.999562 | 206.97 | 1172.4 | 44.39 | 17.48 | 2.930527 | 1.16768 | 162.58 | 1164.77 | 41.64 | 4.264266 | 19.26 | 120.94 | 1164.71 | 32.88 | 19.46 | 4.839091 | 1.16768 | 88.06 | 1160.83 | 26.61 | 5.065664 | 18.81 | 61.45 | 1155.68 | 18.57 | 17.21 | 5.00006 | 1.16768 | 1110.35 | 1893.26
2.59999997e-05 | 0.00130999996 | 9.60000034e-05 | 1.70000003e-05 | 231.553 | 1234.26 | 1179.24 | 1102.71 | 163.32 | 27.75128 | 1190.99 | 234.88 | 10.32 | 1.328 | 1.334 | 2.002168 | 207.13 | 1179.73 | 44.86 | 16.57 | 2.938573 | 1.16768 | 162.27 | 1172.34 | 41.53 | 3.975095 | 18.26 | 120.74 | 1172.04 | 32.76 | 18.78 | 4.847748 | 1.16768 | 87.98 | 1168.26 | 26.54 | 5.063354 | 17.96 | 61.44 | 1163.15 | 18.53 | 16.7 | 5.000059 | 1.16768 | 1112.07 | 1893.83
2.59999997e-05 | 0.00130999996 | 9.60000034e-05 | 1.70000003e-05 | 230.7894 | 1230.19 | 1178.41 | 1098.42 | 178.33 | 27.92124 | 1188.47 | 236.25 | 10.23 | 1.328 | 1.334 | 1.998691 | 208.33 | 1176.75 | 45.02 | 16.77 | 2.856228 | 1.16768 | 163.31 | 1168.94 | 42.01 | 4.118838 | 18.58 | 121.3 | 1168.62 | 33.13 | 18.6 | 4.70575 | 1.16768 | 88.17 | 1164.39 | 26.73 | 5.063913 | 18.23 | 61.44 | 1158.89 | 18.54 | 16.4 | 5.000058 | 1.16768 | 1092.18 | 1895.08
2.59999997e-05 | 0.00130999996 | 9.60000034e-05 | 1.70000003e-05 | 230.3091 | 1227.63 | 1174.77 | 1095.97 | 174.62 | 27.82992 | 1185.03 | 236.07 | 10.6 | 1.328 | 1.334 | 2.001683 | 208.24 | 1173.47 | 44.74 | 17.25 | 2.850342 | 1.16768 | 163.5 | 1165.93 | 41.9 | 3.953313 | 18.74 | 121.6 | 1165.64 | 33.07 | 19.16 | 4.839234 | 1.16768 | 88.53 | 1161.84 | 26.85 | 5.063981 | 18.59 | 61.68 | 1156.79 | 18.77 | 16.99 | 5.000056 | 1.16768 | 1090.97 | 1891.19
0.000285999995 | 0.0022499999 | 4.80000017e-05 | 8.80000007e-05 | 236.9096 | 1236.05 | 1187.83 | 1108.83 | 234.19 | 29.42259 | 1192.1 | 247.86 | 10.17 | 1.328 | 1.334 | 1.906357 | 218.44 | 1179.47 | 49.6 | 15.76 | 2.670627 | 1.16768 | 168.84 | 1172.23 | 45.08 | 3.84082 | 17.23 | 123.76 | 1171.78 | 34.65 | 17.03 | 4.510936 | 1.16768 | 89.11 | 1167.48 | 27.33 | 5.066573 | 16.43 | 61.78 | 1161.46 | 18.88 | 15.26 | 5.000044 | 1.16768 | 1048.56 | 1889.68
0.000285999995 | 0.0022499999 | 4.80000017e-05 | 8.80000007e-05 | 236.3442 | 1233.1 | 1179.49 | 1099.7 | 230.23 | 29.35048 | 1188.07 | 247.53 | 10.42 | 1.328 | 1.334 | 1.902072 | 218.18 | 1176.8 | 49.59 | 16.39 | 2.672621 | 1.16768 | 168.59 | 1169.38 | 45 | 3.978209 | 17.88 | 123.59 | 1169.03 | 34.61 | 17.75 | 4.656538 | 1.16768 | 88.98 | 1164.85 | 27.26 | 5.066729 | 16.89 | 61.72 | 1158.85 | 18.81 | 15.68 | 5.000059 | 1.16768 | 1048.78 | 1891.12
0.000321 | 0.00224000006 | 7.40000032e-05 | 6.29999995e-05 | 238.4745 | 1140.53 | 1189.13 | 1106.27 | 161.36 | 28.62714 | 1195.71 | 241.58 | 9.33 | 1.328 | 1.334 | 1.926004 | 212.95 | 1185.03 | 47.37 | 14.8 | 2.673719 | 1.16768 | 165.58 | 1176.96 | 43.64 | 4.027223 | 16.09 | 121.94 | 1176.63 | 33.57 | 15.84 | 4.626936 | 1.16768 | 88.37 | 1172.15 | 26.9 | 5.088071 | 15.39 | 61.47 | 1166.96 | 18.58 | 14.54 | 5.000045 | 1.16768 | 1021.12 | 1892.55
0.000321 | 0.00224000006 | 7.40000032e-05 | 6.29999995e-05 | 237.3976 | 1135.38 | 1192.37 | 1108.54 | 155.99 | 28.55544 | 1195.94 | 241.19 | 9.36 | 1.328 | 1.334 | 1.924212 | 212.64 | 1185.17 | 47.19 | 14.81 | 2.748371 | 1.16768 | 165.45 | 1177.16 | 43.59 | 4.023209 | 16.37 | 121.86 | 1176.9 | 33.52 | 15.72 | 4.817476 | 1.16768 | 88.34 | 1172.52 | 26.83 | 5.082537 | 15.74 | 61.51 | 1167.45 | 18.63 | 14.24 | 5.000046 | 1.16768 | 1021.71 | 1896.04
0.000321 | 0.00224000006 | 7.40000032e-05 | 6.29999995e-05 | 238.2549 | 1139.48 | 1189.1 | 1103.97 | 160.32 | 28.5927 | 1193 | 241.55 | 9.64 | 1.328 | 1.334 | 1.923262 | 212.96 | 1182.1 | 46.69 | 15.39 | 2.734533 | 1.16768 | 166.27 | 1174.04 | 43.68 | 4.176411 | 16.97 | 122.59 | 1173.93 | 33.64 | 16.17 | 4.590476 | 1.16768 | 88.95 | 1169.39 | 27.18 | 5.084264 | 16.44 | 61.77 | 1164.54 | 18.88 | 14.44 | 5.000044 | 1.16768 | 1018.28 | 1895.18
0.000288999989 | 0.00218999991 | 0.000115000003 | 6.70000009e-05 | 236.2476 | 1129.88 | 1199.36 | 1114.49 | 154.48 | 28.56097 | 1203.17 | 241.13 | 9.25 | 1.328 | 1.334 | 1.928996 | 212.57 | 1192.15 | 47.32 | 14.28 | 2.752899 | 1.16768 | 165.25 | 1183.86 | 43.36 | 3.843759 | 15.32 | 121.89 | 1183.12 | 33.53 | 15.31 | 4.815314 | 1.16768 | 88.36 | 1178.44 | 26.91 | 5.087322 | 14.88 | 61.45 | 1173.05 | 18.56 | 13.75 | 5.00005 | 1.16768 | 1017.69 | 1904.45
0.000288999989 | 0.00218999991 | 0.000115000003 | 6.70000009e-05 | 237.9078 | 1137.82 | 1197.27 | 1112.45 | 162.75 | 28.67155 | 1201.36 | 241.74 | 9.38 | 1.328 | 1.334 | 1.926692 | 213.07 | 1190.41 | 47.63 | 14.53 | 2.754422 | 1.16768 | 165.44 | 1182.19 | 43.52 | 4.031485 | 15.89 | 121.92 | 1181.7 | 33.47 | 15.38 | 4.825201 | 1.16768 | 88.45 | 1176.95 | 26.93 | 5.085897 | 15.26 | 61.52 | 1171.68 | 18.62 | 13.97 | 5.000048 | 1.16768 | 1018.16 | 1899.67
0.000288999989 | 0.00218999991 | 0.000115000003 | 6.70000009e-05 | 237.2805 | 1134.82 | 1189.88 | 1104.32 | 158.89 | 28.57276 | 1196.73 | 241.48 | 9.63 | 1.328 | 1.334 | 1.924029 | 212.91 | 1185.64 | 47.49 | 15.15 | 2.752127 | 1.16768 | 165.42 | 1177.4 | 43.31 | 4.015511 | 16.78 | 122.11 | 1177.07 | 33.46 | 16.09 | 4.6074 | 1.16768 | 88.65 | 1172.43 | 27.03 | 5.086361 | 16.15 | 61.62 | 1167.32 | 18.76 | 14.48 | 5.000048 | 1.16768 | 1018.94 | 1903.84
0.000288999989 | 0.00218999991 | 0.000115000003 | 6.70000009e-05 | 237.9434 | 1137.99 | 1194.9 | 1111.18 | 162.44 | 28.63239 | 1202.56 | 241.72 | 9.28 | 1.328 | 1.334 | 1.926455 | 213.08 | 1191.7 | 47.59 | 14.45 | 2.752878 | 1.16768 | 165.49 | 1183.55 | 43.71 | 4.038959 | 15.71 | 121.78 | 1183.06 | 33.47 | 15.23 | 4.633943 | 1.16768 | 88.31 | 1178.25 | 26.82 | 5.082796 | 15 | 61.49 | 1172.86 | 18.59 | 13.65 | 5.000045 | 1.16768 | 1018.97 | 1908.59
0.000288999989 | 0.00218999991 | 0.000115000003 | 6.70000009e-05 | 236.9335 | 1133.16 | 1195.39 | 1110.42 | 156.17 | 28.56998 | 1202.67 | 241.26 | 9.34 | 1.328 | 1.334 | 1.926351 | 212.69 | 1191.58 | 47.51 | 14.61 | 2.75519 | 1.16768 | 165.18 | 1183.26 | 43.41 | 4.0295 | 16.02 | 121.77 | 1182.76 | 33.34 | 15.38 | 4.615584 | 1.16768 | 88.43 | 1177.76 | 26.95 | 5.085057 | 15.34 | 61.48 | 1172.38 | 18.6 | 13.78 | 5.000048 | 1.16768 | 1019.68 | 1899.2
0.000288999989 | 0.00218999991 | 0.000115000003 | 6.70000009e-05 | 237.1216 | 1134.06 | 1197.03 | 1109.95 | 157.49 | 28.5005 | 1201.46 | 241.36 | 9.77 | 1.328 | 1.334 | 1.923131 | 212.86 | 1190.04 | 47.55 | 15.21 | 2.677839 | 1.16768 | 165.31 | 1181.49 | 43.38 | 4.023707 | 16.65 | 121.93 | 1181.02 | 33.42 | 15.82 | 4.611814 | 1.16768 | 88.51 | 1175.97 | 26.96 | 5.08313 | 16.08 | 61.55 | 1170.63 | 18.68 | 14.07 | 5.000046 | 1.16768 | 1019.13 | 1899.28
0.000288999989 | 0.00218999991 | 0.000115000003 | 6.70000009e-05 | 236.8205 | 1132.62 | 1190.77 | 1107.09 | 154.89 | 28.54026 | 1202.25 | 241.29 | 9.29 | 1.328 | 1.334 | 1.929085 | 212.75 | 1191.32 | 47.33 | 14.48 | 2.674843 | 1.16768 | 165.42 | 1182.96 | 43.38 | 3.839845 | 15.6 | 122.04 | 1182.27 | 33.65 | 15.39 | 4.619094 | 1.16768 | 88.39 | 1177.45 | 26.92 | 5.08461 | 15.05 | 61.47 | 1171.93 | 18.59 | 13.73 | 5.000048 | 1.16768 | 1018.38 | 1901.97
0.000288999989 | 0.00218999991 | 0.000115000003 | 6.70000009e-05 | 238.2675 | 1139.54 | 1191.08 | 1106.51 | 164.47 | 28.60816 | 1201.89 | 241.9 | 9.39 | 1.328 | 1.334 | 1.926087 | 213.3 | 1190.87 | 47.8 | 14.7 | 2.678365 | 1.16768 | 165.5 | 1182.46 | 43.45 | 4.02775 | 15.98 | 122.05 | 1181.91 | 33.57 | 15.6 | 4.628107 | 1.16768 | 88.48 | 1177.05 | 26.95 | 5.085041 | 15.41 | 61.53 | 1171.64 | 18.64 | 13.93 | 5.000048 | 1.16768 | 1018.6 | 1892.72
0.000327999995 | 0.00215000007 | 0.000118000004 | 7.00000019e-05 | 237.222 | 1134.54 | 1193.84 | 1108.06 | 158.21 | 28.53652 | 1201.85 | 241.42 | 9.75 | 1.328 | 1.334 | 1.853106 | 212.88 | 1190.54 | 47.48 | 15.25 | 2.752379 | 1.16768 | 165.4 | 1182.26 | 43.36 | 4.205752 | 16.71 | 122.04 | 1181.98 | 33.55 | 16.04 | 4.615705 | 1.16768 | 88.49 | 1177.21 | 26.96 | 5.084801 | 16.19 | 61.53 | 1171.84 | 18.62 | 14.17 | 5.000048 | 1.16768 | 1018.48 | 1894.24
0.000279 | 0.00215000007 | 8.80000007e-05 | 7.20000025e-05 | 236.1264 | 1129.3 | 1190.18 | 1106.01 | 151.36 | 28.45799 | 1201.34 | 240.98 | 9.5 | 1.328 | 1.334 | 1.855458 | 212.53 | 1190.19 | 47.28 | 14.62 | 2.676007 | 1.16768 | 165.25 | 1181.82 | 43.31 | 3.839672 | 15.83 | 121.94 | 1181.18 | 33.55 | 15.58 | 4.611651 | 1.16768 | 88.39 | 1176.31 | 26.9 | 5.084116 | 15.27 | 61.49 | 1170.83 | 18.62 | 14.06 | 5.000047 | 1.16768 | 1018.42 | 1896.77
0.000279 | 0.00215000007 | 8.80000007e-05 | 7.20000025e-05 | 237.7029 | 1136.84 | 1193.34 | 1108.39 | 160.8 | 28.60286 | 1202.43 | 241.6 | 9.44 | 1.328 | 1.334 | 1.926317 | 212.99 | 1191.42 | 47.61 | 14.79 | 2.678451 | 1.16768 | 165.38 | 1183.02 | 43.48 | 4.029593 | 16.18 | 121.9 | 1182.52 | 33.55 | 15.77 | 4.628868 | 1.16768 | 88.35 | 1177.7 | 26.87 | 5.084293 | 15.47 | 61.48 | 1172.15 | 18.57 | 14.11 | 5.000047 | 1.16768 | 1018.5 | 1899.73
0.000279 | 0.00215000007 | 8.80000007e-05 | 7.20000025e-05 | 237.8095 | 1137.35 | 1192.19 | 1105.45 | 161.01 | 28.59807 | 1202.01 | 241.65 | 9.69 | 1.328 | 1.334 | 1.923684 | 213.05 | 1190.67 | 47.52 | 15.31 | 2.675579 | 1.16768 | 165.53 | 1182.08 | 43.5 | 4.023259 | 16.8 | 122.03 | 1181.62 | 33.62 | 16.12 | 4.625931 | 1.16768 | 88.41 | 1176.72 | 26.94 | 5.083666 | 16.2 | 61.47 | 1171.29 | 18.57 | 14.37 | 5.000048 | 1.16768 | 1018.12 | 1906.48
0.000321 | 0.00224000006 | 7.40000032e-05 | 6.29999995e-05 | 236.8728 | 1132.87 | 1192.12 | 1107.76 | 155.62 | 28.59901 | 1202.4 | 241.21 | 9.37 | 1.328 | 1.334 | 1.929172 | 212.61 | 1191.38 | 47.32 | 14.52 | 2.676865 | 1.16768 | 165.29 | 1182.95 | 43.4 | 3.846107 | 15.68 | 121.89 | 1182.24 | 33.63 | 15.58 | 4.822725 | 1.16768 | 88.26 | 1177.59 | 26.85 | 5.08584 | 15.1 | 61.41 | 1171.9 | 18.53 | 13.99 | 5.00005 | 1.16768 | 1019.14 | 1906.03
0.000321 | 0.00224000006 | 7.40000032e-05 | 6.29999995e-05 | 236.9272 | 1133.13 | 1191.24 | 1106.71 | 156.7 | 28.58745 | 1201.98 | 241.24 | 9.38 | 1.328 | 1.334 | 1.926506 | 212.66 | 1190.84 | 47.44 | 14.59 | 2.754636 | 1.16768 | 165.22 | 1182.55 | 43.41 | 4.026363 | 15.94 | 121.81 | 1182.03 | 33.59 | 15.65 | 4.628895 | 1.16768 | 88.22 | 1177.22 | 26.81 | 5.085173 | 15.3 | 61.41 | 1171.63 | 18.52 | 14.11 | 5.000049 | 1.16768 | 1019.05 | 1896.11
0.000321 | 0.00224000006 | 7.40000032e-05 | 6.29999995e-05 | 237.8848 | 1137.71 | 1187.85 | 1100.6 | 160.08 | 28.57416 | 1200.39 | 241.61 | 9.78 | 1.328 | 1.334 | 1.923521 | 213.04 | 1188.83 | 47.48 | 15.24 | 2.749888 | 1.16768 | 165.56 | 1180.27 | 43.51 | 4.021499 | 16.68 | 122.05 | 1179.74 | 33.62 | 16.22 | 4.623104 | 1.16768 | 88.43 | 1174.74 | 26.94 | 5.082985 | 16.07 | 61.49 | 1168.99 | 18.6 | 14.49 | 5.000048 | 1.16768 | 1019.71 | 1895.72
0.000321 | 0.00224000006 | 7.40000032e-05 | 6.29999995e-05 | 236.9899 | 1133.43 | 1192.87 | 1107.48 | 155.57 | 28.54512 | 1202.41 | 241.25 | 9.35 | 1.328 | 1.334 | 1.928631 | 212.71 | 1191.27 | 47.4 | 14.52 | 2.67695 | 1.16768 | 165.31 | 1182.71 | 43.39 | 3.845272 | 15.57 | 121.92 | 1181.91 | 33.58 | 15.68 | 4.819641 | 1.16768 | 88.34 | 1177.1 | 26.89 | 5.085157 | 15.08 | 61.45 | 1171.42 | 18.55 | 14.07 | 5.000049 | 1.16768 | 1019.53 | 1903.01
0.000321 | 0.00224000006 | 7.40000032e-05 | 6.29999995e-05 | 238.0542 | 1138.52 | 1189.7 | 1104.81 | 161.07 | 28.63247 | 1200.82 | 241.69 | 9.4 | 1.328 | 1.334 | 1.926416 | 213.06 | 1189.74 | 47.54 | 14.69 | 2.67554 | 1.16768 | 165.52 | 1181.28 | 43.63 | 4.030849 | 15.92 | 121.89 | 1180.71 | 33.52 | 15.72 | 4.829203 | 1.16768 | 88.37 | 1175.94 | 26.9 | 5.083777 | 15.29 | 61.47 | 1170.48 | 18.58 | 14.17 | 5.000048 | 1.16768 | 1019.6 | 1892.52
0.000321 | 0.00224000006 | 7.40000032e-05 | 6.29999995e-05 | 237.268 | 1134.76 | 1189.24 | 1101.61 | 157.52 | 28.48102 | 1201.02 | 241.41 | 9.63 | 1.328 | 1.334 | 1.923396 | 212.93 | 1189.41 | 47.54 | 15.17 | 2.676271 | 1.16768 | 165.39 | 1180.63 | 43.66 | 4.035756 | 16.57 | 121.73 | 1180.05 | 33.5 | 16.03 | 4.63034 | 1.16768 | 88.23 | 1174.95 | 26.84 | 5.083608 | 15.95 | 61.39 | 1169.25 | 18.49 | 14.44 | 5.000049 | 1.16768 | 1018.86 | 1894.14
0.000321 | 0.00224000006 | 7.40000032e-05 | 6.29999995e-05 | 237.7656 | 1137.14 | 1189.12 | 1105.04 | 160.93 | 28.63983 | 1200.98 | 241.68 | 9.4 | 1.328 | 1.334 | 1.929087 | 213.04 | 1190 | 47.56 | 14.6 | 2.752965 | 1.16768 | 165.48 | 1181.77 | 43.62 | 4.033444 | 15.74 | 121.86 | 1181.23 | 33.56 | 15.59 | 4.634935 | 1.16768 | 88.3 | 1176.31 | 26.84 | 5.082111 | 15.07 | 61.46 | 1170.83 | 18.56 | 14.14 | 5.000046 | 1.16768 | 1018.4 | 1891.09
0.000321 | 0.00224000006 | 7.40000032e-05 | 6.29999995e-05 | 237.7238 | 1136.94 | 1188.26 | 1103.54 | 161.3 | 28.57621 | 1199.55 | 241.72 | 9.46 | 1.328 | 1.334 | 1.925988 | 213.14 | 1188.5 | 47.55 | 14.73 | 2.750566 | 1.16768 | 165.59 | 1180.22 | 43.78 | 4.038374 | 15.99 | 121.81 | 1179.73 | 33.55 | 15.7 | 4.63727 | 1.16768 | 88.26 | 1174.8 | 26.84 | 5.084021 | 15.31 | 61.42 | 1169.17 | 18.52 | 14.17 | 5.000048 | 1.16768 | 1017.54 | 1889.69
0.000321 | 0.00224000006 | 7.40000032e-05 | 6.29999995e-05 | 237.4269 | 1135.52 | 1186.88 | 1100.32 | 159.9 | 28.53928 | 1199.52 | 241.61 | 9.81 | 1.328 | 1.334 | 1.923171 | 213.07 | 1188.19 | 47.61 | 15.34 | 2.752682 | 1.16768 | 165.46 | 1179.75 | 43.41 | 4.021445 | 16.48 | 122.05 | 1179.21 | 33.61 | 16.1 | 4.62358 | 1.16768 | 88.44 | 1174.27 | 26.94 | 5.079824 | 15.85 | 61.5 | 1168.55 | 18.61 | 14.45 | 5.000045 | 1.16768 | 1017.06 | 1893.01
0.000279 | 0.00215000007 | 8.80000007e-05 | 7.20000025e-05 | 238.3678 | 1140.02 | 1188.27 | 1103.93 | 164.78 | 28.63738 | 1199.24 | 242.01 | 9.45 | 1.328 | 1.334 | 1.928713 | 213.37 | 1188.29 | 47.53 | 14.85 | 2.747638 | 1.16768 | 165.84 | 1180.11 | 43.62 | 4.01827 | 15.97 | 122.22 | 1179.61 | 33.7 | 15.75 | 4.628013 | 1.16768 | 88.52 | 1174.85 | 26.98 | 5.083241 | 15.3 | 61.54 | 1169.46 | 18.66 | 14.16 | 5.000047 | 1.16768 | 1017.09 | 1892.61
0.000279 | 0.00215000007 | 8.80000007e-05 | 7.20000025e-05 | 238.6647 | 1141.44 | 1189.71 | 1102.84 | 166.83 | 28.59546 | 1199.81 | 242.19 | 9.63 | 1.328 | 1.334 | 1.923647 | 213.59 | 1188.51 | 47.61 | 15.34 | 2.746254 | 1.16768 | 165.98 | 1180.1 | 43.91 | 4.031238 | 16.62 | 122.07 | 1179.63 | 33.64 | 16.16 | 4.638434 | 1.16768 | 88.43 | 1174.73 | 26.97 | 5.084596 | 15.95 | 61.46 | 1169.05 | 18.56 | 14.39 | 5.00005 | 1.16768 | 1016.85 | 1895.08
0.000279 | 0.00215000007 | 8.80000007e-05 | 7.20000025e-05 | 237.8555 | 1137.57 | 1190.8 | 1107.15 | 162.49 | 28.66845 | 1200.57 | 241.83 | 9.31 | 1.328 | 1.334 | 1.853428 | 213.16 | 1189.48 | 47.56 | 14.66 | 2.675562 | 1.16768 | 165.6 | 1181.22 | 43.57 | 4.026684 | 15.78 | 122.03 | 1180.71 | 33.67 | 15.65 | 4.633726 | 1.16768 | 88.36 | 1176.03 | 26.87 | 5.082724 | 15.04 | 61.49 | 1170.52 | 18.59 | 14 | 5.000046 | 1.16768 | 1017.06 | 1899.57
0.000279 | 0.00215000007 | 8.80000007e-05 | 7.20000025e-05 | 238.487 | 1140.59 | 1188.79 | 1103.84 | 165.74 | 28.65693 | 1199.91 | 242.09 | 9.48 | 1.328 | 1.334 | 1.923775 | 213.44 | 1188.86 | 47.64 | 14.9 | 2.749392 | 1.16768 | 165.8 | 1180.58 | 43.55 | 4.019532 | 16.1 | 122.25 | 1180.06 | 33.69 | 15.78 | 4.627108 | 1.16768 | 88.56 | 1175.25 | 27 | 5.082432 | 15.44 | 61.56 | 1169.69 | 18.67 | 14.15 | 5.000046 | 1.16768 | 1017.21 | 1894.32
0.000279 | 0.00215000007 | 8.80000007e-05 | 7.20000025e-05 | 237.6172 | 1136.43 | 1187.62 | 1102.35 | 161.06 | 28.57762 | 1198.99 | 241.71 | 9.62 | 1.328 | 1.334 | 1.923393 | 213.14 | 1187.89 | 47.58 | 15.21 | 2.751302 | 1.16768 | 165.56 | 1179.63 | 43.53 | 4.024314 | 16.4 | 122.03 | 1179.18 | 33.6 | 16.21 | 4.626305 | 1.16768 | 88.43 | 1174.46 | 26.93 | 5.083294 | 15.88 | 61.5 | 1169 | 18.63 | 14.45 | 5.000047 | 1.16768 | 1017.22 | 1893.61
0.000279 | 0.00215000007 | 8.80000007e-05 | 7.20000025e-05 | 237.8116 | 1137.36 | 1190.16 | 1105.58 | 161.67 | 28.57697 | 1199.96 | 241.78 | 9.55 | 1.328 | 1.334 | 1.925941 | 213.2 | 1188.97 | 47.47 | 14.74 | 2.748247 | 1.16768 | 165.73 | 1180.73 | 43.75 | 4.027592 | 15.88 | 121.98 | 1180.21 | 33.56 | 15.67 | 4.628736 | 1.16768 | 88.42 | 1175.42 | 26.93 | 5.084592 | 15.12 | 61.49 | 1169.81 | 18.59 | 14.08 | 5.000048 | 1.16768 | 1017.84 | 1897.02
0.000327999995 | 0.00215000007 | 0.000118000004 | 7.00000019e-05 | 236.8603 | 1132.81 | 1189.47 | 1103.89 | 157.26 | 28.54225 | 1200.12 | 241.41 | 9.67 | 1.328 | 1.334 | 1.920895 | 212.86 | 1188.97 | 47.42 | 14.83 | 2.751227 | 1.16768 | 165.44 | 1180.59 | 43.43 | 4.019921 | 15.8 | 122.01 | 1179.97 | 33.59 | 15.41 | 4.619768 | 1.16768 | 88.42 | 1174.9 | 26.95 | 5.082939 | 15.16 | 61.47 | 1169.16 | 18.6 | 13.83 | 5.000047 | 1.16768 | 1018.05 | 1895.72
0.000327999995 | 0.00215000007 | 0.000118000004 | 7.00000019e-05 | 236.2037 | 1129.67 | 1189.36 | 1103.8 | 154.12 | 28.53606 | 1199.39 | 241.16 | 9.59 | 1.328 | 1.334 | 1.923615 | 212.62 | 1188.23 | 47.24 | 15.08 | 2.74977 | 1.16768 | 165.38 | 1179.9 | 43.74 | 4.037346 | 16.28 | 121.64 | 1179.46 | 33.47 | 15.85 | 4.629708 | 1.16768 | 88.17 | 1174.62 | 26.78 | 5.082241 | 15.54 | 61.39 | 1168.99 | 18.53 | 14.11 | 5.000046 | 1.16768 | 1017.57 | 1895.1
0.000327999995 | 0.00215000007 | 0.000118000004 | 7.00000019e-05 | 237.4959 | 1135.85 | 1189.22 | 1106.03 | 160.25 | 28.61394 | 1199.95 | 241.65 | 9.38 | 1.328 | 1.334 | 1.926364 | 213.03 | 1189.14 | 47.45 | 14.62 | 2.750043 | 1.16768 | 165.58 | 1181.05 | 43.54 | 4.022491 | 15.64 | 122.04 | 1180.55 | 33.61 | 15.43 | 4.625041 | 1.16768 | 88.43 | 1175.85 | 26.92 | 5.083228 | 14.95 | 61.51 | 1170.5 | 18.62 | 13.78 | 5.000046 | 1.16768 | 1017.86 | 1905.22
0.000327999995 | 0.00215000007 | 0.000118000004 | 7.00000019e-05 | 236.3898 | 1130.56 | 1187.26 | 1103.67 | 155 | 28.53271 | 1199.08 | 241.23 | 9.53 | 1.328 | 1.334 | 1.925542 | 212.69 | 1188.16 | 47.38 | 14.69 | 2.752386 | 1.16768 | 165.31 | 1180.01 | 43.57 | 4.031494 | 15.96 | 121.74 | 1179.58 | 33.4 | 15.42 | 4.620598 | 1.16768 | 88.34 | 1174.71 | 26.85 | 5.083395 | 15.23 | 61.49 | 1169.24 | 18.61 | 13.83 | 5.000046 | 1.16768 | 1018.01 | 1897.69
0.000327999995 | 0.00215000007 | 0.000118000004 | 7.00000019e-05 | 237.2032 | 1134.45 | 1187.76 | 1101.92 | 159.13 | 28.49555 | 1198.83 | 241.54 | 9.68 | 1.328 | 1.334 | 1.922864 | 213.05 | 1187.62 | 47.46 | 15.18 | 2.673532 | 1.16768 | 165.59 | 1179.13 | 43.69 | 4.029968 | 16.45 | 121.9 | 1178.66 | 33.57 | 15.87 | 4.628863 | 1.16768 | 88.33 | 1173.77 | 26.89 | 5.084243 | 15.72 | 61.44 | 1168.31 | 18.55 | 14.13 | 5.000048 | 1.16768 | 1017.74 | 1894.84
0.000327999995 | 0.00215000007 | 0.000118000004 | 7.00000019e-05 | 237.7447 | 1137.04 | 1186.61 | 1101.25 | 161.8 | 28.53896 | 1197.62 | 241.76 | 9.6 | 1.328 | 1.334 | 1.928656 | 213.22 | 1186.53 | 47.43 | 14.94 | 2.747285 | 1.16768 | 165.79 | 1178.24 | 43.81 | 4.028265 | 15.88 | 121.98 | 1177.68 | 33.59 | 15.62 | 4.631107 | 1.16768 | 88.39 | 1172.73 | 26.92 | 5.081947 | 15.13 | 61.47 | 1167.14 | 18.59 | 13.98 | 5.000045 | 1.16768 | 1017.81 | 1896.51
0.000288999989 | 0.00218999991 | 0.000115000003 | 6.70000009e-05 | 236.371 | 1130.47 | 1188.17 | 1101.09 | 155.18 | 28.43062 | 1199.29 | 241.21 | 9.81 | 1.328 | 1.334 | 1.922217 | 212.78 | 1187.92 | 47.32 | 15.1 | 2.748868 | 1.16768 | 165.46 | 1179.38 | 43.42 | 4.014314 | 16.19 | 122.04 | 1178.76 | 33.54 | 15.77 | 4.610491 | 1.16768 | 88.5 | 1173.62 | 27.02 | 5.083909 | 15.56 | 61.48 | 1167.83 | 18.58 | 14.1 | 5.000049 | 1.16768 | 1017.48 | 1898.26
0.000288999989 | 0.00218999991 | 0.000115000003 | 6.70000009e-05 | 238.0876 | 1138.68 | 1186.99 | 1098.33 | 165.4 | 28.47015 | 1198.51 | 241.92 | 9.97 | 1.328 | 1.334 | 1.922311 | 213.45 | 1186.91 | 47.69 | 15.55 | 2.749114 | 1.16768 | 165.76 | 1178.27 | 43.88 | 4.035977 | 16.7 | 121.88 | 1177.7 | 33.6 | 16.37 | 4.640881 | 1.16768 | 88.28 | 1172.53 | 26.89 | 5.082445 | 16.04 | 61.39 | 1166.72 | 18.49 | 14.4 | 5.000049 | 1.16768 | 1016.89 | 1902.72
0.000288999989 | 0.00218999991 | 0.000115000003 | 6.70000009e-05 | 237.2722 | 1134.78 | 1186.3 | 1102.29 | 159.75 | 28.60221 | 1197.5 | 241.58 | 9.55 | 1.328 | 1.334 | 1.923311 | 212.98 | 1186.54 | 47.45 | 14.84 | 2.750708 | 1.16768 | 165.53 | 1178.39 | 43.46 | 4.018905 | 15.78 | 122.07 | 1177.87 | 33.6 | 15.55 | 4.620737 | 1.16768 | 88.47 | 1173.04 | 26.96 | 5.083414 | 15.18 | 61.51 | 1167.54 | 18.61 | 14 | 5.000047 | 1.16768 | 1017.35 | 1894.11
0.000288999989 | 0.00218999991 | 0.000115000003 | 6.70000009e-05 | 237.4332 | 1135.55 | 1185.22 | 1097.8 | 161.75 | 28.49513 | 1196.7 | 241.62 | 9.9 | 1.328 | 1.334 | 1.920237 | 213.13 | 1185.27 | 47.56 | 15.24 | 2.750437 | 1.16768 | 165.57 | 1176.74 | 43.49 | 4.020058 | 16.46 | 122.08 | 1176.17 | 33.63 | 16.01 | 4.442317 | 1.16768 | 88.45 | 1170.95 | 26.97 | 5.083121 | 15.78 | 61.48 | 1165.25 | 18.62 | 14.27 | 5.000048 | 1.16768 | 1017.48 | 1897.31
0.000288999989 | 0.00218999991 | 0.000115000003 | 6.70000009e-05 | 237.3767 | 1135.28 | 1185.7 | 1099.11 | 160.27 | 28.50605 | 1196.27 | 241.63 | 9.91 | 1.328 | 1.334 | 1.923407 | 213.12 | 1185 | 47.59 | 15.54 | 2.75137 | 1.16768 | 165.53 | 1176.65 | 43.71 | 4.034896 | 16.67 | 121.82 | 1176.23 | 33.53 | 16.28 | 4.832805 | 1.16768 | 88.29 | 1171.57 | 26.85 | 5.082218 | 15.93 | 61.44 | 1165.99 | 18.56 | 14.43 | 5.000047 | 1.16768 | 1017.7 | 1896.02
0.000288999989 | 0.00218999991 | 0.000115000003 | 6.70000009e-05 | 238.0165 | 1138.34 | 1185.57 | 1100.26 | 163.93 | 28.63098 | 1197.12 | 241.8 | 9.7 | 1.328 | 1.334 | 1.923361 | 213.16 | 1186.04 | 47.69 | 14.96 | 2.753423 | 1.16768 | 165.47 | 1177.74 | 43.54 | 4.031849 | 15.92 | 121.93 | 1177.16 | 33.59 | 15.73 | 4.632715 | 1.16768 | 88.34 | 1172.21 | 26.91 | 5.08314 | 15.24 | 61.43 | 1166.5 | 18.53 | 14.05 | 5.000049 | 1.16768 | 1018.48 | 1897.53
0.000327999995 | 0.00215000007 | 0.000118000004 | 7.00000019e-05 | 236.2915 | 1130.09 | 1185.63 | 1098.76 | 153.97 | 28.42805 | 1196.28 | 241.12 | 9.94 | 1.328 | 1.334 | 1.925366 | 212.69 | 1184.91 | 47.26 | 15.18 | 2.74916 | 1.16768 | 165.43 | 1176.46 | 43.36 | 4.011262 | 16.36 | 122.07 | 1175.92 | 33.53 | 15.87 | 4.604322 | 1.16768 | 88.54 | 1170.93 | 27.02 | 5.082543 | 15.66 | 61.52 | 1165.25 | 18.63 | 14.16 | 5.000045 | 1.16768 | 1017.92 | 1896.75
0.000327999995 | 0.00215000007 | 0.000118000004 | 7.00000019e-05 | 237.613 | 1136.41 | 1181.95 | 1095.21 | 161.3 | 28.54118 | 1195.33 | 241.71 | 9.95 | 1.328 | 1.334 | 1.923221 | 213.17 | 1184.02 | 47.49 | 15.51 | 2.74881 | 1.16768 | 165.68 | 1175.61 | 43.85 | 4.035561 | 16.52 | 121.83 | 1175.13 | 33.55 | 16.12 | 4.634686 | 1.16768 | 88.28 | 1170.17 | 26.87 | 5.081176 | 15.73 | 61.41 | 1164.39 | 18.53 | 14.22 | 5.000047 | 1.16768 | 1017.72 | 1899.75
0.000327999995 | 0.00215000007 | 0.000118000004 | 7.00000019e-05 | 236.3605 | 1130.42 | 1182.01 | 1099.43 | 156.14 | 28.50564 | 1195.3 | 241.24 | 9.62 | 1.328 | 1.334 | 1.923346 | 212.74 | 1184.58 | 47.31 | 14.74 | 2.750108 | 1.16768 | 165.43 | 1176.58 | 43.46 | 4.019917 | 15.73 | 121.97 | 1176.15 | 33.52 | 15.38 | 4.614252 | 1.16768 | 88.45 | 1171.49 | 26.96 | 5.08524 | 15.04 | 61.49 | 1166.14 | 18.61 | 13.79 | 5.000048 | 1.16768 | 1016.81 | 1897.5
0.000279 | 0.00215000007 | 8.80000007e-05 | 7.20000025e-05 | 229.2294 | 1119.54 | 1178.05 | 1091.87 | 142.93 | 27.66053 | 1192.62 | 234.19 | 9.71 | 1.328 | 1.334 | 1.92259 | 206.53 | 1180.98 | 44.91 | 15.18 | 2.854185 | 1.16768 | 161.62 | 1172.32 | 41.92 | 4.01096 | 16.4 | 119.7 | 1171.72 | 32.46 | 16.2 | 4.718476 | 1.16768 | 87.24 | 1166.84 | 26.17 | 5.086556 | 15.74 | 61.07 | 1161.32 | 18.16 | 14.42 | 5.000048 | 1.16768 | 1017.16 | 1896
0.000279 | 0.00215000007 | 8.80000007e-05 | 7.20000025e-05 | 229.4935 | 1120.83 | 1177.03 | 1089.79 | 144.8 | 27.63177 | 1191.52 | 234.34 | 9.87 | 1.328 | 1.334 | 1.92215 | 206.7 | 1179.73 | 44.97 | 15.52 | 2.852434 | 1.16768 | 161.73 | 1171.01 | 42.14 | 4.021585 | 16.66 | 119.59 | 1170.44 | 32.46 | 16.59 | 4.726102 | 1.16768 | 87.13 | 1165.56 | 26.17 | 5.089083 | 16.02 | 60.96 | 1159.82 | 18.1 | 14.62 | 5.000051 | 1.16768 | 1016.56 | 1896.85
0.000314000004 | 0.00209999993 | 5.80000014e-05 | 6.80000012e-05 | 237.6088 | 1136.39 | 1178.51 | 1095.62 | 190.18 | 29.04973 | 1192.66 | 244.23 | 9.55 | 1.328 | 1.334 | 1.917916 | 215.18 | 1181.52 | 47.76 | 14.64 | 2.707978 | 1.16768 | 167.42 | 1173.46 | 44.41 | 4.090626 | 16.09 | 123.01 | 1171.55 | 34.27 | 16.2 | 4.648264 | 1.16768 | 88.74 | 1167.21 | 27.13 | 5.078336 | 15.47 | 61.61 | 1159.13 | 18.75 | 14.96 | 5.000046 | 1.16768 | 990.68 | 1896.58
0.000314000004 | 0.00209999993 | 5.80000014e-05 | 6.80000012e-05 | 236.9774 | 1133.37 | 1176.42 | 1093.13 | 186.26 | 29.00358 | 1192.5 | 243.93 | 9.66 | 1.328 | 1.334 | 1.92197 | 214.93 | 1181.14 | 47.66 | 14.82 | 2.70841 | 1.16768 | 167.27 | 1173.02 | 44.31 | 3.925419 | 16.38 | 122.96 | 1170.99 | 34.29 | 16.46 | 4.645941 | 1.16768 | 88.67 | 1166.64 | 27.09 | 5.077959 | 15.77 | 61.58 | 1158.2 | 18.71 | 15.18 | 5.000048 | 1.16768 | 990.91 | 1899.71
0.000314000004 | 0.00209999993 | 5.80000014e-05 | 6.80000012e-05 | 238.4786 | 1140.55 | 1176.95 | 1092.46 | 193.58 | 29.01623 | 1191.38 | 244.64 | 9.91 | 1.328 | 1.334 | 1.921132 | 215.63 | 1180.02 | 48.16 | 15.42 | 2.64131 | 1.16768 | 167.47 | 1171.81 | 44.63 | 3.944991 | 16.66 | 122.84 | 1169.76 | 34.12 | 17 | 4.659278 | 1.16768 | 88.72 | 1165.43 | 27.16 | 5.078032 | 15.93 | 61.56 | 1157.08 | 18.69 | 15.38 | 5.000047 | 1.16768 | 990.78 | 1896.09
0 | 0 | 0 | 0 | 234.5895 | 1121.95 | 1179.61 | 1099.69 | 172.34 | 28.9207 | 1192.19 | 242.83 | 9.56 | 1.328 | 1.334 | 1.920494 | 213.91 | 1181.36 | 47.6 | 14.45 | 2.719309 | 1.16768 | 166.31 | 1173.7 | 43.94 | 3.936569 | 15.81 | 122.37 | 1171.86 | 33.79 | 16.01 | 4.464618 | 1.16768 | 88.58 | 1167.66 | 27.08 | 5.080534 | 15.35 | 61.5 | 1159.96 | 18.63 | 14.9 | 5.000049 | 1.16768 | 991.95 | 1904.99
0 | 0 | 0 | 0 | 238.3448 | 1139.91 | 1176.66 | 1095.01 | 191.99 | 29.11685 | 1191.51 | 244.5 | 9.57 | 1.328 | 1.334 | 1.92489 | 215.39 | 1180.45 | 48.02 | 14.87 | 2.711158 | 1.16768 | 167.37 | 1172.62 | 44.43 | 3.937797 | 16.36 | 122.94 | 1170.75 | 34.15 | 16.4 | 4.4883 | 1.16768 | 88.79 | 1166.5 | 27.16 | 5.078441 | 15.64 | 61.63 | 1158.5 | 18.77 | 15.2 | 5.000046 | 1.16768 | 991.92 | 1894.93
0.000314000004 | 0.00209999993 | 5.80000014e-05 | 6.80000012e-05 | 237.5461 | 1136.09 | 1177.54 | 1094.35 | 186.18 | 29.04115 | 1190.62 | 244.1 | 9.73 | 1.328 | 1.334 | 1.919918 | 215.06 | 1179.39 | 47.82 | 15.26 | 2.710582 | 1.16768 | 167.24 | 1171.45 | 44.4 | 3.935734 | 16.51 | 122.84 | 1169.51 | 34.09 | 16.82 | 4.821904 | 1.16768 | 88.75 | 1165.5 | 27.2 | 5.078395 | 15.74 | 61.55 | 1157.61 | 18.69 | 15.36 | 5.000047 | 1.16768 | 991.77 | 1894.62
0.000314000004 | 0.00209999993 | 5.80000014e-05 | 6.80000012e-05 | 237.429 | 1135.53 | 1182.51 | 1102.07 | 187.02 | 29.0801 | 1193.61 | 244.09 | 9.34 | 1.328 | 1.334 | 1.927166 | 215.01 | 1182.82 | 47.84 | 14.32 | 2.711459 | 1.16768 | 167.17 | 1175.06 | 44.32 | 4.096708 | 15.84 | 122.85 | 1173.34 | 33.96 | 15.99 | 4.637306 | 1.16768 | 88.89 | 1169.22 | 27.29 | 5.07878 | 15.26 | 61.6 | 1161.67 | 18.72 | 14.83 | 5.000046 | 1.16768 | 992.15 | 1897.54
0.000314000004 | 0.00209999993 | 5.80000014e-05 | 6.80000012e-05 | 237.2366 | 1134.61 | 1177.61 | 1096.08 | 185.47 | 29.05821 | 1189.92 | 244.03 | 9.61 | 1.328 | 1.334 | 1.922453 | 214.97 | 1178.93 | 48.01 | 14.83 | 2.7155 | 1.16768 | 166.96 | 1171.14 | 44.11 | 3.933568 | 16.21 | 122.85 | 1169.26 | 34.06 | 16.38 | 4.477983 | 1.16768 | 88.79 | 1165 | 27.19 | 5.078232 | 15.63 | 61.6 | 1157.13 | 18.74 | 15.14 | 5.000047 | 1.16768 | 991.75 | 1896.42
0.000314000004 | 0.00209999993 | 5.80000014e-05 | 6.80000012e-05 | 238.3615 | 1139.99 | 1179.17 | 1095.4 | 192.52 | 29.05131 | 1190.3 | 244.64 | 9.78 | 1.328 | 1.334 | 1.91952 | 215.58 | 1179.03 | 48.18 | 15.36 | 2.711841 | 1.16768 | 167.4 | 1171.1 | 44.54 | 3.944432 | 16.53 | 122.86 | 1169.15 | 34.09 | 16.86 | 4.654841 | 1.16768 | 88.77 | 1164.95 | 27.16 | 5.07641 | 15.6 | 61.61 | 1156.89 | 18.76 | 15.39 | 5.000045 | 1.16768 | 991.23 | 1904.94
0.000335999997 | 0.00258999993 | 0.000123999998 | 6.19999992e-05 | 234.0959 | 1221.37 | 1165.24 | 1075.58 | 113.09 | 27.90988 | 1176.16 | 237.7 | 12.04 | 1.328 | 1.334 | 1.97909 | 209.79 | 1164.35 | 46.35 | 17.93 | 2.812738 | 1.16768 | 163.44 | 1155.79 | 42.52 | 4.121185 | 19.81 | 120.92 | 1155.62 | 33.42 | 19.99 | 5.158285 | 1.16768 | 87.5 | 1151.49 | 26.1 | 5.080133 | 18.87 | 61.4 | 1146.06 | 18.49 | 17.66 | 5.000081 | 1.16768 | 1149.17 | 1108.92
0.000335999997 | 0.00258999993 | 0.000123999998 | 6.19999992e-05 | 235.2459 | 1227.37 | 1168.46 | 1084.45 | 115.7 | 28.09381 | 1178.41 | 238.04 | 11.6 | 1.328 | 1.334 | 2.013867 | 209.95 | 1166.74 | 46.07 | 18 | 2.820003 | 1.16768 | 163.88 | 1158.8 | 42.78 | 4.254175 | 19.58 | 121.1 | 1158.7 | 33.41 | 20.26 | 5.003828 | 1.16768 | 87.69 | 1154.88 | 26.28 | 5.064404 | 18.8 | 61.41 | 1149.33 | 18.5 | 17.86 | 5.000069 | 1.16768 | 1149.7 | 1101.99
0.000335999997 | 0.00258999993 | 0.000123999998 | 6.19999992e-05 | 235.5388 | 1126.49 | 1171.63 | 1085.65 | 183.56 | 28.80449 | 1178.24 | 243.8 | 10.62 | 1.328 | 1.334 | 1.918223 | 214.99 | 1166.78 | 47.7 | 15.75 | 2.637847 | 1.16768 | 167.29 | 1158.67 | 44.47 | 3.929953 | 17.06 | 122.82 | 1158.29 | 34.21 | 17.21 | 4.646762 | 1.16768 | 88.61 | 1153.97 | 26.85 | 5.074269 | 16.19 | 61.76 | 1148.02 | 18.9 | 15.49 | 5.000071 | 1.16768 | 983.51 | 1098.2
0.000314000004 | 0.00209999993 | 5.80000014e-05 | 6.80000012e-05 | 237.5691 | 1136.2 | 1164.48 | 1075.38 | 197.06 | 29.02409 | 1174.67 | 244.74 | 10.52 | 1.328 | 1.334 | 1.925996 | 215.71 | 1163.19 | 48.66 | 16.24 | 2.66862 | 1.16768 | 167.05 | 1154.9 | 44.77 | 3.887556 | 17.72 | 122.28 | 1154.62 | 34.34 | 17.72 | 4.540142 | 1.16768 | 87.94 | 1150.14 | 26.4 | 5.082704 | 16.65 | 61.54 | 1144.34 | 18.66 | 16.08 | 5.000067 | 1.16768 | 983.72 | 1105.14
0.000314000004 | 0.00209999993 | 5.80000014e-05 | 6.80000012e-05 | 237.2722 | 1134.78 | 1165.31 | 1077.45 | 181.88 | 29.00997 | 1172.37 | 244.17 | 10.59 | 1.328 | 1.334 | 1.924152 | 215.16 | 1160.56 | 47.66 | 16.42 | 2.705497 | 1.16768 | 167.5 | 1152.45 | 44.63 | 3.934855 | 18.17 | 122.87 | 1152.26 | 34.16 | 18.11 | 4.648765 | 1.16768 | 88.71 | 1147.93 | 27.2 | 5.072622 | 17.32 | 61.51 | 1142.17 | 18.64 | 16.34 | 5.000045 | 1.16768 | 992.66 | 1091.08
0.000314000004 | 0.00209999993 | 5.80000014e-05 | 6.80000012e-05 | 238.0458 | 1138.48 | 1166.44 | 1075.61 | 187 | 29.06943 | 1173.48 | 244.5 | 10.65 | 1.328 | 1.334 | 1.917522 | 215.43 | 1161.43 | 48.88 | 16.66 | 2.728811 | 1.16768 | 166.55 | 1153.02 | 44.76 | 3.997468 | 18.13 | 121.79 | 1152.61 | 33.98 | 18.16 | 4.712414 | 1.16768 | 87.81 | 1147.96 | 26.84 | 5.072804 | 17.16 | 60.97 | 1141.64 | 18.08 | 16.05 | 5.000047 | 1.16768 | 993.24 | 1092.67
0.000314000004 | 0.00209999993 | 5.80000014e-05 | 6.80000012e-05 | 236.4588 | 1130.89 | 1162.07 | 1069.32 | 180.75 | 28.90188 | 1170.51 | 243.74 | 11.04 | 1.328 | 1.334 | 1.92099 | 214.84 | 1158.1 | 47.82 | 16.94 | 2.712023 | 1.16768 | 167.02 | 1149.42 | 44.5 | 3.945346 | 18.29 | 122.52 | 1148.91 | 33.99 | 18.32 | 4.650159 | 1.16768 | 88.53 | 1144.05 | 27.21 | 5.071448 | 17.64 | 61.32 | 1137.77 | 18.43 | 16.5 | 5.000047 | 1.16768 | 991.03 | 1094.62
0.000314000004 | 0.00209999993 | 5.80000014e-05 | 6.80000012e-05 | 237.8472 | 1137.53 | 1165.47 | 1074.02 | 189.63 | 28.98032 | 1171.59 | 244.42 | 10.94 | 1.328 | 1.334 | 1.919057 | 215.44 | 1159.49 | 49.25 | 17.24 | 2.735603 | 1.16768 | 166.19 | 1151.18 | 44.73 | 4.012681 | 18.67 | 121.46 | 1150.89 | 33.85 | 18.67 | 4.72333 | 1.16768 | 87.61 | 1146.27 | 26.7 | 5.072941 | 17.66 | 60.91 | 1140.01 | 18.04 | 16.2 | 5.000053 | 1.16768 | 990.94 | 1090.88
0.000344 | 0.00206999993 | 4.89999984e-05 | 5.60000008e-05 | 237.4729 | 1135.74 | 1167.14 | 1079.8 | 188.95 | 28.96686 | 1176.36 | 244.32 | 10.82 | 1.328 | 1.334 | 1.980279 | 215.35 | 1164.93 | 49.17 | 16.88 | 2.735617 | 1.16768 | 166.18 | 1157.02 | 44.5 | 3.999886 | 18.15 | 121.68 | 1156.82 | 33.87 | 18.03 | 4.70951 | 1.16768 | 87.81 | 1152.42 | 26.79 | 5.074494 | 17.34 | 61.02 | 1146.49 | 18.16 | 16.16 | 5.000046 | 1.16768 | 988.93 | 1091.3
0.000344 | 0.00206999993 | 4.89999984e-05 | 5.60000008e-05 | 236.8895 | 1132.95 | 1168.4 | 1083.34 | 186.16 | 28.96251 | 1176.99 | 244.13 | 10.59 | 1.328 | 1.334 | 1.919235 | 215.17 | 1165.75 | 48.37 | 16.44 | 2.720683 | 1.16768 | 166.8 | 1158.01 | 44.51 | 4.127975 | 17.85 | 122.29 | 1158 | 34.11 | 17.82 | 4.860495 | 1.16768 | 88.18 | 1154.07 | 27.03 | 5.07253 | 17.09 | 61.15 | 1148.55 | 18.29 | 15.79 | 5.000041 | 1.16768 | 987.47 | 1092.63
0.000344 | 0.00206999993 | 4.89999984e-05 | 5.60000008e-05 | 236.7515 | 1132.29 | 1166.68 | 1079.75 | 188.88 | 29.02117 | 1176.75 | 244.19 | 10.37 | 1.328 | 1.334 | 1.924263 | 215.17 | 1165.24 | 48.31 | 15.99 | 2.71889 | 1.16768 | 166.86 | 1157.13 | 44.55 | 3.964558 | 17.47 | 122.31 | 1156.77 | 34.3 | 17.6 | 4.691828 | 1.16768 | 88.01 | 1152.43 | 26.86 | 5.076062 | 16.67 | 61.15 | 1146.34 | 18.31 | 15.8 | 5.000056 | 1.16768 | 986.92 | 1080.99
0.000344 | 0.00206999993 | 4.89999984e-05 | 5.60000008e-05 | 238.2884 | 1139.64 | 1165.82 | 1079.89 | 195.87 | 29.1542 | 1177.27 | 245.03 | 10.34 | 1.328 | 1.334 | 1.98125 | 215.88 | 1166.03 | 49.15 | 16.22 | 2.729179 | 1.16768 | 166.73 | 1158.14 | 44.66 | 3.992825 | 17.75 | 122.07 | 1157.89 | 34.18 | 17.73 | 4.719553 | 1.16768 | 87.89 | 1153.56 | 26.81 | 5.073657 | 16.64 | 61.08 | 1147.51 | 18.22 | 15.71 | 5.00005 | 1.16768 | 986.53 | 1091.72
0.000344 | 0.00206999993 | 4.89999984e-05 | 5.60000008e-05 | 237.3642 | 1135.22 | 1168.41 | 1086.36 | 190.85 | 29.15623 | 1178.23 | 244.53 | 10.1 | 1.328 | 1.334 | 1.990941 | 215.37 | 1167.49 | 48.96 | 15.89 | 2.731561 | 1.16768 | 166.41 | 1160.04 | 44.72 | 4.003749 | 17.52 | 121.69 | 1160.06 | 33.91 | 17.48 | 4.713838 | 1.16768 | 87.78 | 1156.15 | 26.74 | 5.075677 | 16.26 | 61.04 | 1150.49 | 18.2 | 15.44 | 5.000051 | 1.16768 | 986.45 | 1077.46
0.000344 | 0.00206999993 | 4.89999984e-05 | 5.60000008e-05 | 239.2063 | 1144.03 | 1164.38 | 1079.74 | 199.31 | 29.23875 | 1176.03 | 245.37 | 10.17 | 1.328 | 1.334 | 1.927735 | 216.13 | 1164.86 | 49.25 | 16.13 | 2.729795 | 1.16768 | 166.88 | 1157.12 | 44.68 | 3.991096 | 17.54 | 122.2 | 1156.89 | 34.26 | 17.64 | 4.722984 | 1.16768 | 87.94 | 1152.8 | 26.86 | 5.074087 | 16.71 | 61.08 | 1146.95 | 18.23 | 15.61 | 5.000051 | 1.16768 | 988.24 | 1076.76
0.000344 | 0.00206999993 | 4.89999984e-05 | 5.60000008e-05 | 237.3976 | 1135.38 | 1165.4 | 1080.42 | 188.31 | 29.08684 | 1177.63 | 244.44 | 10.2 | 1.328 | 1.334 | 1.92226 | 215.35 | 1166.26 | 48.24 | 15.91 | 2.716427 | 1.16768 | 167.11 | 1158.34 | 44.47 | 4.114682 | 17.48 | 122.64 | 1158.18 | 34.24 | 17.66 | 4.674967 | 1.16768 | 88.4 | 1154 | 27 | 5.07595 | 16.73 | 61.4 | 1148.33 | 18.56 | 15.78 | 5.000055 | 1.16768 | 989.53 | 1010.81
0.000344 | 0.00206999993 | 4.89999984e-05 | 5.60000008e-05 | 238.97 | 1142.9 | 1167.52 | 1085.19 | 196.29 | 29.21643 | 1177.2 | 245.19 | 10.09 | 1.328 | 1.334 | 1.920325 | 215.98 | 1166.42 | 49.61 | 16.08 | 2.811424 | 1.16768 | 166.37 | 1159.12 | 44.67 | 4.016114 | 17.84 | 121.7 | 1159.18 | 33.93 | 17.74 | 4.729311 | 1.16768 | 87.77 | 1155.29 | 26.8 | 5.075115 | 16.6 | 60.97 | 1149.79 | 18.09 | 15.6 | 5.000049 | 1.16768 | 990.44 | 1010.91
0.000353999989 | 0.00255999994 | 0.000130999993 | 7.9999998e-05 | 237.5586 | 1136.15 | 1163.56 | 1081.5 | 186.58 | 29.12454 | 1174.3 | 244.41 | 10.04 | 1.328 | 1.334 | 1.927301 | 215.28 | 1163.4 | 48.67 | 15.87 | 2.72641 | 1.16768 | 166.61 | 1155.95 | 44.71 | 3.991334 | 17.48 | 121.9 | 1155.96 | 33.96 | 17.29 | 4.536755 | 1.16768 | 87.94 | 1151.93 | 26.82 | 5.074514 | 16.48 | 61.12 | 1146.45 | 18.26 | 15.42 | 5.00005 | 1.16768 | 990 | 1013.73
0.000353999989 | 0.00255999994 | 0.000130999993 | 7.9999998e-05 | 238.372 | 1140.04 | 1164.42 | 1078.86 | 190.18 | 29.10765 | 1174.88 | 244.82 | 10.3 | 1.328 | 1.334 | 1.922142 | 215.71 | 1163.48 | 48.32 | 16.15 | 2.713553 | 1.16768 | 167.39 | 1155.58 | 44.61 | 3.951831 | 17.7 | 122.78 | 1155.36 | 34.08 | 17.97 | 4.664598 | 1.16768 | 88.7 | 1151.21 | 27.29 | 5.071734 | 17.06 | 61.41 | 1145.59 | 18.55 | 15.96 | 5.000043 | 1.16768 | 990.26 | 1010.57
0.000353999989 | 0.00255999994 | 0.000130999993 | 7.9999998e-05 | 238.2591 | 1139.5 | 1167.09 | 1086.2 | 191.19 | 29.09257 | 1174.94 | 244.76 | 10.39 | 1.328 | 1.334 | 1.917843 | 215.67 | 1164.42 | 48.79 | 16.29 | 2.724092 | 1.16768 | 166.88 | 1157.28 | 44.83 | 3.988788 | 17.63 | 122.05 | 1157.43 | 33.91 | 17.51 | 4.696492 | 1.16768 | 88.14 | 1153.72 | 26.94 | 5.07461 | 16.78 | 61.2 | 1148.66 | 18.35 | 15.37 | 5.000049 | 1.16768 | 989.02 | 1010.01
0.000353999989 | 0.00255999994 | 0.000130999993 | 7.9999998e-05 | 236.7662 | 1132.36 | 1166.44 | 1084.09 | 182.68 | 29.03133 | 1176.05 | 244.1 | 10.23 | 1.328 | 1.334 | 1.926813 | 215.07 | 1165.12 | 48.06 | 15.75 | 2.715559 | 1.16768 | 167.01 | 1157.58 | 44.37 | 3.945951 | 17.21 | 122.64 | 1157.46 | 34.04 | 17.34 | 4.833055 | 1.16768 | 88.6 | 1153.68 | 27.25 | 5.07392 | 16.85 | 61.35 | 1148.7 | 18.49 | 15.35 | 5.000042 | 1.16768 | 989.8 | 1009.48
0.000353999989 | 0.00255999994 | 0.000130999993 | 7.9999998e-05 | 237.1237 | 1134.07 | 1162.36 | 1075.34 | 185.74 | 28.93825 | 1172.47 | 244.33 | 10.69 | 1.328 | 1.334 | 1.979563 | 215.4 | 1160.97 | 48.75 | 16.69 | 2.72535 | 1.16768 | 166.65 | 1153.07 | 44.67 | 3.983248 | 17.97 | 121.98 | 1152.87 | 33.93 | 17.95 | 4.693239 | 1.16768 | 88.05 | 1148.54 | 26.93 | 5.072658 | 17.35 | 61.12 | 1142.85 | 18.28 | 15.64 | 5.000047 | 1.16768 | 988.63 | 1009.92
0.000353999989 | 0.00255999994 | 0.000130999993 | 7.9999998e-05 | 236.9857 | 1133.41 | 1167.06 | 1085.15 | 185.1 | 29.02228 | 1174.64 | 244.27 | 10.23 | 1.328 | 1.334 | 1.988589 | 215.25 | 1163.97 | 48.87 | 16.03 | 2.730704 | 1.16768 | 166.38 | 1156.63 | 44.59 | 4.158147 | 17.38 | 121.79 | 1156.74 | 33.8 | 17.67 | 4.696017 | 1.16768 | 87.99 | 1152.97 | 26.98 | 5.074045 | 16.38 | 61.01 | 1147.66 | 18.14 | 15.6 | 5.000043 | 1.16768 | 987.71 | 1009.52
0.000353999989 | 0.00255999994 | 0.000130999993 | 7.9999998e-05 | 237.2304 | 1134.58 | 1166.49 | 1082.82 | 188.14 | 29.0398 | 1176.58 | 244.43 | 10.33 | 1.328 | 1.334 | 1.980871 | 215.39 | 1165.71 | 48.95 | 16.03 | 2.803364 | 1.16768 | 166.44 | 1158.23 | 44.65 | 4.162517 | 17.41 | 121.79 | 1158.2 | 33.93 | 17.31 | 4.886477 | 1.16768 | 87.86 | 1154.21 | 26.78 | 5.073885 | 16.57 | 61.08 | 1148.84 | 18.22 | 15.03 | 5.00005 | 1.16768 | 987.7 | 1009.55
0.000344 | 0.00206999993 | 4.89999984e-05 | 5.60000008e-05 | 238.3009 | 1139.7 | 1161.9 | 1076.96 | 193.25 | 29.07931 | 1173.92 | 244.94 | 10.51 | 1.328 | 1.334 | 1.921747 | 215.86 | 1162.57 | 49.17 | 16.47 | 2.72928 | 1.16768 | 166.69 | 1154.89 | 44.69 | 3.994833 | 17.7 | 122 | 1154.72 | 33.96 | 17.65 | 4.70766 | 1.16768 | 88.04 | 1150.51 | 26.88 | 5.074485 | 17.17 | 61.16 | 1144.85 | 18.31 | 15.3 | 5.00005 | 1.16768 | 988.1 | 1009.85
0.000344 | 0.00206999993 | 4.89999984e-05 | 5.60000008e-05 | 237.038 | 1133.66 | 1166.85 | 1084.71 | 185.22 | 28.99048 | 1174.79 | 244.31 | 10.42 | 1.328 | 1.334 | 1.860516 | 215.32 | 1163.75 | 48.67 | 16.25 | 2.65544 | 1.16768 | 166.65 | 1156.32 | 44.64 | 3.828662 | 17.39 | 122.01 | 1156.21 | 33.81 | 17.48 | 4.51809 | 1.16768 | 88.2 | 1152.2 | 26.91 | 5.071663 | 16.76 | 61.29 | 1146.82 | 18.45 | 15.24 | 5.000044 | 1.16768 | 988.3 | 971.31
0.000344 | 0.00206999993 | 4.89999984e-05 | 5.60000008e-05 | 237.6255 | 1136.47 | 1165.13 | 1079.56 | 188.22 | 29.06422 | 1174.28 | 244.43 | 10.27 | 1.328 | 1.334 | 1.986742 | 215.36 | 1162.9 | 48.8 | 16.03 | 2.727924 | 1.16768 | 166.56 | 1155.06 | 44.71 | 3.993283 | 17.44 | 121.85 | 1154.81 | 33.95 | 17.37 | 4.705817 | 1.16768 | 87.9 | 1150.44 | 26.81 | 5.07443 | 16.53 | 61.09 | 1144.67 | 18.23 | 15.3 | 5.000051 | 1.16768 | 989.77 | 969.73
0.000344 | 0.00206999993 | 4.89999984e-05 | 5.60000008e-05 | 237.0673 | 1133.8 | 1163.39 | 1077.29 | 184.77 | 29.01596 | 1174.19 | 244.13 | 10.39 | 1.328 | 1.334 | 1.98288 | 215.11 | 1162.79 | 48.6 | 16.23 | 2.726621 | 1.16768 | 166.51 | 1154.86 | 44.63 | 3.98608 | 17.67 | 121.88 | 1154.62 | 33.9 | 17.71 | 4.693119 | 1.16768 | 87.98 | 1150.29 | 26.77 | 5.073112 | 16.77 | 61.21 | 1144.48 | 18.34 | 15.64 | 5.000051 | 1.16768 | 989.24 | 969.94
0.000344 | 0.00206999993 | 4.89999984e-05 | 5.60000008e-05 | 238.0395 | 1138.45 | 1166.64 | 1084.21 | 189.96 | 29.11837 | 1173.91 | 244.59 | 10.3 | 1.328 | 1.334 | 1.920056 | 215.47 | 1163.07 | 48.96 | 16.2 | 2.730378 | 1.16768 | 166.51 | 1155.71 | 44.62 | 4.158876 | 17.48 | 121.89 | 1155.81 | 33.92 | 17.55 | 4.704491 | 1.16768 | 87.97 | 1151.94 | 26.83 | 5.076025 | 16.28 | 61.14 | 1146.48 | 18.28 | 15.37 | 5.000051 | 1.16768 | 990.1 | 970.31
0.000346999994 | 0.00254000002 | 0.000123999998 | 7.40000032e-05 | 236.7515 | 1132.29 | 1162.98 | 1075.83 | 181.46 | 28.92923 | 1174.36 | 243.95 | 10.66 | 1.328 | 1.334 | 1.919067 | 215.02 | 1162.79 | 48.68 | 16.69 | 2.728616 | 1.16768 | 166.34 | 1154.82 | 44.52 | 4.151206 | 17.73 | 121.82 | 1154.63 | 33.81 | 17.71 | 4.686662 | 1.16768 | 88.01 | 1150.14 | 26.91 | 5.074887 | 16.98 | 61.1 | 1144.28 | 18.24 | 15.37 | 5.00005 | 1.16768 | 990.56 | 1104.84
0.000346999994 | 0.00254000002 | 0.000123999998 | 7.40000032e-05 | 237.1906 | 1134.39 | 1170.16 | 1089.75 | 184.22 | 29.02426 | 1178.21 | 244.21 | 10.19 | 1.328 | 1.334 | 1.926502 | 215.19 | 1167.5 | 48.97 | 16.05 | 2.732723 | 1.16768 | 166.22 | 1160.36 | 44.46 | 3.993918 | 17 | 121.76 | 1160.36 | 33.85 | 17.21 | 4.533799 | 1.16768 | 87.91 | 1156.45 | 26.8 | 5.073246 | 16.19 | 61.11 | 1151.31 | 18.25 | 14.92 | 5.000044 | 1.16768 | 990.24 | 1291.6
0.000346999994 | 0.00254000002 | 0.000123999998 | 7.40000032e-05 | 237.3976 | 1135.38 | 1169.23 | 1083.93 | 187.58 | 28.99167 | 1179.9 | 244.43 | 10.25 | 1.328 | 1.334 | 1.926207 | 215.43 | 1168.48 | 48.75 | 15.95 | 2.725665 | 1.16768 | 166.68 | 1160.61 | 44.76 | 3.989318 | 17.07 | 121.92 | 1160.26 | 33.91 | 17.09 | 4.697062 | 1.16768 | 88.01 | 1155.72 | 26.92 | 5.074326 | 16.38 | 61.09 | 1149.89 | 18.24 | 14.8 | 5.00005 | 1.16768 | 988.52 | 1290.1
0.000346999994 | 0.00254000002 | 0.000123999998 | 7.40000032e-05 | 238.3699 | 1140.03 | 1172.85 | 1092.52 | 194.53 | 29.07301 | 1182.78 | 244.93 | 10.08 | 1.328 | 1.334 | 1.921702 | 215.86 | 1172.12 | 49.25 | 15.87 | 2.731508 | 1.16768 | 166.61 | 1164.92 | 44.74 | 4.167281 | 16.78 | 121.87 | 1164.93 | 33.9 | 16.95 | 4.711476 | 1.16768 | 87.97 | 1161.06 | 26.82 | 5.075568 | 15.88 | 61.15 | 1155.63 | 18.3 | 14.62 | 5.00005 | 1.16768 | 988.48 | 1307.03
0.000346999994 | 0.00254000002 | 0.000123999998 | 7.40000032e-05 | 237.6444 | 1136.56 | 1169.97 | 1086.93 | 191.26 | 29.02639 | 1181.47 | 244.6 | 10.11 | 1.328 | 1.334 | 1.926333 | 215.58 | 1170.35 | 49.07 | 15.68 | 2.730736 | 1.16768 | 166.51 | 1162.71 | 44.42 | 3.984547 | 16.65 | 122.09 | 1162.35 | 34.07 | 16.61 | 4.701287 | 1.16768 | 88.02 | 1158 | 26.89 | 5.074543 | 15.9 | 61.13 | 1152.29 | 18.28 | 14.46 | 5.000049 | 1.16768 | 988.22 | 1308.53
0.000353999989 | 0.00255999994 | 0.000130999993 | 7.9999998e-05 | 237.7196 | 1136.92 | 1169.73 | 1087.48 | 192.02 | 29.03488 | 1182.25 | 244.68 | 10.17 | 1.328 | 1.334 | 1.919341 | 215.65 | 1171.25 | 49.12 | 15.78 | 2.730968 | 1.16768 | 166.53 | 1163.71 | 44.51 | 3.988754 | 16.96 | 122.02 | 1163.48 | 33.94 | 16.82 | 4.699581 | 1.16768 | 88.08 | 1159.27 | 26.88 | 5.074058 | 16.17 | 61.2 | 1153.62 | 18.35 | 14.7 | 5.000049 | 1.16768 | 987.63 | 1303.67
0.000353999989 | 0.00255999994 | 0.000130999993 | 7.9999998e-05 | 237.0317 | 1133.63 | 1173.43 | 1093.42 | 186.3 | 28.994 | 1184.87 | 244.26 | 10.08 | 1.328 | 1.334 | 1.919804 | 215.27 | 1174.21 | 49.05 | 15.73 | 2.734312 | 1.16768 | 166.22 | 1166.96 | 44.55 | 4.164578 | 16.53 | 121.67 | 1166.9 | 33.8 | 16.79 | 4.704206 | 1.16768 | 87.87 | 1162.96 | 26.75 | 5.074823 | 15.68 | 61.12 | 1157.47 | 18.26 | 14.65 | 5.000049 | 1.16768 | 989.19 | 1447.85
0.000353999989 | 0.00255999994 | 0.000130999993 | 7.9999998e-05 | 238.3866 | 1140.11 | 1174.24 | 1090.32 | 194.35 | 29.05832 | 1185.77 | 244.92 | 10.12 | 1.328 | 1.334 | 1.98438 | 215.86 | 1174.64 | 48.94 | 15.66 | 2.798149 | 1.16768 | 166.92 | 1166.96 | 44.82 | 3.989256 | 16.6 | 122.1 | 1166.56 | 33.98 | 16.77 | 4.881615 | 1.16768 | 88.12 | 1162.17 | 26.99 | 5.075855 | 15.93 | 61.13 | 1156.22 | 18.29 | 14.51 | 5.000051 | 1.16768 | 988.61 | 1530.47
0.000353999989 | 0.00255999994 | 0.000130999993 | 7.9999998e-05 | 237.0108 | 1133.53 | 1170.07 | 1087.93 | 186.37 | 29.03198 | 1182.77 | 244.25 | 10.02 | 1.328 | 1.334 | 1.919711 | 215.21 | 1171.72 | 48.65 | 15.49 | 2.72624 | 1.16768 | 166.56 | 1164.1 | 44.53 | 4.145573 | 16.5 | 122.03 | 1163.87 | 33.85 | 16.63 | 4.862257 | 1.16768 | 88.18 | 1159.72 | 26.94 | 5.07508 | 15.73 | 61.24 | 1154.02 | 18.4 | 14.46 | 5.000048 | 1.16768 | 988.71 | 1530.35
0.000353999989 | 0.00255999994 | 0.000130999993 | 7.9999998e-05 | 237.4415 | 1135.59 | 1173.64 | 1092.64 | 188.83 | 29.00409 | 1183.78 | 244.48 | 10.28 | 1.328 | 1.334 | 1.919205 | 215.48 | 1173 | 48.92 | 15.84 | 2.728585 | 1.16768 | 166.56 | 1165.66 | 44.62 | 3.989441 | 16.43 | 121.94 | 1165.42 | 33.76 | 16.86 | 4.688586 | 1.16768 | 88.18 | 1161.41 | 26.96 | 5.076366 | 15.54 | 61.22 | 1155.81 | 18.36 | 14.67 | 5.000049 | 1.16768 | 988.6 | 1505.98
0.000335999997 | 0.00258999993 | 0.000123999998 | 6.19999992e-05 | 229.1229 | 1119.02 | 1175.92 | 1088.36 | 171.04 | 27.861 | 1184.54 | 236.59 | 10.12 | 1.328 | 1.334 | 1.985745 | 208.73 | 1172.45 | 45.67 | 15.28 | 2.806819 | 1.16768 | 163.06 | 1163.81 | 42.66 | 4.088495 | 16.31 | 120.4 | 1163.06 | 32.92 | 16.54 | 4.722695 | 1.16768 | 87.48 | 1158.08 | 26.48 | 5.076522 | 15.67 | 61 | 1151.78 | 18.14 | 14.59 | 5.000046 | 1.16768 | 989.21 | 1532.62
0.000360000005 | 0.00209000008 | 7.50000036e-05 | 6.90000015e-05 | 236.4993 | 1316.17 | 1157.96 | 1080.2 | 58.02 | 27.97761 | 1171.29 | 235.23 | 12 | 1.328 | 1.334 | 2.088492 | 207.25 | 1160.35 | 49.92 | 21.54 | 3.166775 | 1.16768 | 157.33 | 1154.14 | 44.56 | 4.447451 | 23.45 | 112.77 | 1153.91 | 34.87 | 23.93 | 4.961748 | 1.16768 | 77.9 | 1150.95 | 26 | 5.027282 | 23.58 | 51.9 | 1143.22 | 17.05 | 22.45 | 5.000081 | 1.16768 | 1293.17 | 1343.4
0.000360000005 | 0.00209000008 | 7.50000036e-05 | 6.90000015e-05 | 236.5802 | 1316.62 | 1149.5 | 1066.4 | 56.72 | 32.57684 | 1165.75 | 235.28 | 13.93 | 1.328 | 1.334 | 2.072092 | 202.7 | 1153.93 | 48.1 | 22.24 | 3.15692 | 1.16768 | 154.6 | 1146.76 | 43.48 | 4.360459 | 24.33 | 111.12 | 1145.99 | 33.89 | 24.71 | 5.016562 | 1.16768 | 77.23 | 1142.3 | 25.67 | 5.023776 | 24.53 | 51.56 | 1133.72 | 16.7 | 23.36 | 5.000081 | 1.16768 | 1291.2 | 1348.83
0.000360000005 | 0.00209000008 | 7.50000036e-05 | 6.90000015e-05 | 235.3115625 | 1309.56 | 1152.04 | 1072.38 | 45.11 | 32.54693 | 1164.6 | 235.05 | 13.88 | 1.328 | 1.334 | 2.132323 | 202.5 | 1153.74 | 47.95 | 22.24 | 3.156406 | 1.16768 | 154.55 | 1147.18 | 43.48 | 4.357984 | 24.04 | 111.07 | 1146.73 | 33.79 | 24.94 | 5.008146 | 1.16768 | 77.28 | 1143.7 | 25.68 | 5.022863 | 24.24 | 51.6 | 1135.79 | 16.73 | 23.45 | 5.000078 | 1.16768 | 1291.02 | 1340.93
0.000360000005 | 0.00209000008 | 7.50000036e-05 | 6.90000015e-05 | 236.776 | 1317.71 | 1150.72 | 1072.6 | 60.34 | 32.63826 | 1165.99 | 235.36 | 13.54 | 1.328 | 1.334 | 2.074095 | 202.72 | 1155.18 | 48.11 | 21.5 | 3.15746 | 1.16768 | 154.61 | 1148.59 | 43.36 | 4.514269 | 23.61 | 111.25 | 1148.22 | 33.82 | 24.15 | 4.999815 | 1.16768 | 77.43 | 1145.03 | 25.73 | 5.024509 | 23.97 | 51.7 | 1137.39 | 16.85 | 22.75 | 5.000076 | 1.16768 | 1289.91 | 1340.66
0.000360000005 | 0.00209000008 | 7.50000036e-05 | 6.90000015e-05 | 236.138125 | 1314.16 | 1146.6 | 1067.29 | 58.53 | 32.65814 | 1163.56 | 235.27 | 13.79 | 1.328 | 1.334 | 2.136354 | 202.62 | 1152.58 | 48.39 | 22.01 | 3.165811 | 1.16768 | 154.23 | 1145.93 | 43.46 | 4.374681 | 24.06 | 110.77 | 1145.44 | 33.68 | 24.58 | 4.876001 | 1.16768 | 77.09 | 1141.97 | 25.48 | 5.02459 | 24.17 | 51.61 | 1133.96 | 16.75 | 23 | 5.000084 | 1.16768 | 1289.3 | 1337.73
0.000368000008 | 0.00209000008 | 0.000111000001 | 7.79999973e-05 | 236.87125 | 1318.24 | 1136.87 | 1059.04 | 66.81 | 32.6304 | 1155.74 | 235.36 | 14.23 | 1.328 | 1.334 | 2.072507 | 202.73 | 1144.89 | 48.06 | 22.45 | 3.154683 | 1.16768 | 154.67 | 1138.5 | 43.36 | 4.50805 | 24.7 | 111.31 | 1138.43 | 33.85 | 25.24 | 4.853679 | 1.16768 | 77.46 | 1135.47 | 25.64 | 5.022003 | 24.49 | 51.82 | 1127.9 | 16.95 | 23.72 | 5.000083 | 1.16768 | 1287.75 | 1339.89
0.000368000008 | 0.00209000008 | 0.000111000001 | 7.79999973e-05 | 236.1723 | 1314.35 | 1135.1 | 1058.07 | 58.68 | 32.71604 | 1153.23 | 235.21 | 14.05 | 1.328 | 1.334 | 2.073417 | 202.5 | 1142.66 | 47.85 | 22.26 | 3.153233 | 1.16768 | 154.65 | 1136.4 | 43.32 | 4.348147 | 24.45 | 111.33 | 1136.23 | 33.94 | 24.88 | 4.850952 | 1.16768 | 77.39 | 1133.38 | 25.62 | 5.022645 | 24.43 | 51.77 | 1126.07 | 16.94 | 23.3 | 5.00008 | 1.16768 | 1287.45 | 1342.33
0.000368000008 | 0.00209000008 | 0.000111000001 | 7.79999973e-05 | 236.5245 | 1316.31 | 1134.8 | 1056.57 | 53.23 | 32.65803 | 1153.58 | 235.16 | 14.14 | 1.328 | 1.334 | 2.072985 | 202.5 | 1142.7 | 47.67 | 22.7 | 3.228975 | 1.16768 | 154.83 | 1136.48 | 43.4 | 4.497906 | 24.68 | 111.43 | 1136.41 | 33.95 | 25.29 | 4.844692 | 1.16768 | 77.48 | 1133.49 | 25.67 | 5.021614 | 24.75 | 51.81 | 1126.02 | 16.96 | 23.5 | 5.000085 | 1.16768 | 1291.19 | 1342.38
0.000368000008 | 0.00209000008 | 0.000111000001 | 7.79999973e-05 | 235.9602 | 1313.17 | 1133.34 | 1058.02 | 52.29 | 32.67669 | 1149.41 | 235.09 | 14.1 | 1.328 | 1.334 | 2.072431 | 202.41 | 1139.22 | 47.66 | 22.67 | 3.149795 | 1.16768 | 154.75 | 1133.36 | 43.37 | 4.499462 | 24.83 | 111.38 | 1133.66 | 33.92 | 25.32 | 4.844176 | 1.16768 | 77.46 | 1131.29 | 25.58 | 5.022906 | 24.51 | 51.88 | 1124.34 | 17.03 | 23.75 | 5.000081 | 1.16768 | 1290.1 | 1304.18
0.000368000008 | 0.00209000008 | 0.000111000001 | 7.79999973e-05 | 235.4121875 | 1310.12 | 1130.9 | 1054.83 | 46.86 | 32.65715 | 1147.65 | 234.98 | 13.97 | 1.328 | 1.334 | 2.133441 | 202.33 | 1137.42 | 47.61 | 22.44 | 3.148585 | 1.16768 | 154.72 | 1131.42 | 43.29 | 4.494085 | 24.7 | 111.43 | 1131.6 | 33.86 | 25.15 | 4.980522 | 1.16768 | 77.57 | 1129.19 | 25.68 | 5.021754 | 24.57 | 51.89 | 1122.35 | 17.05 | 23.41 | 5.000081 | 1.16768 | 1290.28 | 1303.47
0.000356000004 | 0.00214 | 0.000119999997 | 7.30000029e-05 | 234.5946 | 1305.57 | 1131.11 | 1054.06 | 39.78 | 32.59419 | 1149.72 | 234.85 | 14.06 | 1.328 | 1.334 | 2.131865 | 202.25 | 1139.32 | 47.48 | 22.65 | 3.070146 | 1.16768 | 154.77 | 1133.06 | 43.28 | 4.333899 | 25.03 | 111.49 | 1133.09 | 33.86 | 25.2 | 4.826537 | 1.16768 | 77.63 | 1130.35 | 25.74 | 5.025393 | 24.67 | 51.89 | 1123.12 | 17.02 | 23.47 | 5.00008 | 1.16768 | 1289.77 | 1363.93
0.000356000004 | 0.00214 | 0.000119999997 | 7.30000029e-05 | 236.540625 | 1316.4 | 1134.96 | 1060.41 | 59.99 | 32.68436 | 1149.77 | 235.22 | 14 | 1.328 | 1.334 | 2.135498 | 202.53 | 1139.72 | 47.87 | 22.22 | 3.152456 | 1.16768 | 154.66 | 1133.89 | 43.35 | 4.34975 | 24.51 | 111.31 | 1134.02 | 33.87 | 25.03 | 4.847359 | 1.16768 | 77.44 | 1131.64 | 25.58 | 5.02282 | 24.12 | 51.86 | 1124.88 | 16.99 | 23.56 | 5.000081 | 1.16768 | 1289.23 | 1354.55
0.000356000004 | 0.00214 | 0.000119999997 | 7.30000029e-05 | 236.9252 | 1318.54 | 1155.67 | 1074.86 | 61.26 | 32.61631 | 1160.31 | 235.34 | 13.65 | 1.328 | 1.334 | 2.133159 | 202.72 | 1149.41 | 48.03 | 21.88 | 3.076951 | 1.16768 | 154.69 | 1142.64 | 43.46 | 4.354456 | 24.07 | 111.23 | 1142.16 | 33.78 | 24.5 | 4.996596 | 1.16768 | 77.45 | 1139.01 | 25.7 | 5.025807 | 23.8 | 51.75 | 1131.01 | 16.92 | 22.63 | 5.00008 | 1.16768 | 1288.12 | 1322.01
0.000368000008 | 0.00209000008 | 0.000111000001 | 7.79999973e-05 | 236.5424 | 1316.41 | 1151.91 | 1071.02 | 53.64 | 32.56299 | 1160.35 | 235.17 | 13.81 | 1.328 | 1.334 | 2.133835 | 202.6 | 1149.41 | 47.95 | 22.18 | 3.153193 | 1.16768 | 154.65 | 1142.73 | 43.45 | 4.352258 | 24.3 | 111.2 | 1142.27 | 33.59 | 24.37 | 4.982283 | 1.16768 | 77.61 | 1138.83 | 25.81 | 5.023911 | 24.02 | 51.8 | 1130.98 | 16.96 | 22.83 | 5.00008 | 1.16768 | 1290.69 | 1287.22
0.000356000004 | 0.00214 | 0.000119999997 | 7.30000029e-05 | 236.6538 | 1317.03 | 1149.57 | 1073.5 | 55.23 | 32.63238 | 1158.17 | 235.19 | 13.65 | 1.328 | 1.334 | 2.073122 | 202.56 | 1147.8 | 48.06 | 22.3 | 3.157697 | 1.16768 | 154.5 | 1141.87 | 43.3 | 4.352993 | 24.09 | 111.2 | 1141.83 | 33.69 | 24.6 | 4.990031 | 1.16768 | 77.51 | 1139.28 | 25.63 | 5.024103 | 23.62 | 51.88 | 1132.14 | 17.02 | 22.95 | 5.000081 | 1.16768 | 1291.09 | 1271.3
0.000356000004 | 0.00214 | 0.000119999997 | 7.30000029e-05 | 237.1641 | 1319.87 | 1157.38 | 1078.39 | 60.29 | 32.64294 | 1163.56 | 235.3 | 13.42 | 1.328 | 1.334 | 2.069241 | 202.66 | 1152.72 | 48.15 | 21.64 | 3.081002 | 1.16768 | 154.51 | 1146.13 | 43.37 | 4.513888 | 23.68 | 111.14 | 1145.81 | 33.7 | 23.76 | 4.707946 | 1.16768 | 77.44 | 1142.31 | 25.62 | 5.023436 | 23.27 | 51.82 | 1134.3 | 16.98 | 22.39 | 5.000082 | 1.16768 | 1290.32 | 1265.66
0.000360000005 | 0.00209000008 | 7.50000036e-05 | 6.90000015e-05 | 236.4346 | 1315.81 | 1155.29 | 1076.13 | 59.44 | 32.58031 | 1163.2 | 235.18 | 13.7 | 1.328 | 1.334 | 2.134506 | 202.6 | 1152.41 | 48.22 | 21.82 | 3.16032 | 1.16768 | 154.38 | 1145.95 | 43.34 | 4.358399 | 23.94 | 111.04 | 1145.55 | 33.71 | 24.09 | 4.851186 | 1.16768 | 77.33 | 1142.16 | 25.6 | 5.02471 | 23.46 | 51.73 | 1134.16 | 16.9 | 22.34 | 5.000082 | 1.16768 | 1289.02 | 1342.32
0.000360000005 | 0.00209000008 | 7.50000036e-05 | 6.90000015e-05 | 237.3295 | 1320.79 | 1156.61 | 1078.23 | 65.3 | 32.60354 | 1163.49 | 235.37 | 13.64 | 1.328 | 1.334 | 2.130621 | 202.77 | 1152.85 | 48.19 | 21.99 | 3.157006 | 1.16768 | 154.58 | 1146.52 | 43.43 | 4.358667 | 23.85 | 111.15 | 1146.17 | 33.73 | 24.37 | 4.850186 | 1.16768 | 77.42 | 1143.08 | 25.65 | 5.027666 | 23.28 | 51.77 | 1135.2 | 16.92 | 22.65 | 5.00008 | 1.16768 | 1288.85 | 1340.37
0.000300000014 | 0.00209999993 | 6.80000012e-05 | 0.000136999995 | 237.1066 | 1319.55 | 1165.46 | 1085.95 | 63.74 | 32.58923 | 1171.66 | 235.33 | 13.44 | 1.328 | 1.334 | 2.072452 | 202.74 | 1160.75 | 48.36 | 21.53 | 3.162577 | 1.16768 | 154.38 | 1154.13 | 43.38 | 4.362686 | 23.68 | 111 | 1153.61 | 33.75 | 23.91 | 4.861232 | 1.16768 | 77.25 | 1150.17 | 25.58 | 5.026753 | 23.12 | 51.67 | 1141.77 | 16.82 | 22.09 | 5.000082 | 1.16768 | 1288.84 | 1316.68
0.000300000014 | 0.00209999993 | 6.80000012e-05 | 0.000136999995 | 236.7958 | 1317.82 | 1163.82 | 1082.64 | 58.34 | 32.58768 | 1171.07 | 235.17 | 13.52 | 1.328 | 1.334 | 2.134085 | 202.58 | 1160.02 | 48.33 | 21.81 | 3.163928 | 1.16768 | 154.25 | 1153.21 | 43.36 | 4.36521 | 24 | 110.89 | 1152.62 | 33.64 | 24.06 | 4.856627 | 1.16768 | 77.25 | 1148.93 | 25.6 | 5.026925 | 23.29 | 51.65 | 1140.36 | 16.8 | 22.1 | 5.000082 | 1.16768 | 1291.72 | 1314.01
0.000300000014 | 0.00209999993 | 6.80000012e-05 | 0.000136999995 | 237.0258 | 1319.1 | 1160.75 | 1083.04 | 60.13 | 32.63723 | 1167.2 | 235.25 | 13.67 | 1.328 | 1.334 | 2.13499 | 202.61 | 1156.66 | 48.07 | 21.86 | 3.156265 | 1.16768 | 154.54 | 1150.39 | 43.32 | 4.353347 | 23.89 | 111.22 | 1150.11 | 33.68 | 24.26 | 4.839006 | 1.16768 | 77.54 | 1147.05 | 25.71 | 5.027426 | 23.35 | 51.83 | 1139.22 | 16.98 | 22.49 | 5.000079 | 1.16768 | 1290.76 | 1297.66
0.000300000014 | 0.00209999993 | 6.80000012e-05 | 0.000136999995 | 237.9763 | 1324.39 | 1174.29 | 1091.95 | 65.4 | 32.63365 | 1179.37 | 235.41 | 13.24 | 1.328 | 1.334 | 2.068621 | 202.78 | 1167.95 | 48.46 | 21.42 | 3.164637 | 1.16768 | 154.32 | 1160.84 | 43.49 | 4.372482 | 23.52 | 110.83 | 1160 | 33.68 | 23.76 | 5.018682 | 1.16768 | 77.15 | 1156.18 | 25.57 | 5.029056 | 22.75 | 51.58 | 1147.17 | 16.72 | 21.67 | 5.000081 | 1.16768 | 1291.25 | 1301.39
0.000356000004 | 0.00214 | 0.000119999997 | 7.30000029e-05 | 236.6251 | 1316.87 | 1176.3 | 1092.57 | 58.46 | 32.59549 | 1180.67 | 235.14 | 13.22 | 1.328 | 1.334 | 2.134716 | 202.55 | 1169.05 | 48.58 | 21.2 | 3.093916 | 1.16768 | 153.97 | 1161.63 | 43.48 | 4.381333 | 23.23 | 110.49 | 1160.59 | 33.65 | 23.09 | 4.745779 | 1.16768 | 76.84 | 1156.1 | 25.39 | 5.024041 | 22.49 | 51.45 | 1146.38 | 16.64 | 21.15 | 5.000087 | 1.16768 | 1291.53 | 1273.13
0.000335999997 | 0.00258999993 | 0.000123999998 | 6.19999992e-05 | 234.6671 | 1224.35 | 1174.33 | 1091.63 | 38.99 | 32.34643 | 1177.84 | 235.13 | 11.9 | 1.328 | 1.334 | 2.077091 | 202.79 | 1167.08 | 45.96 | 19.09 | 3.071122 | 1.16768 | 156.83 | 1159.74 | 40.79 | 4.427355 | 20.45 | 116.04 | 1158.67 | 31.54 | 20.36 | 5.018103 | 1.16768 | 84.5 | 1154.22 | 24.65 | 5.071273 | 19.49 | 59.85 | 1147.03 | 16.93 | 19.31 | 5.000078 | 1.16768 | 1205.98 | 1251.58
0.000335999997 | 0.00258999993 | 0.000123999998 | 6.19999992e-05 | 235.4548 | 1228.46 | 1186.35 | 1101.89 | 79.95 | 27.69607 | 1189.3 | 236.22 | 11.11 | 1.328 | 1.334 | 2.082118 | 208.53 | 1177.49 | 48.04 | 18.14 | 2.955574 | 1.16768 | 160.49 | 1169.76 | 42.3 | 4.222764 | 19.44 | 118.19 | 1169.56 | 32.59 | 19.39 | 4.918665 | 1.16768 | 85.6 | 1164.96 | 25.33 | 5.060539 | 18.13 | 60.27 | 1158.87 | 17.36 | 16.5 | 5.000084 | 1.16768 | 1185.28 | 1237.08
0.000326000008 | 0.00219999999 | 4.70000014e-05 | 7.40000032e-05 | 237.3025 | 1238.1 | 1167.25 | 1085.97 | 237.29 | 29.33785 | 1180.25 | 248.06 | 10.67 | 1.328 | 1.334 | 1.899284 | 218.72 | 1167.14 | 52.2 | 17 | 2.720194 | 1.16768 | 166.52 | 1159.91 | 45.48 | 3.842588 | 17.99 | 121.04 | 1159.39 | 34.24 | 17.99 | 4.51365 | 1.16768 | 86.8 | 1154.7 | 26.21 | 5.062265 | 16.38 | 60.59 | 1147.45 | 17.7 | 15.38 | 5.000063 | 1.16768 | 1048.92 | 1283.84
0.000279 | 0.00215000007 | 8.80000007e-05 | 7.20000025e-05 | 229.9481 | 1123.05 | 1178.85 | 1091.07 | 140.27 | 27.55724 | 1189.11 | 233.96 | 9.73 | 1.328 | 1.334 | 1.924482 | 206.4 | 1177.28 | 46.88 | 15.67 | 2.902668 | 1.16768 | 159.52 | 1168.67 | 42.07 | 4.145008 | 17.03 | 117.45 | 1168.22 | 32.05 | 16.66 | 4.634414 | 1.16768 | 85.4 | 1163.05 | 25.3 | 5.086802 | 15.87 | 60.1 | 1156.77 | 17.21 | 14.92 | 5.000047 | 1.16768 | 1021.75 | 1539.16
0.000321 | 0.00224000006 | 7.40000032e-05 | 6.29999995e-05 | 231.2646 | 1129.48 | 1176.6 | 1088.82 | 147.06 | 27.59328 | 1185.95 | 234.45 | 9.72 | 1.328 | 1.334 | 1.997392 | 206.86 | 1174.38 | 47.18 | 16.37 | 2.902726 | 1.16768 | 159.68 | 1165.98 | 42.12 | 4.349085 | 17.62 | 117.56 | 1165.8 | 32.07 | 17.21 | 4.840583 | 1.16768 | 85.49 | 1160.91 | 25.27 | 5.085615 | 16.46 | 60.22 | 1155.03 | 17.32 | 14.83 | 5.000064 | 1.16768 | 1024.15 | 1527.17
0.000335999997 | 0.00258999993 | 0.000123999998 | 6.19999992e-05 | 235.5827 | 1126.7 | 1160.83 | 1079.73 | 179.7 | 28.75502 | 1176.53 | 243.36 | 10.29 | 1.328 | 1.334 | 1.918634 | 214.61 | 1165.63 | 49 | 15.6 | 2.739316 | 1.16768 | 165.61 | 1158.19 | 44.2 | 3.9968 | 16.87 | 121.41 | 1158.01 | 33.88 | 16.67 | 4.537354 | 1.16768 | 87.53 | 1153.69 | 26.62 | 5.075163 | 15.72 | 60.91 | 1147.78 | 18.05 | 14.11 | 5.000052 | 1.16768 | 990.91 | 1530.99
0.000335999997 | 0.00258999993 | 0.000123999998 | 6.19999992e-05 | 236.5822 | 1131.48 | 1174.51 | 1091.75 | 185.45 | 28.78571 | 1187.12 | 243.82 | 10.15 | 1.328 | 1.334 | 1.922676 | 215.03 | 1176.04 | 49.23 | 15.49 | 2.739908 | 1.16768 | 165.8 | 1168.34 | 44.35 | 4.003348 | 16.61 | 121.45 | 1167.98 | 33.98 | 16.4 | 4.55276 | 1.16768 | 87.47 | 1163.38 | 26.63 | 5.074839 | 15.77 | 60.84 | 1157.21 | 17.96 | 14 | 5.000054 | 1.16768 | 990.71 | 1527.92
0.000335999997 | 0.00258999993 | 0.000123999998 | 6.19999992e-05 | 236.371 | 1130.47 | 1169.68 | 1086.36 | 181.77 | 28.69251 | 1183.97 | 243.71 | 10.45 | 1.328 | 1.334 | 1.922068 | 215.02 | 1172.83 | 49.34 | 16.2 | 2.741744 | 1.16768 | 165.68 | 1165.21 | 44.38 | 4.010315 | 17.01 | 121.3 | 1164.93 | 33.66 | 17.06 | 4.53847 | 1.16768 | 87.64 | 1160.41 | 26.7 | 5.073863 | 16.13 | 60.94 | 1154.18 | 18.07 | 14.57 | 5.000052 | 1.16768 | 990.33 | 1528.05
0.000335999997 | 0.00258999993 | 0.000123999998 | 6.19999992e-05 | 236.0155 | 1128.77 | 1159.94 | 1079.48 | 180.08 | 28.75079 | 1174.48 | 243.56 | 10.4 | 1.328 | 1.334 | 1.922935 | 214.81 | 1163.63 | 49.09 | 15.86 | 2.669353 | 1.16768 | 165.72 | 1156.27 | 44.26 | 3.997716 | 17.04 | 121.46 | 1156.2 | 33.66 | 16.74 | 4.374286 | 1.16768 | 87.8 | 1151.85 | 26.8 | 5.075866 | 15.96 | 61 | 1146.2 | 18.13 | 14.36 | 5.000052 | 1.16768 | 990.65 | 1529.02
0.000346999994 | 0.00254000002 | 0.000123999998 | 7.40000032e-05 | 234.5017 | 1121.53 | 1174.33 | 1091.18 | 173.37 | 28.69346 | 1183.97 | 242.95 | 10.08 | 1.328 | 1.334 | 1.922749 | 214.26 | 1172.79 | 49.04 | 15.53 | 2.744173 | 1.16768 | 165.22 | 1165.12 | 44.09 | 4.005442 | 16.61 | 121.13 | 1164.8 | 33.72 | 16.46 | 4.383477 | 1.16768 | 87.41 | 1160.06 | 26.59 | 5.07519 | 15.65 | 60.82 | 1153.9 | 17.95 | 14 | 5.000054 | 1.16768 | 989.52 | 1528.96
0.000346999994 | 0.00254000002 | 0.000123999998 | 7.40000032e-05 | 236.1598 | 1129.46 | 1170.32 | 1084.73 | 182.05 | 28.72534 | 1182.14 | 243.75 | 10.64 | 1.328 | 1.334 | 1.919539 | 215.02 | 1170.74 | 49.27 | 16.35 | 2.739996 | 1.16768 | 165.75 | 1162.9 | 44.45 | 3.854077 | 17.17 | 121.3 | 1162.45 | 33.67 | 17.18 | 4.541903 | 1.16768 | 87.63 | 1157.79 | 26.74 | 5.075483 | 16.08 | 60.89 | 1151.27 | 18.04 | 14.41 | 5.000054 | 1.16768 | 989.11 | 1528.53
0.000346999994 | 0.00254000002 | 0.000123999998 | 7.40000032e-05 | 236.6261 | 1131.69 | 1164.39 | 1082.04 | 184.61 | 28.86247 | 1174.61 | 243.99 | 10.34 | 1.328 | 1.334 | 1.918533 | 215.13 | 1163.63 | 49.15 | 15.94 | 2.666675 | 1.16768 | 165.98 | 1156.09 | 44.5 | 4.005124 | 17.14 | 121.48 | 1155.97 | 33.78 | 16.95 | 4.388689 | 1.16768 | 87.7 | 1151.52 | 26.71 | 5.072532 | 16.06 | 60.99 | 1145.56 | 18.13 | 14.47 | 5.000051 | 1.16768 | 988.84 | 1529.68
0.000346999994 | 0.00254000002 | 0.000123999998 | 7.40000032e-05 | 237.0338 | 1133.64 | 1176.1 | 1092.01 | 186.71 | 28.89097 | 1183.34 | 244.18 | 10.11 | 1.328 | 1.334 | 1.987504 | 215.29 | 1172.26 | 49.52 | 15.78 | 2.743188 | 1.16768 | 165.77 | 1164.58 | 44.52 | 4.020593 | 16.94 | 121.25 | 1164.29 | 33.76 | 16.45 | 4.404057 | 1.16768 | 87.49 | 1159.47 | 26.67 | 5.074433 | 15.89 | 60.82 | 1153.14 | 17.97 | 14.1 | 5.000055 | 1.16768 | 988.85 | 1518.18
0.000346999994 | 0.00254000002 | 0.000123999998 | 7.40000032e-05 | 236.4463 | 1130.83 | 1166.92 | 1079.11 | 183.85 | 28.7465 | 1179.47 | 243.91 | 10.83 | 1.328 | 1.334 | 1.917641 | 215.17 | 1167.76 | 49.67 | 16.81 | 2.746464 | 1.16768 | 165.5 | 1159.71 | 44.37 | 4.187554 | 17.72 | 121.13 | 1159.44 | 33.67 | 17.7 | 4.554276 | 1.16768 | 87.46 | 1154.62 | 26.69 | 5.074879 | 16.56 | 60.77 | 1148.02 | 17.89 | 14.85 | 5.000056 | 1.16768 | 989.5 | 1519.26
0.000230000005 | 0.00225999998 | 0.000115000003 | 6.80000012e-05 | 237.4417 | 1569.18 | 1154.68 | 1069.74 | 313.35 | 30.06503 | 1170.66 | 252.39 | 13.58 | 1.328 | 1.334 | 1.917998 | 222.33 | 1158.72 | 50.25 | 20.86 | 2.62922 | 1.16768 | 172.08 | 1151.09 | 46.32 | 3.846622 | 23.14 | 125.76 | 1150.99 | 35.48 | 22.56 | 4.241848 | 1.16768 | 90.28 | 1146.4 | 28.06 | 5.076995 | 21.29 | 62.22 | 1140.82 | 19.29 | 19.76 | 5.000076 | 1.16768 | 1308.15 | 1523.69
0.000230000005 | 0.00225999998 | 0.000115000003 | 6.80000012e-05 | 236.2145 | 1561.07 | 1142.34 | 1052.6 | 302.06 | 29.73276 | 1163.31 | 251.51 | 14.92 | 1.328 | 1.334 | 1.918284 | 221.78 | 1150.65 | 50.37 | 22.54 | 2.634605 | 1.16768 | 171.41 | 1142.58 | 46.16 | 3.856558 | 25.08 | 125.25 | 1142.54 | 35.23 | 24.08 | 4.239921 | 1.16768 | 90.02 | 1137.56 | 27.99 | 5.073699 | 23 | 62.03 | 1131.63 | 19.09 | 20.66 | 5.000078 | 1.16768 | 1306.6 | 1523.87
0.000300000014 | 0.00209999993 | 6.80000012e-05 | 0.000136999995 | 238.2477 | 1325.9 | 1147.17 | 1066.4 | 70.54 | 28.00583 | 1157.2 | 235.45 | 13 | 1.328 | 1.334 | 2.087028 | 207.44 | 1145.86 | 49.2 | 22.94 | 3.142833 | 1.16768 | 158.24 | 1139.6 | 44.56 | 4.412183 | 25.08 | 113.68 | 1139.57 | 35.25 | 25.57 | 4.651111 | 1.16768 | 78.43 | 1136.63 | 26.32 | 5.024199 | 24.44 | 52.11 | 1128.91 | 17.23 | 23.13 | 5.000082 | 1.16768 | 1292.15 | 1541.68
0.000300000014 | 0.00209999993 | 6.80000012e-05 | 0.000136999995 | 236.5209 | 1316.29 | 1149.04 | 1068.32 | 58.74 | 27.92062 | 1157.98 | 235.11 | 13.03 | 1.328 | 1.334 | 2.085131 | 207.18 | 1146.79 | 49.23 | 22.92 | 3.068457 | 1.16768 | 157.95 | 1140.45 | 44.39 | 4.409097 | 25.04 | 113.56 | 1140.43 | 34.93 | 25.31 | 4.764686 | 1.16768 | 78.63 | 1137.41 | 26.42 | 5.026403 | 24.33 | 52.21 | 1129.89 | 17.34 | 23.33 | 5.000078 | 1.16768 | 1292.09 | 1541.08
0.000300000014 | 0.00209999993 | 6.80000012e-05 | 0.000136999995 | 236.5712 | 1316.57 | 1146.26 | 1061.61 | 59.31 | 27.80383 | 1156.54 | 235.12 | 13.68 | 1.328 | 1.334 | 2.149086 | 207.31 | 1144.67 | 49.12 | 24.16 | 3.062795 | 1.16768 | 158.19 | 1138.04 | 44.54 | 4.40657 | 26.05 | 113.65 | 1137.94 | 34.84 | 26.26 | 4.493872 | 1.16768 | 78.81 | 1134.38 | 26.55 | 5.023488 | 25.37 | 52.26 | 1126.1 | 17.39 | 24.07 | 5.000082 | 1.16768 | 1290.43 | 1545.65
0.000300000014 | 0.00209999993 | 6.80000012e-05 | 0.000136999995 | 236.9593 | 1318.73 | 1152.99 | 1074.42 | 65.49 | 27.98797 | 1153.17 | 235.24 | 13.02 | 1.328 | 1.334 | 2.084884 | 207.25 | 1142.45 | 49.24 | 22.76 | 3.067982 | 1.16768 | 158.01 | 1136.6 | 44.58 | 4.263679 | 25.16 | 113.43 | 1136.84 | 34.8 | 25.6 | 4.632913 | 1.16768 | 78.63 | 1134.36 | 26.31 | 5.021485 | 24.5 | 52.32 | 1127.63 | 17.47 | 23.7 | 5.000079 | 1.16768 | 1290.09 | 1544.6
0.000356000004 | 0.00214 | 0.000119999997 | 7.30000029e-05 | 235.529 | 1310.77 | 1151.42 | 1069.44 | 52.77 | 27.8747 | 1159.06 | 234.98 | 13.1 | 1.328 | 1.334 | 2.08705 | 207.1 | 1147.67 | 49.27 | 22.84 | 3.070192 | 1.16768 | 157.83 | 1141.19 | 44.48 | 4.416262 | 24.59 | 113.35 | 1141 | 34.72 | 24.94 | 4.763642 | 1.16768 | 78.63 | 1137.85 | 26.43 | 5.023951 | 23.77 | 52.2 | 1129.95 | 17.31 | 22.87 | 5.000079 | 1.16768 | 1290.57 | 1542.35
0.000356000004 | 0.00214 | 0.000119999997 | 7.30000029e-05 | 235.6421875 | 1311.4 | 1156.77 | 1074.95 | 54.36 | 27.93328 | 1159.55 | 234.99 | 12.83 | 1.328 | 1.334 | 2.084533 | 207.06 | 1148.3 | 49.37 | 22.59 | 2.998319 | 1.16768 | 157.69 | 1141.74 | 44.39 | 4.418286 | 24.25 | 113.3 | 1141.5 | 34.76 | 24.49 | 4.765625 | 1.16768 | 78.54 | 1138.26 | 26.36 | 5.024768 | 23.58 | 52.18 | 1130.47 | 17.3 | 22.75 | 5.00008 | 1.16768 | 1290.64 | 1543.41
0.000356000004 | 0.00214 | 0.000119999997 | 7.30000029e-05 | 236.5532 | 1316.47 | 1152.22 | 1066.3 | 60.36 | 27.88243 | 1157.27 | 235.16 | 13.71 | 1.328 | 1.334 | 2.085047 | 207.27 | 1145.2 | 49.84 | 23.94 | 3.081563 | 1.16768 | 157.43 | 1138.44 | 44.18 | 4.423688 | 25.67 | 113.25 | 1138.16 | 35.06 | 26.05 | 4.534059 | 1.16768 | 78.19 | 1134.52 | 26.23 | 5.027818 | 24.83 | 51.96 | 1125.82 | 17.08 | 23.61 | 5.000081 | 1.16768 | 1291.48 | 1544.71
0.000356000004 | 0.00214 | 0.000119999997 | 7.30000029e-05 | 236.2855 | 1314.98 | 1162.16 | 1082.48 | 57.08 | 28.07609 | 1158.23 | 235.09 | 12.73 | 1.328 | 1.334 | 2.085509 | 207.01 | 1147.48 | 49.58 | 22.68 | 3.081207 | 1.16768 | 157.43 | 1141.5 | 44.54 | 4.282227 | 24.43 | 112.89 | 1141.51 | 34.75 | 24.75 | 4.79692 | 1.16768 | 78.14 | 1138.85 | 26.12 | 5.021812 | 23.77 | 52.02 | 1131.53 | 17.17 | 23.01 | 5.000074 | 1.16768 | 1290.37 | 1544.14
0.000360000005 | 0.00209000008 | 7.50000036e-05 | 6.90000015e-05 | 237.058125 | 1319.28 | 1155.05 | 1072.96 | 64 | 27.95091 | 1162.49 | 235.29 | 12.78 | 1.328 | 1.334 | 2.086621 | 207.34 | 1150.76 | 49.3 | 22.38 | 3.147217 | 1.16768 | 158.04 | 1144.26 | 44.49 | 4.413455 | 24.27 | 113.55 | 1143.94 | 34.76 | 24.54 | 4.757229 | 1.16768 | 78.79 | 1140.53 | 26.54 | 5.026473 | 23.63 | 52.25 | 1132.52 | 17.36 | 22.78 | 5.000078 | 1.16768 | 1289.68 | 1547.47
0.000360000005 | 0.00209000008 | 7.50000036e-05 | 6.90000015e-05 | 236.21 | 1314.56 | 1159.18 | 1077.77 | 56.9 | 27.95266 | 1161.78 | 235.15 | 12.77 | 1.328 | 1.334 | 2.083093 | 207.2 | 1150.45 | 49.4 | 22.38 | 3.072171 | 1.16768 | 157.8 | 1144.02 | 44.49 | 4.421309 | 24.29 | 113.31 | 1143.85 | 34.64 | 24.33 | 4.760658 | 1.16768 | 78.67 | 1140.65 | 26.42 | 5.025471 | 23.59 | 52.25 | 1132.81 | 17.4 | 22.62 | 5.000078 | 1.16768 | 1289.34 | 1544.8
0.000360000005 | 0.00209000008 | 7.50000036e-05 | 6.90000015e-05 | 236.0842 | 1313.86 | 1154.54 | 1069.09 | 55.75 | 27.85564 | 1158.11 | 235.13 | 13.59 | 1.328 | 1.334 | 2.084881 | 207.27 | 1146.13 | 49.17 | 23.85 | 3.065017 | 1.16768 | 158.1 | 1139.45 | 44.38 | 4.250669 | 25.57 | 113.72 | 1139.1 | 35.06 | 25.7 | 4.628675 | 1.16768 | 78.66 | 1135.67 | 26.46 | 5.025534 | 24.44 | 52.2 | 1127.18 | 17.32 | 23.3 | 5.000079 | 1.16768 | 1288.52 | 1548.55
0.000283000001 | 0.00214 | 8.70000003e-05 | 6.39999998e-05 | 235.9764 | 1313.26 | 1165.52 | 1087.47 | 95.14 | 27.81777 | 1159.68 | 236.52 | 13.27 | 1.328 | 1.334 | 2.025099 | 208.7 | 1149.07 | 50.88 | 22.42 | 3.089489 | 1.16768 | 157.82 | 1143.52 | 44.59 | 4.299585 | 23.66 | 113.23 | 1143.49 | 34.8 | 24.01 | 4.428195 | 1.16768 | 78.43 | 1140.52 | 26.35 | 5.019138 | 22.71 | 52.08 | 1135.4 | 17.22 | 20.94 | 5.000082 | 1.16768 | 1257.08 | 1550.01
0.000283000001 | 0.00214 | 8.70000003e-05 | 6.39999998e-05 | 237.112 | 1319.58 | 1160 | 1080.55 | 102.11 | 27.89665 | 1168.5 | 236.81 | 12.93 | 1.328 | 1.334 | 2.024709 | 208.92 | 1157.07 | 50.79 | 21.75 | 2.936164 | 1.16768 | 158.13 | 1150.59 | 44.71 | 4.297545 | 23.35 | 113.42 | 1150.08 | 35.09 | 23.55 | 4.689079 | 1.16768 | 78.33 | 1146.74 | 26.41 | 5.024319 | 22.41 | 51.92 | 1140.84 | 17.05 | 20.14 | 5.000086 | 1.16768 | 1257.37 | 1546.52
0.000283000001 | 0.00214 | 8.70000003e-05 | 6.39999998e-05 | 236.6466 | 1316.99 | 1164.29 | 1084.46 | 101.27 | 27.85982 | 1167.46 | 236.69 | 12.87 | 1.328 | 1.334 | 2.027184 | 208.83 | 1156.25 | 50.73 | 21.62 | 3.007794 | 1.16768 | 158.1 | 1149.89 | 44.65 | 4.293885 | 23.36 | 113.45 | 1149.42 | 34.84 | 23.4 | 4.668273 | 1.16768 | 78.61 | 1146.05 | 26.49 | 5.024035 | 22.36 | 52.12 | 1140.24 | 17.27 | 20.25 | 5.000082 | 1.16768 | 1257.37 | 1545.87
0.000295000005 | 0.00221000006 | 0.000134000002 | 8.19999987e-05 | 237.10125 | 1319.52 | 1161.2 | 1077.96 | 103.25 | 27.78505 | 1163.06 | 236.83 | 13.53 | 1.328 | 1.334 | 2.08365 | 209.04 | 1151.49 | 50.8 | 23.08 | 2.933874 | 1.16768 | 158.24 | 1144.9 | 44.54 | 4.441744 | 24.44 | 113.7 | 1144.55 | 35 | 24.8 | 4.540691 | 1.16768 | 78.7 | 1141.09 | 26.56 | 5.020901 | 23.73 | 52.14 | 1135.18 | 17.29 | 21.27 | 5.000086 | 1.16768 | 1257.39 | 1544.46
0.000295000005 | 0.00221000006 | 0.000134000002 | 8.19999987e-05 | 236.3735 | 1315.47 | 1172.28 | 1096.05 | 99.41 | 27.91865 | 1166.8 | 236.64 | 12.6 | 1.328 | 1.334 | 2.083983 | 208.72 | 1156.5 | 50.73 | 21.66 | 2.937554 | 1.16768 | 157.99 | 1150.75 | 44.68 | 4.298434 | 23.3 | 113.31 | 1150.72 | 34.76 | 23.58 | 4.668909 | 1.16768 | 78.55 | 1148.05 | 26.44 | 5.022918 | 22.25 | 52.11 | 1143.15 | 17.26 | 20.39 | 5.000077 | 1.16768 | 1256.6 | 1536.05
0.000295000005 | 0.00221000006 | 0.000134000002 | 8.19999987e-05 | 236.8425 | 1318.08 | 1157.42 | 1081.57 | 102.22 | 27.92562 | 1168.07 | 236.79 | 12.7 | 1.328 | 1.334 | 2.085703 | 208.86 | 1157.46 | 50.77 | 21.65 | 3.00851 | 1.16768 | 158.09 | 1151.53 | 44.62 | 4.14929 | 23.22 | 113.47 | 1151.16 | 34.95 | 23.4 | 4.544945 | 1.16768 | 78.52 | 1148.05 | 26.48 | 5.02403 | 22.25 | 52.04 | 1142.68 | 17.2 | 20.24 | 5.000081 | 1.16768 | 1257.05 | 1531.18
0.000277999992 | 0.00203999993 | 0.000134000002 | 6.80000012e-05 | 235.0905 | 1308.33 | 1159.7 | 1080.53 | 90 | 27.80683 | 1167.2 | 236.32 | 13.08 | 1.328 | 1.334 | 2.025653 | 208.52 | 1156.01 | 50.28 | 21.61 | 3.000903 | 1.16768 | 158.24 | 1149.67 | 44.6 | 4.278306 | 22.94 | 113.64 | 1149.12 | 34.81 | 22.76 | 4.644893 | 1.16768 | 78.83 | 1145.58 | 26.67 | 5.0217 | 21.71 | 52.16 | 1139.65 | 17.33 | 19.74 | 5.000078 | 1.16768 | 1256.26 | 1501.36
0.000277999992 | 0.00203999993 | 0.000134000002 | 6.80000012e-05 | 236.6448 | 1316.98 | 1160.48 | 1075.7 | 102.69 | 27.77765 | 1165.41 | 236.76 | 13.44 | 1.328 | 1.334 | 2.083246 | 208.98 | 1153.49 | 50.9 | 22.62 | 2.936788 | 1.16768 | 158.08 | 1146.53 | 44.7 | 4.298164 | 23.94 | 113.38 | 1145.73 | 34.86 | 23.88 | 4.549944 | 1.16768 | 78.52 | 1141.63 | 26.53 | 5.022951 | 22.56 | 51.99 | 1134.85 | 17.13 | 20.34 | 5.000088 | 1.16768 | 1256.37 | 1499.83
0.000277999992 | 0.00203999993 | 0.000134000002 | 6.80000012e-05 | 236.697 | 1317.27 | 1170.02 | 1093.13 | 101.17 | 27.90962 | 1168.58 | 236.76 | 12.78 | 1.328 | 1.334 | 2.025343 | 208.85 | 1158 | 50.33 | 21.35 | 2.925884 | 1.16768 | 158.52 | 1151.97 | 44.77 | 4.283289 | 22.64 | 113.75 | 1151.64 | 34.99 | 22.88 | 4.530107 | 1.16768 | 78.76 | 1148.53 | 26.65 | 5.02 | 21.49 | 52.11 | 1143.11 | 17.27 | 19.95 | 5.000073 | 1.16768 | 1255.15 | 1497.89
0.000277999992 | 0.00203999993 | 0.000134000002 | 6.80000012e-05 | 236.873 | 1318.25 | 1156.75 | 1078.15 | 100.98 | 27.98221 | 1167.44 | 236.88 | 12.68 | 1.328 | 1.334 | 2.08694 | 208.89 | 1156.39 | 48.2 | 20.81 | 2.946852 | 1.16768 | 160.69 | 1149.7 | 43.32 | 4.243158 | 22.44 | 117.37 | 1148.91 | 33.95 | 22.78 | 4.773455 | 1.16768 | 83.42 | 1145.66 | 26.69 | 5.044646 | 21.14 | 56.73 | 1140.47 | 17.81 | 19.76 | 5.00007 | 1.16768 | 1254.18 | 1500.56
0.000277999992 | 0.00203999993 | 0.000134000002 | 6.80000012e-05 | 237.0995 | 1319.51 | 1158.78 | 1078.46 | 102.57 | 28.005 | 1168.11 | 236.94 | 12.72 | 1.328 | 1.334 | 2.084482 | 208.94 | 1156.82 | 48 | 20.64 | 2.940581 | 1.16768 | 160.94 | 1149.85 | 43.48 | 4.239282 | 22.47 | 117.46 | 1148.93 | 34.1 | 22.42 | 4.63344 | 1.16768 | 83.36 | 1145.24 | 26.62 | 5.040088 | 21.14 | 56.74 | 1139.7 | 17.85 | 19.56 | 5.000072 | 1.16768 | 1254.62 | 1503.25
0.000299000007 | 0.00218000007 | 8.19999987e-05 | 7.00000019e-05 | 237.2055 | 1320.1 | 1153.44 | 1070.17 | 103.47 | 27.89982 | 1164.55 | 236.98 | 13.33 | 1.328 | 1.334 | 2.020928 | 209.08 | 1152.64 | 48.43 | 21.94 | 2.877 | 1.16768 | 160.65 | 1145.4 | 43.48 | 4.256913 | 23.39 | 117.17 | 1144.43 | 33.95 | 23.54 | 4.788995 | 1.16768 | 83.22 | 1140.79 | 26.53 | 5.042153 | 22.13 | 56.69 | 1134.92 | 17.77 | 20.23 | 5.000078 | 1.16768 | 1254.92 | 1500.4
0.000295000005 | 0.00221000006 | 0.000134000002 | 8.19999987e-05 | 236.8551 | 1318.15 | 1165.05 | 1090.74 | 115.29 | 28.03834 | 1167.23 | 237.45 | 12.76 | 1.328 | 1.334 | 2.025785 | 209.41 | 1157.02 | 48.19 | 20.7 | 2.868837 | 1.16768 | 161.22 | 1151.01 | 43.41 | 4.22889 | 22.22 | 117.81 | 1150.67 | 34.08 | 22.72 | 4.62243 | 1.16768 | 83.73 | 1148.08 | 26.68 | 5.043257 | 21.17 | 57.05 | 1143.74 | 18.18 | 19.73 | 5.000072 | 1.16768 | 1243.4 | 1495.79
0.000295000005 | 0.00221000006 | 0.000134000002 | 8.19999987e-05 | 236.1327 | 1314.13 | 1165 | 1087.52 | 120.83 | 28.11649 | 1171.32 | 237.77 | 12.62 | 1.328 | 1.334 | 2.023641 | 209.65 | 1160.44 | 49.04 | 20.42 | 2.886031 | 1.16768 | 160.61 | 1153.86 | 43.58 | 4.132562 | 21.93 | 117.03 | 1153.01 | 34.09 | 22.18 | 4.679924 | 1.16768 | 82.94 | 1149.79 | 26.33 | 5.044197 | 20.83 | 56.61 | 1144.54 | 17.72 | 19.11 | 5.000074 | 1.16768 | 1234.49 | 1497.83
0.000295000005 | 0.00221000006 | 0.000134000002 | 8.19999987e-05 | 235.6961 | 1311.7 | 1164 | 1085.37 | 117.98 | 27.96896 | 1170.48 | 237.61 | 13.15 | 1.328 | 1.334 | 2.019487 | 209.64 | 1159.4 | 47.88 | 20.44 | 2.928613 | 1.16768 | 161.76 | 1152.72 | 43.46 | 4.204273 | 22.31 | 118.3 | 1151.97 | 34.27 | 22.51 | 4.608526 | 1.16768 | 84.03 | 1148.7 | 26.88 | 5.042148 | 21.51 | 57.15 | 1143.67 | 18.27 | 19.89 | 5.000071 | 1.16768 | 1234.25 | 1501.39
0.000295000005 | 0.00221000006 | 0.000134000002 | 8.19999987e-05 | 236.9898 | 1318.9 | 1157.61 | 1075.02 | 123.67 | 27.99925 | 1165.92 | 238 | 13.47 | 1.328 | 1.334 | 2.08069 | 210 | 1154.3 | 48.98 | 21.94 | 2.949732 | 1.16768 | 161.02 | 1147.39 | 43.45 | 4.253214 | 23.5 | 117.57 | 1146.56 | 33.99 | 24.12 | 4.645895 | 1.16768 | 83.58 | 1137.38 | 26.76 | 5.050244 | 22.96 | 56.82 | 1132.1 | 17.89 | 20.62 | 5.000071 | 1.16768 | 1236.2 | 1504.07
0.000295000005 | 0.00221000006 | 0.000134000002 | 8.19999987e-05 | 236.5245 | 1316.31 | 1166.21 | 1091.64 | 119.34 | 28.0922 | 1168.48 | 237.78 | 12.9 | 1.328 | 1.334 | 2.021889 | 209.69 | 1158.19 | 48.57 | 21.1 | 2.874268 | 1.16768 | 161.12 | 1152.25 | 43.62 | 4.252464 | 22.46 | 117.5 | 1151.96 | 34.04 | 23.1 | 4.646367 | 1.16768 | 83.46 | 1149.48 | 26.65 | 5.043209 | 21.45 | 56.81 | 1145.13 | 17.92 | 20.14 | 5.000067 | 1.16768 | 1235.18 | 1503.06
0.000277999992 | 0.00203999993 | 0.000134000002 | 6.80000012e-05 | 237.3815625 | 1321.08 | 1170.23 | 1091.93 | 117.36 | 28.22242 | 1174.53 | 237.65 | 12.48 | 1.328 | 1.334 | 2.023497 | 209.43 | 1163.5 | 48.83 | 20.32 | 2.955543 | 1.16768 | 160.6 | 1156.88 | 43.57 | 4.274719 | 21.84 | 117.03 | 1156.06 | 33.88 | 22.09 | 4.660715 | 1.16768 | 83.15 | 1152.59 | 26.54 | 5.044893 | 20.61 | 56.61 | 1147.16 | 17.74 | 19.36 | 5.000071 | 1.16768 | 1240.15 | 1502.25
0.000277999992 | 0.00203999993 | 0.000134000002 | 6.80000012e-05 | 236.3843 | 1315.53 | 1168.66 | 1089.32 | 110.76 | 28.14056 | 1174.1 | 237.35 | 12.61 | 1.328 | 1.334 | 2.021571 | 209.21 | 1162.87 | 48.8 | 20.41 | 2.885069 | 1.16768 | 160.41 | 1155.98 | 43.43 | 4.123952 | 21.94 | 116.98 | 1154.94 | 33.87 | 22.08 | 4.655525 | 1.16768 | 83.11 | 1151.3 | 26.53 | 5.044152 | 20.82 | 56.58 | 1145.78 | 17.71 | 19.19 | 5.000069 | 1.16768 | 1240.17 | 1502.44
0.000299000007 | 0.00218000007 | 8.19999987e-05 | 7.00000019e-05 | 235.7518 | 1312.01 | 1160.61 | 1075.03 | 109.41 | 27.84756 | 1164.38 | 237.2 | 13.92 | 1.328 | 1.334 | 2.020611 | 209.36 | 1152.33 | 48.6 | 21.9 | 2.94708 | 1.16768 | 160.76 | 1145.13 | 43.42 | 4.24873 | 22.96 | 117.34 | 1144.01 | 33.93 | 23.08 | 4.636041 | 1.16768 | 83.41 | 1139.98 | 26.74 | 5.042151 | 21.7 | 56.67 | 1133.73 | 17.78 | 19.63 | 5.000072 | 1.16768 | 1239.95 | 1508.17
0.000299000007 | 0.00218000007 | 8.19999987e-05 | 7.00000019e-05 | 236.8605 | 1318.18 | 1159.66 | 1085.93 | 147.57 | 27.69443 | 1164.31 | 239.39 | 12.47 | 1.328 | 1.334 | 2.021324 | 211.7 | 1154.18 | 49.49 | 20.44 | 2.865229 | 1.16768 | 162.21 | 1148.32 | 44.14 | 4.103931 | 21.71 | 118.07 | 1147.83 | 34.26 | 22.09 | 4.525935 | 1.16768 | 83.81 | 1145.1 | 26.77 | 5.043922 | 20.18 | 57.04 | 1140.22 | 18.15 | 19.01 | 5.000069 | 1.16768 | 1213.56 | 1503.83
0.000316999998 | 0.00215000007 | 0.000106 | 7.79999973e-05 | 236.59525 | 1234.41 | 1180.84 | 1097.4 | 66.87 | 27.95256 | 1181.46 | 235.65 | 10.94 | 1.328 | 1.334 | 2.103073 | 207.69 | 1170.45 | 47.08 | 18.29 | 2.980721 | 1.16768 | 160.61 | 1163.02 | 43.23 | 4.352236 | 20.04 | 117.38 | 1161.98 | 33.91 | 20.1 | 4.735267 | 1.16768 | 83.47 | 1158.12 | 26.71 | 5.056003 | 19.1 | 56.76 | 1152.82 | 17.94 | 17.72 | 5.000064 | 1.16768 | 1200.59 | 1503.33
0.000316999998 | 0.00215000007 | 0.000106 | 7.79999973e-05 | 237.0533 | 1236.8 | 1178.83 | 1095.87 | 70.13 | 27.92102 | 1181.1 | 235.74 | 10.98 | 1.328 | 1.334 | 2.030954 | 207.82 | 1169.99 | 47.02 | 18.42 | 2.9775 | 1.16768 | 160.8 | 1162.62 | 43.18 | 4.164389 | 20.16 | 117.62 | 1161.46 | 33.95 | 20.17 | 4.724231 | 1.16768 | 83.67 | 1157.73 | 26.8 | 5.057561 | 19.37 | 56.87 | 1152.73 | 18.01 | 17.81 | 5.000066 | 1.16768 | 1201.03 | 1502.25
0.000316999998 | 0.00215000007 | 0.000106 | 7.79999973e-05 | 236.5301 | 1234.07 | 1169.74 | 1081.3 | 67.4 | 27.76133 | 1172.69 | 235.62 | 11.95 | 1.328 | 1.334 | 2.100781 | 207.86 | 1160.96 | 47.18 | 19.85 | 2.979094 | 1.16768 | 160.68 | 1153.19 | 43.06 | 4.161538 | 21.45 | 117.62 | 1151.91 | 33.86 | 21.6 | 4.890879 | 1.16768 | 83.76 | 1148.04 | 26.83 | 5.057589 | 20.82 | 56.93 | 1142.64 | 18.06 | 18.64 | 5.000069 | 1.16768 | 1201.29 | 1290.11
0.000299000007 | 0.00218000007 | 8.19999987e-05 | 7.00000019e-05 | 236.343 | 1315.3 | 1170.11 | 1095.67 | 156.98 | 28.34421 | 1167.7 | 240.04 | 12.63 | 1.328 | 1.334 | 1.967323 | 211.69 | 1157.52 | 49.5 | 20.15 | 2.871883 | 1.16768 | 162.19 | 1151.62 | 43.99 | 4.109776 | 21.48 | 118.2 | 1151.08 | 34.2 | 22.11 | 4.663983 | 1.16768 | 84 | 1148.41 | 26.83 | 5.044302 | 20.48 | 57.17 | 1143.98 | 18.28 | 19.03 | 5.000066 | 1.16768 | 1200.83 | 1290.58
0.000299000007 | 0.00218000007 | 8.19999987e-05 | 7.00000019e-05 | 237.5199 | 1321.85 | 1174.15 | 1096.07 | 164.02 | 28.40836 | 1182.24 | 240.5 | 11.98 | 1.328 | 1.334 | 1.965644 | 212.09 | 1171.1 | 49.86 | 19.26 | 2.875704 | 1.16768 | 162.23 | 1164.22 | 44.14 | 4.124367 | 20.57 | 118.09 | 1162.92 | 34.31 | 20.9 | 4.552028 | 1.16768 | 83.78 | 1159.05 | 26.84 | 5.046142 | 19.32 | 56.94 | 1152.89 | 18.08 | 18.06 | 5.000069 | 1.16768 | 1200.65 | 1292.24
0.000299000007 | 0.00218000007 | 8.19999987e-05 | 7.00000019e-05 | 236.4508 | 1315.9 | 1179.45 | 1101.1 | 157.45 | 28.38885 | 1183.48 | 240.08 | 11.98 | 1.328 | 1.334 | 2.022361 | 211.69 | 1172.48 | 49.53 | 19.14 | 2.805262 | 1.16768 | 162.16 | 1165.49 | 44.12 | 4.266407 | 20.69 | 118.04 | 1164.37 | 34.29 | 21.05 | 4.680703 | 1.16768 | 83.75 | 1160.67 | 26.81 | 5.046537 | 19.38 | 56.94 | 1154.67 | 18.07 | 18.18 | 5.000068 | 1.16768 | 1200.76 | 1287.89
0.000277999992 | 0.00203999993 | 0.000134000002 | 6.80000012e-05 | 236.4526 | 1315.91 | 1175.05 | 1092.19 | 240.6 | 29.11715 | 1176.43 | 247.03 | 12.69 | 1.328 | 1.334 | 1.904385 | 217.91 | 1163.04 | 50.5 | 19.12 | 2.693486 | 1.16768 | 167.41 | 1155.86 | 45.74 | 3.921011 | 20.27 | 121.67 | 1154.21 | 35.71 | 20.51 | 4.562175 | 1.16768 | 85.96 | 1150.36 | 28.28 | 5.047585 | 19.13 | 57.68 | 1143.8 | 18.83 | 17.55 | 5.000061 | 1.16768 | 1126.17 | 1291.7
0.000319999992 | 0.00214 | 0.000118999997 | 6.39999998e-05 | 234.1304 | 1221.55 | 1174.85 | 1095.29 | 115.96 | 28.07108 | 1168.79 | 237.89 | 12.3 | 1.328 | 1.334 | 1.98563 | 209.82 | 1158.71 | 47.59 | 18.9 | 2.836466 | 1.16768 | 162.23 | 1152.17 | 43.57 | 4.044269 | 20.37 | 118.66 | 1151.54 | 34.4 | 21.27 | 4.614216 | 1.16768 | 84.26 | 1148.95 | 27.11 | 5.053359 | 19.73 | 57.15 | 1144.8 | 18.26 | 18.57 | 5.000058 | 1.16768 | 1144.41 | 1291.79
0.000316999998 | 0.00215000007 | 0.000106 | 7.79999973e-05 | 237.0859 | 1236.97 | 1171.42 | 1089.5 | 134.85 | 28.27721 | 1182.07 | 239.15 | 10.98 | 1.328 | 1.334 | 2.032095 | 210.87 | 1171.08 | 48.28 | 17.88 | 2.815371 | 1.16768 | 162.59 | 1163.54 | 44.03 | 4.178681 | 19.5 | 118.56 | 1162.23 | 34.42 | 19.72 | 4.614086 | 1.16768 | 84.14 | 1158.29 | 27.08 | 5.056418 | 18.7 | 57.06 | 1152.6 | 18.21 | 17.43 | 5.000062 | 1.16768 | 1143.86 | 1293.85
0.000316999998 | 0.00215000007 | 0.000106 | 7.79999973e-05 | 236.5224 | 1234.03 | 1180.02 | 1096.99 | 130.94 | 28.26729 | 1186.99 | 238.91 | 10.83 | 1.328 | 1.334 | 2.032642 | 210.65 | 1175.87 | 48.05 | 17.64 | 2.888498 | 1.16768 | 162.6 | 1168.27 | 43.94 | 4.168672 | 19.29 | 118.66 | 1166.86 | 34.43 | 19.52 | 4.604837 | 1.16768 | 84.23 | 1162.76 | 27.14 | 5.059567 | 18.59 | 57.09 | 1156.93 | 18.23 | 16.98 | 5.000062 | 1.16768 | 1145.47 | 1292.59
0.000316999998 | 0.00215000007 | 0.000106 | 7.79999973e-05 | 236.9422 | 1236.22 | 1174.63 | 1089.1 | 212.25 | 28.88607 | 1180.97 | 244.99 | 11.44 | 1.328 | 1.334 | 1.9068 | 216.11 | 1169.51 | 49.95 | 17.68 | 2.718792 | 1.16768 | 166.16 | 1161.73 | 45.44 | 4.004936 | 19.09 | 120.72 | 1160.01 | 35.41 | 19 | 4.375358 | 1.16768 | 85.31 | 1155.61 | 27.87 | 5.058895 | 18.32 | 57.44 | 1149.01 | 18.62 | 16.84 | 5.000055 | 1.16768 | 1073.31 | 1294.98
0.000316999998 | 0.00215000007 | 0.000106 | 7.79999973e-05 | 236.33075 | 1233.03 | 1181.84 | 1103.17 | 208.88 | 28.98054 | 1175.55 | 244.7 | 10.97 | 1.328 | 1.334 | 1.900265 | 215.72 | 1165.39 | 49.69 | 17.03 | 2.718226 | 1.16768 | 166.03 | 1158.68 | 45.5 | 4.00866 | 18.46 | 120.53 | 1157.59 | 35.4 | 18.74 | 4.378793 | 1.16768 | 85.13 | 1154.13 | 27.67 | 5.055576 | 17.59 | 57.46 | 1148.76 | 18.64 | 16.74 | 5.000052 | 1.16768 | 1072.89 | 1292.3
0.000319999992 | 0.00214 | 0.000118999997 | 6.39999998e-05 | 235.1443 | 1226.84 | 1172.59 | 1090.92 | 150.69 | 28.43672 | 1182.28 | 240.08 | 11.56 | 1.328 | 1.334 | 1.925221 | 211.65 | 1171.36 | 47.87 | 18.02 | 2.748811 | 1.16768 | 163.78 | 1163.87 | 44.39 | 4.045187 | 19.68 | 119.39 | 1162.65 | 34.88 | 20.1 | 4.490914 | 1.16768 | 84.51 | 1158.97 | 27.39 | 5.057562 | 18.84 | 57.12 | 1153.48 | 18.28 | 17.79 | 5.000063 | 1.16768 | 1118.24 | 1293.78
0.00028800001 | 0.00202000001 | 0.000102999998 | 6.70000009e-05 | 235.3609 | 1227.97 | 1170.24 | 1087.03 | 149.9 | 28.33297 | 1181.98 | 240.18 | 11.76 | 1.328 | 1.334 | 1.989342 | 211.85 | 1170.87 | 48.58 | 18.41 | 2.836126 | 1.16768 | 163.27 | 1163.39 | 44.26 | 4.242191 | 20.18 | 119.01 | 1162.3 | 34.63 | 20.22 | 4.504796 | 1.16768 | 84.38 | 1158.39 | 27.26 | 5.055596 | 19.34 | 57.12 | 1152.83 | 18.27 | 17.62 | 5.000062 | 1.16768 | 1119.86 | 1293.58
0.00028800001 | 0.00202000001 | 0.000102999998 | 6.70000009e-05 | 236.6508 | 1234.7 | 1166.51 | 1080.91 | 155.11 | 28.39357 | 1178.88 | 240.66 | 12 | 1.328 | 1.334 | 1.985585 | 212.27 | 1167.51 | 48.1 | 18.98 | 2.746327 | 1.16768 | 164.17 | 1159.66 | 44.18 | 4.025437 | 20.44 | 119.99 | 1158.21 | 34.86 | 20.82 | 4.625581 | 1.16768 | 85.13 | 1154.3 | 27.75 | 5.059226 | 19.78 | 57.38 | 1148.6 | 18.5 | 17.97 | 5.000061 | 1.16768 | 1120.55 | 1329.22
0.00028800001 | 0.00202000001 | 0.000102999998 | 6.70000009e-05 | 236.6221 | 1234.55 | 1181.68 | 1103.92 | 156.33 | 28.57964 | 1178.68 | 240.63 | 11.15 | 1.328 | 1.334 | 1.989174 | 212.05 | 1168.78 | 48.45 | 17.92 | 2.758768 | 1.16768 | 163.6 | 1162.13 | 44.36 | 4.0673 | 19.56 | 119.24 | 1161.37 | 34.6 | 19.84 | 4.499041 | 1.16768 | 84.64 | 1158.26 | 27.37 | 5.059816 | 18.69 | 57.27 | 1153.7 | 18.43 | 17.22 | 5.00006 | 1.16768 | 1119.5 | 1333.18
0.00028800001 | 0.00202000001 | 0.000102999998 | 6.70000009e-05 | 236.3978 | 1233.38 | 1166.4 | 1088.23 | 156.38 | 28.55115 | 1178.97 | 240.73 | 11.31 | 1.328 | 1.334 | 1.989269 | 212.18 | 1168.72 | 48.29 | 18.07 | 2.827456 | 1.16768 | 163.89 | 1161.86 | 44.32 | 4.050305 | 19.57 | 119.57 | 1160.88 | 34.77 | 19.95 | 4.491311 | 1.16768 | 84.8 | 1154.24 | 27.56 | 5.059579 | 18.94 | 57.24 | 1149.5 | 18.38 | 17.48 | 5.000057 | 1.16768 | 1118.02 | 1220.9
0.000319999992 | 0.00214 | 0.000118999997 | 6.39999998e-05 | 236.3269 | 1233.01 | 1148.63 | 1073.19 | 175.84 | 28.6921 | 1169.25 | 242.07 | 11.53 | 1.328 | 1.334 | 1.983565 | 213.38 | 1159.38 | 48.5 | 18.03 | 2.740943 | 1.16768 | 164.88 | 1152.74 | 44.57 | 4.029925 | 19.91 | 120.31 | 1152 | 34.93 | 19.8 | 4.333816 | 1.16768 | 85.38 | 1148.86 | 27.83 | 5.057949 | 19.32 | 57.55 | 1144.45 | 18.72 | 17.49 | 5.000053 | 1.16768 | 1098.89 | 1211.54
0.000319999992 | 0.00214 | 0.000118999997 | 6.39999998e-05 | 236.4726 | 1233.77 | 1144.82 | 1061.47 | 177.01 | 28.58924 | 1166.14 | 242.13 | 12.29 | 1.328 | 1.334 | 1.983006 | 213.54 | 1155.13 | 48.88 | 19.37 | 2.820096 | 1.16768 | 164.66 | 1147.82 | 44.45 | 4.035655 | 20.79 | 120.21 | 1146.64 | 35.01 | 21 | 4.492176 | 1.16768 | 85.2 | 1142.89 | 27.82 | 5.057256 | 19.98 | 57.38 | 1137.43 | 18.53 | 18.31 | 5.00006 | 1.16768 | 1098.56 | 1205.54
0.000319999992 | 0.00214 | 0.000118999997 | 6.39999998e-05 | 236.4726 | 1233.77 | 1149.21 | 1075.91 | 178.05 | 28.66043 | 1164.61 | 242.14 | 11.8 | 1.328 | 1.334 | 1.983664 | 213.48 | 1155.22 | 48.54 | 18.41 | 2.813612 | 1.16768 | 164.94 | 1149.22 | 44.62 | 4.029558 | 20.25 | 120.32 | 1148.87 | 35 | 20.74 | 4.338681 | 1.16768 | 85.32 | 1146.46 | 27.74 | 5.055317 | 19.4 | 57.58 | 1142.54 | 18.75 | 18.03 | 5.000053 | 1.16768 | 1098.96 | 1205.24
0.000319999992 | 0.00214 | 0.000118999997 | 6.39999998e-05 | 235.0868 | 1226.54 | 1149.6 | 1075.09 | 171.49 | 28.59256 | 1168.89 | 241.6 | 11.6 | 1.328 | 1.334 | 1.918932 | 213.01 | 1158.9 | 48.32 | 17.73 | 2.671041 | 1.16768 | 164.69 | 1152.24 | 44.4 | 3.862972 | 19.37 | 120.29 | 1151.33 | 34.94 | 20.04 | 4.325799 | 1.16768 | 85.35 | 1148.34 | 27.79 | 5.059344 | 18.66 | 57.56 | 1143.7 | 18.72 | 17.25 | 5.000053 | 1.16768 | 1098.24 | 1203.23
0.000319999992 | 0.00214 | 0.000118999997 | 6.39999998e-05 | 235.0868 | 1226.54 | 1143.67 | 1069 | 171.41 | 28.55556 | 1160.68 | 241.6 | 12.06 | 1.328 | 1.334 | 1.985213 | 213.05 | 1151.04 | 48.16 | 18.22 | 2.810149 | 1.16768 | 164.89 | 1144.78 | 44.21 | 3.999959 | 19.87 | 120.68 | 1144.18 | 34.92 | 20.26 | 4.4461 | 1.16768 | 85.76 | 1141.5 | 28.01 | 5.058731 | 19.52 | 57.75 | 1137.58 | 18.92 | 17.69 | 5.000052 | 1.16768 | 1097.38 | 1179.01
0.000319999992 | 0.00214 | 0.000118999997 | 6.39999998e-05 | 236.2522 | 1232.62 | 1138.04 | 1055.42 | 177.97 | 28.56621 | 1157.57 | 242.14 | 12.38 | 1.328 | 1.334 | 1.923354 | 213.58 | 1146.62 | 48.38 | 19.3 | 2.73508 | 1.16768 | 165.2 | 1139.31 | 44.58 | 4.178968 | 20.95 | 120.62 | 1138.42 | 35.02 | 21.11 | 4.323163 | 1.16768 | 85.6 | 1134.7 | 28.02 | 5.059339 | 20.1 | 57.58 | 1129.39 | 18.72 | 18.64 | 5.000057 | 1.16768 | 1097.2 | 1401.18
0.00028800001 | 0.00202000001 | 0.000102999998 | 6.70000009e-05 | 236.31925 | 1232.97 | 1140.32 | 1069.08 | 177.69 | 28.7347 | 1155.01 | 242.13 | 12.08 | 1.328 | 1.334 | 1.984315 | 213.4 | 1146.01 | 47.87 | 18.53 | 2.72711 | 1.16768 | 165.53 | 1140.23 | 44.52 | 3.990667 | 20.34 | 121.01 | 1140.08 | 35.05 | 20.88 | 4.445489 | 1.16768 | 85.96 | 1138.13 | 28.05 | 5.058639 | 19.89 | 57.91 | 1134.98 | 19.08 | 18.28 | 5.00005 | 1.16768 | 1097.55 | 1529.8
0.00028800001 | 0.00202000001 | 0.000102999998 | 6.70000009e-05 | 237.0303 | 1236.68 | 1143.83 | 1068.72 | 182.6 | 28.83445 | 1161.37 | 242.54 | 11.54 | 1.328 | 1.334 | 1.924711 | 213.71 | 1151.58 | 48.18 | 18.01 | 2.804024 | 1.16768 | 165.53 | 1145.2 | 44.71 | 4.011107 | 19.67 | 120.82 | 1144.51 | 35.09 | 20.03 | 4.467199 | 1.16768 | 85.73 | 1141.64 | 27.98 | 5.058322 | 18.85 | 57.75 | 1137.33 | 18.91 | 17.48 | 5.000052 | 1.16768 | 1096.83 | 1533.77
0.00028800001 | 0.00202000001 | 0.000102999998 | 6.70000009e-05 | 235.8343 | 1230.44 | 1135.15 | 1061.78 | 174.6 | 28.79069 | 1152.42 | 241.94 | 11.81 | 1.328 | 1.334 | 1.988818 | 213.15 | 1143 | 48.01 | 18.2 | 2.733617 | 1.16768 | 165.14 | 1136.81 | 44.64 | 4.18441 | 20.12 | 120.5 | 1136.56 | 34.95 | 20.27 | 4.466167 | 1.16768 | 85.55 | 1134.1 | 27.84 | 5.056409 | 19.35 | 57.71 | 1130.34 | 18.89 | 17.73 | 5.000051 | 1.16768 | 1097.37 | 1772.45
0.00028800001 | 0.00202000001 | 0.000102999998 | 6.70000009e-05 | 236.4994 | 1233.91 | 1128.09 | 1046.6 | 178.22 | 28.67495 | 1146.69 | 242.24 | 12.73 | 1.328 | 1.334 | 1.985644 | 213.56 | 1136.16 | 48.99 | 19.84 | 2.822576 | 1.16768 | 164.57 | 1129.35 | 44.2 | 4.028399 | 21.28 | 120.37 | 1128.52 | 34.82 | 21.86 | 4.326765 | 1.16768 | 85.55 | 1125.26 | 28 | 5.060477 | 20.63 | 57.55 | 1120.59 | 18.66 | 19.16 | 5.000057 | 1.16768 | 1099.89 | 1785.28
0.00028800001 | 0.00202000001 | 0.000102999998 | 6.70000009e-05 | 236.2407 | 1232.56 | 1145.18 | 1072.29 | 177.97 | 28.71855 | 1152 | 242.16 | 11.99 | 1.328 | 1.334 | 1.985654 | 213.44 | 1142.89 | 47.99 | 18.38 | 2.728693 | 1.16768 | 165.45 | 1136.98 | 44.46 | 3.993358 | 20.46 | 120.99 | 1136.82 | 34.98 | 20.9 | 4.443566 | 1.16768 | 86.01 | 1134.83 | 28.12 | 5.057382 | 19.93 | 57.89 | 1131.67 | 19.07 | 18.41 | 5.000044 | 1.16768 | 1097.07 | 1778.64
0.000319999992 | 0.00214 | 0.000118999997 | 6.39999998e-05 | 236.3787 | 1233.28 | 1142.75 | 1067.86 | 254.87 | 24.45191 | 1155.1 | 248.95 | 10.98 | 1.328 | 1.334 | 1.819981 | 224.5 | 1143.85 | 52.15 | 17.77 | 2.647418 | 1.16768 | 172.35 | 1138.03 | 47.43 | 3.914339 | 19.42 | 124.92 | 1137.62 | 37.02 | 20.03 | 4.332161 | 1.16768 | 87.9 | 1135.28 | 29.28 | 5.059237 | 18.76 | 58.62 | 1131.28 | 19.78 | 17.38 | 5.000042 | 1.16768 | 1034.87 | 1782.77
0.00028800001 | 0.00202000001 | 0.000102999998 | 6.70000009e-05 | 236.4189 | 1233.49 | 1139.38 | 1065.02 | 254.92 | 24.49557 | 1148.66 | 249 | 10.92 | 1.328 | 1.334 | 1.875449 | 224.5 | 1137.67 | 52.23 | 17.78 | 2.649305 | 1.16768 | 172.27 | 1131.99 | 47.33 | 3.914779 | 19.78 | 124.94 | 1131.75 | 37.08 | 20.06 | 4.335372 | 1.16768 | 87.86 | 1129.61 | 29.17 | 5.059728 | 19.07 | 58.69 | 1125.92 | 19.89 | 17.46 | 5.000041 | 1.16768 | 1034.12 | 1773.24
0.000358999998 | 0.00230000005 | 0.000182000003 | 7.59999966e-05 | 235.4353 | 1555.92 | 1138.72 | 1056.6 | 295.3 | 24.47703 | 1144.64 | 250.78 | 14.39 | 1.328 | 1.334 | 1.893468 | 226.3 | 1131.63 | 50.25 | 23.65 | 2.538874 | 1.16768 | 176.05 | 1124.96 | 46.72 | 3.602167 | 25.12 | 129.33 | 1125.16 | 36.46 | 25.21 | 3.985422 | 1.16768 | 92.87 | 1121.25 | 29.43 | 5.059312 | 23.62 | 63.44 | 1116.16 | 20.45 | 22.67 | 5.00007 | 1.16768 | 1308.06 | 1770.84
0.000358999998 | 0.00230000005 | 0.000182000003 | 7.59999966e-05 | 235.8816 | 1558.87 | 1149.44 | 1076.68 | 293.37 | 24.66185 | 1149.28 | 250.5 | 13.31 | 1.328 | 1.334 | 1.949003 | 225.84 | 1138.21 | 49.92 | 22.04 | 2.480279 | 1.16768 | 175.92 | 1132.46 | 46.45 | 3.592025 | 23.56 | 129.47 | 1132.99 | 36.42 | 23.8 | 4.079717 | 1.16768 | 93.05 | 1130.14 | 29.43 | 5.06005 | 22.18 | 63.62 | 1126.29 | 20.66 | 21.41 | 5.000068 | 1.16768 | 1313.6 | 1771.22
0.000358999998 | 0.00230000005 | 0.000182000003 | 7.59999966e-05 | 236.4627 | 1562.71 | 1140.36 | 1062.93 | 306.53 | 24.89856 | 1151.43 | 252.24 | 13.04 | 1.328 | 1.334 | 1.839855 | 227.34 | 1140.37 | 50.46 | 22.18 | 2.564342 | 1.16768 | 176.88 | 1134.21 | 47.18 | 3.708392 | 24.34 | 129.7 | 1134.93 | 36.62 | 24.79 | 4.331978 | 1.16768 | 93.08 | 1132.29 | 29.3 | 5.076256 | 23.07 | 63.78 | 1128.72 | 20.84 | 22.06 | 5.000076 | 1.16768 | 1304.26 | 1806.98
1.40000002e-05 | 0.0022499999 | 5.19999994e-05 | 2.80000004e-05 | 230.297 | 1638.81 | 1132.92 | 1078.49 | 114.22 | 24.8895 | 1149.27 | 230.63 | 14.18 | 1.328 | 1.334 | 2.011595 | 205.74 | 1138.22 | 43.99 | 24.85 | 2.987027 | 1.16768 | 161.75 | 1131.62 | 39.05 | 4.215573 | 26.33 | 122.7 | 1132.06 | 32.3 | 27.52 | 4.544367 | 1.16768 | 90.4 | 1130.59 | 27.15 | 5.058238 | 26.51 | 63.25 | 1127.25 | 20.33 | 25.63 | 5.00007 | 1.16768 | 1564.21 | 1805.22
1.40000002e-05 | 0.0022499999 | 5.19999994e-05 | 2.80000004e-05 | 229.3583 | 1632.13 | 1139.02 | 1078.17 | 106.49 | 24.86252 | 1147.44 | 230.36 | 14.53 | 1.328 | 1.334 | 2.077249 | 205.5 | 1135.53 | 43.19 | 25.77 | 2.971442 | 1.16768 | 162.31 | 1127.98 | 39.28 | 4.369503 | 27.54 | 123.03 | 1128.3 | 32.72 | 28.92 | 4.389161 | 1.16768 | 90.31 | 1126.4 | 27.33 | 4.947863 | 27.68 | 62.98 | 1122.35 | 20.02 | 26.78 | 5.000072 | 1.16768 | 1563.26 | 1782.2
1.20000004e-05 | 0.00152000005 | 9.89999971e-05 | 3.09999996e-05 | 228.6656 | 1810.95 | 1144.38 | 1066.25 | 211.32 | 26.73284 | 1149.59 | 235.09 | 16.51 | 1.328 | 1.334 | 2.01521 | 208.36 | 1139.42 | 42.14 | 26.9 | 2.883195 | 1.16768 | 166.22 | 1132.91 | 41.17 | 4.115836 | 29.32 | 125.05 | 1133.72 | 33.8 | 29.93 | 4.216445 | 1.16768 | 91.25 | 1130.47 | 27.54 | 4.982453 | 29.3 | 63.71 | 1127.99 | 20.82 | 28.59 | 5.00007 | 1.16768 | 1642.53 | 1778.31
1.20000004e-05 | 0.00152000005 | 9.89999971e-05 | 3.09999996e-05 | 228.7616 | 1811.71 | 1156.46 | 1073.28 | 213.06 | 26.35013 | 1153.94 | 235.19 | 16.15 | 1.328 | 1.334 | 1.99912 | 208.84 | 1143.08 | 43.3 | 27.54 | 2.898555 | 1.16768 | 165.54 | 1136.15 | 41.13 | 4.151932 | 28.3 | 124.41 | 1136.54 | 33.83 | 30.54 | 4.255806 | 1.16768 | 90.58 | 1133.57 | 27.3 | 4.99489 | 28.62 | 63.28 | 1130.29 | 20.37 | 28.88 | 5.000072 | 1.16768 | 1643.29 | 1783.21
1.6e-05 | 0.00147999998 | 7.30000029e-05 | 2.59999997e-05 | 228.826 | 1812.22 | 1143.7 | 1063.04 | 217.66 | 26.42837 | 1151.29 | 235.22 | 16.32 | 1.328 | 1.334 | 1.934814 | 208.79 | 1140.52 | 42.7 | 26.67 | 2.795173 | 1.16768 | 166.09 | 1133.49 | 41.36 | 4.134083 | 28.74 | 124.73 | 1134.03 | 33.67 | 29.79 | 4.231527 | 1.16768 | 91.06 | 1131.09 | 27.49 | 5.005596 | 28.88 | 63.57 | 1128.09 | 20.68 | 28.25 | 5.000071 | 1.16768 | 1642.23 | 1775.84
1.20000004e-05 | 0.00152000005 | 9.89999971e-05 | 3.09999996e-05 | 228.9447 | 1813.16 | 1146.73 | 1069.19 | 219.01 | 25.90172 | 1152.23 | 235.18 | 16.24 | 1.328 | 1.334 | 1.934372 | 209.28 | 1142.17 | 43.1 | 26.6 | 2.792953 | 1.16768 | 166.18 | 1135.58 | 41.32 | 4.127484 | 29.04 | 124.86 | 1136.38 | 33.62 | 29.77 | 4.222108 | 1.16768 | 91.24 | 1133.15 | 27.28 | 5.033726 | 28.84 | 63.96 | 1130.61 | 21.04 | 28.46 | 5.000072 | 1.16768 | 1646.21 | 1776.32
1.10000001e-05 | 0.00121000002 | 5.19999994e-05 | 2.7e-05 | 228.9421 | 1813.14 | 1155.89 | 1077.12 | 244.42 | 26.06067 | 1156.53 | 237.38 | 16.33 | 1.328 | 1.334 | 1.959287 | 211.32 | 1144.67 | 43.1 | 25.64 | 2.798959 | 1.16768 | 168.22 | 1138.05 | 42.19 | 3.960483 | 27.79 | 126.03 | 1138.54 | 34.26 | 29.59 | 4.029416 | 1.16768 | 91.77 | 1135.58 | 28.12 | 4.917254 | 28.19 | 63.65 | 1132.57 | 20.73 | 28.28 | 5.000073 | 1.16768 | 1613.72 | 1777.05
1.49999996e-05 | 0.00118999998 | 5.99999985e-05 | 9.99999975e-06 | 228.2805 | 1807.9 | 1144.9 | 1069.69 | 238.57 | 26.31359 | 1149.45 | 236.97 | 16.46 | 1.328 | 1.334 | 1.970108 | 210.66 | 1138.14 | 42.7 | 25.41 | 2.799212 | 1.16768 | 167.96 | 1131.9 | 42.03 | 3.957438 | 28.06 | 125.93 | 1132.66 | 33.95 | 29.41 | 4.011209 | 1.16768 | 91.98 | 1130.12 | 28.19 | 4.910002 | 28.56 | 63.79 | 1127.7 | 20.88 | 28.45 | 5.000069 | 1.16768 | 1614.46 | 1774.79
1.10000001e-05 | 0.00121000002 | 5.19999994e-05 | 2.7e-05 | 229.8008 | 1819.94 | 1145.08 | 1071.43 | 253.13 | 26.95383 | 1151.06 | 237.8 | 16.56 | 1.328 | 1.334 | 1.966272 | 210.85 | 1139.99 | 43.33 | 25.78 | 2.816513 | 1.16768 | 167.52 | 1134 | 41.91 | 4.165578 | 28.28 | 125.61 | 1134.92 | 34.31 | 29.7 | 4.062735 | 1.16768 | 91.3 | 1132.5 | 27.66 | 4.936935 | 28.65 | 63.64 | 1130.04 | 20.73 | 28.41 | 5.00007 | 1.16768 | 1615.08 | 1772.98
1.20000004e-05 | 0.00118999998 | 5.09999991e-05 | 1.10000001e-05 | 230.1935 | 1823.05 | 1136.89 | 1064.17 | 252.45 | 26.739 | 1148.17 | 237.84 | 16.43 | 1.328 | 1.334 | 1.961661 | 211.1 | 1137.16 | 43.77 | 25.88 | 2.735625 | 1.16768 | 167.33 | 1131.13 | 41.87 | 3.99633 | 28.73 | 125.46 | 1132.03 | 34.09 | 30 | 4.200641 | 1.16768 | 91.37 | 1129.84 | 27.67 | 4.927821 | 28.97 | 63.7 | 1127.55 | 20.78 | 28.61 | 5.000069 | 1.16768 | 1618.56 | 1757.77
9.99999975e-06 | 0.00115999999 | 5.60000008e-05 | 2.90000007e-05 | 229.2717 | 1815.75 | 1136.37 | 1065.4 | 246.92 | 26.50695 | 1148.24 | 237.45 | 16.33 | 1.328 | 1.334 | 1.908657 | 210.95 | 1137.33 | 44.1 | 25.96 | 2.826779 | 1.16768 | 166.85 | 1131.66 | 41.73 | 4.005661 | 28.72 | 125.12 | 1132.71 | 34.23 | 29.96 | 4.220059 | 1.16768 | 90.89 | 1130.74 | 27.41 | 4.953803 | 28.96 | 63.48 | 1128.63 | 20.57 | 28.48 | 5.000069 | 1.16768 | 1617.12 | 1652.23
1.10000001e-05 | 0.00121000002 | 5.19999994e-05 | 2.7e-05 | 229.8058 | 1819.98 | 1134.34 | 1060.46 | 252.37 | 26.88195 | 1145.29 | 237.86 | 16.44 | 1.328 | 1.334 | 1.968538 | 210.97 | 1134.12 | 43.86 | 25.76 | 2.825229 | 1.16768 | 167.11 | 1128.06 | 41.78 | 4.002945 | 28.46 | 125.33 | 1128.86 | 34.25 | 29.9 | 4.216888 | 1.16768 | 91.08 | 1126.56 | 27.55 | 4.935126 | 28.9 | 63.53 | 1124.07 | 20.6 | 28.8 | 5.00007 | 1.16768 | 1617.27 | 1627.22
1.49999996e-05 | 0.00118999998 | 5.99999985e-05 | 9.99999975e-06 | 230.0382 | 1821.82 | 1145.68 | 1068.14 | 254.49 | 26.22803 | 1154.01 | 237.99 | 16.18 | 1.328 | 1.334 | 1.899865 | 211.76 | 1142.09 | 43.96 | 25.71 | 2.813245 | 1.16768 | 167.8 | 1135.56 | 42.19 | 3.992159 | 28.29 | 125.61 | 1136.14 | 34 | 29.37 | 4.190798 | 1.16768 | 91.61 | 1133.35 | 27.92 | 4.938687 | 28.61 | 63.69 | 1130.42 | 20.78 | 28.27 | 5.000069 | 1.16768 | 1615.11 | 1628.55
1.49999996e-05 | 0.00118999998 | 5.99999985e-05 | 9.99999975e-06 | 229.0874 | 1814.29 | 1147.39 | 1072.15 | 239.34 | 25.83814 | 1156.52 | 237.42 | 16.4 | 1.328 | 1.334 | 1.957359 | 211.58 | 1145.22 | 43.46 | 25.66 | 2.800898 | 1.16768 | 168.12 | 1138.93 | 42.13 | 3.962812 | 27.98 | 125.99 | 1139.61 | 34.06 | 29.48 | 4.160417 | 1.16768 | 91.93 | 1136.48 | 28.12 | 4.924767 | 28.38 | 63.81 | 1133.89 | 20.9 | 28.54 | 5.000043 | 1.16768 | 1616.18 | 1601.25
1.49999996e-05 | 0.00118999998 | 5.99999985e-05 | 9.99999975e-06 | 229.7174 | 1819.28 | 1149.98 | 1073.8 | 243.91 | 25.88876 | 1156.6 | 237.73 | 16.18 | 1.328 | 1.334 | 1.960461 | 211.84 | 1145.06 | 44.05 | 25.85 | 2.725785 | 1.16768 | 167.79 | 1138.64 | 42.09 | 4.158291 | 28.21 | 125.7 | 1139.37 | 33.82 | 29.59 | 4.170909 | 1.16768 | 91.88 | 1136.75 | 28.1 | 4.92517 | 28.46 | 63.78 | 1134.06 | 20.88 | 28.46 | 5.000072 | 1.16768 | 1616.6 | 1600.44
1.29999999e-05 | 0.00118999998 | 6.50000002e-05 | 2.09999998e-05 | 229.8386 | 1820.24 | 1142.32 | 1067.8 | 248.64 | 25.98678 | 1157.16 | 237.8 | 16.22 | 1.328 | 1.334 | 1.961129 | 211.81 | 1145.71 | 43.8 | 25.08 | 2.722223 | 1.16768 | 168.01 | 1139.26 | 42.26 | 4.157002 | 27.99 | 125.75 | 1140 | 33.88 | 28.57 | 4.174603 | 1.16768 | 91.87 | 1137.22 | 28.05 | 4.974911 | 28.08 | 63.82 | 1134.47 | 20.9 | 27.8 | 5.000069 | 1.16768 | 1616.77 | 1599.67
1.29999999e-05 | 0.00118999998 | 6.50000002e-05 | 2.09999998e-05 | 229.7439 | 1819.49 | 1144.49 | 1067.99 | 247.68 | 25.99055 | 1157.89 | 237.73 | 16.28 | 1.328 | 1.334 | 1.963633 | 211.74 | 1146.13 | 43.64 | 25.49 | 2.803808 | 1.16768 | 168.1 | 1139.58 | 42.23 | 3.974563 | 28.83 | 125.87 | 1140.27 | 34.01 | 28.96 | 4.172046 | 1.16768 | 91.86 | 1137.34 | 28.1 | 4.929851 | 28.98 | 63.76 | 1134.57 | 20.86 | 27.85 | 5.000069 | 1.16768 | 1616.27 | 1600.95
9.99999975e-06 | 0.00112999999 | 5.19999994e-05 | 2.7e-05 | 229.8652 | 1820.45 | 1154.48 | 1080.24 | 262.77 | 25.80444 | 1162.56 | 238.97 | 16.81 | 1.328 | 1.334 | 1.958647 | 213.17 | 1151.33 | 42.5 | 23.76 | 2.767681 | 1.16768 | 170.67 | 1144.94 | 43.08 | 3.756757 | 27.23 | 127.59 | 1145.51 | 34.66 | 28.28 | 4.005558 | 1.16768 | 92.93 | 1142.78 | 28.7 | 4.970109 | 27.61 | 64.23 | 1140.24 | 21.31 | 27.43 | 5.000068 | 1.16768 | 1601.97 | 1566.37
1.29999999e-05 | 0.00118999998 | 6.50000002e-05 | 2.09999998e-05 | 228.7224 | 1811.4 | 1150.65 | 1075.94 | 253.34 | 25.94452 | 1163.11 | 238.31 | 16.83 | 1.328 | 1.334 | 1.893643 | 212.36 | 1151.44 | 42.29 | 23.93 | 2.772033 | 1.16768 | 170.07 | 1144.88 | 42.81 | 3.919603 | 27.59 | 127.26 | 1145.53 | 34.48 | 28.31 | 4.13673 | 1.16768 | 92.78 | 1142.78 | 28.56 | 4.9479 | 28.16 | 64.22 | 1140.23 | 21.27 | 27.47 | 5.000068 | 1.16768 | 1602.52 | 1566.8
9.99999975e-06 | 0.00115999999 | 5.60000008e-05 | 2.90000007e-05 | 230.1834 | 1822.97 | 1155.66 | 1081.83 | 269.83 | 26.13369 | 1164.65 | 239.61 | 16.27 | 1.328 | 1.334 | 1.904156 | 213.48 | 1153.46 | 43.88 | 24.54 | 2.795083 | 1.16768 | 169.6 | 1147.26 | 42.83 | 3.80457 | 27.25 | 126.77 | 1147.83 | 34.29 | 28.16 | 4.1806 | 1.16768 | 92.48 | 1145.17 | 28.42 | 4.999953 | 27.4 | 64.06 | 1142.54 | 21.13 | 27.35 | 5.000068 | 1.16768 | 1596.83 | 1565.63
9.99999975e-06 | 0.00115999999 | 5.60000008e-05 | 2.90000007e-05 | 230.2162 | 1823.23 | 1161.55 | 1088.14 | 270.36 | 26.08026 | 1170.16 | 239.64 | 16 | 1.328 | 1.334 | 1.903629 | 213.56 | 1158.68 | 44.43 | 24.64 | 2.718179 | 1.16768 | 169.13 | 1152.43 | 42.82 | 3.970879 | 27.2 | 126.31 | 1153.01 | 34.12 | 28.27 | 4.082834 | 1.16768 | 92.19 | 1150.22 | 28.3 | 5.030482 | 27.65 | 63.89 | 1147.36 | 20.99 | 27.26 | 5.000068 | 1.16768 | 1596.83 | 1180.66
9.99999975e-06 | 0.00115999999 | 5.60000008e-05 | 2.90000007e-05 | 229.9195 | 1820.88 | 1176.04 | 1100.74 | 266.78 | 25.93117 | 1175.24 | 239.39 | 15.42 | 1.328 | 1.334 | 1.896111 | 213.46 | 1163.78 | 46.05 | 24.03 | 2.751325 | 1.16768 | 167.41 | 1157.47 | 42.14 | 4.034126 | 26.47 | 125.27 | 1157.9 | 33.45 | 26.6 | 4.213015 | 1.16768 | 91.82 | 1154.85 | 28.02 | 5.064711 | 26.04 | 63.8 | 1151.63 | 20.89 | 25.93 | 5.000068 | 1.16768 | 1597.76 | 1179.95
9.99999975e-06 | 0.00115999999 | 5.60000008e-05 | 2.90000007e-05 | 229.9207 | 1820.89 | 1174.71 | 1098.4 | 271.32 | 23.53093 | 1178.95 | 239.82 | 15.16 | 1.328 | 1.334 | 1.937343 | 216.29 | 1167.19 | 44.62 | 23.72 | 2.67383 | 1.16768 | 171.67 | 1160.56 | 43.62 | 3.75205 | 27.04 | 128.05 | 1160.97 | 34.81 | 27.16 | 4.008646 | 1.16768 | 93.24 | 1157.82 | 28.91 | 5.046499 | 26.59 | 64.33 | 1154.67 | 21.42 | 26.43 | 5.000068 | 1.16768 | 1593.32 | 1179.25
0.000358999998 | 0.00230000005 | 0.000182000003 | 7.59999966e-05 | 236.1934 | 1560.93 | 1172.9 | 1097.16 | 295.8 | 24.69255 | 1178.57 | 250.71 | 12.49 | 1.328 | 1.334 | 1.893539 | 226.02 | 1166.65 | 52.02 | 20.89 | 2.638137 | 1.16768 | 174 | 1160.39 | 47.08 | 3.958547 | 22.63 | 126.92 | 1160.64 | 36.09 | 22.24 | 4.439063 | 1.16768 | 90.83 | 1157.34 | 28.33 | 5.058105 | 21.41 | 62.5 | 1152.51 | 19.56 | 19.59 | 5.000076 | 1.16768 | 1312.39 | 1176.79
0.000338000013 | 0.00240999996 | 0.000116000003 | 8.70000003e-05 | 236.2539 | 1561.33 | 1172.88 | 1094.45 | 196.32 | 26.04344 | 1184.6 | 241.27 | 13.71 | 1.328 | 1.334 | 1.928827 | 215.23 | 1174.38 | 49.29 | 21.61 | 2.838992 | 1.16768 | 165.94 | 1167.49 | 43.78 | 4.222678 | 23.74 | 122.16 | 1167.9 | 34.28 | 23.95 | 4.551373 | 1.16768 | 87.88 | 1164.54 | 26.42 | 5.069592 | 22.68 | 61.46 | 1160.14 | 18.52 | 21.1 | 5.000089 | 1.16768 | 1414.99 | 1178.28
0.000358999998 | 0.00230000005 | 0.000182000003 | 7.59999966e-05 | 236.8168 | 1565.05 | 1169.03 | 1094.01 | 39.88 | 25.58617 | 1181.63 | 234.76 | 12.76 | 1.328 | 1.334 | 2.103016 | 209.17 | 1171.09 | 44.34 | 22.25 | 2.984267 | 1.16768 | 164.83 | 1164.37 | 38.82 | 4.147714 | 23.8 | 126.01 | 1164.47 | 34.35 | 26.08 | 4.968274 | 1.16768 | 91.66 | 1162.18 | 28.13 | 5.05856 | 25.28 | 63.53 | 1159.27 | 20.48 | 24.42 | 5.000073 | 1.16768 | 1549.52 | 1181.99
0.000688 | 0.00645999983 | 4.89999984e-05 | 0.000193 | 228.6283 | 1371.77 | 1164.92 | 1110.42 | 119.38 | 24.89729 | 1183.18 | 231.85 | 12.76 | 1.328 | 1.334 | 2.008461 | 206.95 | 1172.16 | 44.38 | 19.97 | 2.932542 | 1.16768 | 162.57 | 1166.38 | 39.86 | 4.170592 | 21.68 | 122.71 | 1166.36 | 31.29 | 21.99 | 4.792206 | 1.16768 | 91.42 | 1164.75 | 27.32 | 5.060611 | 21.67 | 64.1 | 1161.14 | 21.14 | 22.45 | 5.000047 | 1.16768 | 1286.54 | 1377.28
0.000369999994 | 0.00200999994 | 7.30000029e-05 | 7.10000022e-05 | 234.8563 | 1429.56 | 1163.11 | 1102.62 | 183.83 | 25.99832 | 1182.47 | 241.82 | 13.37 | 1.328 | 1.334 | 1.970168 | 215.82 | 1171.53 | 47.68 | 20.38 | 2.671622 | 1.16768 | 168.14 | 1165.08 | 42.44 | 3.913808 | 22.11 | 125.7 | 1164.67 | 32.67 | 21.4 | 4.687574 | 1.16768 | 93.03 | 1162.29 | 28.21 | 5.0693 | 21.62 | 64.82 | 1157.86 | 21.85 | 21.63 | 5.000044 | 1.16768 | 1286.49 | 1377.13
0.000178000002 | 0.00194999995 | 9.89999971e-05 | 4.70000014e-05 | 235.8385 | 1333 | 1164.85 | 1107.97 | 72.18 | 25.68868 | 1181.84 | 236.24 | 11.49 | 1.328 | 1.334 | 2.04689 | 210.55 | 1171.39 | 45.67 | 18.86 | 2.918956 | 1.16768 | 164.88 | 1165.43 | 41.17 | 4.060077 | 20.83 | 123.71 | 1165.43 | 31.79 | 20.63 | 4.818427 | 1.16768 | 91.92 | 1163.52 | 27.61 | 5.070246 | 20.74 | 64.31 | 1160.2 | 21.38 | 21.47 | 5.000045 | 1.16768 | 1287.58 | 1376.93
0.000365000014 | 0.00218999991 | 0.000109000001 | 7.50000036e-05 | 228.5446 | 1626.34 | 1163.29 | 1104.16 | 109.23 | 24.60909 | 1181.34 | 230.66 | 15.85 | 1.328 | 1.334 | 2.089381 | 206.05 | 1170.13 | 43.43 | 23.55 | 2.885098 | 1.16768 | 162.62 | 1163.53 | 39.54 | 4.080492 | 25.75 | 123.08 | 1163.19 | 31.45 | 25.66 | 4.461518 | 1.16768 | 91.63 | 1160.8 | 27.26 | 5.065538 | 25.47 | 64.37 | 1156.79 | 21.36 | 26.85 | 5.000061 | 1.16768 | 1554.5 | 1376.01
0.000676999975 | 0.00643000007 | 5.50000004e-05 | 0.000197000001 | 228.9428 | 1578.07 | 1168.05 | 1111.46 | 50.69 | 24.41668 | 1182.26 | 229.24 | 14.23 | 1.328 | 1.334 | 2.068927 | 204.83 | 1171.16 | 44.64 | 24.3 | 3.042024 | 1.16768 | 160.19 | 1165.33 | 38.92 | 4.366201 | 25.82 | 121.27 | 1165.43 | 31.55 | 26.55 | 4.509893 | 1.16768 | 89.72 | 1163.47 | 26.44 | 5.05511 | 25.71 | 63.28 | 1159.69 | 20.27 | 26.59 | 5.000064 | 1.16768 | 1549.52 | 1375.61
0.000353999989 | 0.00221999991 | 8.6e-05 | 7.79999973e-05 | 237.2102 | 1567.65 | 1165.65 | 1108.25 | 39.09 | 25.62109 | 1179.05 | 235.09 | 12.91 | 1.328 | 1.334 | 2.101604 | 209.47 | 1167.99 | 44.51 | 22.92 | 2.988809 | 1.16768 | 164.96 | 1162.24 | 40.49 | 4.256332 | 25.02 | 124.47 | 1162.34 | 32.45 | 25.47 | 4.703024 | 1.16768 | 92.02 | 1160.54 | 27.6 | 5.053901 | 24.71 | 64.42 | 1157.08 | 21.39 | 24.82 | 5.0001 | 1.16768 | 1551.67 | 1377.04
0.000353999989 | 0.00221999991 | 8.6e-05 | 7.79999973e-05 | 236.7441 | 1564.57 | 1164.93 | 1109.6 | 35.78 | 25.70635 | 1177.64 | 235.01 | 12.55 | 1.328 | 1.334 | 2.107941 | 209.31 | 1167.02 | 44.79 | 22.87 | 3.087625 | 1.16768 | 164.52 | 1161.65 | 40.52 | 4.116364 | 24.78 | 124 | 1161.87 | 31.79 | 25.35 | 4.852486 | 1.16768 | 92.21 | 1160.22 | 27.71 | 5.05219 | 24.33 | 64.5 | 1157.28 | 21.47 | 25.1 | 5.000062 | 1.16768 | 1550.78 | 1273.12
0.000358999998 | 0.00230000005 | 0.000182000003 | 7.59999966e-05 | 236.3447 | 1561.93 | 1177.16 | 1117.41 | 34.01 | 25.5497 | 1183.78 | 234.85 | 13 | 1.328 | 1.334 | 2.105131 | 209.3 | 1172.27 | 45.01 | 23.09 | 2.999045 | 1.16768 | 164.29 | 1166.32 | 40.79 | 4.133912 | 24.97 | 123.5 | 1166.24 | 32.1 | 25.2 | 4.727227 | 1.16768 | 91.4 | 1164.11 | 27.37 | 5.049769 | 24.28 | 64.03 | 1160.23 | 21.03 | 24.95 | 5.000063 | 1.16768 | 1550.42 | 1277.71
0.000358999998 | 0.00230000005 | 0.000182000003 | 7.59999966e-05 | 236.328 | 1561.82 | 1173.25 | 1113.27 | 33.9 | 25.35509 | 1178.85 | 234.84 | 13.08 | 1.328 | 1.334 | 2.097317 | 209.49 | 1167.53 | 45.86 | 23.67 | 3.013151 | 1.16768 | 163.63 | 1161.79 | 40.45 | 4.312191 | 25.47 | 123.18 | 1161.91 | 31.53 | 25.73 | 4.875776 | 1.16768 | 91.65 | 1159.82 | 27.51 | 5.04873 | 25.13 | 64.14 | 1156.29 | 21.16 | 25.5 | 5.000041 | 1.16768 | 1547.92 | 1274.78
0.000358999998 | 0.00230000005 | 0.000182000003 | 7.59999966e-05 | 236.3205 | 1561.77 | 1168.44 | 1108.77 | 33.84 | 25.3277 | 1173.95 | 234.86 | 13.26 | 1.328 | 1.334 | 2.097011 | 209.53 | 1162.67 | 45.14 | 24.15 | 2.997118 | 1.16768 | 164.39 | 1157.07 | 40.56 | 4.118384 | 26.27 | 123.83 | 1157.3 | 31.77 | 26.66 | 4.686585 | 1.16768 | 92.06 | 1155.48 | 27.64 | 5.05245 | 26.12 | 64.42 | 1152.41 | 21.43 | 26.35 | 5.000062 | 1.16768 | 1549.24 | 1276.19
0.000358999998 | 0.00230000005 | 0.000182000003 | 7.59999966e-05 | 236.0118 | 1559.73 | 1170.83 | 1112 | 31.65 | 25.40615 | 1178.69 | 234.82 | 12.9 | 1.328 | 1.334 | 2.099223 | 209.42 | 1167.42 | 45.13 | 23.74 | 2.998928 | 1.16768 | 164.29 | 1161.73 | 40.81 | 4.134161 | 25.47 | 123.48 | 1161.85 | 31.77 | 25.85 | 4.707441 | 1.16768 | 91.71 | 1159.89 | 27.48 | 5.046649 | 24.76 | 64.23 | 1156.46 | 21.22 | 25.35 | 5.000062 | 1.16768 | 1547.3 | 1256.44
0.000281999994 | 0.00193999999 | 4.99999987e-05 | 6.19999992e-05 | 235.244 | 1431.92 | 1193.51 | 1128.08 | 186.55 | 26.03975 | 1197.2 | 241.95 | 11.94 | 1.328 | 1.334 | 1.841786 | 215.91 | 1185.4 | 48.11 | 18.57 | 2.630938 | 1.16768 | 167.8 | 1178.14 | 42.89 | 3.862238 | 20.22 | 124.91 | 1177.17 | 32.66 | 19.48 | 4.23833 | 1.16768 | 92.25 | 1173.76 | 27.85 | 5.073522 | 19.56 | 64.4 | 1168.03 | 21.48 | 20.05 | 5.000046 | 1.16768 | 1287.63 | 1242.18
0.000322000007 | 0.00202000001 | 5.90000018e-05 | 7.59999966e-05 | 237.3054 | 1434.15 | 1194.16 | 1126.89 | 189.02 | 26.00127 | 1197.97 | 242.11 | 12.25 | 1.328 | 1.334 | 1.983174 | 216.11 | 1186.21 | 48.29 | 18.63 | 2.785171 | 1.16768 | 167.82 | 1178.84 | 42.84 | 4.042557 | 20.2 | 124.98 | 1177.83 | 32.81 | 19.47 | 4.602105 | 1.16768 | 92.17 | 1174.37 | 27.93 | 5.071746 | 19.67 | 64.24 | 1168.68 | 21.31 | 20.17 | 5.000044 | 1.16768 | 1287.1 | 1241.17
0.000322000007 | 0.00202000001 | 5.90000018e-05 | 7.59999966e-05 | 237.4824 | 1435.22 | 1175 | 1109.24 | 190.49 | 25.94692 | 1185.48 | 242.18 | 13.11 | 1.328 | 1.334 | 1.982587 | 216.24 | 1173.91 | 48.23 | 19.75 | 2.702464 | 1.16768 | 168.01 | 1166.79 | 42.81 | 4.032658 | 21.31 | 125.2 | 1166.03 | 32.83 | 20.55 | 4.406152 | 1.16768 | 92.37 | 1162.88 | 27.87 | 5.067132 | 20.81 | 64.5 | 1157.59 | 21.55 | 20.93 | 5.00004 | 1.16768 | 1287.9 | 1229.88
2.59999997e-05 | 0.00130999996 | 9.60000034e-05 | 1.70000003e-05 | 231.3773 | 1130.03 | 1189.91 | 1130.05 | 74.96 | 25.0506 | 1200 | 230.18 | 8.55 | 1.328 | 1.334 | 2.118089 | 205.13 | 1188.02 | 43.74 | 15.62 | 2.990175 | 1.16768 | 161.39 | 1181.24 | 40.36 | 4.319478 | 17.07 | 121.03 | 1180.69 | 30.75 | 16.93 | 4.937924 | 1.16768 | 90.28 | 1177.96 | 26.82 | 5.061717 | 16.85 | 63.46 | 1172.78 | 20.61 | 17.47 | 5.000028 | 1.16768 | 1084.73 | 1189.28
2.59999997e-05 | 0.00130999996 | 9.60000034e-05 | 1.70000003e-05 | 238.4345 | 1225.17 | 1180.9 | 1119.02 | 176.46 | 25.62443 | 1191.98 | 236.5 | 9.78 | 1.328 | 1.334 | 1.990595 | 210.87 | 1179.47 | 45.57 | 17.15 | 2.817405 | 1.16768 | 165.3 | 1172.63 | 41.82 | 4.001763 | 18.29 | 123.48 | 1171.72 | 31.62 | 18.28 | 4.654727 | 1.16768 | 91.86 | 1168.75 | 27.82 | 5.064871 | 18.12 | 64.04 | 1163.06 | 21.14 | 18.66 | 5.000037 | 1.16768 | 1084.15 | 1185.24
2.59999997e-05 | 0.00130999996 | 9.60000034e-05 | 1.70000003e-05 | 239.0985 | 1221.11 | 1181.75 | 1125.57 | 172.05 | 25.75735 | 1188.24 | 236.15 | 9.13 | 1.328 | 1.334 | 2.05441 | 210.4 | 1177.17 | 45.31 | 16.59 | 2.818316 | 1.16768 | 165.09 | 1171.26 | 41.61 | 4.146864 | 17.82 | 123.48 | 1170.93 | 31.73 | 17.9 | 4.652607 | 1.16768 | 91.75 | 1168.81 | 27.66 | 5.063624 | 17.75 | 64.09 | 1164.25 | 21.22 | 18.3 | 5.000031 | 1.16768 | 1083.5 | 1181.15
2.59999997e-05 | 0.00130999996 | 9.60000034e-05 | 1.70000003e-05 | 232.1533 | 1133.82 | 1184.1 | 1122.84 | 77.49 | 24.94436 | 1196.78 | 230.4 | 9.21 | 1.328 | 1.334 | 2.051994 | 205.46 | 1184.38 | 43.91 | 15.77 | 2.913781 | 1.16768 | 161.55 | 1177.3 | 40.3 | 4.311572 | 17.25 | 121.25 | 1176.58 | 30.88 | 17.33 | 4.937854 | 1.16768 | 90.37 | 1173.82 | 26.94 | 5.063391 | 17.13 | 63.43 | 1168.42 | 20.54 | 17.83 | 5.000031 | 1.16768 | 1085.04 | 1031.06
0.00150400004 | 0.00376800005 | 5.60000008e-05 | 0.000195000001 | 237.018 | 1185.09 | 1181.33 | 1121.17 | 197.81 | 26.46812 | 1195.23 | 244.62 | 9.81 | 1.328 | 1.334 | 1.950535 | 218.16 | 1184.25 | 49 | 15.2 | 2.653497 | 1.16768 | 169.16 | 1177.76 | 43.83 | 3.918997 | 16.48 | 125.33 | 1176.96 | 33.17 | 16.27 | 4.567636 | 1.16768 | 92.16 | 1174.24 | 27.8 | 5.071425 | 15.82 | 64.36 | 1168.59 | 21.46 | 16.54 | 5.000029 | 1.16768 | 1030.69 | 1373.17
0.00174700003 | 0.00380000006 | 0.000127000007 | 0.000709999993 | 237.9166 | 1034.42 | 1169.03 | 1106.01 | 19.89 | 25.51243 | 1186.15 | 234.77 | 8.79 | 1.328 | 1.334 | 2.105092 | 209.26 | 1174.41 | 45.23 | 15.95 | 2.95173 | 1.16768 | 164.03 | 1167.94 | 41.33 | 4.282593 | 17.7 | 122.7 | 1168.04 | 31.17 | 17.75 | 4.913504 | 1.16768 | 91.53 | 1166.16 | 27.64 | 5.06952 | 17.75 | 63.89 | 1162.66 | 20.97 | 18.41 | 5.000025 | 1.16768 | 1031.57 | 1390.86
0.000316999998 | 0.00242000003 | 0.000106 | 0.000118999997 | 234.6378 | 1428.23 | 1151.92 | 1076.08 | 178.97 | 33.11395 | 1173.92 | 240.87 | 14.34 | 1.328 | 1.334 | 1.948717 | 207.76 | 1163.64 | 46.87 | 19.98 | 2.909572 | 1.16768 | 160.89 | 1156.46 | 42.01 | 4.097198 | 21.41 | 118.88 | 1156.3 | 32.68 | 21.84 | 4.67346 | 1.16768 | 86.2 | 1152.42 | 25.56 | 5.05625 | 20.42 | 60.64 | 1146.83 | 17.68 | 21.52 | 5.000081 | 1.16768 | 1291.83 | 1437.65
0.000277000014 | 0.00221000006 | 9.99999975e-05 | 6.80000012e-05 | 237.3555 | 1568.61 | 1144.83 | 1065.57 | 161.2 | 25.82383 | 1161.11 | 239.14 | 14.03 | 1.328 | 1.334 | 2.029373 | 213.32 | 1150.93 | 48.67 | 22.58 | 2.869438 | 1.16768 | 164.65 | 1143.98 | 43.1 | 4.071536 | 24.15 | 121.55 | 1144.19 | 33.74 | 24.36 | 4.591116 | 1.16768 | 87.81 | 1140.59 | 26.35 | 5.067103 | 22.94 | 61.46 | 1136.01 | 18.47 | 22.06 | 5.000081 | 1.16768 | 1451.11 | 1512.86
0.000358999998 | 0.00230000005 | 0.000182000003 | 7.59999966e-05 | 235.9391 | 1559.25 | 1140.01 | 1062.1 | 33.62 | 25.52322 | 1158.25 | 234.58 | 13.66 | 1.328 | 1.334 | 2.166251 | 209.06 | 1147.43 | 45.54 | 24.23 | 3.009547 | 1.16768 | 163.52 | 1140.68 | 38.46 | 4.035257 | 25.46 | 125.06 | 1140.81 | 34.14 | 27.93 | 4.667954 | 1.16768 | 90.92 | 1138.14 | 27.7 | 5.057486 | 26.9 | 63.22 | 1135.1 | 20.15 | 26.18 | 5.000075 | 1.16768 | 1549.3 | 1513.06
1.40000002e-05 | 0.0022499999 | 5.19999994e-05 | 2.80000004e-05 | 231.2428 | 1645.54 | 1145.55 | 1088.14 | 116.49 | 24.66169 | 1160.04 | 230.79 | 15.36 | 1.328 | 1.334 | 2.014343 | 206.13 | 1148.37 | 43.2 | 24.38 | 3.055035 | 1.16768 | 162.93 | 1141.23 | 40.43 | 4.061719 | 26.99 | 122.5 | 1141.56 | 33.34 | 28.26 | 4.318025 | 1.16768 | 89.16 | 1139.99 | 26.72 | 5.054084 | 26.87 | 62.44 | 1135.98 | 19.46 | 26.88 | 5.000075 | 1.16768 | 1566.5 | 1534.88
2.40000008e-05 | 0.00132000004 | 4.70000014e-05 | 7.6999997e-05 | 230.6314 | 1795.63 | 1168.44 | 1083.12 | 267.75 | 25.79552 | 1168.97 | 238.73 | 16.09 | 1.328 | 1.334 | 1.962286 | 212.94 | 1155.91 | 44.34 | 24.77 | 2.896163 | 1.16768 | 168.6 | 1148.47 | 42.67 | 3.991554 | 28.14 | 125.93 | 1148.69 | 35 | 28.96 | 4.100381 | 1.16768 | 90.93 | 1144.81 | 27.85 | 4.906515 | 27.64 | 63.08 | 1140.46 | 20.1 | 27.85 | 5.000072 | 1.16768 | 1584.51 | 1538.36
2.40000008e-05 | 0.00132000004 | 4.70000014e-05 | 7.6999997e-05 | 230.9576 | 1798.17 | 1162.86 | 1084.58 | 272.49 | 26.13896 | 1164.24 | 238.94 | 16.44 | 1.328 | 1.334 | 1.901885 | 212.8 | 1152.22 | 43.78 | 24.05 | 2.799413 | 1.16768 | 169.02 | 1145.49 | 42.43 | 3.801531 | 27.65 | 126.59 | 1145.96 | 35.44 | 29.34 | 4.092333 | 1.16768 | 91.15 | 1143.15 | 27.82 | 4.917672 | 27.52 | 63.33 | 1139.82 | 20.39 | 28.01 | 5.000073 | 1.16768 | 1581.34 | 1729.27
2.40000008e-05 | 0.00132000004 | 4.70000014e-05 | 7.6999997e-05 | 230.3989 | 1793.82 | 1183.36 | 1097.81 | 269.18 | 25.84649 | 1179.18 | 238.67 | 15.54 | 1.328 | 1.334 | 1.889272 | 212.83 | 1165.94 | 45.85 | 24.56 | 2.8375 | 1.16768 | 166.98 | 1158.45 | 43.04 | 3.920919 | 27.49 | 123.94 | 1158.51 | 34.15 | 28.13 | 4.164155 | 1.16768 | 89.79 | 1154.49 | 27.07 | 5.061193 | 26.16 | 62.72 | 1149.61 | 19.78 | 26.91 | 5.000074 | 1.16768 | 1581.57 | 1727.02
2.30000005e-05 | 0.00133999996 | 5.19999994e-05 | 1.49999996e-05 | 230.9939 | 1695.33 | 1176.83 | 1089.38 | 225.91 | 25.37541 | 1179.82 | 236.33 | 15.17 | 1.328 | 1.334 | 1.90005 | 210.96 | 1167.61 | 46.42 | 24.22 | 2.925561 | 1.16768 | 164.54 | 1159.57 | 43.06 | 4.021786 | 27.1 | 121.48 | 1159.48 | 34.48 | 27.99 | 4.267849 | 1.16768 | 87 | 1155.24 | 26.08 | 5.065395 | 25.41 | 60.92 | 1149.55 | 17.91 | 24.73 | 5.00009 | 1.16768 | 1519.81 | 1698.53
2.30000005e-05 | 0.00133999996 | 5.19999994e-05 | 1.49999996e-05 | 231.4272 | 1698.51 | 1166.18 | 1081.94 | 243.99 | 25.52982 | 1172 | 237.73 | 15.36 | 1.328 | 1.334 | 1.890555 | 212.2 | 1158.85 | 47.39 | 24.91 | 2.85288 | 1.16768 | 164.81 | 1151.43 | 43.05 | 4.206257 | 27.38 | 121.76 | 1151.73 | 34.4 | 28.07 | 4.276694 | 1.16768 | 87.36 | 1148 | 26.18 | 5.066921 | 25.92 | 61.18 | 1142.97 | 18.14 | 25.11 | 5.000081 | 1.16768 | 1506.05 | 1630.34
2.80000004e-05 | 0.00138000003 | 4.6000001e-05 | 1.40000002e-05 | 231.1306 | 1593.15 | 1172.34 | 1089.27 | 156.39 | 24.91347 | 1172.34 | 232.57 | 15.15 | 1.328 | 1.334 | 2.025354 | 207.66 | 1161.44 | 44.82 | 22.82 | 2.929036 | 1.16768 | 162.84 | 1153.86 | 42.35 | 4.003272 | 25.97 | 120.49 | 1154.14 | 34.07 | 27.14 | 4.220778 | 1.16768 | 86.42 | 1150.54 | 25.64 | 5.063449 | 24.66 | 60.78 | 1145.68 | 17.79 | 23.96 | 5.000084 | 1.16768 | 1479.24 | 1650.75
2.80000004e-05 | 0.00138000003 | 4.6000001e-05 | 1.40000002e-05 | 231.7921 | 1597.71 | 1189.64 | 1099.46 | 162.73 | 24.9065 | 1189.1 | 232.88 | 14.66 | 1.328 | 1.334 | 2.027934 | 207.97 | 1176.85 | 46.54 | 23.18 | 2.965587 | 1.16768 | 161.43 | 1168.35 | 41.87 | 4.061981 | 25.37 | 119.56 | 1167.91 | 33.32 | 26.02 | 4.38532 | 1.16768 | 86.24 | 1163.06 | 25.62 | 5.067751 | 23.9 | 60.62 | 1156.85 | 17.62 | 22.95 | 5.000086 | 1.16768 | 1481.26 | 1652.39
2.40000008e-05 | 0.0013 | 7.50000036e-05 | 1.70000003e-05 | 231.605 | 1596.42 | 1177.2 | 1088 | 222.04 | 25.44845 | 1182.68 | 236.78 | 15 | 1.328 | 1.334 | 1.958193 | 211.33 | 1170.56 | 48.51 | 23.97 | 2.890032 | 1.16768 | 162.82 | 1162.4 | 42.89 | 4.11602 | 25.63 | 119.93 | 1162.13 | 33.41 | 26.05 | 4.45516 | 1.16768 | 86.52 | 1157.51 | 25.75 | 5.066526 | 23.76 | 60.77 | 1151.16 | 17.78 | 23.14 | 5.000084 | 1.16768 | 1423.18 | 1615.22
2.40000008e-05 | 0.0013 | 7.50000036e-05 | 1.70000003e-05 | 230.8593 | 1591.28 | 1184.22 | 1099.13 | 216.3 | 25.63381 | 1183.06 | 236.29 | 13.78 | 1.328 | 1.334 | 1.899284 | 210.66 | 1171.42 | 48.04 | 22.73 | 2.811253 | 1.16768 | 162.62 | 1163.57 | 42.78 | 4.112831 | 24.69 | 119.84 | 1163.46 | 33.35 | 25.56 | 4.78046 | 1.16768 | 86.49 | 1159.69 | 25.64 | 5.068397 | 23.29 | 60.85 | 1154.14 | 17.86 | 22.71 | 5.000087 | 1.16768 | 1424.9 | 1618.18
2.40000008e-05 | 0.0013 | 7.50000036e-05 | 1.70000003e-05 | 231.0435 | 1592.55 | 1191.55 | 1101.64 | 216.02 | 25.57328 | 1194.38 | 236.24 | 13.76 | 1.328 | 1.334 | 1.955994 | 210.67 | 1182.06 | 48.41 | 22.7 | 2.820591 | 1.16768 | 162.26 | 1173.43 | 42.92 | 3.972775 | 24.23 | 119.34 | 1172.72 | 33.14 | 24.85 | 4.620663 | 1.16768 | 86.2 | 1167.93 | 25.6 | 5.067491 | 22.29 | 60.6 | 1161.13 | 17.62 | 22.02 | 5.000086 | 1.16768 | 1426.04 | 1615.23
0.00165999995 | 0.00295999995 | 3.9999999e-05 | 0.000406000006 | 235.2157 | 1298.8 | 1189.78 | 1100.62 | 12.82 | 25.66514 | 1196.88 | 234.64 | 12.14 | 1.328 | 1.334 | 2.202166 | 208.98 | 1185.78 | 46.15 | 21.05 | 2.931241 | 1.16768 | 162.83 | 1177.86 | 40.88 | 4.272981 | 23.12 | 121.95 | 1178.49 | 30.98 | 22.73 | 4.818282 | 1.16768 | 90.97 | 1174.9 | 27.11 | 5.065981 | 23.1 | 63.86 | 1172.27 | 20.94 | 22.63 | 5.000045 | 1.16768 | 1300.5 | 1614.23
0.00167999999 | 0.00747000007 | 6.90000015e-05 | 0.000228000004 | 236.3985 | 1253.94 | 1207.14 | 1123.76 | 100.47 | 25.49571 | 1218.81 | 237.02 | 10.32 | 1.328 | 1.334 | 2.043848 | 211.52 | 1207.66 | 50.74 | 17.83 | 2.944149 | 1.16768 | 160.78 | 1199.85 | 44.04 | 4.107522 | 19.32 | 116.74 | 1199.69 | 33.83 | 19.69 | 4.687962 | 1.16768 | 82.91 | 1195.24 | 27.82 | 5.038353 | 19.09 | 55.09 | 1189.4 | 20.29 | 20.11 | 5.000027 | 1.16768 | 1195.17 | 1615.83
0.00159999996 | 0.00724000018 | 5.99999985e-05 | 0.000222000002 | 235.6576 | 1250.01 | 1209.95 | 1124.96 | 20.96 | 25.49874 | 1219.98 | 234.83 | 9.47 | 1.328 | 1.334 | 2.105532 | 209.33 | 1208.56 | 49.34 | 18.17 | 3.04386 | 1.16768 | 159.99 | 1200.88 | 43.75 | 4.265292 | 19.79 | 116.24 | 1201.03 | 33.4 | 20.29 | 4.736526 | 1.16768 | 82.84 | 1196.83 | 27.96 | 5.03876 | 19.58 | 54.88 | 1191.81 | 20.08 | 20.39 | 5.00003 | 1.16768 | 1247.59 | 1614.56
0.00159999996 | 0.00724000018 | 5.99999985e-05 | 0.000222000002 | 235.865 | 1251.11 | 1206.76 | 1124.1 | 22.14 | 25.48374 | 1219.36 | 234.86 | 9.33 | 1.328 | 1.334 | 2.026197 | 209.38 | 1208.12 | 48.92 | 17.99 | 2.940805 | 1.16768 | 160.46 | 1200.54 | 43.84 | 4.244078 | 19.76 | 116.62 | 1200.8 | 33.33 | 20.11 | 4.877517 | 1.16768 | 83.29 | 1196.99 | 28.13 | 5.037703 | 19.65 | 55.16 | 1192.44 | 20.34 | 20.41 | 4.999961 | 1.16768 | 1245.31 | 1614.35
0.00161000004 | 0.00737999985 | 9.99999975e-05 | 0.000182999996 | 236.6587 | 1255.32 | 1211.46 | 1129.39 | 15.67 | 25.52813 | 1223.77 | 234.79 | 9.13 | 1.328 | 1.334 | 2.104331 | 209.26 | 1212.77 | 49.65 | 18.2 | 3.051973 | 1.16768 | 159.61 | 1205.41 | 43.63 | 4.279613 | 19.86 | 115.98 | 1205.73 | 33.24 | 20.48 | 4.911021 | 1.16768 | 82.74 | 1202.01 | 27.84 | 5.039759 | 19.59 | 54.9 | 1197.39 | 20.08 | 21.13 | 5.00003 | 1.16768 | 1255.85 | 1614.74
0.00161000004 | 0.00737999985 | 9.99999975e-05 | 0.000182999996 | 235.6425 | 1249.93 | 1209.64 | 1127.96 | 9.87 | 25.5821 | 1216.87 | 234.79 | 9.2 | 1.328 | 1.334 | 2.103206 | 209.21 | 1206.08 | 49.95 | 18.57 | 3.059937 | 1.16768 | 159.26 | 1199.01 | 43.84 | 4.29687 | 20.11 | 115.42 | 1199.01 | 32.97 | 20.88 | 4.931546 | 1.16768 | 82.45 | 1187.78 | 27.72 | 5.043806 | 20.44 | 54.73 | 1183.98 | 19.88 | 21.22 | 5.000033 | 1.16768 | 1255.95 | 1614.06
0.00159999996 | 0.00720999995 | 5.40000001e-05 | 0.000192000007 | 236.1798 | 1252.78 | 1205.93 | 1123.39 | 72.5 | 25.41239 | 1218.46 | 236.02 | 9.88 | 1.328 | 1.334 | 2.045357 | 210.61 | 1207.08 | 49.36 | 17.22 | 3.00449 | 1.16768 | 161.25 | 1199.22 | 43.41 | 4.200306 | 19.29 | 117.84 | 1199.17 | 33.8 | 19.4 | 4.759833 | 1.16768 | 84.04 | 1195.03 | 28.52 | 5.04112 | 19.57 | 55.52 | 1189.92 | 20.73 | 20.91 | 5.000017 | 1.16768 | 1217.19 | 1611.67
0.00159999996 | 0.00720999995 | 5.40000001e-05 | 0.000192000007 | 236.0667 | 1252.18 | 1203.25 | 1117.77 | 71.7 | 25.35917 | 1216.43 | 235.97 | 10.19 | 1.328 | 1.334 | 2.043545 | 210.61 | 1204.66 | 49.31 | 18 | 3.003677 | 1.16768 | 161.3 | 1196.55 | 43.54 | 4.203653 | 20.24 | 117.76 | 1196.54 | 33.9 | 20.25 | 4.771604 | 1.16768 | 83.86 | 1192.19 | 28.41 | 5.039293 | 20.35 | 55.45 | 1186.96 | 20.68 | 21.04 | 5.000018 | 1.16768 | 1218.83 | 1612.44
0.00159999996 | 0.00720999995 | 5.40000001e-05 | 0.000192000007 | 235.2919 | 1248.07 | 1207.58 | 1123.35 | 59.17 | 25.45312 | 1215.84 | 235.8 | 9.83 | 1.328 | 1.334 | 2.045836 | 210.35 | 1204.39 | 48.6 | 17.53 | 2.909753 | 1.16768 | 161.75 | 1196.35 | 43.68 | 4.181627 | 19.53 | 118.07 | 1196.32 | 34.02 | 19.91 | 4.753863 | 1.16768 | 84.05 | 1194.14 | 28.69 | 5.040481 | 19.48 | 55.36 | 1188.87 | 20.57 | 20.33 | 5.000022 | 1.16768 | 1215.47 | 1614.63
0.00150000001 | 0.00719999988 | 2.7e-05 | 0.000348000001 | 235.4031 | 1248.66 | 1205.16 | 1123.08 | 64.22 | 25.44298 | 1217.84 | 235.9 | 10 | 1.328 | 1.334 | 2.045952 | 210.45 | 1206.63 | 49.09 | 17.4 | 2.919826 | 1.16768 | 161.36 | 1198.76 | 43.36 | 4.1883 | 19.13 | 118 | 1198.7 | 33.83 | 19.11 | 4.748233 | 1.16768 | 84.17 | 1196.3 | 28.72 | 5.04066 | 19.21 | 55.45 | 1191.05 | 20.66 | 20.55 | 5.000021 | 1.16768 | 1214.07 | 1615.41
0.00156 | 0.00750999991 | 5.09999991e-05 | 0.000300999993 | 235.7425 | 1250.46 | 1205.22 | 1124.44 | 79.78 | 25.40806 | 1217.86 | 236.4 | 10.11 | 1.328 | 1.334 | 2.045269 | 211 | 1206.79 | 49.19 | 17.29 | 2.996041 | 1.16768 | 161.81 | 1199.25 | 43.4 | 4.175312 | 19.03 | 118.41 | 1199.26 | 33.88 | 18.73 | 4.736611 | 1.16768 | 84.53 | 1196.91 | 28.91 | 5.043644 | 19.1 | 55.62 | 1191.89 | 20.82 | 20.38 | 5.000021 | 1.16768 | 1203.31 | 1618.55
0.00167999999 | 0.00747000007 | 6.90000015e-05 | 0.000228000004 | 236.078 | 1252.24 | 1203.65 | 1120.52 | 90.41 | 25.4782 | 1217.27 | 236.95 | 10.68 | 1.328 | 1.334 | 2.042786 | 211.47 | 1205.91 | 45.64 | 16.95 | 2.825124 | 1.16768 | 165.83 | 1197.6 | 41.42 | 3.871149 | 18.72 | 124.41 | 1197.07 | 31.84 | 19.15 | 4.795235 | 1.16768 | 92.57 | 1185.29 | 27.9 | 5.078379 | 18.85 | 64.67 | 1181.2 | 21.78 | 20.02 | 5.000044 | 1.16768 | 1193.93 | 1615.82
0.00167999999 | 0.00747000007 | 6.90000015e-05 | 0.000228000004 | 236.6511 | 1255.28 | 1205.65 | 1123.34 | 93.77 | 25.68067 | 1216.07 | 237.1 | 10.01 | 1.328 | 1.334 | 1.974447 | 211.42 | 1204.75 | 45.45 | 16.2 | 2.748149 | 1.16768 | 165.97 | 1196.35 | 41.59 | 3.875661 | 18.08 | 124.38 | 1195.76 | 31.92 | 18.27 | 4.806157 | 1.16768 | 92.46 | 1191.59 | 27.86 | 5.0749 | 18.21 | 64.6 | 1187.4 | 21.75 | 19.14 | 5.00004 | 1.16768 | 1194.78 | 1616.91
0.00167999999 | 0.00747000007 | 6.90000015e-05 | 0.000228000004 | 237.147 | 1257.91 | 1200.61 | 1119.62 | 97.99 | 25.76906 | 1215.8 | 237.32 | 9.86 | 1.328 | 1.334 | 2.04392 | 211.55 | 1204.74 | 45.19 | 15.73 | 2.817005 | 1.16768 | 166.36 | 1196.48 | 41.64 | 4.028706 | 17.81 | 124.72 | 1195.97 | 31.85 | 17.86 | 4.787261 | 1.16768 | 92.87 | 1191.8 | 28.12 | 5.076646 | 17.97 | 64.75 | 1187.77 | 21.89 | 18.79 | 5.00004 | 1.16768 | 1191.89 | 1618.83
0.00170000002 | 0.00737999985 | 7.30000029e-05 | 0.000201000003 | 237.0584 | 1257.44 | 1204.71 | 1123.03 | 98.29 | 25.75426 | 1218.25 | 237.36 | 9.88 | 1.328 | 1.334 | 1.974884 | 211.61 | 1206.98 | 45.27 | 15.65 | 2.817647 | 1.16768 | 166.34 | 1198.61 | 41.59 | 3.863062 | 17.88 | 124.75 | 1197.99 | 31.8 | 17.68 | 4.780587 | 1.16768 | 92.95 | 1193.66 | 28.2 | 5.078539 | 17.96 | 64.75 | 1189.47 | 21.85 | 18.58 | 5.000042 | 1.16768 | 1190.38 | 1617.37
0.00170000002 | 0.00737999985 | 7.30000029e-05 | 0.000201000003 | 236.9867 | 1257.06 | 1197.34 | 1114.87 | 98.88 | 25.62376 | 1213.49 | 237.33 | 10.44 | 1.328 | 1.334 | 2.044302 | 211.71 | 1202.25 | 45.36 | 16.81 | 2.817278 | 1.16768 | 166.35 | 1193.97 | 41.52 | 4.02462 | 18.66 | 124.83 | 1193.56 | 31.82 | 18.79 | 4.77624 | 1.16768 | 93.01 | 1189.4 | 28.11 | 5.077385 | 18.67 | 64.9 | 1185.4 | 22.02 | 19.68 | 5.000041 | 1.16768 | 1191.89 | 1615.76
0.00170000002 | 0.00737999985 | 7.30000029e-05 | 0.000201000003 | 237.1187 | 1257.76 | 1204.69 | 1125.14 | 100.05 | 25.75386 | 1215.76 | 237.38 | 9.63 | 1.328 | 1.334 | 2.046815 | 211.63 | 1204.99 | 45.46 | 15.81 | 2.821476 | 1.16768 | 166.17 | 1197.02 | 41.32 | 3.859434 | 17.79 | 124.85 | 1196.53 | 31.95 | 18.09 | 4.785552 | 1.16768 | 92.9 | 1192.7 | 28.02 | 5.075919 | 17.98 | 64.88 | 1188.96 | 21.99 | 18.99 | 5.000039 | 1.16768 | 1192.68 | 1617.19
0.00170000002 | 0.00737999985 | 7.30000029e-05 | 0.000201000003 | 236.7209 | 1255.65 | 1200.44 | 1120.08 | 94.99 | 25.80366 | 1214.51 | 237.22 | 9.71 | 1.328 | 1.334 | 2.047436 | 211.42 | 1203.58 | 45.07 | 15.77 | 2.895638 | 1.16768 | 166.35 | 1195.56 | 41.44 | 4.018681 | 17.73 | 124.91 | 1195.11 | 31.89 | 17.76 | 4.774009 | 1.16768 | 93.02 | 1191.05 | 28.24 | 5.078395 | 17.97 | 64.78 | 1187.06 | 21.95 | 18.77 | 5.000042 | 1.16768 | 1191.37 | 1615.93
0.00161000004 | 0.00737999985 | 9.99999975e-05 | 0.000182999996 | 236.7793 | 1255.96 | 1196.96 | 1109.69 | 99.52 | 25.5887 | 1212.67 | 237.41 | 10.6 | 1.328 | 1.334 | 2.043353 | 211.82 | 1200.66 | 45.88 | 16.92 | 2.827134 | 1.16768 | 165.94 | 1191.75 | 41.7 | 4.056777 | 19 | 124.24 | 1191.1 | 31.87 | 18.93 | 4.820654 | 1.16768 | 92.37 | 1186.48 | 27.82 | 5.078113 | 19.6 | 64.55 | 1179.86 | 21.65 | 20.52 | 5.000043 | 1.16768 | 1190.66 | 1617.03
0.00170000002 | 0.00737999985 | 7.30000029e-05 | 0.000201000003 | 237.0075 | 1257.17 | 1199.72 | 1108.86 | 98.05 | 25.6285 | 1214.07 | 237.32 | 10.28 | 1.328 | 1.334 | 2.044451 | 211.7 | 1201.54 | 45.61 | 16.64 | 2.822932 | 1.16768 | 166.09 | 1192.09 | 41.73 | 4.049187 | 19.15 | 124.36 | 1191.25 | 32.12 | 19.09 | 4.824958 | 1.16768 | 92.24 | 1186.27 | 27.76 | 5.074299 | 19.87 | 64.48 | 1179.17 | 21.62 | 20.43 | 5.00004 | 1.16768 | 1192.53 | 1616.11
0.00156 | 0.00750999991 | 5.09999991e-05 | 0.000300999993 | 234.9431 | 1225.79 | 1197.11 | 1105.67 | 65.28 | 25.54418 | 1208.31 | 236.01 | 10.33 | 1.328 | 1.334 | 2.047817 | 210.47 | 1195.55 | 46.17 | 17.59 | 2.931477 | 1.16768 | 164.3 | 1186.49 | 41.51 | 4.104221 | 20.25 | 122.79 | 1184.52 | 32.01 | 19.9 | 4.886702 | 1.16768 | 90.78 | 1180.09 | 27.05 | 5.071946 | 20.65 | 63.73 | 1173.27 | 20.84 | 20.95 | 5.000041 | 1.16768 | 1191.1 | 1616.09
0.00156 | 0.00750999991 | 5.09999991e-05 | 0.000300999993 | 235.4012 | 1228.18 | 1198.2 | 1114.01 | 68.08 | 25.68359 | 1211.43 | 236.11 | 9.66 | 1.328 | 1.334 | 2.04551 | 210.43 | 1199.89 | 46.12 | 16.1 | 2.931752 | 1.16768 | 164.31 | 1191.48 | 41.15 | 4.087157 | 18.37 | 123.16 | 1189.57 | 31.86 | 18.15 | 4.85699 | 1.16768 | 91.3 | 1185.49 | 27.25 | 5.075898 | 18.83 | 64.05 | 1179.23 | 21.2 | 19.43 | 5.000042 | 1.16768 | 1190.66 | 1615.77
0.00159999996 | 0.00724000018 | 5.99999985e-05 | 0.000222000002 | 236.932 | 1256.77 | 1195.3 | 1107.84 | 99.75 | 25.66625 | 1211.34 | 237.5 | 10.61 | 1.328 | 1.334 | 2.044487 | 211.83 | 1199.32 | 46.43 | 17.21 | 2.92133 | 1.16768 | 165.4 | 1190.64 | 41.44 | 4.072769 | 19.25 | 123.96 | 1188.55 | 31.82 | 19.22 | 4.8369 | 1.16768 | 92.14 | 1184.13 | 27.65 | 5.075523 | 19.78 | 64.49 | 1177.38 | 21.6 | 20.68 | 5.000041 | 1.16768 | 1189.82 | 1615.71
0.00170000002 | 0.00737999985 | 7.30000029e-05 | 0.000201000003 | 236.2439 | 1253.12 | 1209.62 | 1125.21 | 95.23 | 25.78988 | 1218.87 | 237.3 | 9.74 | 1.328 | 1.334 | 1.977203 | 211.51 | 1207.24 | 46.16 | 15.94 | 2.919984 | 1.16768 | 165.35 | 1198.81 | 41.63 | 4.081463 | 18.05 | 123.72 | 1196.8 | 31.8 | 17.74 | 4.84501 | 1.16768 | 91.92 | 1192.35 | 27.56 | 5.076871 | 18.48 | 64.36 | 1185.82 | 21.51 | 18.95 | 5.000043 | 1.16768 | 1189.13 | 1600.84
0.00159999996 | 0.00724000018 | 5.99999985e-05 | 0.000222000002 | 235.733 | 1250.41 | 1192.09 | 1109.97 | 92.71 | 25.81294 | 1201.3 | 237.2 | 10.28 | 1.328 | 1.334 | 2.046779 | 211.39 | 1190.33 | 45.87 | 16.63 | 2.914764 | 1.16768 | 165.52 | 1182.46 | 41.42 | 4.059917 | 18.76 | 124.1 | 1180.83 | 31.86 | 18.61 | 4.823682 | 1.16768 | 92.24 | 1177.02 | 27.63 | 5.074668 | 19.47 | 64.61 | 1171.46 | 21.72 | 19.95 | 5.000037 | 1.16768 | 1188.4 | 1600.88
0.00170000002 | 0.00737999985 | 7.30000029e-05 | 0.000201000003 | 235.957 | 1231.08 | 1200.09 | 1117.45 | 70.03 | 25.74086 | 1211.07 | 236.31 | 9.57 | 1.328 | 1.334 | 2.047092 | 210.57 | 1199.84 | 45.92 | 15.92 | 2.926031 | 1.16768 | 164.65 | 1191.67 | 41.29 | 4.080081 | 18.07 | 123.36 | 1189.85 | 31.71 | 18.15 | 4.838162 | 1.16768 | 91.65 | 1185.86 | 27.44 | 5.073607 | 18.76 | 64.21 | 1179.94 | 21.38 | 19.38 | 5.000037 | 1.16768 | 1187.81 | 1600.78
0.00170000002 | 0.00737999985 | 7.30000029e-05 | 0.000201000003 | 235.8803 | 1230.68 | 1204.09 | 1121.07 | 69.36 | 25.71346 | 1215.14 | 236.29 | 9.48 | 1.328 | 1.334 | 2.047639 | 210.58 | 1203.81 | 45.95 | 15.79 | 2.846402 | 1.16768 | 164.63 | 1195.42 | 41.39 | 4.08508 | 17.85 | 123.24 | 1193.49 | 31.57 | 17.76 | 4.83659 | 1.16768 | 91.67 | 1189.39 | 27.54 | 5.079143 | 18.58 | 64.13 | 1183.36 | 21.28 | 18.97 | 5.000046 | 1.16768 | 1187.8 | 1599.45
0.00170000002 | 0.00737999985 | 7.30000029e-05 | 0.000201000003 | 235.6158 | 1229.3 | 1191.49 | 1103.75 | 68.4 | 25.46328 | 1208.87 | 236.22 | 10.55 | 1.328 | 1.334 | 2.044067 | 210.76 | 1196.72 | 46 | 17.47 | 2.923299 | 1.16768 | 164.76 | 1188.02 | 41.43 | 4.079296 | 19.35 | 123.33 | 1186.02 | 31.55 | 19.45 | 4.828059 | 1.16768 | 91.78 | 1181.66 | 27.53 | 5.07597 | 19.92 | 64.25 | 1175.19 | 21.38 | 20.69 | 5.000042 | 1.16768 | 1188.52 | 1601.15
0.00159999996 | 0.00724000018 | 5.99999985e-05 | 0.000222000002 | 235.5928 | 1229.18 | 1186.52 | 1107.2 | 69.91 | 25.67206 | 1195.37 | 236.21 | 9.79 | 1.328 | 1.334 | 2.04607 | 210.54 | 1184.83 | 45.92 | 16.31 | 3.010373 | 1.16768 | 164.62 | 1177.46 | 41.11 | 4.070687 | 18.77 | 123.51 | 1176.16 | 31.47 | 18.47 | 4.811527 | 1.16768 | 92.04 | 1172.7 | 27.57 | 5.077848 | 19.55 | 64.47 | 1167.74 | 21.61 | 19.9 | 5.000042 | 1.16768 | 1189.78 | 1600.6
0.00159999996 | 0.00724000018 | 5.99999985e-05 | 0.000222000002 | 235.41075 | 1228.23 | 1201.3 | 1117.42 | 67.33 | 25.69708 | 1211.52 | 236.14 | 9.59 | 1.328 | 1.334 | 2.045628 | 210.45 | 1200.1 | 46.13 | 16.04 | 2.851203 | 1.16768 | 164.32 | 1191.67 | 41.37 | 4.097249 | 18.19 | 122.95 | 1189.77 | 31.52 | 18.24 | 4.848306 | 1.16768 | 91.43 | 1185.72 | 27.29 | 5.075436 | 18.63 | 64.14 | 1179.72 | 21.26 | 19.46 | 5.000041 | 1.16768 | 1189.35 | 1600.46
0.00159999996 | 0.00724000018 | 5.99999985e-05 | 0.000222000002 | 235.4318 | 1228.34 | 1203.84 | 1120.78 | 66.43 | 25.60134 | 1213.04 | 236.14 | 9.45 | 1.328 | 1.334 | 2.046264 | 210.53 | 1201.72 | 45.92 | 15.8 | 2.92542 | 1.16768 | 164.61 | 1193.49 | 41.22 | 4.075196 | 17.91 | 123.39 | 1191.61 | 31.57 | 17.79 | 4.631939 | 1.16768 | 91.82 | 1187.31 | 27.51 | 5.078356 | 18.54 | 64.31 | 1181.27 | 21.46 | 19.03 | 5.000044 | 1.16768 | 1190.02 | 1510.54
0.00159999996 | 0.00724000018 | 5.99999985e-05 | 0.000222000002 | 235.2402 | 1227.34 | 1192.31 | 1104.55 | 65.1 | 25.51388 | 1207.86 | 236.08 | 10.23 | 1.328 | 1.334 | 2.119131 | 210.56 | 1195.93 | 46.04 | 17.18 | 2.927296 | 1.16768 | 164.52 | 1187.21 | 41.2 | 4.260692 | 19.25 | 123.32 | 1185.35 | 31.59 | 19.36 | 5.039695 | 1.16768 | 91.73 | 1181.25 | 27.53 | 5.077176 | 19.67 | 64.2 | 1174.79 | 21.31 | 20.51 | 5.000044 | 1.16768 | 1189.8 | 1176.45
0.00159999996 | 0.00724000018 | 5.99999985e-05 | 0.000222000002 | 235.6714 | 1229.59 | 1181.06 | 1103.45 | 67.26 | 25.70239 | 1187.81 | 236.16 | 9.73 | 1.328 | 1.334 | 2.047179 | 210.46 | 1177.63 | 45.42 | 16.38 | 2.915794 | 1.16768 | 165.04 | 1170.47 | 41.17 | 4.051228 | 19.04 | 123.87 | 1169.41 | 31.55 | 18.42 | 4.793916 | 1.16768 | 92.32 | 1166.21 | 27.66 | 5.076663 | 19.62 | 64.66 | 1161.67 | 21.81 | 20.02 | 5.000039 | 1.16768 | 1190.43 | 1152.22
0.00159999996 | 0.00724000018 | 5.99999985e-05 | 0.000222000002 | 235.2651 | 1227.47 | 1203.01 | 1117.86 | 65.24 | 25.59073 | 1212.72 | 236.08 | 9.72 | 1.328 | 1.334 | 2.047762 | 210.49 | 1201.1 | 46.03 | 16.12 | 2.928338 | 1.16768 | 164.46 | 1192.63 | 41.29 | 4.267897 | 18.16 | 123.17 | 1190.8 | 31.56 | 18.2 | 4.835363 | 1.16768 | 91.61 | 1186.52 | 27.45 | 5.078906 | 18.58 | 64.16 | 1180.18 | 21.3 | 19.47 | 5.000046 | 1.16768 | 1190.33 | 1143.63
0.00167000003 | 0.00737999985 | 8.9000001e-05 | 0.000199000002 | 235.5008 | 1228.7 | 1203.39 | 1119.77 | 67.48 | 25.59075 | 1211.28 | 236.15 | 9.72 | 1.328 | 1.334 | 2.04414 | 210.56 | 1199.78 | 45.89 | 16.19 | 2.92432 | 1.16768 | 164.67 | 1191.59 | 41.18 | 4.25197 | 18.26 | 123.49 | 1189.92 | 31.55 | 18.16 | 4.815915 | 1.16768 | 91.94 | 1185.94 | 27.57 | 5.07928 | 18.75 | 64.37 | 1179.98 | 21.49 | 19.22 | 5.000045 | 1.16768 | 1189.86 | 1106.77
0.00167000003 | 0.00737999985 | 8.9000001e-05 | 0.000199000002 | 235.635 | 1229.4 | 1191.48 | 1103.94 | 67.02 | 25.47303 | 1206.86 | 236.18 | 10.24 | 1.328 | 1.334 | 2.04468 | 210.7 | 1194.79 | 45.71 | 17.25 | 2.837475 | 1.16768 | 164.99 | 1185.98 | 41.48 | 3.901076 | 19.45 | 123.51 | 1183.87 | 31.57 | 19.28 | 4.816309 | 1.16768 | 91.94 | 1179.6 | 27.61 | 5.077652 | 19.68 | 64.33 | 1173.2 | 21.47 | 20.44 | 5.000044 | 1.16768 | 1189.23 | 1102.18
0.00167000003 | 0.00737999985 | 8.9000001e-05 | 0.000199000002 | 235.2708 | 1227.5 | 1184.9 | 1105.99 | 67.36 | 25.71108 | 1185.43 | 236.14 | 10.22 | 1.328 | 1.334 | 2.047962 | 210.43 | 1175.2 | 46.01 | 16.75 | 2.929228 | 1.16768 | 164.42 | 1168.07 | 41.19 | 4.082981 | 19.23 | 123.23 | 1167.06 | 31.36 | 18.81 | 4.820287 | 1.16768 | 91.87 | 1162.81 | 27.56 | 5.076411 | 19.74 | 64.31 | 1158.34 | 21.45 | 20.1 | 5.000041 | 1.16768 | 1188.29 | 1102.37
0.00167000003 | 0.00737999985 | 8.9000001e-05 | 0.000199000002 | 235.4012 | 1228.18 | 1203.26 | 1118.03 | 68.3 | 25.59398 | 1212.5 | 236.17 | 9.87 | 1.328 | 1.334 | 2.047712 | 210.57 | 1200.85 | 46.32 | 16.39 | 2.934147 | 1.16768 | 164.25 | 1192.46 | 41.4 | 4.287537 | 18.45 | 122.85 | 1190.72 | 31.45 | 18.24 | 4.851871 | 1.16768 | 91.4 | 1185.19 | 27.27 | 5.075798 | 18.67 | 64.13 | 1178.92 | 21.27 | 19.52 | 5.000042 | 1.16768 | 1188.86 | 987.11
0.00167000003 | 0.00737999985 | 8.9000001e-05 | 0.000199000002 | 234.761 | 1224.84 | 1201.77 | 1116.89 | 63.86 | 25.60733 | 1210.36 | 236.03 | 9.77 | 1.328 | 1.334 | 2.045643 | 210.43 | 1198.82 | 46.24 | 16.39 | 2.934293 | 1.16768 | 164.19 | 1190.48 | 41.33 | 4.101099 | 18.43 | 122.86 | 1188.63 | 31.33 | 18.09 | 4.837657 | 1.16768 | 91.53 | 1183.12 | 27.32 | 5.075701 | 18.79 | 64.21 | 1177.03 | 21.36 | 19.48 | 5.000041 | 1.16768 | 1188.83 | 988.49
0.00167000003 | 0.00737999985 | 8.9000001e-05 | 0.000199000002 | 234.738 | 1224.72 | 1196.03 | 1107.07 | 59.54 | 25.41803 | 1208.37 | 236.03 | 10.39 | 1.328 | 1.334 | 2.045509 | 210.61 | 1196.11 | 46.13 | 17.59 | 2.928133 | 1.16768 | 164.48 | 1187.39 | 41.47 | 4.093117 | 19.57 | 123.01 | 1185.44 | 31.27 | 19.32 | 4.825449 | 1.16768 | 91.74 | 1179.63 | 27.51 | 5.077713 | 19.7 | 64.23 | 1173.18 | 21.35 | 20.52 | 5.000044 | 1.16768 | 1188.93 | 1439.76
0.00161000004 | 0.00737999985 | 9.99999975e-05 | 0.000182999996 | 234.3623 | 1222.76 | 1199.4 | 1116.71 | 61.18 | 25.6092 | 1193.44 | 235.95 | 10.12 | 1.328 | 1.334 | 2.046491 | 210.35 | 1182.61 | 46.06 | 16.68 | 2.850632 | 1.16768 | 164.29 | 1174.91 | 41.23 | 4.089101 | 18.95 | 123.06 | 1173.56 | 31.35 | 18.71 | 4.825468 | 1.16768 | 91.71 | 1168.92 | 27.44 | 5.077486 | 19.35 | 64.27 | 1163.86 | 21.41 | 19.91 | 5.000043 | 1.16768 | 1188.53 | 1440.97
0.00161000004 | 0.00737999985 | 9.99999975e-05 | 0.000182999996 | 234.6249 | 1224.13 | 1192.33 | 1107.55 | 60.98 | 25.52589 | 1206.87 | 236.01 | 10.22 | 1.328 | 1.334 | 2.119108 | 210.49 | 1195.4 | 46.31 | 16.93 | 2.85474 | 1.16768 | 164.18 | 1187.01 | 41.41 | 4.105445 | 18.76 | 122.77 | 1185.17 | 31.37 | 18.8 | 4.654314 | 1.16768 | 91.4 | 1179.62 | 27.27 | 5.076082 | 18.97 | 64.13 | 1173.4 | 21.28 | 19.86 | 5.000042 | 1.16768 | 1188.59 | 1444.16
0.00161000004 | 0.00737999985 | 9.99999975e-05 | 0.000182999996 | 235.36475 | 1227.99 | 1193.2 | 1110.16 | 67.38 | 25.57287 | 1206.73 | 236.18 | 10.01 | 1.328 | 1.334 | 2.045177 | 210.6 | 1195.42 | 46.28 | 16.65 | 2.932631 | 1.16768 | 164.32 | 1187.34 | 41.33 | 4.097157 | 18.63 | 122.99 | 1185.63 | 31.35 | 18.42 | 4.83461 | 1.16768 | 91.64 | 1180.38 | 27.38 | 5.07636 | 19.01 | 64.26 | 1174.55 | 21.41 | 19.5 | 5.000041 | 1.16768 | 1188.42 | 1442.03
0.00161000004 | 0.00737999985 | 9.99999975e-05 | 0.000182999996 | 235.1942 | 1227.1 | 1188.21 | 1101.17 | 63.97 | 25.48489 | 1203.57 | 236.1 | 10.66 | 1.328 | 1.334 | 2.045398 | 210.61 | 1191.66 | 46.47 | 18.02 | 2.936466 | 1.16768 | 164.14 | 1183.27 | 41.31 | 4.103917 | 19.81 | 122.83 | 1181.5 | 31.24 | 19.65 | 4.836983 | 1.16768 | 91.59 | 1175.96 | 27.39 | 5.077027 | 20.01 | 64.2 | 1169.81 | 21.3 | 20.74 | 5.000043 | 1.16768 | 1189.84 | 1442.89
0.00161000004 | 0.00737999985 | 9.99999975e-05 | 0.000182999996 | 235.4357 | 1228.36 | 1195.95 | 1114.16 | 66.88 | 25.64316 | 1194.81 | 236.15 | 10.08 | 1.328 | 1.334 | 2.04619 | 210.51 | 1184.06 | 45.95 | 16.79 | 2.926708 | 1.16768 | 164.56 | 1176.53 | 41.32 | 4.084529 | 18.96 | 123.24 | 1175.22 | 31.44 | 18.66 | 4.824697 | 1.16768 | 91.8 | 1170.56 | 27.42 | 5.07452 | 19.28 | 64.38 | 1165.45 | 21.51 | 19.85 | 5.000037 | 1.16768 | 1189.04 | 1440.23
0.00161000004 | 0.00737999985 | 9.99999975e-05 | 0.000182999996 | 235.49125 | 1228.65 | 1188.62 | 1105.81 | 67.46 | 25.56407 | 1204.06 | 236.17 | 10.15 | 1.328 | 1.334 | 2.046633 | 210.6 | 1192.75 | 46.13 | 16.81 | 2.929135 | 1.16768 | 164.47 | 1184.71 | 41.37 | 4.091205 | 18.8 | 123.1 | 1183.03 | 31.41 | 18.67 | 4.831235 | 1.16768 | 91.69 | 1177.76 | 27.44 | 5.077652 | 19.06 | 64.25 | 1171.76 | 21.38 | 20.03 | 5.000043 | 1.16768 | 1189.18 | 1440.81
0.00167999999 | 0.00747000007 | 6.90000015e-05 | 0.000228000004 | 235.8516 | 1230.53 | 1188.4 | 1106.63 | 71.07 | 25.63741 | 1203.94 | 236.28 | 9.93 | 1.328 | 1.334 | 2.046467 | 210.64 | 1192.81 | 46.14 | 16.52 | 2.929575 | 1.16768 | 164.5 | 1184.85 | 41.35 | 4.090849 | 18.6 | 123.15 | 1183.21 | 31.36 | 18.45 | 4.830073 | 1.16768 | 91.79 | 1178.11 | 27.46 | 5.0771 | 19.09 | 64.33 | 1172.46 | 21.48 | 19.67 | 5.000041 | 1.16768 | 1188.39 | 1441.16
0.00167999999 | 0.00747000007 | 6.90000015e-05 | 0.000228000004 | 235.96275 | 1231.11 | 1185.7 | 1100.1 | 71.48 | 25.5343 | 1201.67 | 236.29 | 10.5 | 1.328 | 1.334 | 2.045473 | 210.76 | 1189.96 | 46.18 | 17.56 | 2.928052 | 1.16768 | 164.58 | 1181.67 | 41.35 | 4.086833 | 19.58 | 123.23 | 1179.95 | 31.24 | 19.56 | 4.81656 | 1.16768 | 91.99 | 1174.58 | 27.63 | 5.078071 | 19.98 | 64.36 | 1168.69 | 21.49 | 20.75 | 5.000044 | 1.16768 | 1188.42 | 1440.37
0.00167999999 | 0.00747000007 | 6.90000015e-05 | 0.000228000004 | 235.5698 | 1229.06 | 1193.53 | 1112.7 | 69.49 | 25.63492 | 1196.15 | 236.24 | 10.11 | 1.328 | 1.334 | 2.046012 | 210.6 | 1185.44 | 45.99 | 16.73 | 2.845722 | 1.16768 | 164.61 | 1177.82 | 41.24 | 4.078444 | 18.84 | 123.37 | 1176.47 | 31.42 | 18.37 | 4.625715 | 1.16768 | 91.95 | 1171.53 | 27.5 | 5.07474 | 19.27 | 64.45 | 1166.25 | 21.59 | 19.84 | 5.000038 | 1.16768 | 1188.55 | 1443.57
0.00170000002 | 0.00737999985 | 7.30000029e-05 | 0.000201000003 | 235.7519 | 1230.01 | 1183.72 | 1101.59 | 71 | 25.62023 | 1200.63 | 236.26 | 10.23 | 1.328 | 1.334 | 2.046547 | 210.64 | 1189.47 | 46.13 | 16.73 | 2.928913 | 1.16768 | 164.51 | 1181.49 | 41.54 | 4.100704 | 19.02 | 122.97 | 1179.94 | 31.42 | 18.79 | 5.054907 | 1.16768 | 91.55 | 1175.04 | 27.31 | 5.074579 | 19.04 | 64.24 | 1169.48 | 21.37 | 19.96 | 5.000039 | 1.16768 | 1188.36 | 1443.23
0.00170000002 | 0.00737999985 | 7.30000029e-05 | 0.000201000003 | 235.8976 | 1230.77 | 1200.37 | 1115.99 | 72.16 | 25.64602 | 1208.86 | 236.3 | 9.79 | 1.328 | 1.334 | 2.047306 | 210.65 | 1197.25 | 46.24 | 16.27 | 2.931691 | 1.16768 | 164.41 | 1188.99 | 41.38 | 4.097469 | 18.34 | 123.03 | 1187.14 | 31.44 | 18.03 | 4.651218 | 1.16768 | 91.59 | 1181.57 | 27.35 | 5.07646 | 18.58 | 64.24 | 1175.24 | 21.4 | 19.45 | 5.000041 | 1.16768 | 1188.62 | 1524.02
0.00170000002 | 0.00737999985 | 7.30000029e-05 | 0.000201000003 | 235.5967 | 1229.2 | 1187.17 | 1100.37 | 68.84 | 25.49281 | 1203.01 | 236.22 | 10.47 | 1.328 | 1.334 | 2.043804 | 210.72 | 1191.09 | 45.97 | 17.45 | 2.924065 | 1.16768 | 164.75 | 1182.6 | 41.52 | 4.085247 | 19.5 | 123.23 | 1180.76 | 31.3 | 19.54 | 4.81721 | 1.16768 | 91.93 | 1175.25 | 27.64 | 5.077178 | 19.72 | 64.29 | 1169.09 | 21.42 | 20.5 | 5.000044 | 1.16768 | 1188.19 | 1511.84
0.000197000001 | 0.00197999994 | 7.00000019e-05 | 8.80000007e-05 | 234.5753 | 1328.92 | 1151.58 | 1076.56 | 59.7 | 25.61533 | 1171.42 | 235.28 | 11.19 | 1.328 | 1.334 | 2.064306 | 209.66 | 1160.82 | 47.4 | 19.48 | 2.971927 | 1.16755 | 162.26 | 1154.09 | 40 | 4.1137 | 20.77 | 122.26 | 1154.18 | 30.6 | 19.87 | 4.857388 | 1.16755 | 91.66 | 1150.45 | 24.68 | 5.082387 | 19.06 | 66.98 | 1146.02 | 17.97 | 17.27 | 5.000076 | 1.16755 | 1300.88 | 1512.94
0.000197000001 | 0.00197999994 | 7.00000019e-05 | 8.80000007e-05 | 236.4446 | 1339.51 | 1191.38 | 1109.47 | 64.52 | 25.58404 | 1198.39 | 235.41 | 10.63 | 1.328 | 1.334 | 2.060355 | 209.82 | 1186.59 | 47.52 | 18.25 | 2.896604 | 1.16755 | 162.3 | 1178.59 | 40.3 | 4.129261 | 18.97 | 122 | 1177.81 | 30.55 | 18.48 | 4.701008 | 1.16755 | 91.45 | 1172.68 | 24.8 | 5.084024 | 17.46 | 66.65 | 1167.07 | 17.66 | 16.18 | 5.000075 | 1.16755 | 1306.01 | 1509.92
0.000239000001 | 0.00193000003 | 7.10000022e-05 | 4.89999984e-05 | 236.4569 | 1339.58 | 1223.89 | 1137.75 | 49.2 | 25.55274 | 1231.22 | 234.97 | 9.5 | 1.328 | 1.334 | 2.12634 | 209.42 | 1218.61 | 47.41 | 17.04 | 2.900445 | 1.16755 | 162.01 | 1209.57 | 40.38 | 4.14048 | 17.63 | 121.63 | 1208.08 | 30.67 | 17.37 | 4.894689 | 1.16755 | 90.96 | 1202.23 | 24.66 | 5.087644 | 16.19 | 66.3 | 1195.34 | 17.34 | 15.08 | 5.000082 | 1.16755 | 1318.92 | 1530.03
0.000272000005 | 0.00216999999 | 7.50000036e-05 | 4.6000001e-05 | 237.396 | 1344.9 | 1217.8 | 1132.92 | 47.24 | 25.61946 | 1214.82 | 234.97 | 9.6 | 1.328 | 1.334 | 2.054994 | 209.35 | 1202.55 | 41.2 | 15.99 | 2.867949 | 1.16755 | 168.15 | 1193.84 | 38.43 | 3.750523 | 17.44 | 129.72 | 1192.54 | 31.09 | 17.8 | 4.827472 | 1.16755 | 98.63 | 1187.87 | 28.77 | 5.080558 | 18.02 | 69.86 | 1183.9 | 20.88 | 17.58 | 5.000072 | 1.16755 | 1325.01 | 1529.32
0.000272000005 | 0.00216999999 | 7.50000036e-05 | 4.6000001e-05 | 237.1153 | 1343.31 | 1234.67 | 1149.56 | 45.53 | 25.55851 | 1241.19 | 234.92 | 8.94 | 1.328 | 1.334 | 2.123549 | 209.37 | 1228.74 | 42.3 | 15.24 | 2.889172 | 1.16755 | 167.07 | 1219.56 | 38.42 | 3.79423 | 16.33 | 128.65 | 1217.86 | 30.91 | 16.69 | 4.787485 | 1.16755 | 97.74 | 1212.44 | 28.38 | 5.081741 | 16.89 | 69.36 | 1207.51 | 20.41 | 16.51 | 5.000072 | 1.16755 | 1324.59 | 1508.57
1.89999992e-05 | 0.00141999999 | 8.80000007e-05 | 3.60000013e-05 | 236.2358 | 1828.26 | 1216.7 | 1128.78 | 227.92 | 25.84454 | 1227.2 | 242.3 | 15.49 | 1.328 | 1.334 | 1.931789 | 216.45 | 1215.25 | 47.79 | 23.58 | 2.570116 | 1.16755 | 168.66 | 1206.48 | 43.45 | 3.888331 | 25.61 | 125.21 | 1205.7 | 34.34 | 24.51 | 4.097995 | 1.16755 | 90.87 | 1200.16 | 27.91 | 5.061096 | 24.93 | 62.96 | 1194.33 | 20.06 | 23.19 | 5.000043 | 1.16755 | 1646.66 | 1509.67
1.40000002e-05 | 0.00107999996 | 5.09999991e-05 | 2.7e-05 | 232.2149 | 1963.46 | 1217.89 | 1124.83 | 173.84 | 24.56929 | 1234.5 | 232.59 | 16.69 | 1.328 | 1.334 | 1.990091 | 208.02 | 1221.12 | 40.86 | 23.63 | 2.844666 | 1.16755 | 167.16 | 1211.05 | 41.77 | 3.709759 | 27.68 | 125.39 | 1209.89 | 35.55 | 28.17 | 3.914202 | 1.16755 | 89.84 | 1203.76 | 27.09 | 5.021622 | 27.09 | 62.75 | 1194.78 | 19.8 | 27.23 | 5.000078 | 1.16755 | 1831.24 | 1526.85
1.40000002e-05 | 0.00107999996 | 5.09999991e-05 | 2.7e-05 | 230.778 | 1951.31 | 1246.81 | 1154.59 | 158.14 | 24.79334 | 1253.63 | 232.05 | 15.12 | 1.328 | 1.334 | 1.958453 | 207.26 | 1240.39 | 43.11 | 22.36 | 2.779579 | 1.16755 | 164.15 | 1230.33 | 42.25 | 3.815408 | 25.29 | 121.9 | 1228.97 | 33.6 | 25.11 | 4.237888 | 1.16755 | 88.3 | 1222.52 | 26.16 | 5.059609 | 24.68 | 62.14 | 1213.37 | 19.23 | 24.8 | 5.000078 | 1.16755 | 1828.56 | 1530.56
1.89999992e-05 | 0.00141999999 | 8.80000007e-05 | 3.60000013e-05 | 236.2759 | 1828.57 | 1240.02 | 1146.79 | 115.94 | 25.58015 | 1258.64 | 237.05 | 13.83 | 1.328 | 1.334 | 2.004572 | 211.47 | 1245.29 | 48.28 | 22.81 | 2.705997 | 1.16755 | 163.19 | 1235.19 | 42.03 | 3.992588 | 24.27 | 121.16 | 1233.56 | 32.39 | 23.16 | 4.575929 | 1.16755 | 88.77 | 1226.62 | 26.83 | 5.064685 | 23.34 | 61.94 | 1216.85 | 19.03 | 23.14 | 5.00005 | 1.16755 | 1739.8 | 1520.05
1.89999992e-05 | 0.00141999999 | 8.80000007e-05 | 3.60000013e-05 | 236.5201 | 1830.46 | 1215.14 | 1124.31 | 187.34 | 25.88787 | 1239.22 | 240.21 | 14.97 | 1.328 | 1.334 | 2.001462 | 214.32 | 1226.6 | 48.98 | 23.97 | 2.693072 | 1.16755 | 165.34 | 1217.21 | 42.64 | 3.973074 | 24.97 | 122.7 | 1215.91 | 32.94 | 24.02 | 4.258952 | 1.16755 | 89.76 | 1209.47 | 27.27 | 5.067133 | 23.47 | 62.49 | 1199.91 | 19.58 | 24.13 | 5.000076 | 1.16755 | 1681.32 | 1494.27
1.89999992e-05 | 0.00141999999 | 8.80000007e-05 | 3.60000013e-05 | 236.2824 | 1828.62 | 1246.39 | 1153.23 | 223.99 | 26.27045 | 1262.02 | 242.42 | 13.19 | 1.328 | 1.334 | 1.924986 | 216.15 | 1248.8 | 50.41 | 21.64 | 2.706269 | 1.16755 | 165.74 | 1239 | 43.43 | 4.035986 | 22.88 | 122.31 | 1237.31 | 33.05 | 21.65 | 4.182915 | 1.16755 | 89.26 | 1230.15 | 27.17 | 5.0668 | 21.74 | 62.09 | 1219.62 | 19.21 | 21.73 | 5.000074 | 1.16755 | 1646.43 | 1472.77
0.000666000007 | 0.00863000005 | 6.29999995e-05 | 0.000983000034 | 237.5271 | 1549.09 | 1239.63 | 1150.02 | 236.82 | 26.22587 | 1258.48 | 244.64 | 11.59 | 1.328 | 1.334 | 1.940314 | 218.42 | 1244.25 | 52.64 | 19.62 | 2.798383 | 1.16755 | 165.78 | 1235.18 | 45.17 | 4.001501 | 21.72 | 120.61 | 1232.62 | 34.95 | 20.5 | 4.29159 | 1.16755 | 85.66 | 1226.51 | 29.5 | 5.038507 | 21.2 | 56.16 | 1219.28 | 21.36 | 22.09 | 5.00003 | 1.16755 | 1368.73 | 1503.33
0.000666000007 | 0.00863000005 | 6.29999995e-05 | 0.000983000034 | 237.1239 | 1546.46 | 1247.4 | 1157.45 | 195.06 | 25.97226 | 1262.72 | 241.5 | 11.06 | 1.328 | 1.334 | 1.87496 | 215.53 | 1250.13 | 52.3 | 19.32 | 2.828508 | 1.16755 | 163.23 | 1240.71 | 45.25 | 3.914743 | 21.3 | 117.98 | 1237.86 | 35.28 | 20.61 | 4.398019 | 1.16755 | 82.7 | 1231.53 | 29.34 | 5.033528 | 21.76 | 53.36 | 1223.87 | 20.6 | 22.03 | 5.000031 | 1.16755 | 1402.01 | 1507.26
0.000643000007 | 0.00846000016 | 5.40000001e-05 | 0.000961999991 | 237.4128 | 1527.7 | 1245.84 | 1154.33 | 187.41 | 26.00888 | 1262.98 | 241.13 | 10.67 | 1.328 | 1.334 | 1.941524 | 215.13 | 1250.22 | 52.04 | 19.13 | 2.827246 | 1.16755 | 163.09 | 1240.5 | 45.31 | 3.91767 | 21.33 | 117.78 | 1237.55 | 35.09 | 20.67 | 4.391367 | 1.16755 | 82.69 | 1231.11 | 29.28 | 5.031648 | 21.75 | 53.41 | 1223.17 | 20.64 | 21.84 | 5.000029 | 1.16755 | 1389.33 | 1507.86
0.000643000007 | 0.00846000016 | 5.40000001e-05 | 0.000961999991 | 237.7641 | 1529.96 | 1233.6 | 1144.56 | 191.62 | 25.09629 | 1256.01 | 241.51 | 11.1 | 1.328 | 1.334 | 1.936824 | 216.41 | 1243.57 | 52.31 | 19.98 | 2.733413 | 1.16755 | 164.1 | 1234.19 | 45.5 | 4.052241 | 22.08 | 118.6 | 1231.71 | 35.29 | 21.46 | 4.364045 | 1.16755 | 83.31 | 1225.8 | 29.57 | 5.031461 | 22.25 | 53.74 | 1218.61 | 20.96 | 22.93 | 5.000025 | 1.16755 | 1387.02 | 1388.56
0.000666000007 | 0.00863000005 | 6.29999995e-05 | 0.000983000034 | 236.4575 | 1378.65 | 1246.78 | 1156.78 | 103.53 | 25.6926 | 1260.66 | 237.07 | 9.62 | 1.328 | 1.334 | 1.948965 | 211.38 | 1247.68 | 51.41 | 18.09 | 2.787349 | 1.16755 | 159.97 | 1238.12 | 45.1 | 4.000825 | 19.97 | 114.87 | 1235.5 | 35.36 | 19.67 | 4.35519 | 1.16755 | 79.51 | 1229.19 | 28.87 | 5.022901 | 20.27 | 50.64 | 1220.98 | 19.91 | 21.04 | 5.00002 | 1.16755 | 1314.07 | 1431.53
0.000643000007 | 0.00846000016 | 5.40000001e-05 | 0.000961999991 | 236.4851 | 1521.73 | 1238.88 | 1148.8 | 164.96 | 26.00223 | 1255.69 | 239.81 | 10.15 | 1.328 | 1.334 | 2.017412 | 213.81 | 1243.44 | 50.67 | 19.3 | 2.812444 | 1.16755 | 163.14 | 1233.98 | 45.22 | 4.051863 | 21.58 | 117.92 | 1231.42 | 35.09 | 20.98 | 4.666488 | 1.16755 | 82.83 | 1225.65 | 29.36 | 5.032401 | 22.31 | 53.47 | 1218.83 | 20.75 | 22.27 | 5.000028 | 1.16755 | 1397.55 | 1385.15
0.000666000007 | 0.00863000005 | 6.29999995e-05 | 0.000983000034 | 236.8967 | 1421.38 | 1228.17 | 1138.47 | 105.43 | 25.61646 | 1249.86 | 237.01 | 10.83 | 1.328 | 1.334 | 2.013252 | 211.39 | 1237.21 | 50.02 | 19.43 | 2.827628 | 1.16755 | 161.37 | 1227.76 | 44.19 | 4.03929 | 21.35 | 117.18 | 1225.3 | 34.71 | 20.77 | 4.624527 | 1.16755 | 82.47 | 1219.53 | 29.04 | 5.031792 | 21.61 | 53.43 | 1212.86 | 20.68 | 22.29 | 5.000023 | 1.16755 | 1353.5 | 1382.68
0.000197000001 | 0.00197999994 | 7.00000019e-05 | 8.80000007e-05 | 236.3581 | 1339.02 | 1236.3 | 1148.68 | 55.55 | 25.69436 | 1253.37 | 235.41 | 8.65 | 1.328 | 1.334 | 2.063686 | 209.71 | 1240.12 | 47.13 | 15.93 | 2.893135 | 1.16755 | 162.58 | 1230.41 | 43.17 | 4.118176 | 17.51 | 119.41 | 1227.21 | 33.52 | 17.23 | 4.721386 | 1.16755 | 85.89 | 1220.98 | 25.7 | 5.066573 | 16.86 | 60.19 | 1210.48 | 17.32 | 15.72 | 5.000086 | 1.16755 | 1311.69 | 1478.3
0.000197000001 | 0.00197999994 | 7.00000019e-05 | 8.80000007e-05 | 235.0183 | 1331.43 | 1229.9 | 1143.38 | 44.89 | 25.70392 | 1248.75 | 235.15 | 8.67 | 1.328 | 1.334 | 2.062668 | 209.45 | 1235.66 | 46.87 | 16.09 | 2.890419 | 1.16755 | 162.58 | 1226.11 | 43.06 | 4.107446 | 17.73 | 119.52 | 1223.07 | 33.32 | 17.32 | 4.697124 | 1.16755 | 86.2 | 1216.97 | 25.87 | 5.067043 | 17.08 | 60.33 | 1206.82 | 17.47 | 15.89 | 5.000079 | 1.16755 | 1311.11 | 1392.95
0.000197000001 | 0.00197999994 | 7.00000019e-05 | 8.80000007e-05 | 236.464 | 1339.62 | 1218.97 | 1132.44 | 54.4 | 25.53781 | 1241.67 | 235.42 | 9.13 | 1.328 | 1.334 | 2.05825 | 209.88 | 1228.4 | 47.3 | 17.17 | 2.893319 | 1.16755 | 162.58 | 1219.04 | 42.89 | 4.10434 | 18.35 | 119.69 | 1216.07 | 33.28 | 18.54 | 4.84938 | 1.16755 | 86.41 | 1210.38 | 26.06 | 5.068202 | 17.67 | 60.35 | 1200.41 | 17.44 | 16.66 | 5.000078 | 1.16755 | 1311.03 | 1397.71
0.000197000001 | 0.00197999994 | 7.00000019e-05 | 8.80000007e-05 | 235.096 | 1331.87 | 1196.52 | 1115.15 | 45.33 | 25.63835 | 1197.29 | 235.12 | 10.15 | 1.328 | 1.334 | 2.066016 | 209.49 | 1185.82 | 46.2 | 18.2 | 2.873935 | 1.16755 | 163.29 | 1178.05 | 42.83 | 4.210609 | 19.79 | 120.46 | 1176.42 | 33.39 | 19.42 | 4.640926 | 1.16755 | 87.07 | 1172.13 | 26.14 | 5.060923 | 18.94 | 60.93 | 1164.46 | 18.03 | 17.33 | 5.000078 | 1.16755 | 1312.07 | 1350.32
0.000534999999 | 0.00230000005 | 4.40000003e-05 | 8.09999983e-05 | 235.9145 | 1333.43 | 1199.98 | 1115.22 | 142.22 | 25.862 | 1218.59 | 239.18 | 9.98 | 1.328 | 1.334 | 2.029931 | 213.32 | 1206.92 | 47.58 | 16.62 | 2.697208 | 1.16755 | 165.74 | 1198.06 | 43.12 | 4.014141 | 18.33 | 122.62 | 1195.61 | 33.12 | 18.19 | 4.48701 | 1.16755 | 89.5 | 1189.22 | 26.39 | 5.086038 | 17.48 | 63.11 | 1180.79 | 18.22 | 16.79 | 5.000072 | 1.16755 | 1229.56 | 1305.42
0.000534999999 | 0.00230000005 | 4.40000003e-05 | 8.09999983e-05 | 235.4298 | 1330.69 | 1196.8 | 1112.62 | 138.79 | 25.82629 | 1214.12 | 239.01 | 10.06 | 1.328 | 1.334 | 1.958428 | 213.18 | 1202.28 | 47.39 | 16.66 | 2.694437 | 1.16755 | 165.79 | 1193.53 | 42.8 | 4.162682 | 18.46 | 122.99 | 1191.33 | 33.13 | 18.24 | 4.461914 | 1.16755 | 89.86 | 1185.07 | 26.57 | 5.086514 | 17.9 | 63.29 | 1177 | 18.4 | 16.89 | 5.000071 | 1.16755 | 1229.91 | 1304.87
0.000197000001 | 0.00197999994 | 7.00000019e-05 | 8.80000007e-05 | 235.4579 | 1333.92 | 1198.11 | 1112.45 | 143.44 | 25.84683 | 1216.27 | 239.43 | 10.24 | 1.328 | 1.334 | 1.993002 | 213.59 | 1203.61 | 45.46 | 16.58 | 2.671277 | 1.16755 | 168.13 | 1194.4 | 41.79 | 3.840251 | 17.82 | 126.34 | 1191.36 | 32.46 | 18.08 | 4.493721 | 1.16755 | 93.88 | 1184.69 | 26.44 | 5.090082 | 17.06 | 67.44 | 1176.17 | 18.46 | 16.24 | 5.000072 | 1.16755 | 1225.46 | 1304.25
0.00165999995 | 0.00749000022 | 7.79999973e-05 | 0.000236000007 | 236.7247 | 1255.67 | 1199.92 | 1113.93 | 94.16 | 25.64674 | 1205.68 | 237.12 | 10.37 | 1.328 | 1.334 | 2.04605 | 211.47 | 1194.08 | 44.15 | 16.32 | 2.647387 | 1.16755 | 167.32 | 1185.14 | 41.42 | 3.804067 | 18.57 | 125.9 | 1184.43 | 32.2 | 18.75 | 4.545218 | 1.16755 | 93.7 | 1180.09 | 28.5 | 5.075803 | 19.01 | 65.2 | 1176.09 | 22.31 | 19.48 | 5.000036 | 1.16755 | 1194.88 | 1348.51
0.00165999995 | 0.00749000022 | 7.79999973e-05 | 0.000236000007 | 236.8529 | 1256.35 | 1197.23 | 1113.07 | 97.97 | 25.54944 | 1211.15 | 237.25 | 10.55 | 1.328 | 1.334 | 2.042994 | 211.7 | 1199.65 | 44.48 | 16.68 | 2.722257 | 1.16755 | 167.22 | 1191.01 | 41.3 | 3.969547 | 18.37 | 125.92 | 1190.39 | 32.07 | 18.51 | 4.724402 | 1.16755 | 93.85 | 1186.04 | 28.5 | 5.078522 | 18.49 | 65.35 | 1181.94 | 22.48 | 19.58 | 5.00004 | 1.16755 | 1193.7 | 1254.48
0.00165999995 | 0.00749000022 | 7.79999973e-05 | 0.000236000007 | 236.8698 | 1256.44 | 1199.36 | 1116.66 | 98.35 | 25.65873 | 1206.77 | 237.26 | 10.26 | 1.328 | 1.334 | 2.044965 | 211.6 | 1195.71 | 44.1 | 16.13 | 2.71666 | 1.16755 | 167.5 | 1187.3 | 41.25 | 3.955229 | 17.94 | 126.25 | 1186.76 | 32.23 | 18.26 | 4.715347 | 1.16755 | 94.02 | 1182.64 | 28.57 | 5.076293 | 18.51 | 65.45 | 1178.96 | 22.58 | 19.36 | 5.000036 | 1.16755 | 1192.21 | 1254.83
0.00167999999 | 0.00747000007 | 6.90000015e-05 | 0.000228000004 | 237.1149 | 1257.74 | 1198.58 | 1117.08 | 100.33 | 25.66637 | 1210.31 | 237.33 | 10.28 | 1.328 | 1.334 | 2.046036 | 211.67 | 1199.29 | 44.18 | 16.06 | 2.871378 | 1.16755 | 167.49 | 1191.16 | 41.26 | 3.95548 | 17.77 | 126.23 | 1190.64 | 32.22 | 17.94 | 4.717634 | 1.16755 | 94.01 | 1186.46 | 28.57 | 5.076127 | 18.05 | 65.44 | 1182.65 | 22.58 | 19.2 | 5.000036 | 1.16755 | 1191.94 | 1258.43
0.00167999999 | 0.00747000007 | 6.90000015e-05 | 0.000228000004 | 236.6417 | 1255.23 | 1194.36 | 1112.48 | 98.35 | 25.63334 | 1205.12 | 237.25 | 10.5 | 1.328 | 1.334 | 2.045822 | 211.62 | 1193.94 | 44.26 | 16.29 | 2.794127 | 1.16755 | 167.36 | 1185.75 | 41.11 | 3.95497 | 18.11 | 126.25 | 1185.29 | 32.05 | 18.03 | 4.703084 | 1.16755 | 94.2 | 1181.12 | 28.66 | 5.07838 | 18.54 | 65.54 | 1177.39 | 22.65 | 19.24 | 5.000038 | 1.16755 | 1191.92 | 1253.57
0.00165999995 | 0.00749000022 | 7.79999973e-05 | 0.000236000007 | 235.0159 | 1226.17 | 1190.64 | 1104.95 | 67.03 | 25.49393 | 1204.65 | 235.94 | 10.69 | 1.328 | 1.334 | 2.091836 | 210.44 | 1193.24 | 44.33 | 16.99 | 2.8695 | 1.16755 | 166.11 | 1184.75 | 41.06 | 3.954223 | 18.96 | 125.05 | 1184.4 | 31.89 | 18.83 | 4.667794 | 1.16755 | 93.16 | 1180.1 | 28.1 | 5.081086 | 19.1 | 65.06 | 1176.21 | 22.17 | 19.7 | 5.000036 | 1.16755 | 1191.88 | 1252.73
0.00165999995 | 0.00749000022 | 7.79999973e-05 | 0.000236000007 | 235.1769 | 1227.01 | 1193.04 | 1108.36 | 70.85 | 25.65895 | 1204.36 | 236.15 | 10.26 | 1.328 | 1.334 | 2.045255 | 210.49 | 1192.85 | 44.27 | 16.28 | 2.809099 | 1.16755 | 166.22 | 1184.28 | 41.1 | 3.989781 | 18.13 | 125.12 | 1183.73 | 31.91 | 18.07 | 4.551923 | 1.16755 | 93.21 | 1179.22 | 28.24 | 5.077339 | 18.41 | 64.97 | 1175.02 | 22.11 | 19.09 | 5.00004 | 1.16755 | 1187.67 | 1255.14
0.00167999999 | 0.00747000007 | 6.90000015e-05 | 0.000228000004 | 234.7917 | 1225 | 1188.43 | 1105 | 67.94 | 25.67309 | 1199.57 | 236.06 | 10.32 | 1.328 | 1.334 | 2.047789 | 210.39 | 1188.29 | 44.39 | 16.42 | 2.812917 | 1.16755 | 166 | 1179.94 | 40.99 | 3.99252 | 18.31 | 125.01 | 1179.54 | 31.71 | 18.37 | 4.934495 | 1.16755 | 93.3 | 1175.47 | 28.24 | 5.077662 | 18.58 | 65.06 | 1171.79 | 22.19 | 19.23 | 5.000039 | 1.16755 | 1188.62 | 1046.92
0.00165999995 | 0.00749000022 | 7.79999973e-05 | 0.000236000007 | 235.3437 | 1227.88 | 1184.23 | 1100.46 | 73.05 | 25.54812 | 1199.03 | 236.22 | 10.81 | 1.328 | 1.334 | 2.044143 | 210.67 | 1187.62 | 44.54 | 17.2 | 2.891468 | 1.16755 | 166.13 | 1179.46 | 40.92 | 3.984504 | 18.99 | 125.21 | 1179.16 | 31.93 | 19 | 4.734763 | 1.16755 | 93.28 | 1175.02 | 28.25 | 5.077718 | 19.21 | 65.03 | 1171.34 | 22.15 | 20.05 | 5.000039 | 1.16755 | 1187.82 | 1044.61
0.00165999995 | 0.00749000022 | 7.79999973e-05 | 0.000236000007 | 235.7232 | 1229.86 | 1187.63 | 1105.98 | 75.34 | 25.63684 | 1199.88 | 236.29 | 10.22 | 1.328 | 1.334 | 2.046451 | 210.65 | 1188.75 | 44.64 | 16.26 | 2.814826 | 1.16755 | 166.01 | 1180.61 | 40.98 | 3.830407 | 18.33 | 125.03 | 1180.2 | 31.84 | 18.57 | 4.555367 | 1.16755 | 93.19 | 1176.2 | 28.19 | 5.075377 | 18.61 | 65 | 1172.47 | 22.11 | 19.53 | 5.000036 | 1.16755 | 1187.83 | 1046.57
0.00165999995 | 0.00749000022 | 7.79999973e-05 | 0.000236000007 | 235.3935 | 1228.14 | 1184.63 | 1102.45 | 72.33 | 25.63324 | 1198.87 | 236.22 | 10.45 | 1.328 | 1.334 | 2.046785 | 210.59 | 1187.73 | 44.56 | 16.36 | 2.893183 | 1.16755 | 166.03 | 1179.62 | 40.95 | 3.990717 | 18.17 | 125.08 | 1179.23 | 31.74 | 18.52 | 4.731372 | 1.16755 | 93.34 | 1175.24 | 28.32 | 5.075962 | 18.38 | 65.02 | 1171.51 | 22.12 | 19.39 | 5.000037 | 1.16755 | 1187.2 | 1038.25
0.000262999994 | 0.00205000001 | 7.40000032e-05 | 4.19999997e-05 | 236.1833 | 1338.03 | 1164.97 | 1084.86 | 152.03 | 25.98305 | 1184.86 | 239.85 | 11.34 | 1.328 | 1.334 | 2.001102 | 213.87 | 1173.34 | 45.54 | 17.69 | 2.807856 | 1.16755 | 168.33 | 1165.52 | 41.83 | 3.704806 | 18.83 | 126.5 | 1164.66 | 32.37 | 18.59 | 4.489431 | 1.16755 | 94.13 | 1160.07 | 26.32 | 5.087426 | 17.82 | 67.81 | 1154.66 | 18.85 | 16.48 | 5.000069 | 1.16755 | 1222.98 | 1036.75
0.000239000001 | 0.00193000003 | 7.10000022e-05 | 4.89999984e-05 | 237.6873 | 1346.55 | 1159.9 | 1076.46 | 162.32 | 26.05063 | 1182.5 | 240.44 | 11.47 | 1.328 | 1.334 | 2.000781 | 214.39 | 1170.44 | 46.08 | 18.49 | 2.74312 | 1.16755 | 168.31 | 1162.15 | 41.73 | 3.847805 | 19.62 | 126.58 | 1161.23 | 32.31 | 19.67 | 4.651795 | 1.16755 | 94.27 | 1156.57 | 26.41 | 5.088883 | 18.35 | 67.86 | 1150.93 | 18.85 | 17.24 | 5.000071 | 1.16755 | 1223.33 | 1039.19
0.000239000001 | 0.00193000003 | 7.10000022e-05 | 4.89999984e-05 | 236.8965 | 1342.07 | 1165.16 | 1085.93 | 170.69 | 26.2388 | 1185.91 | 241.16 | 11.15 | 1.328 | 1.334 | 1.994925 | 214.92 | 1174.54 | 45.83 | 17.25 | 2.667349 | 1.16755 | 169.09 | 1166.59 | 42.23 | 3.71337 | 18.28 | 126.86 | 1165.65 | 32.6 | 18.52 | 4.510787 | 1.16755 | 94.26 | 1161.16 | 26.35 | 5.086859 | 17.19 | 67.91 | 1155.69 | 18.95 | 16.27 | 5.000069 | 1.16755 | 1210.91 | 1037.47
0.000262999994 | 0.00205000001 | 7.40000032e-05 | 4.19999997e-05 | 236.4128 | 1339.33 | 1154.14 | 1075.81 | 171.99 | 26.28488 | 1174.1 | 241.28 | 11.42 | 1.328 | 1.334 | 1.939651 | 215 | 1162.89 | 45.51 | 17.54 | 2.596841 | 1.16755 | 169.49 | 1155.1 | 42.26 | 3.833221 | 19.05 | 127.23 | 1154.51 | 32.73 | 18.67 | 4.353123 | 1.16755 | 94.5 | 1150.16 | 26.45 | 5.087581 | 17.92 | 68.05 | 1145.11 | 19.08 | 16.7 | 5.000069 | 1.16755 | 1206.83 | 1037.66
0.000262999994 | 0.00205000001 | 7.40000032e-05 | 4.19999997e-05 | 237.8426 | 1347.43 | 1149.69 | 1066.91 | 182.58 | 26.24388 | 1170.03 | 241.98 | 11.78 | 1.328 | 1.334 | 1.994651 | 215.74 | 1158.27 | 45.69 | 18.6 | 2.59219 | 1.16755 | 170.05 | 1150.06 | 42.6 | 3.977932 | 19.97 | 127.45 | 1149.45 | 32.8 | 20.08 | 4.666505 | 1.16755 | 94.65 | 1145.22 | 26.52 | 5.084746 | 18.51 | 68.13 | 1139.77 | 19.12 | 17.45 | 5.00007 | 1.16755 | 1205.01 | 1039.46
0.000262999994 | 0.00205000001 | 7.40000032e-05 | 4.19999997e-05 | 237.802 | 1347.2 | 1157.57 | 1080.55 | 182.62 | 26.36688 | 1177.81 | 241.94 | 10.96 | 1.328 | 1.334 | 1.993704 | 215.57 | 1166.94 | 45.81 | 17.37 | 2.660902 | 1.16755 | 169.76 | 1159.39 | 42.6 | 3.847063 | 18.77 | 127.16 | 1158.85 | 32.74 | 19.02 | 4.518936 | 1.16755 | 94.42 | 1154.9 | 26.38 | 5.087833 | 17.62 | 68.04 | 1150.02 | 19.07 | 16.81 | 5.00007 | 1.16755 | 1206.29 | 1037.66
0.000262999994 | 0.00205000001 | 7.40000032e-05 | 4.19999997e-05 | 236.6864 | 1340.88 | 1157.91 | 1077.96 | 197 | 26.52115 | 1173.41 | 243.3 | 11.09 | 1.328 | 1.334 | 1.993818 | 216.78 | 1162.24 | 46.19 | 17.31 | 2.593447 | 1.16755 | 170.59 | 1154.38 | 43.02 | 3.853369 | 18.68 | 127.57 | 1153.75 | 32.96 | 18.43 | 4.389915 | 1.16755 | 94.61 | 1149.29 | 26.57 | 5.08953 | 17.26 | 68.04 | 1143.94 | 19.04 | 16.37 | 5.00007 | 1.16755 | 1185.67 | 1038.1
0.000262999994 | 0.00205000001 | 7.40000032e-05 | 4.19999997e-05 | 237.8179 | 1347.29 | 1160.73 | 1080.83 | 203.42 | 26.62834 | 1170.24 | 243.85 | 11.01 | 1.328 | 1.334 | 1.944321 | 217.22 | 1159.1 | 46.2 | 17.49 | 2.653458 | 1.16755 | 171.02 | 1151.5 | 43.02 | 3.84429 | 18.87 | 128 | 1150.99 | 33.07 | 18.74 | 4.692441 | 1.16755 | 94.93 | 1147.02 | 26.75 | 5.086461 | 17.66 | 68.18 | 1142.05 | 19.19 | 16.58 | 5.000067 | 1.16755 | 1185.55 | 1037.69
0.000239000001 | 0.00193000003 | 7.10000022e-05 | 4.89999984e-05 | 236.7058 | 1340.99 | 1149.47 | 1066.98 | 203.94 | 26.43632 | 1163.48 | 243.84 | 11.83 | 1.328 | 1.334 | 1.940788 | 217.4 | 1151.9 | 46.14 | 18.54 | 2.648435 | 1.16755 | 171.26 | 1144.1 | 42.9 | 3.694173 | 19.55 | 128.36 | 1143.45 | 33.18 | 19.61 | 4.518164 | 1.16755 | 95.18 | 1139.27 | 26.89 | 5.087666 | 18.32 | 68.29 | 1134.07 | 19.26 | 17.26 | 5.000069 | 1.16755 | 1178.05 | 1033.93
0.000262999994 | 0.00205000001 | 7.40000032e-05 | 4.19999997e-05 | 238.4533 | 1350.89 | 1155.54 | 1079.67 | 219.33 | 26.6925 | 1169.17 | 245.28 | 11.08 | 1.328 | 1.334 | 1.941264 | 218.59 | 1158.61 | 46.75 | 17.28 | 2.586854 | 1.16755 | 171.84 | 1151.43 | 43.25 | 3.708868 | 18.72 | 128.59 | 1151.02 | 33.32 | 18.72 | 4.397281 | 1.16755 | 95.27 | 1147.24 | 26.9 | 5.08712 | 17.59 | 68.37 | 1142.54 | 19.39 | 16.75 | 5.000067 | 1.16755 | 1174 | 1035.13
0.000239000001 | 0.00193000003 | 7.10000022e-05 | 4.89999984e-05 | 229.6354 | 1329.63 | 1160.73 | 1080.26 | 194.66 | 25.79032 | 1168.23 | 236.92 | 11.37 | 1.328 | 1.334 | 1.883041 | 211.13 | 1156.39 | 44.66 | 17.36 | 2.617419 | 1.16755 | 166.47 | 1148.32 | 41.18 | 3.707859 | 18.53 | 125.29 | 1147.45 | 31.6 | 18.52 | 4.303969 | 1.16755 | 93.69 | 1142.88 | 26.02 | 5.089765 | 17.26 | 67.67 | 1137.46 | 18.72 | 16.53 | 5.000066 | 1.16755 | 1175.03 | 1037.32
0.000239000001 | 0.00193000003 | 7.10000022e-05 | 4.89999984e-05 | 237.2495 | 1344.07 | 1159.52 | 1080.5 | 213.23 | 26.6209 | 1166.12 | 244.69 | 11.26 | 1.328 | 1.334 | 1.995165 | 218.07 | 1155.32 | 46.15 | 17.35 | 2.579857 | 1.16755 | 171.92 | 1147.86 | 43.26 | 3.695823 | 18.78 | 128.66 | 1147.34 | 33.35 | 18.62 | 4.383139 | 1.16755 | 95.31 | 1143.29 | 26.9 | 5.086531 | 17.5 | 68.41 | 1138.45 | 19.46 | 16.65 | 5.000066 | 1.16755 | 1172.93 | 1038.08
0.000239000001 | 0.00193000003 | 7.10000022e-05 | 4.89999984e-05 | 229.4506 | 1328.56 | 1161.62 | 1076.12 | 202.01 | 25.76107 | 1169.82 | 237.73 | 11.56 | 1.328 | 1.334 | 2.057296 | 211.97 | 1157.87 | 44.78 | 18.11 | 2.812164 | 1.16755 | 167.19 | 1149.58 | 41.4 | 3.97959 | 19.09 | 125.79 | 1148.75 | 31.86 | 19.04 | 4.777634 | 1.16755 | 93.93 | 1144.17 | 26.14 | 5.089713 | 17.88 | 67.79 | 1138.63 | 18.79 | 16.65 | 5.000068 | 1.16755 | 1166.13 | 1038.18
0.000262999994 | 0.00205000001 | 7.40000032e-05 | 4.19999997e-05 | 237.8267 | 1347.34 | 1159.46 | 1079.32 | 247.4 | 26.94894 | 1169.28 | 248.44 | 10.94 | 1.328 | 1.334 | 1.929671 | 221.49 | 1156.64 | 46.91 | 17.05 | 2.50354 | 1.16755 | 174.58 | 1149.09 | 44.58 | 3.703641 | 18.63 | 130 | 1148.55 | 33.91 | 18.15 | 4.281606 | 1.16755 | 96.09 | 1144.31 | 27.41 | 5.086765 | 17.22 | 68.68 | 1139.16 | 19.7 | 16.18 | 5.000066 | 1.16755 | 1141.92 | 1036.63
0.000239000001 | 0.00193000003 | 7.10000022e-05 | 4.89999984e-05 | 237.8161 | 1347.28 | 1161.72 | 1080.59 | 255.23 | 27.02685 | 1169.08 | 248.97 | 11.22 | 1.328 | 1.334 | 1.875186 | 221.94 | 1156.23 | 46.74 | 17.02 | 2.496567 | 1.16755 | 175.2 | 1148.58 | 44.22 | 3.671255 | 18.61 | 130.98 | 1147.95 | 34.37 | 18.52 | 4.403633 | 1.16755 | 96.61 | 1143.95 | 27.77 | 5.088835 | 17.55 | 68.84 | 1138.93 | 19.86 | 16.44 | 5.000066 | 1.16755 | 1137.09 | 1038.36
0.000239000001 | 0.00193000003 | 7.10000022e-05 | 4.89999984e-05 | 237.1277 | 1343.38 | 1160.37 | 1075.87 | 249.81 | 26.76322 | 1168.88 | 248.49 | 11.9 | 1.328 | 1.334 | 1.882765 | 221.73 | 1155.32 | 46.52 | 18.14 | 2.552603 | 1.16755 | 175.21 | 1147.52 | 44.78 | 3.685939 | 19.26 | 130.43 | 1146.9 | 34.18 | 19.13 | 4.412729 | 1.16755 | 96.25 | 1142.52 | 27.49 | 5.086442 | 17.84 | 68.76 | 1137.06 | 19.79 | 16.9 | 5.000069 | 1.16755 | 1135.08 | 1038.04
0.000262999994 | 0.00205000001 | 7.40000032e-05 | 4.19999997e-05 | 238.0015 | 1348.33 | 1168.02 | 1088.44 | 261.19 | 27.11436 | 1173.54 | 249.67 | 10.98 | 1.328 | 1.334 | 1.875055 | 222.56 | 1160.97 | 47.42 | 17.15 | 2.563616 | 1.16755 | 175.14 | 1153.72 | 44.46 | 3.570936 | 18.57 | 130.68 | 1153.15 | 34.26 | 18.69 | 4.289928 | 1.16755 | 96.42 | 1149.22 | 27.63 | 5.087252 | 17.24 | 68.79 | 1144.26 | 19.82 | 16.65 | 5.000065 | 1.16755 | 1133.91 | 1039.71
0.000262999994 | 0.00205000001 | 7.40000032e-05 | 4.19999997e-05 | 238.0474 | 1348.59 | 1161.65 | 1082.75 | 261.37 | 27.24151 | 1170.5 | 249.91 | 10.72 | 1.328 | 1.334 | 1.882618 | 222.67 | 1158.06 | 47.51 | 16.72 | 2.505547 | 1.16755 | 175.16 | 1150.71 | 44.85 | 3.589446 | 18.28 | 130.31 | 1150.12 | 34.45 | 18.11 | 4.461998 | 1.16755 | 95.86 | 1146.21 | 27.24 | 5.088185 | 16.98 | 68.62 | 1141.08 | 19.66 | 16.09 | 5.000068 | 1.16755 | 1131.81 | 1041
0.000262999994 | 0.00205000001 | 7.40000032e-05 | 4.19999997e-05 | 237.7031 | 1346.64 | 1162.78 | 1083.1 | 266.23 | 27.20067 | 1170.36 | 250.33 | 11.04 | 1.328 | 1.334 | 1.881444 | 223.13 | 1157.75 | 47.23 | 16.75 | 2.49577 | 1.16755 | 175.9 | 1150.3 | 44.54 | 3.555063 | 18.25 | 131.36 | 1149.64 | 34.53 | 18.26 | 4.421418 | 1.16755 | 96.83 | 1145.7 | 27.85 | 5.086589 | 17.04 | 68.98 | 1140.65 | 20.05 | 16.31 | 5.000063 | 1.16755 | 1126.22 | 1038.79
0.000182000003 | 0.00190000003 | 9.89999971e-05 | 4.6000001e-05 | 228.3299 | 1217.08 | 1169.52 | 1082.69 | 179.07 | 25.3471 | 1176.63 | 236.46 | 11.24 | 1.328 | 1.334 | 1.936227 | 211.12 | 1163.94 | 46.65 | 17.82 | 2.721281 | 1.16755 | 164.47 | 1155.56 | 42.87 | 4.018312 | 18.98 | 121.6 | 1155.03 | 33.17 | 19.41 | 4.440972 | 1.16755 | 88.43 | 1150.4 | 26.97 | 5.069302 | 18.17 | 61.46 | 1144.07 | 18.58 | 16.86 | 5.000063 | 1.16755 | 1078.49 | 1035.65
0.000296999991 | 0.00216999999 | 0.000106 | 6.39999998e-05 | 235.9532 | 1231.06 | 1160.53 | 1080.96 | 227.42 | 26.72923 | 1169.04 | 246.99 | 10.93 | 1.328 | 1.334 | 1.937001 | 220.26 | 1157.89 | 48.74 | 16.57 | 2.549594 | 1.16755 | 171.52 | 1150.59 | 45.71 | 3.732584 | 17.9 | 125.81 | 1150.27 | 34.92 | 17.54 | 4.264466 | 1.16755 | 90.89 | 1146.17 | 28.33 | 5.06469 | 17.17 | 62.56 | 1140.81 | 19.7 | 15.83 | 4.999986 | 1.16755 | 1048.23 | 1041.4
0.000232999999 | 0.00206999993 | 4.80000017e-05 | 4.50000007e-05 | 236.9512 | 1342.38 | 1174.67 | 1092.16 | 44.52 | 25.67032 | 1184.45 | 234.88 | 10.46 | 1.328 | 1.334 | 2.124202 | 209.21 | 1172.81 | 38.91 | 16.19 | 2.911215 | 1.16768 | 170.3 | 1164.34 | 37.51 | 3.914836 | 18.5 | 132.79 | 1163.46 | 31.58 | 19.42 | 4.652392 | 1.16768 | 101.21 | 1159.46 | 29.9 | 5.085608 | 20.29 | 71.31 | 1156.76 | 22.32 | 20.25 | 5.00007 | 1.16768 | 1325.91 | 1039.31
0.000232999999 | 0.00206999993 | 4.80000017e-05 | 4.50000007e-05 | 237.9238 | 1347.89 | 1165.14 | 1083.58 | 50.47 | 25.68504 | 1177.46 | 235.05 | 10.71 | 1.328 | 1.334 | 1.995694 | 209.36 | 1165.52 | 38.77 | 16.66 | 2.907666 | 1.16768 | 170.59 | 1157.25 | 37.55 | 3.62151 | 18.97 | 133.04 | 1156.35 | 31.62 | 19.71 | 4.640807 | 1.16768 | 101.42 | 1152.48 | 30.02 | 5.085925 | 20.77 | 71.4 | 1149.94 | 22.41 | 20.68 | 5.000071 | 1.16768 | 1325.74 | 1037.4
0.000232999999 | 0.00206999993 | 4.80000017e-05 | 4.50000007e-05 | 238.0368 | 1348.53 | 1169.72 | 1085.12 | 51.16 | 25.54322 | 1184.83 | 235.07 | 10.82 | 1.328 | 1.334 | 2.060132 | 209.52 | 1172.63 | 38.23 | 17.02 | 2.894139 | 1.16768 | 171.29 | 1163.9 | 37.96 | 3.748868 | 19.33 | 133.33 | 1162.92 | 32.07 | 20.32 | 4.650784 | 1.16768 | 101.26 | 1158.92 | 29.93 | 5.084933 | 21.03 | 71.33 | 1156.06 | 22.35 | 21.01 | 5.000071 | 1.16768 | 1325.6 | 1038.99
0.000232999999 | 0.00206999993 | 4.80000017e-05 | 4.50000007e-05 | 238.0244 | 1348.46 | 1180.99 | 1100.04 | 51.08 | 25.6773 | 1191.03 | 235.07 | 10.14 | 1.328 | 1.334 | 2.055466 | 209.4 | 1179.44 | 38.28 | 15.86 | 2.897388 | 1.16768 | 171.12 | 1171.09 | 38.12 | 3.908797 | 18.48 | 133 | 1170.32 | 32 | 19.27 | 4.771439 | 1.16768 | 101 | 1166.65 | 29.75 | 5.083611 | 20.04 | 71.25 | 1163.98 | 22.3 | 19.91 | 5.00007 | 1.16768 | 1326.04 | 1037.73
0.000232999999 | 0.00206999993 | 4.80000017e-05 | 4.50000007e-05 | 237.1842 | 1343.7 | 1170.06 | 1089.13 | 45.95 | 25.60529 | 1181.33 | 234.94 | 10.47 | 1.328 | 1.334 | 2.121067 | 209.33 | 1169.88 | 38.22 | 16.33 | 2.987055 | 1.16768 | 171.11 | 1161.75 | 37.91 | 3.899087 | 18.74 | 133.2 | 1161.07 | 31.95 | 19.55 | 4.753238 | 1.16768 | 101.25 | 1157.47 | 29.88 | 5.085787 | 20.59 | 71.37 | 1155.16 | 22.42 | 20.37 | 5.00007 | 1.16768 | 1325.23 | 1034.67
0.000232999999 | 0.00206999993 | 4.80000017e-05 | 4.50000007e-05 | 237.8655 | 1347.56 | 1173.81 | 1092.05 | 50.11 | 25.59955 | 1185.93 | 235.07 | 10.69 | 1.328 | 1.334 | 2.122154 | 209.47 | 1174.33 | 38.11 | 16.56 | 2.8073 | 1.16768 | 171.36 | 1165.86 | 38.04 | 3.750283 | 19.08 | 133.32 | 1165.03 | 32.09 | 20.02 | 4.653663 | 1.16768 | 101.23 | 1161.35 | 29.87 | 5.083396 | 20.83 | 71.36 | 1158.79 | 22.37 | 20.64 | 5.000069 | 1.16768 | 1324.59 | 1294
0.000232999999 | 0.00206999993 | 4.80000017e-05 | 4.50000007e-05 | 237.2054 | 1343.82 | 1180.33 | 1101.52 | 46.08 | 25.53227 | 1192.17 | 234.89 | 10.04 | 1.328 | 1.334 | 2.120452 | 209.35 | 1181.02 | 43.38 | 17.66 | 2.998746 | 1.16768 | 165.97 | 1173.51 | 40.48 | 4.086567 | 19.82 | 125.49 | 1173.33 | 33.64 | 20.69 | 5.02133 | 1.16768 | 91.85 | 1170.18 | 31.13 | 5.046719 | 21.69 | 60.72 | 1167.38 | 21.86 | 22.03 | 5.000052 | 1.16768 | 1327.92 | 1296.96
0.000326000008 | 0.00221000006 | 0.000130999993 | 6.80000012e-05 | 237.2556 | 1567.95 | 1187.3 | 1104.45 | 46.01 | 25.41645 | 1194.62 | 235.2 | 12.63 | 1.328 | 1.334 | 2.10093 | 209.78 | 1183.43 | 45.26 | 22.11 | 2.852902 | 1.16768 | 164.52 | 1175.75 | 41.02 | 4.046495 | 23.97 | 123.5 | 1174.26 | 38.01 | 25.5 | 4.33373 | 1.16768 | 85.49 | 1170.96 | 30.19 | 5.033859 | 26.31 | 55.3 | 1167.35 | 20.41 | 25.21 | 5.000056 | 1.16768 | 1543.69 | 1296.06
0.000326000008 | 0.00221000006 | 0.000130999993 | 6.80000012e-05 | 236.7699 | 1564.74 | 1177.89 | 1093.39 | 42.55 | 25.04997 | 1183.68 | 235.11 | 12.71 | 1.328 | 1.334 | 2.095092 | 210.06 | 1172.49 | 45.16 | 22.53 | 2.934845 | 1.16768 | 164.9 | 1164.89 | 41.31 | 4.042239 | 24.47 | 123.59 | 1163.47 | 38.21 | 25.98 | 4.490534 | 1.16768 | 85.38 | 1160.36 | 30.18 | 5.035238 | 26.38 | 55.2 | 1156.59 | 20.26 | 25.57 | 5.000063 | 1.16768 | 1542.48 | 1296.02
0.000326000008 | 0.00221000006 | 0.000130999993 | 6.80000012e-05 | 236.2841 | 1561.53 | 1172.09 | 1087.36 | 39.09 | 25.41172 | 1183.62 | 235.03 | 13.05 | 1.328 | 1.334 | 2.097335 | 209.61 | 1172.28 | 45.49 | 23.73 | 2.950135 | 1.16768 | 164.12 | 1164.71 | 41.2 | 4.256505 | 25.31 | 122.92 | 1163.54 | 38.21 | 26.44 | 4.375366 | 1.16768 | 84.71 | 1160.2 | 29.53 | 5.032237 | 26.64 | 55.18 | 1156.2 | 20.25 | 26.08 | 5.000059 | 1.16768 | 1542.17 | 1310.53
0.000228999997 | 0.00208000001 | 0.000140000004 | 7.00000019e-05 | 238.4471 | 1327.01 | 1191.59 | 1109.31 | 275 | 27.59121 | 1198.88 | 254.74 | 9.72 | 1.328 | 1.334 | 1.926228 | 227.15 | 1183.95 | 52.39 | 16.65 | 2.560867 | 1.16768 | 174.76 | 1176.99 | 51.03 | 4.041471 | 18.71 | 123.73 | 1175.82 | 38.16 | 17.4 | 4.222673 | 1.16768 | 85.57 | 1171.8 | 31.16 | 5.044 | 18.28 | 54.41 | 1165.95 | 19.64 | 16.17 | 4.999943 | 1.16768 | 1075.78 | 1413.68
0.000629000016 | 0.00595000014 | 3.60000013e-05 | 0.00147999998 | 235.0848 | 1328.74 | 1167.96 | 1090.99 | 113.88 | 25.47454 | 1180.72 | 237.47 | 11.67 | 1.328 | 1.334 | 1.992148 | 211.99 | 1169.76 | 47.9 | 19.21 | 2.953857 | 1.16768 | 164.09 | 1163 | 42.36 | 4.184661 | 21.36 | 121.73 | 1163.34 | 34.08 | 21.72 | 4.659254 | 1.16768 | 87.65 | 1160.19 | 25.93 | 5.060671 | 20.68 | 61.72 | 1155.57 | 18.78 | 19.19 | 5.000067 | 1.16768 | 1257.24 | 1414.32
0.000629000016 | 0.00595000014 | 3.60000013e-05 | 0.00147999998 | 233.7632 | 1321.27 | 1158.77 | 1082.18 | 106.11 | 25.43675 | 1183.69 | 237.09 | 11.67 | 1.328 | 1.334 | 2.057806 | 211.65 | 1172.66 | 47.69 | 19.06 | 2.877887 | 1.16768 | 163.96 | 1165.54 | 42.55 | 4.195773 | 21.11 | 121.41 | 1165.74 | 33.76 | 21.46 | 4.810725 | 1.16768 | 87.65 | 1162.33 | 26.01 | 5.058939 | 20.37 | 61.64 | 1157.45 | 18.69 | 19.13 | 5.000086 | 1.16768 | 1257.3 | 1414.71
0.000629000016 | 0.00595000014 | 3.60000013e-05 | 0.00147999998 | 235.1396 | 1329.05 | 1161.82 | 1082.28 | 106.22 | 25.52377 | 1182.42 | 237.49 | 11.97 | 1.328 | 1.334 | 2.056891 | 211.97 | 1171 | 47.21 | 19.34 | 2.863256 | 1.16768 | 164.76 | 1163.58 | 42.18 | 4.139337 | 21.3 | 122.58 | 1163.58 | 33.53 | 21.82 | 4.731071 | 1.16768 | 89.05 | 1160.11 | 27.21 | 5.060393 | 21.22 | 61.84 | 1155.45 | 18.89 | 19.9 | 5.000065 | 1.16768 | 1255.35 | 1102.04
0.000629000016 | 0.00595000014 | 3.60000013e-05 | 0.00147999998 | 234.3788 | 1324.75 | 1152.5 | 1065.11 | 103.68 | 25.39634 | 1174.24 | 237.27 | 12.68 | 1.328 | 1.334 | 2.056856 | 211.87 | 1161.59 | 47.85 | 21.14 | 2.878012 | 1.16768 | 164.02 | 1153.48 | 42.59 | 4.04377 | 23.03 | 121.43 | 1151.73 | 33.71 | 23.67 | 4.650994 | 1.16768 | 87.72 | 1147.84 | 26.53 | 5.061569 | 22.77 | 61.19 | 1140.1 | 18.22 | 21.43 | 4.999964 | 1.16768 | 1253.96 | 1101.86
0.000656999997 | 0.00589000015 | 5.19999994e-05 | 0.00129000004 | 234.8459 | 1327.39 | 1153.1 | 1073.79 | 104.68 | 25.54272 | 1169.52 | 237.42 | 12.12 | 1.328 | 1.334 | 2.055756 | 211.88 | 1158.21 | 47.62 | 19.97 | 2.802667 | 1.16768 | 164.26 | 1151.02 | 42.61 | 4.034893 | 22.22 | 121.65 | 1149.86 | 33.66 | 23.18 | 4.795123 | 1.16768 | 87.99 | 1147.13 | 26.57 | 5.060916 | 22.58 | 61.42 | 1140.88 | 18.47 | 21.15 | 5.000074 | 1.16768 | 1253.78 | 1102.36
0.000656999997 | 0.00589000015 | 5.19999994e-05 | 0.00129000004 | 234.6159 | 1326.09 | 1145.43 | 1060.7 | 111.39 | 25.52476 | 1164.84 | 237.5 | 13.11 | 1.328 | 1.334 | 1.992198 | 211.98 | 1152.65 | 48.39 | 21.6 | 2.890276 | 1.16768 | 163.59 | 1145.14 | 42.32 | 4.210221 | 23.31 | 121.27 | 1143.88 | 33.78 | 24.22 | 4.52304 | 1.16768 | 87.49 | 1140.37 | 26.29 | 5.062931 | 23.02 | 61.2 | 1133 | 18.21 | 21.75 | 5.000074 | 1.16768 | 1250.91 | 1083.97
0.000425000006 | 0.00240999996 | 8.19999987e-05 | 6.39999998e-05 | 238.5398 | 1351.38 | 1242.07 | 1157.54 | 74.34 | 25.66083 | 1245.59 | 235.83 | 8.9 | 1.328 | 1.334 | 2.06245 | 210.17 | 1233.13 | 48.36 | 16.22 | 2.913095 | 1.16768 | 161.81 | 1224.29 | 43.33 | 4.175015 | 17.74 | 118.48 | 1223.05 | 33.26 | 17.75 | 4.934935 | 1.16768 | 85.22 | 1217.55 | 25.61 | 5.063354 | 16.43 | 59.61 | 1209.76 | 16.72 | 16.17 | 5.000094 | 1.16768 | 1306.27 | 983.23
1.49999996e-05 | 0.00307999994 | 6.19999992e-05 | 0.000561000023 | 235.5352 | 1737.84 | 1220.94 | 1128.44 | 250.48 | 26.18734 | 1236.82 | 244.29 | 15.46 | 1.328 | 1.334 | 1.864252 | 218.11 | 1222.08 | 49.27 | 22.86 | 2.66656 | 1.16768 | 168.84 | 1213 | 43.85 | 3.56866 | 25.05 | 124.99 | 1211.85 | 34.72 | 25.33 | 4.32607 | 1.16768 | 90.27 | 1206.13 | 27.35 | 5.066176 | 24.04 | 62.92 | 1199.52 | 19.99 | 23.59 | 5.00007 | 1.16768 | 1541.04 | 982.76
0.00057199999 | 0.0162000004 | 7.20000025e-05 | 0.000306000002 | 236.8965 | 1359.58 | 1245.92 | 1154.71 | 69.08 | 25.94151 | 1260.05 | 235.98 | 10.22 | 1.328 | 1.334 | 2.038426 | 210.04 | 1246.96 | 50.54 | 18.51 | 2.888538 | 1.16768 | 159.5 | 1237.68 | 43.51 | 4.311423 | 20.37 | 115.99 | 1235.3 | 32.68 | 20.22 | 4.81035 | 1.16768 | 83.31 | 1229.48 | 25.17 | 5.054319 | 19.76 | 58.14 | 1219.36 | 19.33 | 20.78 | 5.000046 | 1.16768 | 1323.39 | 1582.23
0.000577000028 | 0.0161000006 | 3.79999983e-05 | 0.000276000006 | 237.1736 | 1361.17 | 1239.36 | 1148.96 | 71.43 | 25.91354 | 1259.19 | 236.04 | 10.17 | 1.328 | 1.334 | 2.031419 | 210.13 | 1246.14 | 51.01 | 18.74 | 2.897579 | 1.16768 | 159.12 | 1236.91 | 43.58 | 4.34054 | 20.59 | 115.54 | 1234.58 | 32.56 | 20.34 | 5.02142 | 1.16768 | 82.98 | 1228.93 | 24.99 | 5.053948 | 20.1 | 57.99 | 1219.04 | 19.18 | 20.96 | 5.000046 | 1.16768 | 1323.53 | 1824.45
0.000577000028 | 0.0161000006 | 3.79999983e-05 | 0.000276000006 | 237.3339 | 1362.09 | 1227.99 | 1136.8 | 70.11 | 25.56527 | 1250.31 | 236.08 | 10.84 | 1.328 | 1.334 | 2.103953 | 210.51 | 1237.29 | 50.1 | 19.56 | 2.955402 | 1.16768 | 160.41 | 1228.2 | 43.58 | 4.260753 | 21.75 | 116.83 | 1226.07 | 32.53 | 21.53 | 4.927926 | 1.16768 | 84.3 | 1220.66 | 25.74 | 5.057476 | 21.21 | 58.56 | 1211.48 | 19.72 | 22.7 | 5.000045 | 1.16768 | 1323.29 | 1828.2
0.00057199999 | 0.0162000004 | 7.20000025e-05 | 0.000306000002 | 230.3978 | 1351.53 | 1238.89 | 1152.13 | 50.61 | 24.95739 | 1252.15 | 229.53 | 10.3 | 1.328 | 1.334 | 2.062819 | 204.58 | 1238.7 | 48.23 | 18.98 | 3.068963 | 1.16768 | 156.35 | 1229.96 | 42.24 | 4.26534 | 21.01 | 114.11 | 1227.77 | 31.5 | 21.05 | 4.965866 | 1.16768 | 82.61 | 1222.42 | 24.89 | 5.050341 | 21.02 | 57.72 | 1212.99 | 18.9 | 21.64 | 5.000048 | 1.16768 | 1322.52 | 1835.63
0.000577000028 | 0.0161000006 | 3.79999983e-05 | 0.000276000006 | 237.7886 | 1364.7 | 1233.82 | 1149.57 | 101.35 | 25.59276 | 1254.88 | 237.22 | 10.87 | 1.328 | 1.334 | 1.968521 | 211.63 | 1242.68 | 49.87 | 18.73 | 2.937425 | 1.16768 | 161.76 | 1234.43 | 43.22 | 4.185105 | 20.13 | 118.54 | 1232.47 | 32.95 | 20.47 | 4.689712 | 1.16768 | 85.59 | 1227.63 | 26.37 | 5.061608 | 18.95 | 59.22 | 1218.82 | 20.38 | 20.65 | 5.000042 | 1.16768 | 1299.85 | 1625.47
0.000617999991 | 0.0163000003 | 5.60000008e-05 | 0.000379000005 | 237.6318 | 1363.8 | 1242.61 | 1157.23 | 100.42 | 25.6036 | 1260.14 | 237.18 | 10.57 | 1.328 | 1.334 | 2.027774 | 211.58 | 1247.93 | 49.76 | 18.17 | 2.935415 | 1.16768 | 161.82 | 1239.44 | 43.21 | 4.365168 | 20.01 | 118.61 | 1237.54 | 33.13 | 20.34 | 4.695802 | 1.16768 | 85.48 | 1232.64 | 26.3 | 5.057719 | 18.92 | 59.18 | 1223.64 | 20.34 | 20.2 | 5.00004 | 1.16768 | 1300.19 | 1628.97
0.000617999991 | 0.0163000003 | 5.60000008e-05 | 0.000379000005 | 237.6684 | 1364.01 | 1248.91 | 1162.45 | 96.99 | 25.64534 | 1262.44 | 237.19 | 10.23 | 1.328 | 1.334 | 1.963263 | 211.54 | 1250 | 49.75 | 17.92 | 2.849961 | 1.16768 | 161.79 | 1241.3 | 43.36 | 4.190803 | 19.38 | 118.43 | 1239.05 | 32.9 | 19.41 | 4.693114 | 1.16768 | 85.53 | 1233.68 | 26.38 | 5.061035 | 18.33 | 59.15 | 1224.31 | 20.3 | 19.56 | 5.000042 | 1.16768 | 1299.92 | 1611.37
0.000617999991 | 0.0163000003 | 5.60000008e-05 | 0.000379000005 | 237.6911 | 1364.14 | 1249.28 | 1161.8 | 97.01 | 25.56367 | 1264.32 | 237.27 | 10.46 | 1.328 | 1.334 | 2.029166 | 211.7 | 1251.84 | 49.57 | 18.14 | 2.844005 | 1.16768 | 162.13 | 1242.97 | 43.3 | 4.352899 | 19.7 | 118.83 | 1240.83 | 32.99 | 19.72 | 4.676253 | 1.16768 | 85.84 | 1235.49 | 26.58 | 5.060586 | 18.71 | 59.26 | 1226.25 | 20.4 | 20.05 | 5.000041 | 1.16768 | 1298.07 | 1612.37
0.00057199999 | 0.0162000004 | 7.20000025e-05 | 0.000306000002 | 236.6195 | 1357.99 | 1237.11 | 1152.16 | 89.15 | 25.48937 | 1255.06 | 236.98 | 10.88 | 1.328 | 1.334 | 2.026952 | 211.5 | 1242.96 | 49.34 | 18.97 | 2.926631 | 1.16768 | 162.16 | 1234.72 | 43.14 | 4.155467 | 20.17 | 119.02 | 1232.76 | 32.98 | 20.55 | 4.832525 | 1.16768 | 86.04 | 1228.09 | 26.62 | 5.061825 | 19.1 | 59.42 | 1219.5 | 20.56 | 20.96 | 5.000041 | 1.16768 | 1298.04 | 1609.59
0.000617999991 | 0.0163000003 | 5.60000008e-05 | 0.000379000005 | 238.008 | 1303.87 | 1205.67 | 1125.65 | 214.97 | 26.72214 | 1238.82 | 245.27 | 10.53 | 1.328 | 1.334 | 1.898622 | 218.55 | 1227.36 | 50.71 | 17.44 | 2.647761 | 1.16768 | 167.84 | 1219.52 | 45.02 | 3.943856 | 18.8 | 122.82 | 1217.64 | 34.48 | 19.11 | 4.53806 | 1.16768 | 88.34 | 1213.47 | 27.73 | 5.066916 | 17.87 | 60.61 | 1204.96 | 21.77 | 19.28 | 5.000031 | 1.16768 | 1136.24 | 1506.68
0.000617999991 | 0.0163000003 | 5.60000008e-05 | 0.000379000005 | 237.9679 | 1303.65 | 1220.21 | 1140.19 | 214.92 | 26.81124 | 1240.33 | 245.25 | 10.06 | 1.328 | 1.334 | 1.905987 | 218.44 | 1229.09 | 50.8 | 16.67 | 2.65102 | 1.16768 | 167.64 | 1221.34 | 45.2 | 3.9634 | 18.6 | 122.44 | 1219.58 | 34.39 | 18.75 | 4.554564 | 1.16768 | 88.05 | 1215.48 | 27.62 | 5.065109 | 17.66 | 60.43 | 1207.23 | 21.61 | 18.68 | 5.000029 | 1.16768 | 1136.44 | 1511.09
0.000617999991 | 0.0163000003 | 5.60000008e-05 | 0.000379000005 | 237.7452 | 1302.43 | 1206.53 | 1128.76 | 208.09 | 26.78923 | 1235.66 | 245.13 | 10.23 | 1.328 | 1.334 | 1.895808 | 218.34 | 1224.67 | 50.45 | 16.73 | 2.722884 | 1.16768 | 167.89 | 1217.2 | 44.93 | 4.099118 | 18.5 | 122.96 | 1215.67 | 34.22 | 18.53 | 4.511028 | 1.16768 | 88.74 | 1211.62 | 28.11 | 5.065248 | 17.78 | 60.63 | 1203.74 | 21.82 | 18.87 | 5.000026 | 1.16768 | 1135.74 | 1505.08
0.00057199999 | 0.0162000004 | 7.20000025e-05 | 0.000306000002 | 230.4556 | 1290.14 | 1190.2 | 1112.99 | 196.91 | 25.66624 | 1223.49 | 237.75 | 11.01 | 1.328 | 1.334 | 1.89617 | 212.08 | 1212.03 | 48.2 | 17.47 | 2.728992 | 1.16768 | 163.88 | 1204.46 | 42.9 | 4.06128 | 19.13 | 120.98 | 1202.91 | 33.33 | 19.19 | 4.5717 | 1.16768 | 87.65 | 1198.99 | 27.22 | 5.06457 | 18.79 | 60.43 | 1191.41 | 21.63 | 19.46 | 5.000021 | 1.16768 | 1135.87 | 1502.12
0.000425000006 | 0.00240999996 | 8.19999987e-05 | 6.39999998e-05 | 237.3466 | 1344.62 | 1155.57 | 1078.59 | 67.05 | 25.51463 | 1181.54 | 235.53 | 11.14 | 1.328 | 1.334 | 2.124528 | 210.01 | 1170.52 | 46.12 | 19.03 | 2.9365 | 1.16768 | 163.89 | 1163.17 | 42.09 | 4.302237 | 20.95 | 121.8 | 1163.28 | 33.33 | 21.71 | 4.885162 | 1.16768 | 88.47 | 1159.86 | 26.86 | 5.066123 | 20.12 | 61.61 | 1155.14 | 18.68 | 20.14 | 5.00007 | 1.16768 | 1307.76 | 1502.88
0.000425000006 | 0.00240999996 | 8.19999987e-05 | 6.39999998e-05 | 237.2583 | 1344.12 | 1167.89 | 1094.4 | 113.28 | 25.79126 | 1194.38 | 237.62 | 10.37 | 1.328 | 1.334 | 2.057111 | 211.83 | 1183.72 | 46.6 | 17.4 | 2.927254 | 1.16768 | 165.23 | 1176.63 | 42.51 | 4.131356 | 19.12 | 122.72 | 1176.47 | 33.91 | 19.75 | 4.746441 | 1.16768 | 88.81 | 1172.98 | 27.1 | 5.066476 | 18.59 | 61.71 | 1168.13 | 18.83 | 17.66 | 5.000065 | 1.16768 | 1264.63 | 1490.99
0.000425000006 | 0.00240999996 | 8.19999987e-05 | 6.39999998e-05 | 237.4419 | 1345.16 | 1160.71 | 1087.19 | 113.73 | 25.78272 | 1187.87 | 237.63 | 10.55 | 1.328 | 1.334 | 2.060589 | 211.85 | 1177.06 | 45.94 | 17.33 | 2.838035 | 1.16768 | 165.91 | 1169.87 | 42.77 | 4.111562 | 19.55 | 123.14 | 1169.82 | 33.97 | 19.88 | 4.892592 | 1.16768 | 89.17 | 1166.48 | 27.3 | 5.068478 | 18.83 | 61.87 | 1161.86 | 18.98 | 17.78 | 5.000067 | 1.16768 | 1264.98 | 1146.34
1.70000003e-05 | 0.00188 | 5.99999985e-05 | 1.29999999e-05 | 230.3603 | 1742.1 | 1154.18 | 1076.84 | 268.84 | 26.23965 | 1176.57 | 240.91 | 14 | 1.328 | 1.334 | 1.930809 | 214.67 | 1164.68 | 45.18 | 22.93 | 2.757058 | 1.16768 | 169.49 | 1157.54 | 44.16 | 4.040082 | 26.22 | 125.33 | 1157.9 | 34.69 | 26.72 | 4.227384 | 1.16768 | 90.64 | 1154.6 | 28.11 | 5.076447 | 25.73 | 62.53 | 1150.94 | 19.57 | 23.78 | 5.00008 | 1.16768 | 1509.46 | 1143.1
2.30000005e-05 | 0.00130999996 | 7.9999998e-05 | 1.70000003e-05 | 231.1792 | 1696.69 | 1156.44 | 1068.88 | 299.68 | 28.92399 | 1166.1 | 242.84 | 15.27 | 1.328 | 1.334 | 1.921041 | 213.92 | 1152.75 | 47.59 | 23.9 | 2.789143 | 1.16768 | 166.33 | 1144.72 | 43.43 | 4.239761 | 26.17 | 122.9 | 1144.55 | 34.32 | 26.73 | 4.318181 | 1.16768 | 88.58 | 1140.09 | 26.99 | 5.073228 | 24.97 | 61.59 | 1134.52 | 18.61 | 23.36 | 5.000031 | 1.16768 | 1453 | 984.3
1.10000001e-05 | 0.00221999991 | 4.19999997e-05 | 9.99999975e-06 | 235.0918 | 1563.78 | 1150.06 | 1089.73 | 179.97 | 27.47131 | 1159.88 | 234.16 | 15.76 | 1.328 | 1.334 | 1.975009 | 206.68 | 1148.04 | 46.53 | 23.83 | 2.975511 | 1.16768 | 160.15 | 1140.71 | 39.65 | 4.233498 | 24.8 | 120.5 | 1140.58 | 31.74 | 24.87 | 4.411519 | 1.16768 | 88.76 | 1138.2 | 26.37 | 5.055069 | 24.34 | 62.39 | 1133.17 | 19.49 | 23.28 | 5.000069 | 1.16768 | 1429.36 | 981.51
1.10000001e-05 | 0.00221999991 | 4.19999997e-05 | 9.99999975e-06 | 235.188 | 1569.67 | 1153.24 | 1098.3 | 259.2 | 28.60363 | 1157.96 | 240.61 | 14.11 | 1.328 | 1.334 | 1.909342 | 212 | 1145.77 | 47.74 | 22.5 | 2.795391 | 1.16768 | 164.26 | 1139.49 | 41.59 | 4.084079 | 23.88 | 122.67 | 1139.86 | 32.6 | 23.86 | 4.476738 | 1.16768 | 90.07 | 1138.34 | 27.18 | 5.058009 | 23.26 | 62.89 | 1134.13 | 20.04 | 22.43 | 5.000064 | 1.16768 | 1358.13 | 983.04
0.000693999988 | 0.00602999981 | 2.80000004e-05 | 0.00147000002 | 234.8955 | 1327.67 | 1156.94 | 1068.82 | 35.9 | 27.87034 | 1168.37 | 234.89 | 12.49 | 1.328 | 1.334 | 2.083168 | 207.02 | 1155.97 | 46.84 | 21.41 | 3.019384 | 1.16768 | 160.18 | 1147.95 | 42 | 4.336062 | 23.4 | 118.18 | 1148.06 | 32.53 | 23.55 | 5.062617 | 1.16768 | 85.65 | 1143.99 | 25.27 | 5.057041 | 22.36 | 60.38 | 1138.4 | 17.43 | 20.85 | 5.000089 | 1.16768 | 1314.23 | 982.08
0.000693999988 | 0.00602999981 | 2.80000004e-05 | 0.00147000002 | 234.6796 | 1326.45 | 1157.19 | 1068.6 | 47.35 | 27.86751 | 1169.96 | 235.21 | 12.57 | 1.328 | 1.334 | 2.148693 | 207.34 | 1157.66 | 46.62 | 21.32 | 2.933143 | 1.16768 | 160.72 | 1149.39 | 42.21 | 4.492213 | 23.42 | 118.51 | 1149.53 | 32.63 | 23.46 | 5.054636 | 1.16768 | 85.88 | 1145.39 | 25.42 | 5.058608 | 22.25 | 60.46 | 1139.67 | 17.5 | 20.81 | 5.000083 | 1.16768 | 1303.26 | 981.03
0.000722999976 | 0.00579999993 | 3.09999996e-05 | 0.00139999995 | 234.6991 | 1326.56 | 1158.78 | 1073.22 | 95.31 | 27.86139 | 1171.3 | 236.87 | 13.03 | 1.328 | 1.334 | 2.022008 | 209.01 | 1159.17 | 46.64 | 20.38 | 2.910983 | 1.16768 | 162.37 | 1151.2 | 41.63 | 4.227395 | 22.12 | 120.74 | 1151.05 | 32.37 | 22.54 | 4.929424 | 1.16768 | 88.37 | 1147.05 | 25.55 | 5.067935 | 21.14 | 62.82 | 1141.51 | 17.85 | 20.18 | 5.000079 | 1.16768 | 1263.93 | 980.32
0.000722999976 | 0.00579999993 | 3.09999996e-05 | 0.00139999995 | 234.0285 | 1322.77 | 1167.77 | 1086.04 | 90.66 | 27.99718 | 1173.5 | 236.67 | 12.19 | 1.328 | 1.334 | 2.023493 | 208.67 | 1162.06 | 46.51 | 19.4 | 2.913848 | 1.16768 | 162.16 | 1154.54 | 41.72 | 4.240158 | 21.4 | 120.44 | 1154.59 | 32.33 | 21.93 | 4.769509 | 1.16768 | 88.11 | 1150.96 | 25.41 | 5.066774 | 20.66 | 62.7 | 1145.94 | 17.72 | 19.45 | 5.000077 | 1.16768 | 1264.12 | 981.67
0.000722999976 | 0.00579999993 | 3.09999996e-05 | 0.00139999995 | 233.9719 | 1322.45 | 1151.34 | 1066.65 | 89.89 | 27.91808 | 1168.46 | 236.65 | 12.92 | 1.328 | 1.334 | 2.022763 | 208.73 | 1156.4 | 46.13 | 20.11 | 2.903636 | 1.16768 | 162.6 | 1148.4 | 41.69 | 4.213533 | 22.08 | 120.91 | 1148.28 | 32.45 | 22.55 | 4.917825 | 1.16768 | 88.46 | 1144.42 | 25.63 | 5.067088 | 21.23 | 62.83 | 1139.11 | 17.84 | 20.13 | 5.000078 | 1.16768 | 1262.99 | 980.93
0.000722999976 | 0.00579999993 | 3.09999996e-05 | 0.00139999995 | 234.6513 | 1326.29 | 1154.46 | 1066.98 | 97.1 | 27.91344 | 1168.84 | 236.92 | 13.05 | 1.328 | 1.334 | 2.02246 | 209.01 | 1156.39 | 46.56 | 20.13 | 2.909232 | 1.16768 | 162.45 | 1148.07 | 41.72 | 4.229086 | 22.29 | 120.73 | 1147.82 | 32.42 | 22.6 | 4.763023 | 1.16768 | 88.31 | 1143.48 | 25.55 | 5.065043 | 21.54 | 62.76 | 1137.81 | 17.76 | 20.07 | 5.000081 | 1.16768 | 1262.44 | 980.72
0.000722999976 | 0.00579999993 | 3.09999996e-05 | 0.00139999995 | 234.2621 | 1324.09 | 1155.92 | 1070.25 | 93.6 | 27.82951 | 1169.07 | 236.82 | 13.2 | 1.328 | 1.334 | 2.017115 | 208.99 | 1156.9 | 46.31 | 20.28 | 2.903514 | 1.16768 | 162.68 | 1148.9 | 41.62 | 4.208517 | 22.25 | 121.06 | 1148.79 | 32.45 | 22.94 | 4.912201 | 1.16768 | 88.61 | 1145.03 | 25.69 | 5.067343 | 21.33 | 62.92 | 1139.59 | 17.96 | 20.22 | 5.000078 | 1.16768 | 1262.15 | 982.04
0.000728000014 | 0.00610999996 | 6.09999988e-05 | 0.00138999999 | 234.6973 | 1326.55 | 1163.96 | 1080.23 | 111.46 | 28.0045 | 1171.43 | 237.54 | 12.8 | 1.328 | 1.334 | 2.022682 | 209.53 | 1159.56 | 46.76 | 19.72 | 2.83656 | 1.16768 | 162.77 | 1151.78 | 42.06 | 4.085747 | 21.67 | 120.71 | 1151.7 | 32.56 | 22.25 | 4.788612 | 1.16768 | 88.15 | 1147.94 | 25.43 | 5.062712 | 20.68 | 62.72 | 1142.57 | 17.76 | 19.62 | 5.000081 | 1.16768 | 1251.31 | 981.09
0.000728000014 | 0.00610999996 | 6.09999988e-05 | 0.00138999999 | 234.1931 | 1323.7 | 1152.93 | 1065.86 | 108.07 | 27.93805 | 1165.37 | 237.39 | 13.28 | 1.328 | 1.334 | 2.015987 | 209.45 | 1153.16 | 46.67 | 20.45 | 2.907439 | 1.16768 | 162.78 | 1145.15 | 41.83 | 4.225454 | 22.3 | 120.95 | 1145.06 | 32.48 | 22.73 | 4.765501 | 1.16768 | 88.47 | 1140.87 | 25.72 | 5.06882 | 21.47 | 62.75 | 1135.21 | 17.77 | 19.97 | 5.000077 | 1.16768 | 1250.86 | 981.45
0.000728000014 | 0.00610999996 | 6.09999988e-05 | 0.00138999999 | 235.1131 | 1328.9 | 1154.22 | 1066.46 | 109.42 | 27.96591 | 1169.3 | 237.7 | 13.42 | 1.328 | 1.334 | 2.019041 | 209.73 | 1156.88 | 44.9 | 19.87 | 2.863318 | 1.16768 | 164.83 | 1148.42 | 40.84 | 4.22698 | 21.78 | 123.99 | 1147.99 | 31.61 | 22.03 | 4.873784 | 1.16768 | 92.38 | 1143.75 | 25.51 | 5.080618 | 20.82 | 66.87 | 1138.38 | 17.84 | 19.32 | 4.99997 | 1.16768 | 1249.64 | 981.25
0.000728000014 | 0.00610999996 | 6.09999988e-05 | 0.00138999999 | 234.9202 | 1327.81 | 1157.28 | 1068.29 | 108.54 | 27.94653 | 1171.74 | 237.64 | 13.41 | 1.328 | 1.334 | 2.017366 | 209.7 | 1159.07 | 45.13 | 20.07 | 2.868611 | 1.16768 | 164.57 | 1150.45 | 40.85 | 4.082582 | 21.84 | 123.72 | 1149.85 | 31.55 | 22.23 | 4.884567 | 1.16768 | 92.17 | 1145.46 | 25.3 | 5.081519 | 20.67 | 66.87 | 1139.71 | 17.84 | 19.44 | 5.000079 | 1.16768 | 1251.02 | 981.91
0.000728000014 | 0.00610999996 | 6.09999988e-05 | 0.00138999999 | 234.5115 | 1325.5 | 1167.05 | 1082.97 | 106.05 | 28.0428 | 1178.14 | 237.52 | 12.64 | 1.328 | 1.334 | 2.021491 | 209.48 | 1166.28 | 43.52 | 18.78 | 2.835646 | 1.16768 | 165.96 | 1158.05 | 41.59 | 4.047586 | 21.23 | 124.37 | 1157.77 | 31.98 | 21.9 | 4.868864 | 1.16768 | 92.39 | 1153.91 | 25.42 | 5.081204 | 20.25 | 66.97 | 1148.84 | 17.95 | 19.22 | 5.000077 | 1.16768 | 1249.88 | 1379.7
0.000728000014 | 0.00610999996 | 6.09999988e-05 | 0.00138999999 | 235.3183 | 1330.06 | 1155.59 | 1070.21 | 113.38 | 28.07919 | 1170.99 | 237.78 | 12.97 | 1.328 | 1.334 | 2.018474 | 209.7 | 1158.79 | 44.93 | 19.4 | 2.865337 | 1.16768 | 164.77 | 1150.59 | 40.95 | 4.237756 | 21.35 | 123.82 | 1150.25 | 31.57 | 21.52 | 4.709063 | 1.16768 | 92.25 | 1145.99 | 25.23 | 5.079363 | 20.37 | 67.02 | 1140.73 | 18.01 | 18.94 | 5.000078 | 1.16768 | 1249.49 | 1381.79
0.000728000014 | 0.00610999996 | 6.09999988e-05 | 0.00138999999 | 234.0852 | 1323.09 | 1158.63 | 1069.02 | 105.77 | 28.00844 | 1174.45 | 237.47 | 13.21 | 1.328 | 1.334 | 2.02123 | 209.46 | 1161.62 | 44.98 | 19.78 | 2.868938 | 1.16768 | 164.48 | 1152.81 | 41 | 4.091815 | 21.61 | 123.48 | 1152.11 | 31.58 | 21.88 | 4.898327 | 1.16768 | 91.9 | 1147.54 | 25.23 | 5.080439 | 20.74 | 66.67 | 1141.76 | 17.63 | 19.07 | 5.000078 | 1.16768 | 1248.01 | 1433.45
0.000656999997 | 0.00589000015 | 5.19999994e-05 | 0.00129000004 | 234.0215 | 1322.73 | 1153.27 | 1064 | 96.57 | 27.94722 | 1167.9 | 237.45 | 13.54 | 1.328 | 1.334 | 2.019511 | 209.5 | 1155.23 | 44.97 | 20.65 | 2.796473 | 1.16768 | 164.53 | 1146.59 | 40.75 | 4.075993 | 22.18 | 123.78 | 1146.06 | 31.46 | 22.58 | 4.871507 | 1.16768 | 92.32 | 1141.75 | 25.4 | 5.078445 | 20.92 | 66.92 | 1136.28 | 17.88 | 19.68 | 5.000075 | 1.16768 | 1247.95 | 1531.2
0.000722999976 | 0.00579999993 | 3.09999996e-05 | 0.00139999995 | 234.1082 | 1323.22 | 1161.28 | 1079.63 | 149.86 | 28.46554 | 1174.66 | 240.04 | 12.41 | 1.328 | 1.334 | 2.022825 | 211.57 | 1163.25 | 46.04 | 18.58 | 2.730702 | 1.16768 | 165.53 | 1155.34 | 41.58 | 4.115644 | 20.16 | 123.95 | 1154.99 | 31.85 | 20.84 | 4.609801 | 1.16768 | 92.1 | 1151 | 25.21 | 5.08191 | 19.3 | 66.89 | 1145.81 | 17.87 | 18.31 | 5.000075 | 1.16768 | 1208.99 | 1534.27
0.000693999988 | 0.00602999981 | 2.80000004e-05 | 0.00147000002 | 234.5062 | 1325.47 | 1152.12 | 1065.82 | 167.44 | 28.58165 | 1171.75 | 241.1 | 12.48 | 1.328 | 1.334 | 1.966214 | 212.52 | 1160.2 | 46.28 | 18.49 | 2.751311 | 1.16768 | 166.24 | 1151.78 | 41.79 | 4.072251 | 20.49 | 124.45 | 1151.34 | 32 | 20.54 | 4.641246 | 1.16768 | 92.45 | 1146.98 | 25.38 | 5.095229 | 19.44 | 67.07 | 1141.89 | 18.08 | 18.19 | 5.000077 | 1.16768 | 1196.95 | 1640.41
0.000693999988 | 0.00602999981 | 2.80000004e-05 | 0.00147000002 | 233.7295 | 1321.08 | 1160.53 | 1072.3 | 162.24 | 28.49631 | 1178.62 | 240.8 | 12.58 | 1.328 | 1.334 | 1.989065 | 212.3 | 1166.76 | 46.38 | 18.4 | 2.780101 | 1.16768 | 165.92 | 1158.07 | 41.67 | 3.960262 | 20.28 | 124.25 | 1157.35 | 31.84 | 20.37 | 4.522238 | 1.16768 | 92.41 | 1152.53 | 25.47 | 5.096076 | 19.35 | 66.94 | 1146.85 | 17.93 | 18.07 | 5.000077 | 1.16768 | 1196.56 | 1810.54
0.000629000016 | 0.00595000014 | 3.60000013e-05 | 0.00147999998 | 234.5894 | 1325.94 | 1163.52 | 1077.18 | 164.6 | 28.43531 | 1177.51 | 241.12 | 12.68 | 1.328 | 1.334 | 1.960789 | 212.69 | 1165.26 | 46.31 | 18.79 | 2.791231 | 1.16768 | 166.38 | 1156.87 | 41.64 | 3.948159 | 20.46 | 124.74 | 1156.17 | 31.97 | 20.79 | 4.759119 | 1.16768 | 92.77 | 1151.73 | 25.51 | 5.084597 | 19.3 | 67.26 | 1145.99 | 18.23 | 18.28 | 5.000082 | 1.16768 | 1200.12 | 1723.67
0.000629000016 | 0.00595000014 | 3.60000013e-05 | 0.00147999998 | 235.267 | 1329.77 | 1155.87 | 1076.14 | 169.77 | 28.60897 | 1173.87 | 241.37 | 12.24 | 1.328 | 1.334 | 1.95983 | 212.76 | 1162.6 | 46.65 | 18.47 | 2.731672 | 1.16768 | 166.11 | 1154.93 | 41.83 | 3.975588 | 20.18 | 124.28 | 1154.59 | 31.99 | 20.72 | 4.628507 | 1.16768 | 92.29 | 1150.66 | 25.31 | 5.08116 | 19.33 | 66.98 | 1145.55 | 17.98 | 18.27 | 5.000074 | 1.16768 | 1198.57 | 1665.5
0.000629000016 | 0.00595000014 | 3.60000013e-05 | 0.00147999998 | 234.7115 | 1326.63 | 1158.81 | 1077.22 | 164.43 | 28.56296 | 1178.34 | 240.97 | 12.06 | 1.328 | 1.334 | 1.900739 | 212.41 | 1166.55 | 46.19 | 18.03 | 2.725639 | 1.16768 | 166.22 | 1158.46 | 41.79 | 3.95938 | 19.77 | 124.43 | 1157.88 | 31.93 | 19.97 | 4.608564 | 1.16768 | 92.5 | 1153.54 | 25.46 | 5.083351 | 18.88 | 67.04 | 1147.94 | 18.05 | 17.79 | 5.000074 | 1.16768 | 1199.71 | 1712.41
0.000629000016 | 0.00595000014 | 3.60000013e-05 | 0.00147999998 | 235.5731 | 1331.5 | 1161.4 | 1076.95 | 167.96 | 28.53552 | 1180.01 | 241.33 | 12.33 | 1.328 | 1.334 | 1.958792 | 212.8 | 1167.97 | 46.15 | 18.22 | 2.787027 | 1.16768 | 166.65 | 1159.66 | 41.57 | 4.082341 | 19.93 | 125.08 | 1158.99 | 32.13 | 20.24 | 4.589855 | 1.16768 | 92.95 | 1154.44 | 25.78 | 5.082529 | 19.15 | 67.17 | 1148.8 | 18.2 | 18.01 | 5.000072 | 1.16768 | 1199.27 | 1666.72
0.000629000016 | 0.00595000014 | 3.60000013e-05 | 0.00147999998 | 235.8915 | 1333.3 | 1167.81 | 1084.2 | 170.47 | 28.49112 | 1178.39 | 241.41 | 12.5 | 1.328 | 1.334 | 1.96217 | 212.92 | 1166.72 | 46.07 | 18.69 | 2.783388 | 1.16768 | 166.85 | 1158.79 | 41.63 | 4.076861 | 20.05 | 125.22 | 1158.3 | 32.23 | 20.74 | 4.752483 | 1.16768 | 92.99 | 1154.32 | 25.75 | 5.084997 | 19.03 | 67.24 | 1148.87 | 18.21 | 18.22 | 5.000074 | 1.16768 | 1200.66 | 1627.64
0.000722999976 | 0.00579999993 | 3.09999996e-05 | 0.00139999995 | 234.5151 | 1325.52 | 1159.31 | 1078.09 | 158.24 | 28.48823 | 1175.14 | 240.62 | 12.46 | 1.328 | 1.334 | 1.961412 | 212.14 | 1163.63 | 46.5 | 19.06 | 2.802615 | 1.16768 | 165.64 | 1155.99 | 41.62 | 4.123339 | 20.72 | 124.02 | 1154.4 | 31.93 | 21.39 | 4.623705 | 1.16768 | 92.09 | 1150.65 | 25.18 | 5.085019 | 20.07 | 66.91 | 1143.56 | 17.91 | 18.77 | 5.000074 | 1.16768 | 1202.59 | 1626.16
0.000722999976 | 0.00579999993 | 3.09999996e-05 | 0.00139999995 | 235.5182 | 1331.19 | 1165.92 | 1084.75 | 165.36 | 28.51702 | 1183.22 | 241.04 | 11.97 | 1.328 | 1.334 | 1.963116 | 212.52 | 1171.58 | 46.47 | 18.11 | 2.729698 | 1.16768 | 166.05 | 1163.66 | 41.73 | 4.116179 | 19.8 | 124.32 | 1161.8 | 32.05 | 20.12 | 4.62157 | 1.16768 | 92.27 | 1157.78 | 25.26 | 5.08512 | 19.23 | 67.01 | 1150.56 | 18.03 | 17.85 | 5.000073 | 1.16768 | 1202.07 | 1629.03
0.000722999976 | 0.00579999993 | 3.09999996e-05 | 0.00139999995 | 234.6018 | 1326.01 | 1168.12 | 1081.71 | 207.43 | 28.89323 | 1185.71 | 244.53 | 12.12 | 1.328 | 1.334 | 1.961207 | 215.64 | 1173.52 | 47.86 | 18.17 | 2.794206 | 1.16768 | 167.78 | 1165.19 | 42.82 | 4.147618 | 19.83 | 124.96 | 1163.01 | 32.55 | 19.94 | 4.692165 | 1.16768 | 92.41 | 1158.43 | 25.54 | 5.084177 | 18.9 | 66.87 | 1150.27 | 17.91 | 17.28 | 5.000074 | 1.16768 | 1158.67 | 1622.4
0.000722999976 | 0.00579999993 | 3.09999996e-05 | 0.00139999995 | 235.3944 | 1330.49 | 1169.89 | 1084 | 213.05 | 28.95406 | 1183.64 | 245.02 | 12.38 | 1.328 | 1.334 | 1.963163 | 216.06 | 1171.55 | 48.52 | 18.45 | 2.734994 | 1.16768 | 167.54 | 1163.27 | 42.7 | 4.013334 | 19.88 | 124.84 | 1161.02 | 32.38 | 20.16 | 4.545871 | 1.16768 | 92.46 | 1156.51 | 25.55 | 5.082506 | 18.74 | 66.91 | 1148.31 | 17.94 | 17.67 | 5.000074 | 1.16768 | 1160.69 | 1620.67
0.000425000006 | 0.00240999996 | 8.19999987e-05 | 6.39999998e-05 | 237.0677 | 1343.04 | 1171.06 | 1090.2 | 115.58 | 28.16152 | 1180.14 | 237.57 | 11.76 | 1.328 | 1.334 | 2.021333 | 209.41 | 1168.73 | 47.21 | 18.69 | 2.920737 | 1.16768 | 162.2 | 1161.14 | 42.62 | 4.304395 | 20.43 | 119.58 | 1161.04 | 33.16 | 20.7 | 4.733039 | 1.16768 | 86.42 | 1156.97 | 25.8 | 5.059087 | 19.26 | 60.62 | 1151.24 | 17.74 | 17.68 | 5.000081 | 1.16768 | 1263.32 | 1615.97
0.000861999986 | 0.0137 | 3.50000009e-05 | 0.000419999997 | 230.748 | 1318.56 | 1182.18 | 1089.5 | 128.74 | 27.17791 | 1189.81 | 232.1 | 12.36 | 1.328 | 1.334 | 2.013917 | 204.92 | 1177.22 | 46.02 | 19.55 | 3.015419 | 1.16768 | 158.9 | 1168.47 | 40.57 | 4.242973 | 20.99 | 118.33 | 1166.44 | 30.76 | 20.97 | 4.926549 | 1.16768 | 87.57 | 1161.61 | 24.87 | 5.076446 | 20.38 | 62.7 | 1153.62 | 19.87 | 21.04 | 5.000043 | 1.16768 | 1230.47 | 1280.06
0.000883999979 | 0.0140000004 | 3.40000006e-05 | 0.000357000012 | 232.4766 | 1259.94 | 1171.51 | 1088.26 | 108.51 | 27.33438 | 1176.01 | 231.34 | 11.41 | 1.328 | 1.334 | 2.028083 | 204.01 | 1164.97 | 45.98 | 18.36 | 3.027117 | 1.16768 | 158.03 | 1157.57 | 40.87 | 4.298742 | 20.7 | 117.16 | 1156.61 | 31.11 | 20.28 | 4.801653 | 1.16768 | 86.05 | 1153.03 | 23.86 | 5.064612 | 19.62 | 62.19 | 1146.38 | 19.39 | 20.04 | 5.000021 | 1.16768 | 1188.73 | 1279.11
0.000861999986 | 0.0137 | 3.50000009e-05 | 0.000419999997 | 231.9249 | 1256.95 | 1174.54 | 1082.61 | 131.51 | 27.16714 | 1188.28 | 232.93 | 12.41 | 1.328 | 1.334 | 2.012456 | 205.77 | 1175.73 | 46.04 | 19.38 | 3.005561 | 1.16768 | 159.73 | 1167.19 | 40.7 | 4.219702 | 20.82 | 119.03 | 1165.35 | 30.7 | 20.42 | 4.896282 | 1.16768 | 88.33 | 1160.6 | 25.37 | 5.080297 | 20.28 | 62.96 | 1153 | 20.16 | 20.56 | 5.000038 | 1.16768 | 1159.92 | 1278.78
0.000883999979 | 0.0140000004 | 3.40000006e-05 | 0.000357000012 | 231.506 | 1254.68 | 1178.61 | 1094 | 129.99 | 27.4119 | 1183.63 | 232.85 | 11.32 | 1.328 | 1.334 | 2.015308 | 205.44 | 1172.39 | 45.86 | 17.7 | 3.008177 | 1.16768 | 159.58 | 1164.71 | 40.72 | 4.225237 | 19.64 | 118.86 | 1163.33 | 30.77 | 19.41 | 4.707586 | 1.16768 | 88.09 | 1159.33 | 25.14 | 5.079661 | 19.37 | 62.95 | 1152.8 | 20.16 | 19.92 | 5.000035 | 1.16768 | 1159.47 | 1278.69
0.000889000017 | 0.0141000003 | 2.7e-05 | 0.000478000002 | 231.8681 | 1235.94 | 1174.56 | 1086.45 | 114.12 | 27.39862 | 1186.24 | 231.91 | 11.4 | 1.328 | 1.334 | 1.987467 | 204.51 | 1173.93 | 46.48 | 18.49 | 3.053028 | 1.16768 | 158.03 | 1165.79 | 40.63 | 4.321989 | 19.76 | 117.4 | 1164.06 | 30.31 | 19.68 | 4.820413 | 1.16768 | 87.09 | 1159.5 | 24.68 | 5.075212 | 19.02 | 62.41 | 1151.85 | 19.61 | 19.73 | 5.000039 | 1.16768 | 1157.22 | 1277.92
0.000883999979 | 0.0140000004 | 3.40000006e-05 | 0.000357000012 | 232.043 | 1257.59 | 1177.1 | 1088 | 137.59 | 27.49647 | 1188.29 | 233.26 | 11.53 | 1.328 | 1.334 | 2.020486 | 205.76 | 1176.26 | 46.29 | 18.1 | 2.920779 | 1.16768 | 159.47 | 1167.77 | 40.89 | 4.252194 | 19.83 | 118.58 | 1165.97 | 30.67 | 19.27 | 4.93323 | 1.16768 | 87.91 | 1161.3 | 25.1 | 5.079186 | 19.2 | 62.81 | 1153.61 | 20.01 | 19.59 | 5.000037 | 1.16768 | 1156.52 | 1276.39
0.000861999986 | 0.0137 | 3.50000009e-05 | 0.000419999997 | 227.1201 | 1230.91 | 1168.7 | 1076.94 | 107.92 | 27.16718 | 1183.96 | 231.68 | 12.33 | 1.328 | 1.334 | 2.01901 | 204.51 | 1171.4 | 46.34 | 19.5 | 3.027707 | 1.16768 | 158.17 | 1162.94 | 40.5 | 4.275231 | 20.96 | 117.67 | 1161.25 | 30.12 | 20.24 | 4.91628 | 1.16768 | 87.55 | 1156.58 | 24.97 | 5.080321 | 20.16 | 62.58 | 1148.94 | 19.76 | 20.37 | 5.000039 | 1.16768 | 1155.55 | 1278.58
0.000861999986 | 0.0137 | 3.50000009e-05 | 0.000419999997 | 231.2699 | 1253.4 | 1181.14 | 1094.18 | 134.7 | 27.46277 | 1187.23 | 233.09 | 11.34 | 1.328 | 1.334 | 2.020767 | 205.63 | 1175.6 | 46.12 | 17.92 | 2.918004 | 1.16768 | 159.51 | 1167.48 | 40.89 | 4.246239 | 19.68 | 118.62 | 1165.9 | 30.7 | 19.19 | 4.723595 | 1.16768 | 87.92 | 1161.54 | 25.09 | 5.077714 | 19.2 | 62.83 | 1154.52 | 20.04 | 19.68 | 5.000033 | 1.16768 | 1153.72 | 1279.94
0.000861999986 | 0.0137 | 3.50000009e-05 | 0.000419999997 | 236.8577 | 1248.79 | 1173.41 | 1084.72 | 129.77 | 27.36987 | 1188.32 | 232.8 | 11.65 | 1.328 | 1.334 | 2.022214 | 205.43 | 1176.27 | 46.04 | 18.23 | 2.918044 | 1.16768 | 159.39 | 1167.81 | 40.8 | 4.051275 | 19.64 | 118.59 | 1165.78 | 30.7 | 19.5 | 4.71692 | 1.16768 | 87.89 | 1161.09 | 25.14 | 5.07991 | 19.21 | 62.75 | 1153.57 | 19.95 | 19.83 | 5.000037 | 1.16768 | 1153.81 | 1279.39
0.000861999986 | 0.0137 | 3.50000009e-05 | 0.000419999997 | 229.5592 | 1210.31 | 1174.44 | 1086.18 | 90.13 | 27.26424 | 1186.46 | 230.68 | 11.49 | 1.328 | 1.334 | 2.020425 | 203.41 | 1174.42 | 45.92 | 18.28 | 2.939417 | 1.16768 | 157.49 | 1166.09 | 40.43 | 4.290954 | 19.76 | 117.06 | 1164.47 | 30.17 | 19.4 | 4.933494 | 1.16768 | 86.89 | 1160.1 | 24.61 | 5.081054 | 19.11 | 62.28 | 1152.72 | 19.47 | 19.44 | 5.000041 | 1.16768 | 1153.46 | 1278.76
0.000946999993 | 0.0137 | 2.40000008e-05 | 0.000463000004 | 231.0006 | 1045.69 | 1163.02 | 1078.47 | 127.01 | 27.55379 | 1177.57 | 233.23 | 9.89 | 1.328 | 1.334 | 2.016646 | 205.68 | 1166.23 | 47.04 | 15.9 | 2.941109 | 1.16768 | 158.64 | 1158.73 | 41.33 | 4.134086 | 16.7 | 117.31 | 1157.23 | 30.58 | 16.24 | 4.804457 | 1.16768 | 86.73 | 1153.14 | 24.3 | 5.080901 | 16.04 | 62.43 | 1145.99 | 19.68 | 16.46 | 4.99997 | 1.16768 | 956.22 | 1281.14
0.000946999993 | 0.0137 | 2.40000008e-05 | 0.000463000004 | 231.0823 | 1046.06 | 1159.73 | 1068.83 | 122.05 | 27.4227 | 1173.58 | 233.25 | 10.79 | 1.328 | 1.334 | 2.025425 | 205.83 | 1161.37 | 46.62 | 16.87 | 3.021369 | 1.16768 | 159.21 | 1153.39 | 40.96 | 4.080486 | 18.08 | 118.25 | 1151.76 | 30.5 | 17.46 | 4.943083 | 1.16768 | 87.75 | 1147.56 | 25.18 | 5.086094 | 17.5 | 62.57 | 1140.32 | 19.76 | 17.45 | 5.000028 | 1.16768 | 959.13 | 1193.05
0.000859000022 | 0.0142000001 | 2.59999997e-05 | 0.000479999988 | 232.0189 | 1050.3 | 1159.16 | 1073.53 | 125.29 | 27.59308 | 1173.5 | 233.54 | 9.91 | 1.328 | 1.334 | 2.018726 | 205.95 | 1162.06 | 46.8 | 15.85 | 2.931466 | 1.16768 | 159.15 | 1154.38 | 41.32 | 4.112198 | 16.87 | 117.83 | 1152.82 | 30.52 | 16.58 | 4.772358 | 1.16768 | 87.31 | 1148.74 | 24.84 | 5.080089 | 16.43 | 62.47 | 1141.52 | 19.69 | 16.83 | 5.000008 | 1.16768 | 961.54 | 1175.5
0.000859000022 | 0.0142000001 | 2.59999997e-05 | 0.000479999988 | 229.5315 | 1039.04 | 1161.46 | 1075.28 | 113.23 | 27.50607 | 1174.92 | 232.66 | 9.94 | 1.328 | 1.334 | 1.957503 | 205.15 | 1163.18 | 46.51 | 15.77 | 2.845834 | 1.16768 | 158.64 | 1155.27 | 40.96 | 4.100669 | 16.86 | 117.68 | 1153.67 | 30.38 | 16.32 | 4.564986 | 1.16768 | 87.3 | 1149.25 | 24.84 | 5.081495 | 16.47 | 62.46 | 1142.01 | 19.7 | 16.61 | 5.000011 | 1.16768 | 960.74 | 1093.73
0.000946999993 | 0.0137 | 2.40000008e-05 | 0.000463000004 | 232.136 | 1050.83 | 1160.98 | 1070.77 | 128.1 | 27.46544 | 1173.29 | 233.6 | 10.59 | 1.328 | 1.334 | 1.952781 | 206.13 | 1161.03 | 46.69 | 16.65 | 2.92579 | 1.16768 | 159.44 | 1152.96 | 41.16 | 4.08595 | 17.81 | 118.28 | 1151.3 | 30.57 | 17.1 | 4.561921 | 1.16768 | 87.71 | 1146.74 | 25.12 | 5.079769 | 17.25 | 62.59 | 1139.4 | 19.81 | 17.48 | 5.000009 | 1.16768 | 958.12 | 1041.05
0.000859000022 | 0.0142000001 | 2.59999997e-05 | 0.000479999988 | 231.164 | 1046.43 | 1162.04 | 1076.51 | 124.71 | 27.71133 | 1172.64 | 233.35 | 9.8 | 1.328 | 1.334 | 2.019919 | 205.64 | 1161.28 | 47.05 | 15.88 | 2.943007 | 1.16768 | 158.59 | 1153.73 | 41.3 | 4.138886 | 16.81 | 117.29 | 1152.24 | 30.47 | 16.41 | 4.801061 | 1.16768 | 86.82 | 1148.19 | 24.61 | 5.079956 | 16.2 | 62.21 | 1141.16 | 19.45 | 16.56 | 5.00001 | 1.16768 | 957.65 | 1009.8
0.000859000022 | 0.0142000001 | 2.59999997e-05 | 0.000479999988 | 231.7141 | 1048.92 | 1173.75 | 1084.81 | 129.16 | 27.67085 | 1182.23 | 233.68 | 9.55 | 1.328 | 1.334 | 2.016841 | 206.01 | 1170.28 | 46.95 | 15.48 | 2.934691 | 1.16768 | 159.06 | 1162.11 | 41.32 | 4.119277 | 16.74 | 117.74 | 1160.28 | 30.57 | 16.14 | 4.59743 | 1.16768 | 87.17 | 1155.53 | 24.91 | 5.085503 | 16.29 | 62.26 | 1147.79 | 19.51 | 16.13 | 5.000028 | 1.16768 | 955.84 | 1016.48
0.000859000022 | 0.0142000001 | 2.59999997e-05 | 0.000479999988 | 231.1265 | 1046.26 | 1157.59 | 1067.07 | 123.19 | 27.44852 | 1174.06 | 233.3 | 10.61 | 1.328 | 1.334 | 2.017665 | 205.85 | 1161.79 | 46.88 | 16.87 | 2.933504 | 1.16768 | 158.97 | 1153.65 | 41.15 | 4.300143 | 17.79 | 117.82 | 1152.11 | 30.45 | 17.35 | 4.575561 | 1.16768 | 87.37 | 1147.4 | 24.99 | 5.082395 | 17.2 | 62.38 | 1139.6 | 19.58 | 17.58 | 5.000019 | 1.16768 | 958.01 | 983.4
0.000859000022 | 0.0142000001 | 2.59999997e-05 | 0.000479999988 | 231.9549 | 1050.01 | 1168.46 | 1082.64 | 127.63 | 27.66046 | 1179.13 | 233.59 | 9.62 | 1.328 | 1.334 | 2.019227 | 205.93 | 1167.67 | 46.8 | 15.54 | 2.932646 | 1.16768 | 159.13 | 1159.91 | 41.29 | 4.303757 | 16.6 | 117.84 | 1158.46 | 30.6 | 16.26 | 4.779772 | 1.16768 | 87.24 | 1154.24 | 24.86 | 5.082293 | 16.12 | 62.38 | 1146.94 | 19.63 | 16.33 | 5.000016 | 1.16768 | 957.89 | 983.49
0.000859000022 | 0.0142000001 | 2.59999997e-05 | 0.000479999988 | 231.7273 | 1048.98 | 1151.09 | 1062.91 | 127.01 | 27.54647 | 1167.23 | 233.55 | 10.58 | 1.328 | 1.334 | 2.015775 | 206 | 1155.43 | 46.75 | 16.78 | 2.929639 | 1.16768 | 159.25 | 1147.65 | 41.13 | 4.093427 | 17.93 | 118.12 | 1146.16 | 30.55 | 17.44 | 4.755412 | 1.16768 | 87.57 | 1142.07 | 25.07 | 5.082859 | 17.33 | 62.5 | 1134.84 | 19.73 | 17.61 | 5.000018 | 1.16768 | 957.15 | 982.91
0.000859000022 | 0.0142000001 | 2.59999997e-05 | 0.000479999988 | 231.5307 | 1048.09 | 1159.85 | 1075.87 | 126.49 | 27.64491 | 1174.34 | 233.53 | 9.69 | 1.328 | 1.334 | 2.016696 | 205.88 | 1163.13 | 46.6 | 15.72 | 2.92836 | 1.16768 | 159.28 | 1155.63 | 41.28 | 4.100876 | 16.87 | 118 | 1154.21 | 30.54 | 16.54 | 4.764578 | 1.16768 | 87.46 | 1150.33 | 24.91 | 5.079084 | 16.34 | 62.55 | 1143.58 | 19.81 | 16.74 | 5.000003 | 1.16768 | 957.18 | 982.07
0.000859000022 | 0.0142000001 | 2.59999997e-05 | 0.000479999988 | 229.9535 | 1040.95 | 1159.19 | 1073.24 | 119.87 | 27.61638 | 1173.41 | 233.06 | 9.88 | 1.328 | 1.334 | 2.019346 | 205.44 | 1161.84 | 46.69 | 15.73 | 2.936338 | 1.16768 | 158.75 | 1154.11 | 41.11 | 4.112301 | 16.87 | 117.64 | 1152.55 | 30.4 | 16.33 | 4.578269 | 1.16768 | 87.24 | 1148.13 | 24.85 | 5.081733 | 16.43 | 62.39 | 1140.88 | 19.65 | 16.66 | 5.000014 | 1.16768 | 956.24 | 981.62
0.000859000022 | 0.0142000001 | 2.59999997e-05 | 0.000479999988 | 230.9553 | 1148.59 | 1154.25 | 1064.94 | 250.68 | 28.77744 | 1165.33 | 243.76 | 11.7 | 1.328 | 1.334 | 1.832433 | 214.98 | 1151.82 | 51.02 | 17.43 | 2.678 | 1.16768 | 163.96 | 1144.13 | 43.53 | 3.991506 | 18.87 | 120.43 | 1142.54 | 32.29 | 18.01 | 4.428421 | 1.16768 | 88.14 | 1138.23 | 25.26 | 5.075531 | 17.49 | 62.88 | 1129.83 | 20.11 | 17.7 | 5.000013 | 1.16768 | 954.43 | 981.38
0.000859000022 | 0.0142000001 | 2.59999997e-05 | 0.000479999988 | 230.0826 | 1144.25 | 1156.3 | 1072.75 | 245.92 | 28.9112 | 1170.02 | 243.31 | 10.83 | 1.328 | 1.334 | 1.825546 | 214.4 | 1157.34 | 52.15 | 16.66 | 2.70893 | 1.16768 | 162.25 | 1150.21 | 43 | 3.876438 | 17.42 | 119.25 | 1148.48 | 31.61 | 16.81 | 4.448622 | 1.16768 | 87.64 | 1144.27 | 24.96 | 5.077425 | 16.43 | 62.68 | 1136.12 | 19.95 | 16.88 | 5.000014 | 1.16768 | 955.54 | 981.44
0.000866000017 | 0.0138999997 | 2.7e-05 | 0.00028800001 | 229.7208 | 1121.94 | 1154.31 | 1068.18 | 213.08 | 27.97627 | 1167.75 | 240.62 | 10.91 | 1.328 | 1.334 | 1.909584 | 212.64 | 1156.01 | 49.59 | 17.06 | 2.695666 | 1.16768 | 163.05 | 1148.41 | 43.08 | 3.996043 | 17.74 | 119.97 | 1146.65 | 31.82 | 17.3 | 4.44245 | 1.16768 | 88.15 | 1142.2 | 25.39 | 5.075151 | 16.79 | 62.76 | 1133.82 | 20 | 17.16 | 5.000017 | 1.16768 | 955.32 | 981.67
0.000425000006 | 0.00240999996 | 8.19999987e-05 | 6.39999998e-05 | 236.5399 | 1340.05 | 1160.49 | 1075.17 | 109.78 | 28.07871 | 1169.64 | 237.36 | 12.99 | 1.328 | 1.334 | 2.022299 | 209.28 | 1157.6 | 47.04 | 20.27 | 2.918257 | 1.16768 | 162.24 | 1149.73 | 42.48 | 4.289896 | 21.77 | 119.76 | 1149.66 | 32.97 | 22.04 | 5.043386 | 1.16768 | 86.79 | 1145.69 | 26.07 | 5.060017 | 20.73 | 60.72 | 1139.96 | 17.8 | 19.2 | 5.000082 | 1.16768 | 1262.94 | 1536.21
0.000357000012 | 0.00221000006 | 0.000116000003 | 4.50000007e-05 | 236.2292 | 1848.75 | 1191.78 | 1106.26 | 34.48 | 32.55721 | 1203.24 | 234.85 | 16.64 | 1.328 | 1.334 | 2.175634 | 202.29 | 1191.6 | 44.93 | 25.28 | 3.084117 | 1.16768 | 157.36 | 1183.09 | 41.81 | 4.269477 | 28.46 | 115.55 | 1182.75 | 34.93 | 28.29 | 4.271265 | 1.16768 | 80.62 | 1177.19 | 27.04 | 4.928105 | 28.54 | 53.58 | 1170.64 | 18.75 | 27.21 | 5.000061 | 1.16768 | 1840.48 | 1279.87
0.000357000012 | 0.00221000006 | 0.000116000003 | 4.50000007e-05 | 236.1078 | 1847.8 | 1191.88 | 1109.26 | 33.46 | 32.70196 | 1203.78 | 234.84 | 16.98 | 1.328 | 1.334 | 2.1055 | 202.14 | 1192.45 | 45.28 | 25.61 | 3.096271 | 1.16768 | 156.86 | 1184.41 | 41.93 | 4.305407 | 28.55 | 114.93 | 1184.32 | 34.84 | 28.41 | 4.182146 | 1.16768 | 80.09 | 1178.89 | 26.7 | 4.95449 | 28.25 | 53.39 | 1172.6 | 18.55 | 27.5 | 5.000062 | 1.16768 | 1839.62 | 1279.17
0.000760999974 | 0.00203999993 | 6.80000012e-05 | 0.000130999993 | 234.7681 | 1326.95 | 1178.56 | 1098.56 | 35.79 | 32.3852 | 1189.25 | 234.92 | 12.58 | 1.328 | 1.334 | 2.133011 | 202.54 | 1178.28 | 44.61 | 19.16 | 3.075512 | 1.16768 | 157.93 | 1170.57 | 40.15 | 4.533101 | 21.7 | 117.78 | 1170.7 | 31.82 | 22.17 | 5.043585 | 1.16768 | 85.96 | 1163.27 | 25.29 | 5.06635 | 21.13 | 60.67 | 1158.41 | 17.72 | 20.84 | 5.000075 | 1.16768 | 1312.76 | 1243.87
0.000707000028 | 0.00588000007 | 6.70000009e-05 | 0.000220999995 | 234.301 | 1324.31 | 1175.4 | 1093.06 | 36.52 | 32.35457 | 1188.33 | 235.08 | 12.83 | 1.328 | 1.334 | 2.129684 | 202.73 | 1176.73 | 43.97 | 19.79 | 3.056053 | 1.16768 | 158.76 | 1168.79 | 40.55 | 4.339411 | 22.33 | 118.21 | 1168.84 | 32.39 | 23.08 | 5.05602 | 1.16768 | 85.82 | 1165.39 | 25.28 | 5.058366 | 21.7 | 60.54 | 1160.24 | 17.62 | 20.09 | 5.000081 | 1.16768 | 1306.26 | 1233.09
0.000760999974 | 0.00203999993 | 6.80000012e-05 | 0.000130999993 | 233.8552 | 1321.79 | 1185.92 | 1106.27 | 131.18 | 32.79869 | 1186.07 | 238.66 | 12.64 | 1.328 | 1.334 | 2.068839 | 205.86 | 1175.6 | 45.42 | 17.71 | 2.973732 | 1.16768 | 160.44 | 1168.2 | 41.22 | 4.190964 | 20.01 | 119.22 | 1168.08 | 32.59 | 20.41 | 4.916618 | 1.16768 | 86.63 | 1164.47 | 25.7 | 5.062726 | 19.28 | 60.93 | 1159.28 | 18.02 | 18.36 | 5.000071 | 1.16768 | 1228.19 | 1223.56
0.000760999974 | 0.00203999993 | 6.80000012e-05 | 0.000130999993 | 234.715 | 1326.65 | 1174.36 | 1081.75 | 136.29 | 32.8209 | 1188.45 | 238.96 | 12.86 | 1.328 | 1.334 | 2.067437 | 206.14 | 1175.32 | 45.57 | 19.54 | 2.974041 | 1.16768 | 160.57 | 1165.93 | 41.55 | 4.20705 | 21.89 | 119.02 | 1165.08 | 32.92 | 22.56 | 4.792824 | 1.16768 | 86.1 | 1159.99 | 25.51 | 5.060301 | 21.05 | 60.59 | 1152.52 | 17.66 | 19.29 | 5.00009 | 1.16768 | 1229.24 | 1224.52
0.000707000028 | 0.00588000007 | 6.70000009e-05 | 0.000220999995 | 234.5876 | 1325.93 | 1182.38 | 1102.84 | 213.75 | 33.89483 | 1170.13 | 244.88 | 12.14 | 1.328 | 1.334 | 2.003796 | 210.98 | 1160.56 | 48.67 | 18.54 | 2.916813 | 1.16768 | 162.31 | 1154.11 | 42.2 | 4.419024 | 20.62 | 120.11 | 1154.53 | 32.91 | 21.1 | 4.863134 | 1.16768 | 87.2 | 1151.65 | 26.21 | 5.062413 | 20.11 | 60.99 | 1147.02 | 18.07 | 18.32 | 5.000067 | 1.16768 | 1156.17 | 1225.47
0.000758000009 | 0.0142999999 | 3.50000009e-05 | 0.00039999999 | 236.2483 | 1047.71 | 1190.45 | 1108.84 | 102.82 | 28.22664 | 1199.83 | 237.91 | 9.45 | 1.328 | 1.334 | 2.029643 | 209.68 | 1189.1 | 49.45 | 15.69 | 2.86423 | 1.16768 | 160.23 | 1182.07 | 42.42 | 4.201285 | 17.07 | 117.81 | 1181.06 | 31.23 | 16.5 | 4.73786 | 1.16768 | 86.58 | 1167.58 | 24.19 | 5.083261 | 16.47 | 62.39 | 1160.79 | 19.6 | 17.91 | 5.000028 | 1.16768 | 979.01 | 1189.64
0.000758000009 | 0.0142999999 | 3.50000009e-05 | 0.00039999999 | 237.6712 | 1054.02 | 1190.03 | 1097.32 | 110.27 | 28.11646 | 1199.31 | 238.33 | 10.14 | 1.328 | 1.334 | 2.028273 | 210.21 | 1186.97 | 49.84 | 17.32 | 2.955854 | 1.16768 | 160.37 | 1178.95 | 42.44 | 4.396971 | 18.5 | 117.93 | 1177.63 | 31.25 | 17.63 | 4.936425 | 1.16768 | 86.68 | 1173.02 | 24.39 | 5.077842 | 17.37 | 62.29 | 1164.85 | 19.46 | 18.01 | 5.000021 | 1.16768 | 979.74 | 1191.41
0.000946999993 | 0.0137 | 2.40000008e-05 | 0.000463000004 | 231.8223 | 1049.41 | 1187.57 | 1104.85 | 127.68 | 27.65642 | 1195.5 | 233.53 | 8.79 | 1.328 | 1.334 | 2.017347 | 205.88 | 1184.47 | 46.78 | 14.78 | 2.932883 | 1.16768 | 159.1 | 1176.93 | 41.44 | 4.120757 | 16.5 | 117.66 | 1175.55 | 31.02 | 15.95 | 4.817927 | 1.16768 | 86.64 | 1171.63 | 24.31 | 5.080424 | 16.14 | 62.33 | 1164.65 | 19.58 | 16.28 | 5.000009 | 1.16768 | 956.85 | 1191.4
0.000946999993 | 0.0137 | 2.40000008e-05 | 0.000463000004 | 231.9659 | 1050.06 | 1192.03 | 1106.34 | 127.75 | 27.53762 | 1198.2 | 233.58 | 9.08 | 1.328 | 1.334 | 2.02289 | 206.04 | 1186.85 | 47.06 | 14.76 | 2.936567 | 1.16768 | 158.98 | 1179 | 41.35 | 4.123561 | 16.35 | 117.63 | 1177.36 | 30.75 | 15.66 | 4.803559 | 1.16768 | 86.88 | 1172.97 | 24.33 | 5.078099 | 15.86 | 62.55 | 1165.49 | 19.77 | 16.16 | 4.999999 | 1.16768 | 956.8 | 1191.43
0.000946999993 | 0.0137 | 2.40000008e-05 | 0.000463000004 | 230.8636 | 1045.07 | 1191.24 | 1104.94 | 122.42 | 27.53768 | 1197.62 | 233.21 | 8.93 | 1.328 | 1.334 | 2.020905 | 205.67 | 1186.13 | 46.71 | 14.69 | 2.932713 | 1.16768 | 158.96 | 1178.15 | 41.38 | 4.118758 | 16.4 | 117.58 | 1176.49 | 30.68 | 15.64 | 4.791129 | 1.16768 | 86.9 | 1172.03 | 24.39 | 5.079501 | 15.92 | 62.51 | 1164.72 | 19.75 | 16.3 | 5.000004 | 1.16768 | 956.81 | 1191.49
0.000272000005 | 0.00216999999 | 7.50000036e-05 | 4.6000001e-05 | 237.9697 | 1348.15 | 1187.83 | 1103.99 | 50.74 | 27.93164 | 1199.48 | 235.09 | 10.33 | 1.328 | 1.334 | 2.083917 | 207.16 | 1187.48 | 39.46 | 15.96 | 2.877453 | 1.16768 | 167.7 | 1178.51 | 37.29 | 4.022319 | 18.48 | 130.41 | 1177.43 | 30.96 | 18.9 | 4.985081 | 1.16768 | 99.45 | 1173.34 | 28.99 | 5.081179 | 19.39 | 70.46 | 1169.93 | 21.46 | 19.45 | 5.000071 | 1.16768 | 1326.14 | 1779.98
0.000272000005 | 0.00216999999 | 7.50000036e-05 | 4.6000001e-05 | 235.855 | 1336.17 | 1186.23 | 1104.44 | 37.82 | 27.97508 | 1199.17 | 234.79 | 10.41 | 1.328 | 1.334 | 2.084985 | 206.81 | 1187.48 | 40.08 | 15.82 | 2.981286 | 1.16768 | 166.73 | 1178.89 | 37.28 | 4.058641 | 18.06 | 129.45 | 1177.93 | 30.73 | 18.54 | 4.922971 | 1.16768 | 98.72 | 1173.81 | 28.68 | 5.080389 | 18.86 | 70.04 | 1170.31 | 21.1 | 18.69 | 5.00007 | 1.16768 | 1323.3 | 1777.14
0.000348000001 | 0.0022499999 | 9.79999968e-05 | 5.09999991e-05 | 230.1107 | 1842.94 | 1201.66 | 1116.33 | 59.19 | 27.01085 | 1206.72 | 229.13 | 14.78 | 1.328 | 1.334 | 2.120537 | 202.12 | 1194.25 | 47.43 | 25.45 | 3.17747 | 1.16768 | 154.69 | 1186.16 | 41.53 | 4.628914 | 27.48 | 113.16 | 1185.93 | 33.54 | 26.94 | 4.615749 | 1.16768 | 79.62 | 1180.47 | 26.54 | 5.027434 | 27.15 | 53.08 | 1173.83 | 18.26 | 25.85 | 5.000028 | 1.16768 | 1816.45 | 1778.68
0.000383000006 | 0.00254000002 | 9.79999968e-05 | 0.000123999998 | 229.7885 | 1840.36 | 1199.46 | 1114.49 | 84.56 | 27.12364 | 1205.26 | 229.66 | 15.68 | 1.328 | 1.334 | 2.054347 | 202.54 | 1193 | 45.81 | 24.9 | 3.041584 | 1.16768 | 156.73 | 1184.66 | 42.22 | 4.581856 | 27.78 | 114.51 | 1184.53 | 34.25 | 27.32 | 4.442572 | 1.16768 | 80.26 | 1179.12 | 26.98 | 5.025839 | 27.78 | 53.28 | 1172.64 | 18.45 | 26.08 | 5.000064 | 1.16768 | 1795.33 | 1777.67
0.000676000025 | 0.00639000023 | 9.10000017e-05 | 0.000161000004 | 234.6628 | 1754.87 | 1209.82 | 1121.45 | 28.17 | 27.76212 | 1220.64 | 234.9 | 14.86 | 1.328 | 1.334 | 2.143215 | 207.14 | 1208.55 | 45.79 | 25.15 | 3.075144 | 1.16768 | 161.35 | 1199.84 | 42.95 | 4.523745 | 28.95 | 118.4 | 1199.98 | 35 | 29.31 | 4.458718 | 1.16768 | 83.4 | 1195.29 | 27.97 | 4.944454 | 28.88 | 55.43 | 1189.63 | 20.6 | 28.86 | 5.000048 | 1.16768 | 1747.79 | 1775.81
0.000684999977 | 0.00632999977 | 7.40000032e-05 | 0.000176000001 | 234.6281 | 1754.61 | 1205.87 | 1124.12 | 113.09 | 27.77692 | 1214.83 | 236.78 | 15.95 | 1.328 | 1.334 | 1.998141 | 209.01 | 1203.78 | 45.84 | 23.94 | 2.964507 | 1.16768 | 163.17 | 1195.86 | 43.6 | 4.296844 | 27.82 | 119.57 | 1196.21 | 35.74 | 28.62 | 4.187895 | 1.16768 | 83.83 | 1192.12 | 28.18 | 4.943485 | 28.02 | 55.65 | 1187.2 | 20.79 | 28.39 | 5.000045 | 1.16768 | 1686.32 | 1777.86
0.000500999973 | 0.00243999995 | 6.50000002e-05 | 5.80000014e-05 | 236.4502 | 1850.48 | 1199.33 | 1117.18 | 165.96 | 33.17139 | 1213.62 | 238.34 | 16.85 | 1.328 | 1.334 | 2.042816 | 205.16 | 1202.1 | 44.26 | 22.52 | 3.04138 | 1.16768 | 160.9 | 1193.74 | 43.68 | 4.080781 | 25.92 | 117.22 | 1193.24 | 35.75 | 26.08 | 3.954072 | 1.16768 | 81.47 | 1187.31 | 27.82 | 5.024535 | 25.8 | 53.65 | 1180.23 | 18.83 | 25.84 | 5.000064 | 1.16768 | 1738.06 | 1778.5
0.000500999973 | 0.00243999995 | 6.50000002e-05 | 5.80000014e-05 | 236.1653 | 1848.25 | 1200.88 | 1118.39 | 163.31 | 33.09391 | 1214.52 | 238.23 | 16.68 | 1.328 | 1.334 | 2.037946 | 205.14 | 1202.96 | 44.93 | 22.58 | 3.056217 | 1.16768 | 160.21 | 1194.59 | 43.87 | 4.127587 | 26.49 | 116.34 | 1194.18 | 35.36 | 26.53 | 4.201458 | 1.16768 | 80.98 | 1188.52 | 27.49 | 5.025426 | 25.87 | 53.49 | 1181.38 | 18.64 | 26.04 | 4.999971 | 1.16768 | 1737.87 | 1779.51
0.000500999973 | 0.00243999995 | 6.50000002e-05 | 5.80000014e-05 | 229.9459 | 1841.62 | 1199.15 | 1113.65 | 157.73 | 31.56625 | 1210.45 | 231.76 | 17.38 | 1.328 | 1.334 | 2.10052 | 200.19 | 1198.33 | 42.49 | 23.06 | 3.133358 | 1.16768 | 157.7 | 1189.42 | 42.3 | 4.050646 | 26.7 | 115.4 | 1188.73 | 34.8 | 26.64 | 4.091326 | 1.16768 | 80.6 | 1182.58 | 27.14 | 5.013021 | 26.6 | 53.46 | 1175.32 | 18.61 | 25.96 | 5.000063 | 1.16768 | 1738.31 | 1787.29
0.000349999988 | 0.00215000007 | 8.09999983e-05 | 5.60000008e-05 | 236.1819 | 1848.38 | 1206.56 | 1122.05 | 183.29 | 32.80271 | 1213.85 | 239.03 | 16.51 | 1.328 | 1.334 | 1.994411 | 206.23 | 1202.56 | 49.92 | 24.3 | 2.965731 | 1.16768 | 156.31 | 1194.47 | 42.52 | 4.084324 | 25.55 | 113.79 | 1193.81 | 33.83 | 25.64 | 4.375543 | 1.16768 | 79.96 | 1188.16 | 26.75 | 5.031955 | 25.13 | 53.21 | 1181.1 | 18.4 | 25.03 | 5.00006 | 1.16768 | 1723.45 | 1787.27
0.000349999988 | 0.00215000007 | 8.09999983e-05 | 5.60000008e-05 | 236.509 | 1850.94 | 1192.37 | 1108.43 | 187.4 | 32.95572 | 1207.49 | 239.18 | 16.73 | 1.328 | 1.334 | 1.928586 | 206.23 | 1196.23 | 49.84 | 24.46 | 3.056262 | 1.16768 | 156.39 | 1188.27 | 42.44 | 4.081086 | 25.7 | 113.95 | 1187.64 | 33.77 | 25.63 | 4.226777 | 1.16768 | 80.18 | 1181.72 | 26.77 | 5.031674 | 25.47 | 53.41 | 1174.77 | 18.59 | 25.54 | 5.000061 | 1.16768 | 1724.13 | 1780.54
0.000349999988 | 0.00215000007 | 8.09999983e-05 | 5.60000008e-05 | 236.1116 | 1847.83 | 1194.29 | 1107.14 | 179.82 | 32.79458 | 1209.25 | 239.03 | 17.05 | 1.328 | 1.334 | 1.933616 | 206.23 | 1197.58 | 47.95 | 24.07 | 3.010492 | 1.16768 | 158.28 | 1189.01 | 43.01 | 4.193402 | 26.25 | 115.27 | 1188.39 | 34.51 | 26.1 | 4.327184 | 1.16768 | 80.76 | 1181.72 | 27.33 | 5.035355 | 26.09 | 53.43 | 1174.64 | 18.62 | 25.52 | 5.000059 | 1.16768 | 1724.11 | 1760.81
0.000349999988 | 0.00215000007 | 8.09999983e-05 | 5.60000008e-05 | 236.5448 | 1851.22 | 1194.43 | 1107.89 | 180.68 | 32.77341 | 1207.92 | 239.05 | 17.33 | 1.328 | 1.334 | 2.003913 | 206.27 | 1196.45 | 48.31 | 24.91 | 3.018298 | 1.16768 | 157.96 | 1188.14 | 42.84 | 4.203087 | 26.89 | 115.12 | 1187.68 | 34.51 | 26.64 | 4.337094 | 1.16768 | 80.61 | 1181.11 | 27.06 | 5.031746 | 26.53 | 53.55 | 1174.22 | 18.72 | 26.31 | 5.00006 | 1.16768 | 1726.25 | 1747.63
0.000349999988 | 0.00215000007 | 8.09999983e-05 | 5.60000008e-05 | 236.5665 | 1851.39 | 1198.32 | 1116.83 | 181.48 | 32.88733 | 1208.12 | 239.06 | 16.89 | 1.328 | 1.334 | 2.034697 | 206.17 | 1196.91 | 49.95 | 24.93 | 2.985629 | 1.16768 | 156.22 | 1189.22 | 42.57 | 4.119328 | 26.05 | 113.65 | 1188.67 | 33.98 | 26.21 | 4.297338 | 1.16768 | 79.67 | 1183.08 | 26.58 | 5.021795 | 25.78 | 53.09 | 1175.73 | 18.27 | 25.41 | 4.999972 | 1.16768 | 1726.69 | 1736.68
0.000349999988 | 0.00215000007 | 8.09999983e-05 | 5.60000008e-05 | 236.2828 | 1849.17 | 1192.62 | 1110.91 | 174.97 | 32.99474 | 1203.21 | 238.79 | 17.24 | 1.328 | 1.334 | 2.037842 | 205.8 | 1192.05 | 47.28 | 24.28 | 3.101605 | 1.16768 | 158.52 | 1184.34 | 43.11 | 4.191955 | 26.27 | 115.41 | 1183.96 | 34.78 | 26.15 | 4.234385 | 1.16768 | 80.63 | 1178.43 | 27.11 | 5.0234375 | 26.06 | 53.52 | 1171.5 | 18.72 | 25.59 | 5.00006 | 1.16768 | 1730.04 | 1686.21
0.00035300001 | 0.00267999992 | 9.50000031e-05 | 0.000246999989 | 236.2177 | 1848.66 | 1190.32 | 1105.21 | 178.98 | 33.07423 | 1203.29 | 238.91 | 17.67 | 1.328 | 1.334 | 2.031155 | 205.84 | 1192.01 | 48.62 | 24.87 | 2.967694 | 1.16768 | 157.22 | 1183.78 | 42.6 | 4.268776 | 26.47 | 114.62 | 1183.23 | 34.09 | 25.94 | 4.169875 | 1.16768 | 80.53 | 1177.11 | 27.14 | 5.029963 | 26.18 | 53.39 | 1169.95 | 18.6 | 25.68 | 5.000061 | 1.16768 | 1727.35 | 1679.21
0.00035300001 | 0.00267999992 | 9.50000031e-05 | 0.000246999989 | 236.0707 | 1847.51 | 1195.73 | 1112.32 | 181.88 | 32.95103 | 1204.88 | 238.82 | 17.55 | 1.328 | 1.334 | 2.043234 | 205.87 | 1193.42 | 49.81 | 25.79 | 2.987299 | 1.16768 | 156.06 | 1185.59 | 42.68 | 4.287502 | 27.49 | 113.38 | 1185.27 | 34.08 | 27.78 | 4.197565 | 1.16768 | 79.3 | 1179.55 | 26.37 | 5.021873 | 26.8 | 52.93 | 1171.95 | 18.12 | 26.12 | 5.000065 | 1.16768 | 1725.06 | 1671.08
0.00035300001 | 0.00267999992 | 9.50000031e-05 | 0.000246999989 | 236.2164 | 1848.65 | 1189.54 | 1107.39 | 183.06 | 33.00963 | 1202.18 | 238.87 | 17.73 | 1.328 | 1.334 | 2.042189 | 205.86 | 1190.74 | 49.24 | 25.48 | 3.058334 | 1.16768 | 156.62 | 1183.11 | 42.6 | 4.101988 | 27.4 | 114.02 | 1182.69 | 34.09 | 27.15 | 4.162034 | 1.16768 | 79.93 | 1177.05 | 26.71 | 5.026257 | 26.94 | 53.22 | 1169.94 | 18.39 | 25.99 | 5.000061 | 1.16768 | 1725.3 | 1662.9
0.00035300001 | 0.00267999992 | 9.50000031e-05 | 0.000246999989 | 235.8279 | 1845.61 | 1188.61 | 1105.44 | 176.07 | 33.18739 | 1200.93 | 238.74 | 18.19 | 1.328 | 1.334 | 2.037766 | 205.56 | 1189.52 | 47.65 | 25.26 | 3.027326 | 1.16768 | 157.91 | 1181.61 | 42.86 | 4.05472 | 27.76 | 115.05 | 1181.22 | 34.52 | 27.77 | 4.124256 | 1.16768 | 80.53 | 1175.55 | 27.16 | 5.027857 | 27.5 | 53.37 | 1168.48 | 18.54 | 26.75 | 5.00006 | 1.16768 | 1725.36 | 1662.1
0.00035300001 | 0.00267999992 | 9.50000031e-05 | 0.000246999989 | 236.1666 | 1848.26 | 1181.89 | 1096.16 | 181.7 | 33.32532 | 1196.71 | 238.83 | 18.71 | 1.328 | 1.334 | 1.983057 | 205.51 | 1184.77 | 46.94 | 25.72 | 3.0121 | 1.16768 | 158.57 | 1176.47 | 43.23 | 4.038383 | 27.96 | 115.34 | 1175.94 | 34.96 | 28.37 | 4.024612 | 1.16768 | 80.38 | 1169.99 | 27.01 | 5.016795 | 27.59 | 53.37 | 1162.4 | 18.54 | 26.73 | 5.000062 | 1.16768 | 1725.82 | 1636.08
0.00035300001 | 0.00267999992 | 9.50000031e-05 | 0.000246999989 | 235.8829 | 1846.04 | 1191.13 | 1107.66 | 176.43 | 33.24556 | 1201.9 | 238.7 | 18 | 1.328 | 1.334 | 2.044475 | 205.46 | 1190.29 | 48.72 | 25.8 | 2.96959 | 1.16768 | 156.74 | 1182.37 | 42.76 | 4.258441 | 27.56 | 113.98 | 1182 | 34.29 | 27.95 | 4.172868 | 1.16768 | 79.69 | 1176.37 | 26.57 | 5.021591 | 26.79 | 53.12 | 1169 | 18.3 | 26.49 | 5.000065 | 1.16768 | 1727.71 | 1631.02
0.00035300001 | 0.00267999992 | 9.50000031e-05 | 0.000246999989 | 236.7939 | 1853.17 | 1186.17 | 1102.28 | 183.74 | 33.22545 | 1200.11 | 238.97 | 17.96 | 1.328 | 1.334 | 1.977711 | 205.74 | 1188.26 | 48.56 | 25.55 | 2.962252 | 1.16768 | 157.18 | 1180.18 | 42.59 | 4.239999 | 27.56 | 114.59 | 1179.71 | 34.45 | 27.63 | 4.15076 | 1.16768 | 80.14 | 1173.88 | 26.83 | 5.024548 | 27.1 | 53.31 | 1166.49 | 18.47 | 25.98 | 5.000062 | 1.16768 | 1728.72 | 1627.56
0.000326000008 | 0.00221000006 | 0.000130999993 | 6.80000012e-05 | 236.3613 | 1562.04 | 1182.86 | 1096.28 | 181.22 | 33.04081 | 1193.32 | 240.21 | 15.23 | 1.328 | 1.334 | 1.971602 | 207.17 | 1181.8 | 49.14 | 21.49 | 2.960599 | 1.16768 | 158.03 | 1173.43 | 44.18 | 4.195624 | 23.41 | 113.85 | 1172.93 | 34.99 | 23.16 | 4.291621 | 1.16768 | 78.86 | 1167.21 | 26.76 | 5.032553 | 22.5 | 52.1 | 1159.45 | 17.28 | 20.42 | 5.000086 | 1.16768 | 1432 | 1626.36
0.000326000008 | 0.00221000006 | 0.000130999993 | 6.80000012e-05 | 236.3144 | 1561.73 | 1178.71 | 1089.62 | 180.67 | 32.978 | 1191.46 | 240.18 | 15.48 | 1.328 | 1.334 | 1.969085 | 207.21 | 1179.53 | 49.21 | 22.31 | 2.884759 | 1.16768 | 158 | 1170.74 | 44.26 | 4.198153 | 24.04 | 113.74 | 1170.15 | 34.99 | 24.08 | 4.298621 | 1.16768 | 78.75 | 1164.26 | 26.66 | 5.027528 | 23.01 | 52.09 | 1155.92 | 17.22 | 21.05 | 5.000083 | 1.16768 | 1431.94 | 1624.3
0.000326000008 | 0.00221000006 | 0.000130999993 | 6.80000012e-05 | 236.3583 | 1562.02 | 1188.02 | 1101.57 | 183.67 | 32.979 | 1197.19 | 240.19 | 15.04 | 1.328 | 1.334 | 1.905753 | 207.21 | 1185.54 | 49.72 | 21.43 | 2.897076 | 1.16768 | 157.49 | 1177.07 | 44.47 | 4.227624 | 23.28 | 113.02 | 1176.56 | 34.83 | 23.21 | 4.464556 | 1.16768 | 78.19 | 1170.92 | 26.29 | 5.02818 | 22.19 | 51.9 | 1162.96 | 17.05 | 20.48 | 5.000092 | 1.16768 | 1431.95 | 1625.87
0.000326000008 | 0.00221000006 | 0.000130999993 | 6.80000012e-05 | 236.2584 | 1561.36 | 1181.74 | 1095.18 | 181.24 | 33.06175 | 1193.06 | 240.15 | 15.09 | 1.328 | 1.334 | 1.96828 | 207.09 | 1181.59 | 49.65 | 21.55 | 2.898592 | 1.16768 | 157.44 | 1173.1 | 44.29 | 4.394717 | 23.37 | 113.15 | 1172.69 | 34.88 | 23.14 | 4.458374 | 1.16768 | 78.27 | 1167.09 | 26.25 | 5.027292 | 22.24 | 52.02 | 1159.11 | 17.2 | 20.27 | 5.000089 | 1.16768 | 1432.69 | 1625.9
6.60000005e-05 | 0.0108000003 | 6.50000002e-05 | 0.00141000003 | 238.8069 | 1391.31 | 1184.51 | 1097.96 | 125.7 | 28.05974 | 1196.12 | 238.03 | 14.02 | 1.328 | 1.334 | 2.018919 | 209.97 | 1184.75 | 47.17 | 21.57 | 2.896337 | 1.16768 | 162.8 | 1177.06 | 42.01 | 4.221173 | 23.73 | 120.79 | 1176 | 31.83 | 23.15 | 4.778539 | 1.16768 | 88.96 | 1172.27 | 25.33 | 5.064404 | 22.09 | 63.63 | 1165.5 | 20.78 | 23.59 | 5.000032 | 1.16768 | 1304.71 | 1624.29
6.60000005e-05 | 0.0108000003 | 6.50000002e-05 | 0.00141000003 | 238.074 | 1387.04 | 1192 | 1107.87 | 180.77 | 28.65248 | 1200.99 | 241.51 | 13.04 | 1.328 | 1.334 | 1.949932 | 212.86 | 1189.97 | 48.38 | 20.42 | 2.808244 | 1.16768 | 164.48 | 1182.51 | 42.55 | 3.870838 | 21.89 | 121.93 | 1180.98 | 32.04 | 21.73 | 4.615527 | 1.16768 | 89.89 | 1177.19 | 26 | 5.078199 | 20.92 | 63.89 | 1170.36 | 21.06 | 22.13 | 5.000043 | 1.16768 | 1250.67 | 1624.84
7.40000032e-05 | 0.0108000003 | 6.80000012e-05 | 0.00133 | 238.6439 | 1390.36 | 1196.01 | 1108.87 | 192.01 | 30.23521 | 1201.47 | 242.36 | 13.55 | 1.328 | 1.334 | 1.97097 | 212.12 | 1190.17 | 47.95 | 20.36 | 2.822917 | 1.16768 | 164.17 | 1182.33 | 42.51 | 4.072199 | 22.17 | 121.66 | 1180.81 | 31.88 | 21.6 | 4.467188 | 1.16768 | 89.78 | 1176.49 | 26.07 | 5.078362 | 21.13 | 63.71 | 1169.26 | 20.86 | 22.02 | 5.000045 | 1.16768 | 1243.16 | 1624.38
7.40000032e-05 | 0.0108000003 | 6.80000012e-05 | 0.00133 | 238.8138 | 1391.35 | 1164.96 | 1084.59 | 222.54 | 29.01958 | 1183.81 | 244.39 | 13.62 | 1.328 | 1.334 | 1.884167 | 215.37 | 1173.22 | 48.81 | 20.92 | 2.710559 | 1.16768 | 166.56 | 1166.25 | 43.41 | 4.214105 | 23.05 | 123.15 | 1165.57 | 32.44 | 22.72 | 4.456539 | 1.16768 | 90.71 | 1152.22 | 26.31 | 5.080681 | 22.41 | 64.4 | 1146.39 | 21.54 | 24.34 | 5.000068 | 1.16768 | 1219.24 | 1595.32
7.40000032e-05 | 0.0108000003 | 6.80000012e-05 | 0.00133 | 238.0517 | 1386.91 | 1199.37 | 1111.66 | 244.39 | 34.01418 | 1206.82 | 246.25 | 14.34 | 1.328 | 1.334 | 1.937792 | 212.23 | 1193.93 | 48.39 | 19.82 | 2.782979 | 1.16768 | 163.84 | 1185.93 | 42.79 | 4.004465 | 22.24 | 121.05 | 1184.3 | 31.9 | 21.82 | 4.42276 | 1.16768 | 89.15 | 1171.6 | 25.59 | 5.076011 | 21.48 | 63.56 | 1163.85 | 20.73 | 22.69 | 5.000067 | 1.16768 | 1197.71 | 1595.96
6.60000005e-05 | 0.0108000003 | 6.50000002e-05 | 0.00141000003 | 238.9477 | 1392.13 | 1207.17 | 1121.14 | 259.19 | 34.33589 | 1210.55 | 247.65 | 13.55 | 1.328 | 1.334 | 1.939015 | 213.32 | 1197.91 | 48.97 | 18.83 | 2.705119 | 1.16768 | 164.35 | 1189.94 | 42.8 | 4.005983 | 20.99 | 121.55 | 1188.17 | 31.75 | 20.48 | 4.581215 | 1.16768 | 89.8 | 1183.92 | 25.95 | 5.074313 | 20.25 | 63.85 | 1176.47 | 21.03 | 21.17 | 5.00004 | 1.16768 | 1190.49 | 1596.16
7.40000032e-05 | 0.0108000003 | 6.80000012e-05 | 0.00133 | 238.05 | 1386.9 | 1203.25 | 1117.79 | 240.8 | 34.17801 | 1207.97 | 247.13 | 13.79 | 1.328 | 1.334 | 1.938289 | 212.95 | 1195.7 | 48.16 | 19.33 | 2.692765 | 1.16768 | 164.79 | 1187.97 | 42.53 | 4.131022 | 21.09 | 122.26 | 1186.42 | 32.09 | 20.52 | 4.383586 | 1.16768 | 90.17 | 1182.14 | 26.23 | 5.07713 | 20.53 | 63.94 | 1174.91 | 21.11 | 21.59 | 5.000039 | 1.16768 | 1190.89 | 1598.77
7.40000032e-05 | 0.0108000003 | 6.80000012e-05 | 0.00133 | 238.0809 | 1387.08 | 1191.66 | 1103.33 | 245.99 | 34.08199 | 1201.04 | 247.23 | 14.84 | 1.328 | 1.334 | 1.928109 | 213.15 | 1188.24 | 48.45 | 20.58 | 2.776019 | 1.16768 | 164.7 | 1180.36 | 42.92 | 3.984833 | 22.29 | 121.78 | 1178.67 | 31.99 | 21.37 | 4.573586 | 1.16768 | 89.79 | 1174.31 | 25.94 | 5.07137 | 21.09 | 63.85 | 1166.42 | 21.02 | 22.38 | 5.000036 | 1.16768 | 1191.37 | 1598.19
6.60000005e-05 | 0.0108000003 | 6.50000002e-05 | 0.00141000003 | 236.9066 | 1071.23 | 1195.34 | 1108.89 | 54.72 | 32.52123 | 1202.21 | 235.51 | 11.03 | 1.328 | 1.334 | 2.06843 | 202.99 | 1191.03 | 44.8 | 16.22 | 2.973213 | 1.16768 | 158.19 | 1182.95 | 40.42 | 4.348053 | 18.29 | 117.77 | 1181.79 | 30.56 | 18.08 | 5.041334 | 1.16768 | 87.21 | 1178.03 | 24.69 | 5.079026 | 17.94 | 62.52 | 1171.68 | 19.74 | 18.42 | 5.000022 | 1.16768 | 1048.03 | 1598.4
6.60000005e-05 | 0.0108000003 | 6.50000002e-05 | 0.00141000003 | 237.5723 | 1074.24 | 1201.23 | 1113.67 | 59.75 | 32.53344 | 1208.97 | 235.68 | 10.82 | 1.328 | 1.334 | 1.997312 | 203.14 | 1197.36 | 45.15 | 15.92 | 2.979266 | 1.16768 | 157.99 | 1189.01 | 40.39 | 4.167176 | 17.71 | 117.6 | 1187.37 | 30.41 | 17.31 | 5.049233 | 1.16768 | 87.19 | 1183.22 | 24.7 | 5.078043 | 17.29 | 62.49 | 1176.36 | 19.71 | 17.87 | 5.000017 | 1.16768 | 1045.71 | 1597.97
6.60000005e-05 | 0.0108000003 | 6.50000002e-05 | 0.00141000003 | 236.69875 | 1070.29 | 1201.98 | 1114.58 | 54.05 | 32.49284 | 1210.26 | 235.48 | 10.89 | 1.328 | 1.334 | 2.004441 | 202.98 | 1198.66 | 45.07 | 16.21 | 3.075289 | 1.16768 | 157.91 | 1190.56 | 40.19 | 4.350846 | 17.72 | 117.72 | 1189.12 | 30.28 | 17.34 | 5.02647 | 1.16768 | 87.44 | 1184.88 | 24.86 | 5.085278 | 17.41 | 62.58 | 1177.94 | 19.81 | 17.9 | 5.000036 | 1.16768 | 1047.69 | 1597.91
6.60000005e-05 | 0.0108000003 | 6.50000002e-05 | 0.00141000003 | 238.1716 | 1076.95 | 1190.05 | 1101.28 | 58.14 | 32.43842 | 1203.26 | 235.76 | 11.35 | 1.328 | 1.334 | 2.065504 | 203.32 | 1191.58 | 44.7 | 17.05 | 2.967098 | 1.16768 | 158.62 | 1183.25 | 40.41 | 4.325937 | 18.51 | 118.21 | 1181.83 | 30.36 | 18.14 | 5.004462 | 1.16768 | 87.85 | 1177.61 | 25.07 | 5.079505 | 17.79 | 62.78 | 1170.75 | 19.95 | 18.99 | 5.000021 | 1.16768 | 1044.17 | 1598.02
6.60000005e-05 | 0.0108000003 | 6.50000002e-05 | 0.00141000003 | 238.07875 | 1076.53 | 1208.78 | 1124.7 | 184.93 | 33.85745 | 1215.3 | 244.11 | 10.13 | 1.328 | 1.334 | 1.872899 | 210.25 | 1204.05 | 48.71 | 14.71 | 2.731643 | 1.16768 | 161.54 | 1196.11 | 42.3 | 4.060011 | 15.82 | 119.24 | 1194.19 | 31.54 | 15.34 | 4.463396 | 1.16768 | 87.7 | 1189.58 | 24.72 | 5.079277 | 14.87 | 62.98 | 1181.26 | 20.21 | 15.71 | 5.000008 | 1.16768 | 936.4 | 1598.69
6.60000005e-05 | 0.0108000003 | 6.50000002e-05 | 0.00141000003 | 237.3821 | 1073.38 | 1203.2 | 1117.58 | 180.03 | 28.93868 | 1212 | 243.81 | 9.52 | 1.328 | 1.334 | 1.89835 | 214.87 | 1200.51 | 50.54 | 15.27 | 2.751336 | 1.16768 | 164.33 | 1192.81 | 43.5 | 3.970357 | 16.33 | 120.83 | 1191.01 | 32.11 | 15.49 | 4.560524 | 1.16768 | 88.72 | 1186.47 | 25.37 | 5.081893 | 15.36 | 63.35 | 1178.45 | 20.59 | 15.94 | 5.000017 | 1.16768 | 936.12 | 1602.45
7.40000032e-05 | 0.0108000003 | 6.80000012e-05 | 0.00133 | 238.008 | 1076.21 | 1189.48 | 1103.63 | 175.6 | 28.80888 | 1203.49 | 244.12 | 10.09 | 1.328 | 1.334 | 1.828445 | 215.31 | 1191.81 | 49.53 | 16.1 | 2.724305 | 1.16768 | 165.78 | 1184.2 | 43.73 | 4.085551 | 17.2 | 122.05 | 1182.75 | 32.14 | 16.64 | 4.672696 | 1.16768 | 89.91 | 1178.7 | 26.26 | 5.078171 | 16.23 | 63.65 | 1171.19 | 20.86 | 17.26 | 5.000001 | 1.16768 | 937.93 | 1601.19
6.50000002e-05 | 0.0107000005 | 6.29999995e-05 | 0.00139999995 | 230.3192 | 1063.17 | 1199.73 | 1117.81 | 163.19 | 28.13784 | 1210.4 | 236.9 | 9.25 | 1.328 | 1.334 | 1.894286 | 208.76 | 1199.08 | 47.77 | 14.92 | 2.836737 | 1.16768 | 160.99 | 1191.54 | 41.98 | 3.933669 | 16.16 | 119.01 | 1189.87 | 30.8 | 15.38 | 4.435764 | 1.16768 | 88.21 | 1185.5 | 25.32 | 5.08237 | 15.63 | 62.89 | 1178.3 | 20.17 | 16.08 | 5.00001 | 1.16768 | 936.69 | 1599.58
7.40000032e-05 | 0.0108000003 | 6.80000012e-05 | 0.00133 | 237.3932 | 1073.43 | 1185.72 | 1102.65 | 91.04 | 28.03755 | 1204.79 | 237.17 | 10.24 | 1.328 | 1.334 | 2.02872 | 209.13 | 1193.61 | 47.94 | 16.25 | 2.835038 | 1.16768 | 161.19 | 1186.05 | 41.88 | 4.099928 | 17.71 | 119.31 | 1184.77 | 31.18 | 16.99 | 4.811389 | 1.16768 | 88.13 | 1180.87 | 25.11 | 5.079391 | 17.11 | 63.02 | 1174.29 | 20.24 | 17.55 | 5.000015 | 1.16768 | 1018.2 | 1599.02
7.40000032e-05 | 0.0108000003 | 6.80000012e-05 | 0.00133 | 237.7537 | 1075.06 | 1164.93 | 1078.97 | 87.76 | 27.93549 | 1192.46 | 236.98 | 11.2 | 1.328 | 1.334 | 1.951157 | 209.04 | 1180.63 | 47.99 | 17.72 | 2.924465 | 1.16768 | 161.05 | 1173.03 | 41.75 | 4.096563 | 19.02 | 119.3 | 1171.82 | 31.1 | 18.66 | 4.801596 | 1.16768 | 88.2 | 1167.96 | 25.33 | 5.08042 | 18.04 | 62.87 | 1161.13 | 20.05 | 19.12 | 5.000023 | 1.16768 | 1022.67 | 1596.18
7.40000032e-05 | 0.0108000003 | 6.80000012e-05 | 0.00133 | 237.3556 | 1073.26 | 1172.21 | 1092.01 | 84.77 | 28.03827 | 1196.72 | 236.98 | 10.45 | 1.328 | 1.334 | 2.028897 | 208.94 | 1186.01 | 47.48 | 16.59 | 2.915459 | 1.16768 | 161.46 | 1178.97 | 41.73 | 4.260023 | 17.94 | 119.73 | 1178.11 | 31.14 | 17.58 | 4.983756 | 1.16768 | 88.59 | 1174.83 | 25.57 | 5.080771 | 17.47 | 63.02 | 1168.92 | 20.22 | 18.1 | 5.000021 | 1.16768 | 1019.78 | 1594.89
6.50000002e-05 | 0.0107000005 | 6.29999995e-05 | 0.00139999995 | 236.6766 | 1070.19 | 1162.7 | 1081.58 | 82.29 | 28.00463 | 1187.18 | 236.84 | 10.94 | 1.328 | 1.334 | 2.026343 | 208.83 | 1176.37 | 47.33 | 17.02 | 2.913665 | 1.16768 | 161.5 | 1169.38 | 41.65 | 4.061552 | 18.51 | 119.85 | 1168.48 | 31.17 | 18.03 | 4.766767 | 1.16768 | 88.68 | 1165.11 | 25.62 | 5.079712 | 18.07 | 63.06 | 1159.32 | 20.27 | 18.58 | 5.00002 | 1.16768 | 1019.3 | 1599.95
6.50000002e-05 | 0.0107000005 | 6.29999995e-05 | 0.00139999995 | 236.785 | 1070.68 | 1154.49 | 1066.34 | 84.94 | 27.90522 | 1178.27 | 236.96 | 11.84 | 1.328 | 1.334 | 2.024907 | 209.06 | 1166.46 | 47.24 | 18.79 | 2.907206 | 1.16768 | 161.82 | 1159.03 | 42.03 | 4.256343 | 20.06 | 119.79 | 1158.26 | 31.24 | 19.37 | 4.77844 | 1.16768 | 88.55 | 1154.52 | 25.64 | 5.079036 | 18.88 | 62.91 | 1147.73 | 20.1 | 19.91 | 5.000021 | 1.16768 | 1017.85 | 1598.24
0.000316999998 | 0.00215000007 | 0.000106 | 7.79999973e-05 | 235.91675 | 1230.87 | 1153.32 | 1076.21 | 112.02 | 28.20521 | 1174.7 | 237.78 | 10.98 | 1.328 | 1.334 | 2.030278 | 209.57 | 1164.28 | 47.52 | 17.32 | 2.887636 | 1.16768 | 162.05 | 1157.2 | 42.62 | 4.448662 | 18.7 | 119.43 | 1157.46 | 32.86 | 18.57 | 4.75325 | 1.16768 | 86.57 | 1153.82 | 25.81 | 5.071823 | 17.5 | 60.76 | 1148.81 | 17.89 | 15.92 | 5.000062 | 1.16768 | 1154.01 | 1596.21
0.000326000008 | 0.00219999999 | 4.70000014e-05 | 7.40000032e-05 | 235.46825 | 1228.53 | 1151.18 | 1070.69 | 225.67 | 29.30086 | 1174.44 | 246.83 | 10.95 | 1.328 | 1.334 | 1.900058 | 217.53 | 1162.96 | 51.52 | 16.32 | 2.71935 | 1.16768 | 166.01 | 1155.34 | 44.99 | 3.955904 | 17.31 | 121.02 | 1154.64 | 33.79 | 17.32 | 4.463046 | 1.16768 | 87.23 | 1149.82 | 26.39 | 5.064259 | 15.8 | 60.84 | 1142.43 | 17.98 | 15.09 | 5.000056 | 1.16768 | 1051.56 | 1595.15
0.000326000008 | 0.00219999999 | 4.70000014e-05 | 7.40000032e-05 | 236.8808 | 1235.9 | 1151.9 | 1063.62 | 228.46 | 29.20213 | 1168.61 | 247.6 | 11.68 | 1.328 | 1.334 | 1.900745 | 218.4 | 1156.14 | 51.58 | 18.06 | 2.777003 | 1.16768 | 166.82 | 1148.15 | 45.51 | 3.955131 | 18.86 | 121.31 | 1147.41 | 34 | 18.43 | 4.474938 | 1.16768 | 87.31 | 1142.08 | 26.45 | 5.062334 | 17.02 | 60.86 | 1134.23 | 17.99 | 15.4 | 5.000062 | 1.16768 | 1050.32 | 1599.31
0.000707000028 | 0.00588000007 | 6.70000009e-05 | 0.000220999995 | 233.5612 | 1218.58 | 1153.46 | 1074.44 | 226.7 | 29.20991 | 1169.48 | 246.83 | 11.38 | 1.328 | 1.334 | 1.87585 | 217.62 | 1159.13 | 50.88 | 17.5 | 2.62832 | 1.16768 | 166.74 | 1152.16 | 44.93 | 3.939704 | 19.29 | 121.81 | 1152.47 | 34.49 | 19.59 | 4.504908 | 1.16768 | 87.32 | 1149.4 | 26.07 | 5.073771 | 17.88 | 61.25 | 1144.27 | 18.39 | 16.39 | 5.000073 | 1.16768 | 1042.27 | 1597.52
0.000425000006 | 0.00240999996 | 8.19999987e-05 | 6.39999998e-05 | 234.9283 | 1330.92 | 1135.55 | 1054.28 | 163.23 | 28.46765 | 1154.16 | 240.57 | 12.79 | 1.328 | 1.334 | 2.019869 | 212.1 | 1142.66 | 47.86 | 19.53 | 2.831978 | 1.16768 | 164.24 | 1135.28 | 43.28 | 4.284464 | 21.27 | 120.96 | 1135.4 | 33.43 | 21.1 | 4.734701 | 1.16768 | 87.53 | 1131.45 | 26.56 | 5.061222 | 20.05 | 60.97 | 1125.97 | 18.09 | 18.87 | 5.000067 | 1.16768 | 1205.86 | 1599.66
0.000425000006 | 0.00240999996 | 8.19999987e-05 | 6.39999998e-05 | 234.7924 | 1330.15 | 1137.41 | 1055.24 | 214.46 | 28.97729 | 1153.42 | 244.78 | 12.69 | 1.328 | 1.334 | 2.015419 | 215.8 | 1142.17 | 49.29 | 19.03 | 2.822715 | 1.16768 | 166.51 | 1134.84 | 44.34 | 4.142434 | 20.7 | 122.17 | 1134.78 | 34 | 20.53 | 4.639065 | 1.16768 | 88.17 | 1130.77 | 26.95 | 5.061315 | 19.47 | 61.22 | 1124.94 | 18.34 | 17.43 | 5.000062 | 1.16768 | 1158.63 | 1584.79
0.000425000006 | 0.00240999996 | 8.19999987e-05 | 6.39999998e-05 | 234.8612 | 1330.54 | 1130.77 | 1043.33 | 100.94 | 27.84087 | 1151.7 | 236.89 | 13.89 | 1.328 | 1.334 | 2.083085 | 209.05 | 1139.36 | 46.93 | 21.33 | 2.916729 | 1.16768 | 162.12 | 1131.3 | 42.15 | 4.267439 | 22.98 | 119.97 | 1131.3 | 32.91 | 23.26 | 4.839253 | 1.16768 | 87.06 | 1127.2 | 26.1 | 5.0598 | 21.87 | 60.96 | 1121.32 | 18.02 | 19.79 | 5.000074 | 1.16768 | 1263.56 | 1585.42
0.000334000011 | 0.00202000001 | 0.000118000004 | 7.30000029e-05 | 236.2631875 | 1643.57 | 1137.4 | 1059.63 | 140.69 | 29.13276 | 1148.74 | 237.63 | 17.71 | 1.328 | 1.334 | 2.030868 | 208.49 | 1138.12 | 45.8 | 24.97 | 2.905089 | 1.16768 | 162.69 | 1131.31 | 43.14 | 4.13293 | 27.54 | 119.55 | 1131.93 | 35.57 | 28.54 | 4.121302 | 1.16768 | 83.98 | 1128.62 | 26.64 | 5.033123 | 26.26 | 57.34 | 1123.56 | 18.38 | 24.1 | 5.000081 | 1.16768 | 1549.43 | 1580.23
0.000334000011 | 0.00202000001 | 0.000118000004 | 7.30000029e-05 | 235.911 | 1641.12 | 1133.11 | 1055.1 | 135.97 | 28.22808 | 1146.31 | 237.51 | 17.28 | 1.328 | 1.334 | 2.084105 | 209.28 | 1135.55 | 46.93 | 25.29 | 2.842064 | 1.16768 | 162.35 | 1128.72 | 43.09 | 4.14656 | 27.54 | 119.26 | 1129.3 | 35.15 | 28.17 | 4.115473 | 1.16768 | 84.11 | 1125.74 | 26.76 | 5.035988 | 26.35 | 57.35 | 1120.59 | 18.43 | 24.07 | 5.000082 | 1.16768 | 1548.56 | 1581
0.000334000011 | 0.00202000001 | 0.000118000004 | 7.30000029e-05 | 236.051875 | 1642.1 | 1141.62 | 1063.2 | 138.48 | 28.09308 | 1151.72 | 237.6 | 17.12 | 1.328 | 1.334 | 2.083751 | 209.51 | 1141.05 | 47.49 | 25.91 | 2.920565 | 1.16768 | 162.02 | 1134.43 | 43.08 | 4.166205 | 27.87 | 118.94 | 1133.66 | 35.18 | 29.07 | 4.135543 | 1.16768 | 83.76 | 1130.38 | 26.6 | 5.036176 | 26.52 | 57.16 | 1125.24 | 18.23 | 24.6 | 5.000084 | 1.16768 | 1547.5 | 1302.81
0.000334000011 | 0.00202000001 | 0.000118000004 | 7.30000029e-05 | 236.4730625 | 1645.03 | 1149.31 | 1068.83 | 144.41 | 28.0307 | 1152.99 | 237.73 | 17.21 | 1.328 | 1.334 | 2.021718 | 209.7 | 1141.71 | 46.8 | 24.91 | 2.902164 | 1.16768 | 162.9 | 1134.71 | 43.47 | 4.141757 | 27.65 | 119.43 | 1133.85 | 35.3 | 28.19 | 4.228436 | 1.16768 | 84.13 | 1130.38 | 26.78 | 5.036276 | 26.29 | 57.35 | 1125.26 | 18.4 | 23.82 | 5.000079 | 1.16768 | 1548.66 | 1404.6
0.000310000003 | 0.00206999993 | 0.000144000005 | 7.20000025e-05 | 235.1635 | 1635.92 | 1151.16 | 1070.73 | 133.09 | 27.91948 | 1153.56 | 237.27 | 16.82 | 1.328 | 1.334 | 2.018138 | 209.35 | 1142.46 | 48.39 | 25.45 | 2.941809 | 1.16768 | 160.96 | 1135.68 | 42.65 | 4.194772 | 27.27 | 118.31 | 1134.71 | 34.7 | 27.65 | 4.251199 | 1.16768 | 83.61 | 1131.06 | 26.43 | 5.036613 | 25.96 | 57.18 | 1125.7 | 18.25 | 23.58 | 5.000079 | 1.16768 | 1549.88 | 1535.16
0.000334000011 | 0.00202000001 | 0.000118000004 | 7.30000029e-05 | 236.437125 | 1644.78 | 1146.31 | 1063.67 | 207.98 | 28.2876 | 1152.49 | 241.25 | 17.47 | 1.328 | 1.334 | 1.96418 | 212.96 | 1141.07 | 48.78 | 25.11 | 2.83699 | 1.16768 | 164.18 | 1133.89 | 43.96 | 4.022458 | 27.13 | 120.22 | 1132.57 | 35.95 | 28.25 | 4.072765 | 1.16768 | 84.27 | 1128.81 | 26.96 | 5.033328 | 25.73 | 57.31 | 1122.71 | 18.37 | 23.67 | 5.00002 | 1.16768 | 1491.26 | 1828.57
0.000310000003 | 0.00206999993 | 0.000144000005 | 7.20000025e-05 | 236.5435 | 1645.52 | 1159.89 | 1076.85 | 144.57 | 27.85268 | 1158.99 | 237.61 | 17.29 | 1.328 | 1.334 | 2.02019 | 209.75 | 1147.36 | 46.61 | 25.02 | 2.895114 | 1.16768 | 163.14 | 1140.05 | 43.51 | 4.1285 | 27.58 | 119.63 | 1138.99 | 35.59 | 28.2 | 4.231896 | 1.16768 | 84.04 | 1135.18 | 26.72 | 5.037245 | 26.21 | 57.32 | 1129.57 | 18.37 | 23.63 | 5.000081 | 1.16768 | 1550.65 | 1833.69
0.000310000003 | 0.00206999993 | 0.000144000005 | 7.20000025e-05 | 236.57225 | 1645.72 | 1162.84 | 1080.61 | 143.71 | 27.87972 | 1162.32 | 237.57 | 16.9 | 1.328 | 1.334 | 2.019009 | 209.69 | 1150.91 | 47.36 | 24.75 | 2.913507 | 1.16768 | 162.33 | 1143.71 | 43.38 | 4.166104 | 27.12 | 118.95 | 1142.6 | 35.18 | 27.49 | 4.135801 | 1.16768 | 83.77 | 1138.66 | 26.6 | 5.039585 | 25.73 | 57.17 | 1132.78 | 18.24 | 23.01 | 5.00008 | 1.16768 | 1551.54 | 1832.09
0.000310000003 | 0.00206999993 | 0.000144000005 | 7.20000025e-05 | 235.9124375 | 1641.13 | 1151.79 | 1065.93 | 136.96 | 28.05084 | 1156.05 | 237.43 | 17.74 | 1.328 | 1.334 | 2.081406 | 209.38 | 1143.41 | 45.65 | 25.72 | 2.879687 | 1.16768 | 163.73 | 1135.73 | 42.68 | 4.048634 | 27.96 | 121.05 | 1134.38 | 36.17 | 29.05 | 4.065749 | 1.16768 | 84.88 | 1130.3 | 27.28 | 5.018998 | 27.2 | 57.6 | 1124.72 | 18.65 | 24.65 | 5.000081 | 1.16768 | 1549.4 | 1832.99
0.000310000003 | 0.00206999993 | 0.000144000005 | 7.20000025e-05 | 236.50325 | 1645.24 | 1150.3 | 1068.46 | 146.43 | 28.03016 | 1154.32 | 237.69 | 17.35 | 1.328 | 1.334 | 2.082724 | 209.66 | 1143.07 | 47.33 | 25.49 | 2.913859 | 1.16768 | 162.33 | 1135.96 | 42.79 | 3.990208 | 27.67 | 119.54 | 1134.76 | 35.66 | 28.96 | 4.021822 | 1.16768 | 83.88 | 1131.01 | 26.62 | 5.036243 | 26.34 | 57.26 | 1125.51 | 18.28 | 24.46 | 5.000082 | 1.16768 | 1549.5 | 1904.7
0.000310000003 | 0.00206999993 | 0.000144000005 | 7.20000025e-05 | 235.7514375 | 1640.01 | 1158.22 | 1076.07 | 138.86 | 28.02959 | 1163.28 | 237.44 | 17.31 | 1.328 | 1.334 | 2.083726 | 209.41 | 1151.78 | 47.17 | 25.08 | 2.913352 | 1.16768 | 162.24 | 1144.51 | 43.24 | 4.015373 | 27.45 | 119 | 1143.26 | 35.31 | 27.75 | 4.1369 | 1.16768 | 83.69 | 1139.17 | 26.52 | 5.037222 | 25.9 | 57.17 | 1133.45 | 18.21 | 23.28 | 5.000081 | 1.16768 | 1549.35 | 1900.9
0.000310000003 | 0.00206999993 | 0.000144000005 | 7.20000025e-05 | 236.6139375 | 1646.01 | 1163.24 | 1082.1 | 150.16 | 27.86507 | 1165.34 | 237.93 | 17.11 | 1.328 | 1.334 | 2.083264 | 210.06 | 1154.29 | 47.07 | 24.51 | 2.832942 | 1.16768 | 162.99 | 1147.02 | 43.63 | 4.008526 | 27.18 | 119.36 | 1145.84 | 35.38 | 27.17 | 4.133353 | 1.16768 | 83.98 | 1141.92 | 26.67 | 5.03534 | 25.47 | 57.31 | 1136.23 | 18.36 | 23.19 | 5.000082 | 1.16768 | 1546.9 | 1910.09
0.000381999998 | 0.00206000009 | 0.000144000005 | 5.40000001e-05 | 236.327875 | 1644.02 | 1158.27 | 1074.58 | 144.88 | 28.09582 | 1161.66 | 237.8 | 17.87 | 1.328 | 1.334 | 2.026379 | 209.7 | 1149.55 | 45.77 | 25.45 | 2.879996 | 1.16768 | 163.93 | 1142.08 | 42.69 | 4.048728 | 27.72 | 121.24 | 1140.83 | 36.35 | 29.07 | 4.074105 | 1.16768 | 84.89 | 1137.05 | 27.28 | 5.02703 | 27.14 | 57.61 | 1131.61 | 18.62 | 24.66 | 5.000081 | 1.16768 | 1547.48 | 1903.83
0.000381999998 | 0.00206000009 | 0.000144000005 | 5.40000001e-05 | 236.22725 | 1643.32 | 1162.12 | 1079.66 | 142.79 | 28.11089 | 1164.99 | 237.69 | 17.51 | 1.328 | 1.334 | 2.085395 | 209.58 | 1153.59 | 46.78 | 24.96 | 2.904334 | 1.16768 | 162.8 | 1146.25 | 43.26 | 4.137212 | 27.45 | 119.54 | 1145.12 | 35.53 | 27.96 | 4.125511 | 1.16768 | 84.01 | 1141.14 | 26.71 | 5.037565 | 26.03 | 57.3 | 1135.22 | 18.36 | 23.68 | 5.000081 | 1.16768 | 1550.72 | 1895.06
0.000381999998 | 0.00206000009 | 0.000144000005 | 5.40000001e-05 | 235.7313125 | 1639.87 | 1164.99 | 1085.42 | 138.71 | 28.02108 | 1170.21 | 237.55 | 16.31 | 1.328 | 1.334 | 2.083978 | 209.53 | 1159.18 | 48.82 | 24.81 | 2.881308 | 1.16768 | 160.71 | 1152.19 | 42.75 | 4.223317 | 26.66 | 117.96 | 1151.07 | 34.46 | 27.05 | 4.387687 | 1.16768 | 83.5 | 1147.32 | 26.4 | 5.040883 | 25.34 | 57.1 | 1141.73 | 18.18 | 22.97 | 5.000079 | 1.16768 | 1550.35 | 1894.5
0.000381999998 | 0.00206000009 | 0.000144000005 | 5.40000001e-05 | 236.5794375 | 1645.77 | 1164.71 | 1080.68 | 145.9 | 27.78222 | 1167.35 | 237.76 | 17.59 | 1.328 | 1.334 | 2.020663 | 209.98 | 1155.41 | 46.4 | 25.36 | 2.961236 | 1.16768 | 163.58 | 1147.98 | 42.98 | 4.231249 | 27.71 | 120.6 | 1146.87 | 36.11 | 28.72 | 3.991395 | 1.16768 | 84.49 | 1142.81 | 27.01 | 5.037679 | 26.71 | 57.48 | 1136.97 | 18.52 | 24.32 | 5.000082 | 1.16768 | 1550.56 | 1899.24
0.000381999998 | 0.00206000009 | 0.000144000005 | 5.40000001e-05 | 235.67525 | 1639.48 | 1160.44 | 1080.04 | 138.2 | 27.96817 | 1164.26 | 237.5 | 16.76 | 1.328 | 1.334 | 2.025535 | 209.53 | 1153.07 | 47.93 | 25.03 | 2.86029 | 1.16768 | 161.6 | 1146.04 | 43.03 | 4.1861 | 26.82 | 118.57 | 1144.94 | 34.97 | 27.85 | 4.147028 | 1.16768 | 83.6 | 1141.17 | 26.42 | 5.035919 | 25.46 | 57.18 | 1135.48 | 18.24 | 23.51 | 5.000082 | 1.16768 | 1549.67 | 1892.01
0.000361000013 | 0.00205000001 | 0.000165000005 | 5.60000008e-05 | 235.9038125 | 1641.07 | 1161.9 | 1079.89 | 141.09 | 27.87001 | 1168.47 | 237.64 | 17.09 | 1.328 | 1.334 | 2.022641 | 209.77 | 1156.92 | 47.56 | 25.02 | 2.917603 | 1.16768 | 162.21 | 1149.65 | 43.33 | 4.17285 | 27.3 | 118.88 | 1148.5 | 35.37 | 27.49 | 4.153017 | 1.16768 | 83.51 | 1144.37 | 26.39 | 5.034339 | 25.42 | 57.12 | 1138.25 | 18.18 | 23.26 | 5.000083 | 1.16768 | 1548.59 | 1891.02
0.000361000013 | 0.00205000001 | 0.000165000005 | 5.60000008e-05 | 236.6656875 | 1646.37 | 1164.28 | 1084.25 | 147.7 | 28.10792 | 1168.39 | 237.89 | 16.8 | 1.328 | 1.334 | 2.020454 | 209.78 | 1157.23 | 47.61 | 24.26 | 2.921396 | 1.16768 | 162.17 | 1150.15 | 43.3 | 4.033761 | 26.91 | 118.87 | 1148.97 | 34.92 | 26.9 | 4.135364 | 1.16768 | 83.95 | 1144.92 | 26.68 | 5.038713 | 25.26 | 57.27 | 1139.27 | 18.31 | 22.92 | 5.00008 | 1.16768 | 1547.89 | 1897.33
0.000407999993 | 0.00215000007 | 0.000150000007 | 5.60000008e-05 | 236.2161 | 1550.81 | 1159.1 | 1067.53 | 229.22 | 28.54759 | 1168.3 | 243.54 | 16.48 | 1.328 | 1.334 | 1.929385 | 215 | 1156.28 | 48.84 | 23.7 | 2.752085 | 1.16768 | 166.16 | 1147.96 | 44.74 | 4.061457 | 25.89 | 121.42 | 1146.35 | 35.35 | 25.15 | 4.220112 | 1.16768 | 86.07 | 1141.58 | 28.06 | 5.053949 | 24.44 | 58.01 | 1135.49 | 19.12 | 21.67 | 5.000071 | 1.16768 | 1375.08 | 1895.91
0.000333000004 | 0.00209000008 | 0.000120999997 | 8.19999987e-05 | 236.1506 | 1550.38 | 1164.16 | 1079.39 | 249.25 | 29.09271 | 1171.93 | 245.26 | 15.04 | 1.328 | 1.334 | 1.87076 | 216.17 | 1159.26 | 49.76 | 21.82 | 2.689146 | 1.16768 | 166.41 | 1151.69 | 45.03 | 3.931638 | 24.03 | 121.38 | 1150.21 | 35.58 | 24.03 | 4.410002 | 1.16768 | 85.8 | 1146.43 | 27.91 | 5.055759 | 22.71 | 57.89 | 1141.05 | 19.01 | 20.4 | 5.000072 | 1.16768 | 1354.94 | 1898
0.000333000004 | 0.00209000008 | 0.000120999997 | 8.19999987e-05 | 236.2664 | 1551.14 | 1164.68 | 1079.64 | 252.77 | 28.97234 | 1169.27 | 245.5 | 15.52 | 1.328 | 1.334 | 1.938202 | 216.53 | 1156.75 | 49.57 | 22.01 | 2.679792 | 1.16768 | 166.96 | 1149.25 | 45.32 | 3.9219 | 24.27 | 121.64 | 1147.84 | 35.47 | 23.83 | 4.253315 | 1.16768 | 86.17 | 1143.88 | 28.13 | 5.058116 | 22.76 | 58.04 | 1138.56 | 19.15 | 20.46 | 5.000069 | 1.16768 | 1353.58 | 1897.2
0.000333000004 | 0.00209000008 | 0.000120999997 | 8.19999987e-05 | 235.9343 | 1548.96 | 1157.98 | 1069.83 | 249.77 | 28.89849 | 1166.99 | 245.31 | 15.94 | 1.328 | 1.334 | 1.935398 | 216.42 | 1152.76 | 49.52 | 23.18 | 2.751729 | 1.16768 | 166.9 | 1145.19 | 45.13 | 4.074881 | 25.47 | 121.77 | 1143.94 | 35.73 | 24.94 | 4.12414 | 1.16768 | 86.04 | 1139.68 | 27.95 | 5.052731 | 23.95 | 58.09 | 1133.9 | 19.18 | 21.33 | 5.000072 | 1.16768 | 1353.15 | 1900.24
0.000333000004 | 0.00209000008 | 0.000120999997 | 8.19999987e-05 | 236.3745 | 1551.85 | 1166.53 | 1083.71 | 254.56 | 29.09392 | 1173.72 | 245.6 | 14.86 | 1.328 | 1.334 | 1.934916 | 216.51 | 1161.59 | 49.76 | 22.05 | 2.685174 | 1.16768 | 166.75 | 1154.3 | 45.45 | 4.106322 | 23.81 | 121.3 | 1153.1 | 35.41 | 23.74 | 4.269464 | 1.16768 | 85.89 | 1149.24 | 27.93 | 5.056053 | 22.18 | 57.96 | 1143.79 | 19.04 | 20.37 | 5.000071 | 1.16768 | 1353.46 | 1899.14
0.000333000004 | 0.00209000008 | 0.000120999997 | 8.19999987e-05 | 235.258 | 1544.52 | 1159.84 | 1077.23 | 247.88 | 28.9719 | 1168.12 | 245.03 | 15.58 | 1.328 | 1.334 | 1.941282 | 216.06 | 1155.91 | 49.49 | 21.97 | 2.684088 | 1.16768 | 166.57 | 1148.68 | 44.85 | 4.071484 | 24.16 | 121.72 | 1147.53 | 35.76 | 24.06 | 4.253919 | 1.16768 | 85.96 | 1143.86 | 27.9 | 5.053868 | 22.72 | 58.06 | 1138.78 | 19.17 | 20.9 | 5.000072 | 1.16768 | 1353.1 | 1896.23
0.000349999988 | 0.00218000007 | 0.000142999997 | 6.19999992e-05 | 235.555 | 1546.47 | 1160.82 | 1078.39 | 250.27 | 29.0569 | 1169.25 | 245.24 | 15.4 | 1.328 | 1.334 | 1.875023 | 216.19 | 1158.46 | 49.42 | 21.87 | 2.681412 | 1.16768 | 166.77 | 1151.09 | 45 | 4.073394 | 24.07 | 121.77 | 1149.89 | 35.72 | 23.76 | 4.253202 | 1.16768 | 86.05 | 1146.02 | 28 | 5.057461 | 22.75 | 58.05 | 1140.91 | 19.15 | 20.65 | 5.000071 | 1.16768 | 1352.33 | 1899.05
0.000349999988 | 0.00218000007 | 0.000142999997 | 6.19999992e-05 | 236.306 | 1551.4 | 1158.07 | 1070.01 | 254.85 | 28.93014 | 1165.3 | 245.64 | 16.06 | 1.328 | 1.334 | 1.937672 | 216.71 | 1150.57 | 49.85 | 23.22 | 2.682755 | 1.16768 | 166.86 | 1142.95 | 44.86 | 3.905657 | 25.79 | 122 | 1141.61 | 35.74 | 25.39 | 4.118844 | 1.16768 | 86.26 | 1137.61 | 27.97 | 5.056741 | 24.36 | 58.29 | 1132.22 | 19.4 | 21.6 | 5.000077 | 1.16768 | 1352.71 | 1898.42
0.000349999988 | 0.00218000007 | 0.000142999997 | 6.19999992e-05 | 235.5992 | 1546.76 | 1159.71 | 1075.19 | 250.06 | 28.96903 | 1168.69 | 245.2 | 15.43 | 1.328 | 1.334 | 1.93838 | 216.23 | 1156.16 | 49.22 | 21.92 | 2.748691 | 1.16768 | 167.01 | 1148.75 | 45.31 | 3.914586 | 24.42 | 121.7 | 1147.4 | 35.66 | 24.09 | 4.255277 | 1.16768 | 86.04 | 1143.51 | 27.97 | 5.05213 | 22.9 | 58.07 | 1138.16 | 19.18 | 20.82 | 5.000074 | 1.16768 | 1353.38 | 1899.45
0.000349999988 | 0.00218000007 | 0.000142999997 | 6.19999992e-05 | 235.98 | 1549.26 | 1163.3 | 1080.96 | 251.46 | 29.03963 | 1170.11 | 245.31 | 15.08 | 1.328 | 1.334 | 1.941099 | 216.27 | 1158.1 | 49.6 | 21.76 | 2.756291 | 1.16768 | 166.67 | 1150.98 | 44.79 | 4.069135 | 24.01 | 121.88 | 1149.84 | 35.67 | 23.91 | 4.386887 | 1.16768 | 86.21 | 1146.31 | 28.06 | 5.057903 | 22.9 | 58.15 | 1141.41 | 19.26 | 20.66 | 5.00007 | 1.16768 | 1355.04 | 1898.24
0.000349999988 | 0.00218000007 | 0.000142999997 | 6.19999992e-05 | 236.0531 | 1549.74 | 1158.58 | 1069.09 | 246.85 | 28.93584 | 1164.44 | 245.21 | 16.25 | 1.328 | 1.334 | 1.933441 | 216.28 | 1149.48 | 49.53 | 23.59 | 2.754452 | 1.16768 | 166.75 | 1141.9 | 44.84 | 4.06431 | 25.99 | 121.91 | 1140.68 | 36.03 | 25.59 | 4.008286 | 1.16768 | 85.88 | 1136.45 | 27.87 | 5.053231 | 24.54 | 58.01 | 1130.82 | 19.12 | 21.74 | 5.000072 | 1.16768 | 1355.51 | 1901.37
0.000407999993 | 0.00215000007 | 0.000150000007 | 5.60000008e-05 | 236.8436 | 1554.93 | 1161.97 | 1080.43 | 252.33 | 29.22536 | 1171.62 | 245.69 | 14.68 | 1.328 | 1.334 | 1.870957 | 216.47 | 1159.45 | 49.95 | 22.2 | 2.689848 | 1.16768 | 166.52 | 1152.33 | 45.41 | 3.954847 | 24.08 | 121.11 | 1151.13 | 35.44 | 24.39 | 4.427458 | 1.16768 | 85.67 | 1147.68 | 27.78 | 5.055123 | 22.59 | 57.89 | 1142.52 | 19 | 20.81 | 5.000072 | 1.16768 | 1356.99 | 1904.44
0.000407999993 | 0.00215000007 | 0.000150000007 | 5.60000008e-05 | 235.3007 | 1544.8 | 1159 | 1073.52 | 244.69 | 28.8831 | 1167.78 | 244.71 | 15.58 | 1.328 | 1.334 | 1.866752 | 215.82 | 1155.18 | 49.24 | 22.24 | 2.680793 | 1.16768 | 166.58 | 1147.55 | 45.13 | 3.916937 | 24.6 | 121.45 | 1146.13 | 35.51 | 24.39 | 4.250453 | 1.16768 | 85.94 | 1142.12 | 27.95 | 5.051849 | 23.24 | 57.99 | 1136.74 | 19.1 | 21.19 | 5.000073 | 1.16768 | 1356.39 | 1899.44
0.000407999993 | 0.00215000007 | 0.000150000007 | 5.60000008e-05 | 235.7287 | 1547.61 | 1162.81 | 1082.3 | 248.31 | 29.03556 | 1168.97 | 245.02 | 14.94 | 1.328 | 1.334 | 1.873245 | 215.99 | 1157.16 | 49.34 | 21.44 | 2.682409 | 1.16768 | 166.65 | 1150.11 | 44.81 | 3.902942 | 23.55 | 121.84 | 1148.88 | 35.47 | 23.22 | 4.230243 | 1.16768 | 86.37 | 1145.24 | 28.16 | 5.057507 | 22.29 | 58.21 | 1140.38 | 19.33 | 20.2 | 5.000067 | 1.16768 | 1356 | 1897.29
0.000407999993 | 0.00215000007 | 0.000150000007 | 5.60000008e-05 | 236.2191 | 1550.83 | 1160.22 | 1070.49 | 249.72 | 28.95558 | 1166.52 | 245.35 | 16.11 | 1.328 | 1.334 | 1.93124 | 216.4 | 1151.92 | 49.83 | 23.42 | 2.686984 | 1.16768 | 166.57 | 1144.12 | 44.88 | 4.079953 | 25.54 | 121.69 | 1142.74 | 36.03 | 25.29 | 4.146256 | 1.16768 | 85.66 | 1138.53 | 27.77 | 5.052849 | 23.91 | 57.89 | 1132.65 | 18.99 | 21.37 | 5.000074 | 1.16768 | 1356.08 | 1897.67
0.000407999993 | 0.00215000007 | 0.000150000007 | 5.60000008e-05 | 235.2946 | 1544.76 | 1160.44 | 1080.97 | 247.43 | 29.06732 | 1170.46 | 244.88 | 14.62 | 1.328 | 1.334 | 2.005168 | 215.81 | 1158.95 | 49.15 | 21.86 | 2.752464 | 1.16768 | 166.66 | 1152.14 | 45.44 | 4.092359 | 23.55 | 121.22 | 1150.97 | 35.37 | 24.07 | 4.552985 | 1.16768 | 85.85 | 1147.89 | 28.19 | 5.055332 | 22.17 | 57.66 | 1142.6 | 18.78 | 20.67 | 5.000071 | 1.16768 | 1354.37 | 1900.79
0.000407999993 | 0.00215000007 | 0.000150000007 | 5.60000008e-05 | 235.9069 | 1548.78 | 1158.92 | 1075.62 | 252.53 | 28.91552 | 1168.08 | 245.31 | 15.33 | 1.328 | 1.334 | 1.869719 | 216.4 | 1155.72 | 49.2 | 21.72 | 2.673832 | 1.16768 | 167.2 | 1148.31 | 45.22 | 3.900888 | 23.94 | 121.98 | 1146.92 | 35.58 | 23.98 | 4.376839 | 1.16768 | 86.4 | 1143.34 | 28.18 | 5.056021 | 22.68 | 58.22 | 1138.23 | 19.35 | 20.83 | 5.00007 | 1.16768 | 1353.67 | 1902.97
0.000333000004 | 0.00209000008 | 0.000120999997 | 8.19999987e-05 | 235.6114 | 1546.84 | 1162.15 | 1080.78 | 250.31 | 28.92724 | 1170.44 | 245.12 | 15 | 1.328 | 1.334 | 1.938055 | 216.19 | 1158.53 | 49.02 | 21.69 | 2.744028 | 1.16768 | 167.17 | 1151.48 | 45.11 | 4.055576 | 23.86 | 122.06 | 1150.4 | 35.52 | 23.5 | 4.517003 | 1.16768 | 86.54 | 1147.01 | 28.25 | 5.058488 | 22.57 | 58.29 | 1142.23 | 19.41 | 20.64 | 5.000068 | 1.16768 | 1353.85 | 1908.71
0.000333000004 | 0.00209000008 | 0.000120999997 | 8.19999987e-05 | 236.7248 | 1554.15 | 1156.79 | 1067.72 | 257.01 | 29.0023 | 1164.07 | 245.85 | 16.13 | 1.328 | 1.334 | 1.86946 | 216.84 | 1149.02 | 49.99 | 23.42 | 2.757904 | 1.16768 | 166.85 | 1141.49 | 44.93 | 4.076621 | 25.59 | 121.92 | 1140.21 | 36.19 | 25.39 | 4.026299 | 1.16768 | 85.73 | 1135.9 | 27.81 | 5.053625 | 24.11 | 57.92 | 1130.15 | 19 | 21.4 | 5.000073 | 1.16768 | 1353.36 | 1908.42
0.000333000004 | 0.00209000008 | 0.000120999997 | 8.19999987e-05 | 236.1384 | 1550.3 | 1159.74 | 1080.8 | 253.24 | 29.20343 | 1168.53 | 245.51 | 14.84 | 1.328 | 1.334 | 1.940093 | 216.31 | 1156.98 | 49.84 | 22.01 | 2.690035 | 1.16768 | 166.47 | 1150.23 | 45.43 | 3.954158 | 23.87 | 121.04 | 1149.24 | 35.54 | 23.99 | 4.289997 | 1.16768 | 85.5 | 1145.9 | 27.59 | 5.052886 | 22.34 | 57.91 | 1141.04 | 19.03 | 20.61 | 5.000072 | 1.16768 | 1353.47 | 1902.69
0.000333000004 | 0.00209000008 | 0.000120999997 | 8.19999987e-05 | 236.5177 | 1552.79 | 1159.39 | 1074.63 | 256.34 | 29.04929 | 1167.81 | 245.78 | 15.81 | 1.328 | 1.334 | 1.866797 | 216.73 | 1155.32 | 49.97 | 22.44 | 2.686236 | 1.16768 | 166.76 | 1147.9 | 45.13 | 4.091177 | 24.45 | 121.63 | 1146.66 | 35.94 | 24.26 | 4.285872 | 1.16768 | 85.69 | 1142.78 | 27.81 | 5.053592 | 22.76 | 57.88 | 1137.16 | 18.99 | 20.69 | 5.000074 | 1.16768 | 1352.69 | 1901.09
0.000345999986 | 0.00206999993 | 0.000110000001 | 8.9000001e-05 | 235.6784 | 1547.28 | 1159.22 | 1075.16 | 253.17 | 29.00861 | 1167.13 | 245.39 | 15.23 | 1.328 | 1.334 | 1.933891 | 216.38 | 1154.82 | 49.27 | 22.16 | 2.675541 | 1.16768 | 167.11 | 1147.39 | 45.11 | 4.064067 | 24.85 | 122 | 1146.28 | 35.69 | 24.41 | 4.24134 | 1.16768 | 86.31 | 1142.57 | 28.01 | 5.056459 | 23.53 | 58.3 | 1137.51 | 19.41 | 21.22 | 5.000085 | 1.16768 | 1353.09 | 1901.78
0.000345999986 | 0.00206999993 | 0.000110000001 | 8.9000001e-05 | 235.9358 | 1548.97 | 1157.33 | 1065.99 | 252.39 | 28.79901 | 1165.22 | 245.59 | 16.78 | 1.328 | 1.334 | 1.931961 | 216.79 | 1150.31 | 49.51 | 23.75 | 2.746516 | 1.16768 | 167.28 | 1142.48 | 45.22 | 4.064168 | 26.28 | 122.06 | 1141.15 | 35.68 | 25.57 | 4.11225 | 1.16768 | 86.38 | 1136.64 | 28.1 | 5.053831 | 24.78 | 58.28 | 1130.68 | 19.38 | 22.01 | 5.000082 | 1.16768 | 1352 | 1901.44
0.000345999986 | 0.00206999993 | 0.000110000001 | 8.9000001e-05 | 235.884 | 1548.63 | 1164.76 | 1082.64 | 251.68 | 29.1486 | 1169.15 | 245.52 | 14.85 | 1.328 | 1.334 | 1.870981 | 216.37 | 1157.07 | 49.24 | 21.97 | 2.675796 | 1.16768 | 167.13 | 1149.93 | 45.44 | 4.08318 | 24.14 | 121.69 | 1148.92 | 35.71 | 24.81 | 4.405349 | 1.16768 | 85.98 | 1145.69 | 27.86 | 5.054817 | 22.89 | 58.12 | 1140.83 | 19.23 | 21.25 | 5.00007 | 1.16768 | 1351.59 | 1901.03
0.000345999986 | 0.00206999993 | 0.000110000001 | 8.9000001e-05 | 236.6395 | 1553.59 | 1163.05 | 1077.96 | 257.26 | 29.102 | 1169.67 | 245.84 | 15.25 | 1.328 | 1.334 | 1.93198 | 216.73 | 1157.36 | 49.93 | 22.16 | 2.685645 | 1.16768 | 166.8 | 1149.85 | 45.4 | 4.105221 | 24.51 | 121.4 | 1148.62 | 35.69 | 24.11 | 4.284067 | 1.16768 | 85.71 | 1144.61 | 27.7 | 5.054139 | 23.05 | 58.01 | 1139.15 | 19.16 | 20.68 | 5.000078 | 1.16768 | 1353.91 | 1901.32
0.000364000007 | 0.00209999993 | 0.000146000006 | 6.29999995e-05 | 235.7911 | 1548.02 | 1160.21 | 1075.03 | 248.55 | 28.90509 | 1169.02 | 245.27 | 15.84 | 1.328 | 1.334 | 1.940095 | 216.37 | 1156.32 | 49.23 | 21.95 | 2.674285 | 1.16768 | 167.14 | 1148.69 | 45.23 | 4.066239 | 24.04 | 121.91 | 1147.31 | 35.62 | 23.9 | 4.241149 | 1.16768 | 86.29 | 1143.18 | 28.23 | 5.051204 | 22.89 | 58.06 | 1137.64 | 19.19 | 20.57 | 4.999997 | 1.16768 | 1352.66 | 1898.22
0.000364000007 | 0.00209999993 | 0.000146000006 | 6.29999995e-05 | 236.0897 | 1549.98 | 1159.67 | 1069.65 | 252.21 | 28.95286 | 1168.87 | 245.43 | 16.21 | 1.328 | 1.334 | 1.933447 | 216.48 | 1154.74 | 49.18 | 22.95 | 2.744239 | 1.16768 | 167.3 | 1146.83 | 45.54 | 4.077559 | 25.41 | 121.76 | 1145.42 | 35.88 | 24.75 | 4.012174 | 1.16768 | 85.88 | 1140.64 | 27.9 | 5.049956 | 24.04 | 57.98 | 1134.64 | 19.1 | 21.25 | 5.000076 | 1.16768 | 1352.88 | 1900.47
0.000364000007 | 0.00209999993 | 0.000146000006 | 6.29999995e-05 | 236.2633 | 1551.12 | 1162.64 | 1080.56 | 250.41 | 29.09495 | 1169.41 | 245.51 | 14.92 | 1.328 | 1.334 | 1.936362 | 216.41 | 1157.39 | 49.17 | 21.97 | 2.67337 | 1.16768 | 167.24 | 1150.21 | 45.48 | 3.916978 | 23.34 | 121.76 | 1148.84 | 35.57 | 23.82 | 4.251047 | 1.16768 | 86.19 | 1145.15 | 28.19 | 5.055328 | 22.28 | 58 | 1140.08 | 19.11 | 20.53 | 5.000073 | 1.16768 | 1353.43 | 1897.83
0.000364000007 | 0.00209999993 | 0.000146000006 | 6.29999995e-05 | 236.9137 | 1555.39 | 1161.96 | 1077.35 | 255.88 | 29.09365 | 1170.64 | 245.91 | 15.18 | 1.328 | 1.334 | 1.938721 | 216.82 | 1158.23 | 49.7 | 21.54 | 2.610966 | 1.16768 | 167.12 | 1150.52 | 45.43 | 3.927192 | 23.61 | 121.69 | 1148.94 | 35.64 | 23.33 | 4.265665 | 1.16768 | 86.05 | 1144.87 | 28.12 | 5.055936 | 22.18 | 57.93 | 1139.19 | 19.05 | 20.23 | 5.000067 | 1.16768 | 1353.01 | 1898.33
0.000364000007 | 0.00209999993 | 0.000146000006 | 6.29999995e-05 | 236.7264 | 1554.16 | 1163.57 | 1079.12 | 255.25 | 29.07805 | 1172.28 | 245.86 | 15.3 | 1.328 | 1.334 | 1.936838 | 216.78 | 1159.77 | 49.66 | 21.7 | 2.679791 | 1.16768 | 167.12 | 1152.22 | 45.1 | 4.071548 | 23.71 | 122.02 | 1150.81 | 35.77 | 23.4 | 4.395802 | 1.16768 | 86.25 | 1146.87 | 28.23 | 5.057225 | 22.49 | 58.02 | 1141.49 | 19.13 | 20.27 | 5.000068 | 1.16768 | 1352.93 | 1899.66
0.000364000007 | 0.00209999993 | 0.000146000006 | 6.29999995e-05 | 236.8254 | 1554.81 | 1162.08 | 1074.12 | 259.72 | 28.83734 | 1170.64 | 246.01 | 16.24 | 1.328 | 1.334 | 1.936588 | 217.17 | 1156.15 | 49.98 | 22.8 | 2.680097 | 1.16768 | 167.19 | 1148.47 | 45.35 | 3.920584 | 24.81 | 121.84 | 1146.94 | 35.63 | 24.26 | 4.128566 | 1.16768 | 86.21 | 1142.47 | 28.09 | 5.053683 | 23.41 | 58.12 | 1136.76 | 19.24 | 20.98 | 5.000072 | 1.16768 | 1351.05 | 1899.81
0.000364000007 | 0.00209999993 | 0.000146000006 | 6.29999995e-05 | 236.536 | 1552.91 | 1166.17 | 1086.35 | 257.57 | 29.16911 | 1174.3 | 245.85 | 14.37 | 1.328 | 1.334 | 1.871285 | 216.68 | 1162.4 | 49.63 | 21.57 | 2.753676 | 1.16768 | 167.05 | 1155.55 | 45.23 | 3.917828 | 23.05 | 121.82 | 1154.28 | 35.63 | 23.46 | 4.551298 | 1.16768 | 86.19 | 1151.11 | 28.1 | 5.059421 | 21.8 | 58.09 | 1146.16 | 19.23 | 20.17 | 5.000069 | 1.16768 | 1351.26 | 1900.33
0.000364000007 | 0.00209999993 | 0.000146000006 | 6.29999995e-05 | 237.0249 | 1556.12 | 1163.44 | 1082.44 | 261.87 | 29.19777 | 1174.26 | 246.17 | 14.84 | 1.328 | 1.334 | 1.935325 | 216.97 | 1162.43 | 49.99 | 21.44 | 2.685719 | 1.16768 | 166.98 | 1155.27 | 45.63 | 4.114401 | 23.59 | 121.35 | 1154.14 | 35.64 | 23.59 | 4.434525 | 1.16768 | 85.71 | 1150.67 | 27.7 | 5.052935 | 21.99 | 58.01 | 1145.33 | 19.14 | 20.04 | 5.000078 | 1.16768 | 1351.93 | 1900.67
0.000364000007 | 0.00209999993 | 0.000146000006 | 6.29999995e-05 | 236.0242 | 1549.55 | 1169.36 | 1086.81 | 254.49 | 29.01638 | 1178.29 | 245.59 | 14.83 | 1.328 | 1.334 | 1.936194 | 216.57 | 1166.24 | 49.43 | 21.12 | 2.676973 | 1.16768 | 167.14 | 1158.78 | 45.02 | 4.059973 | 23.44 | 122.12 | 1157.44 | 35.65 | 23.3 | 4.376379 | 1.16768 | 86.47 | 1153.66 | 28.24 | 5.057709 | 22.42 | 58.23 | 1148.53 | 19.36 | 20.23 | 5.000069 | 1.16768 | 1351.38 | 1901.11
0.000364000007 | 0.00209999993 | 0.000146000006 | 6.29999995e-05 | 236.5405 | 1552.94 | 1165.23 | 1076.94 | 257.83 | 28.88288 | 1174.58 | 245.88 | 15.97 | 1.328 | 1.334 | 1.865866 | 217 | 1159.66 | 49.62 | 22.42 | 2.747207 | 1.16768 | 167.38 | 1151.97 | 45.32 | 3.907076 | 24.33 | 122.06 | 1150.3 | 35.62 | 23.82 | 4.246492 | 1.16768 | 86.44 | 1145.93 | 28.19 | 5.053003 | 23.12 | 58.25 | 1139.99 | 19.37 | 20.73 | 5.000071 | 1.16768 | 1351.14 | 1908.83
0.000345999986 | 0.00206999993 | 0.000110000001 | 8.9000001e-05 | 236.6197 | 1553.46 | 1176.9 | 1096.49 | 257.34 | 29.14421 | 1182.37 | 245.82 | 14.13 | 1.328 | 1.334 | 1.939709 | 216.68 | 1170.49 | 49.73 | 21 | 2.683382 | 1.16768 | 166.95 | 1163.36 | 45.47 | 3.93665 | 22.6 | 121.48 | 1161.96 | 35.52 | 22.89 | 4.410533 | 1.16768 | 85.96 | 1158.43 | 27.92 | 5.055295 | 21.38 | 58.04 | 1153.3 | 19.18 | 19.78 | 5.000071 | 1.16768 | 1353.02 | 1901.42
0.000345999986 | 0.00206999993 | 0.000110000001 | 8.9000001e-05 | 236.7827 | 1554.53 | 1178.23 | 1091.3 | 258.03 | 29.04523 | 1182.28 | 245.81 | 14.84 | 1.328 | 1.334 | 1.938472 | 216.76 | 1169.6 | 49.89 | 21.36 | 2.756968 | 1.16768 | 166.87 | 1161.81 | 45.48 | 4.105455 | 23.15 | 121.39 | 1160.15 | 35.68 | 22.95 | 4.283858 | 1.16768 | 85.71 | 1155.75 | 27.9 | 5.052382 | 21.86 | 57.81 | 1149.65 | 18.94 | 19.79 | 5.000073 | 1.16768 | 1354.03 | 1906.61
0.000760999974 | 0.00203999993 | 6.80000012e-05 | 0.000130999993 | 228.4385 | 1319.64 | 1181.6 | 1093.01 | 85.56 | 27.14868 | 1188.06 | 230.16 | 11.9 | 1.328 | 1.334 | 2.124279 | 203.02 | 1175.6 | 43.49 | 18.02 | 3.061787 | 1.16768 | 159.53 | 1166.72 | 40.38 | 4.184379 | 20.11 | 119.15 | 1164.48 | 32.21 | 20.49 | 4.789527 | 1.16768 | 86.94 | 1159.85 | 25.77 | 5.072311 | 19.35 | 61.17 | 1154.02 | 18.31 | 18.05 | 5.000071 | 1.16768 | 1269.43 | 1906.69
0.000760999974 | 0.00203999993 | 6.80000012e-05 | 0.000130999993 | 227.7928 | 1315.91 | 1173.56 | 1080.82 | 81.34 | 26.95066 | 1183.9 | 230.01 | 12.93 | 1.328 | 1.334 | 2.054924 | 203.06 | 1170.95 | 43.66 | 19.14 | 2.988242 | 1.16768 | 159.4 | 1161.51 | 40.34 | 4.213476 | 21.21 | 119.06 | 1159.21 | 32.18 | 21.84 | 4.784652 | 1.16768 | 86.88 | 1154.5 | 25.67 | 5.074591 | 20.56 | 61.21 | 1148.51 | 18.28 | 18.98 | 5.000076 | 1.16768 | 1271.16 | 1909.57
0.000197000001 | 0.00197999994 | 7.00000019e-05 | 8.80000007e-05 | 236.2734 | 1338.54 | 1140.08 | 1061.21 | 160.61 | 28.53015 | 1152.63 | 240.13 | 12.71 | 1.328 | 1.334 | 2.017056 | 211.6 | 1141.67 | 46.95 | 19.89 | 2.817833 | 1.16633 | 164.65 | 1134.71 | 42.96 | 3.936185 | 21.76 | 121.69 | 1134.96 | 33.68 | 21.49 | 4.546927 | 1.16633 | 88.01 | 1131.48 | 26.44 | 5.062914 | 20.38 | 61.57 | 1126.61 | 18.64 | 18.97 | 5.000067 | 1.16633 | 1220.76 | 1532.38
0.000342000014 | 0.00200999994 | 0.000150000007 | 8.39999993e-05 | 235.3753 | 1545.29 | 1145.37 | 1065.99 | 298.1 | 29.66905 | 1158.32 | 250.01 | 15.04 | 1.328 | 1.334 | 1.855687 | 220.34 | 1147.08 | 49.12 | 21.31 | 2.487036 | 1.16633 | 171.22 | 1140.03 | 45.09 | 3.787342 | 23.47 | 126.13 | 1140.36 | 35.25 | 22.69 | 4.162031 | 1.16633 | 90.88 | 1136.85 | 28.14 | 5.079779 | 21.7 | 62.74 | 1132.75 | 19.78 | 20.04 | 5.00007 | 1.16633 | 1307.04 | 1535.53
0.000407999993 | 0.00215000007 | 0.000150000007 | 5.60000008e-05 | 235.9891 | 1549.32 | 1180.44 | 1093.93 | 232.43 | 28.46035 | 1183.23 | 243.7 | 14.63 | 1.328 | 1.334 | 1.935535 | 215.23 | 1172.01 | 49.15 | 22.34 | 2.754623 | 1.16633 | 166.08 | 1164.13 | 44.13 | 4.035244 | 24.36 | 121.95 | 1164.08 | 35.92 | 24.78 | 4.365598 | 1.16633 | 86.03 | 1159.99 | 28.05 | 5.055937 | 23.93 | 57.98 | 1154.57 | 19.03 | 21.69 | 5.000073 | 1.16633 | 1371.58 | 1536.52
0.000361000013 | 0.00205000001 | 0.000165000005 | 5.60000008e-05 | 235.612 | 1639.04 | 1179.28 | 1097.18 | 144.18 | 27.99621 | 1195.53 | 238.11 | 14.69 | 1.328 | 1.334 | 2.020957 | 210.12 | 1183.53 | 46.51 | 22.53 | 2.892368 | 1.16633 | 163.61 | 1175.4 | 43.4 | 4.112607 | 25.29 | 120.21 | 1173.63 | 35.89 | 26.08 | 4.354243 | 1.16633 | 84.32 | 1169.22 | 27.17 | 5.036684 | 24.04 | 57.15 | 1162.46 | 18.16 | 22.17 | 5.000082 | 1.16633 | 1540.53 | 1534.16
0.000361000013 | 0.00205000001 | 0.000165000005 | 5.60000008e-05 | 236.8238125 | 1647.47 | 1181.67 | 1100.7 | 154.01 | 28.0152 | 1197.26 | 238.53 | 14.95 | 1.328 | 1.334 | 2.025164 | 210.51 | 1185.58 | 45.53 | 22.02 | 2.865876 | 1.16633 | 164.98 | 1177.5 | 43.78 | 4.068514 | 24.83 | 121.2 | 1175.75 | 36.33 | 25.82 | 4.212815 | 1.16633 | 84.87 | 1171.35 | 27.48 | 5.035257 | 23.78 | 57.39 | 1164.77 | 18.4 | 22.44 | 5.000088 | 1.16633 | 1541.17 | 1528.18
0 | 0 | 0 | 0 | 235.798875 | 1640.34 | 1182.63 | 1103.06 | 143.69 | 27.9196 | 1197.31 | 238.17 | 14.71 | 1.328 | 1.334 | 2.02165 | 210.25 | 1185.78 | 46.45 | 22.18 | 2.889078 | 1.16633 | 163.8 | 1177.99 | 43.11 | 4.237592 | 24.49 | 120.69 | 1176.4 | 35.74 | 25.83 | 4.318884 | 1.16633 | 84.95 | 1162.22 | 27.42 | 5.04682 | 24.17 | 57.53 | 1156.36 | 18.51 | 22.52 | 5.000076 | 1.16633 | 1542.17 | 1534.51
0.000361000013 | 0.00205000001 | 0.000165000005 | 5.60000008e-05 | 236.529125 | 1645.42 | 1185.06 | 1097.58 | 153.75 | 27.7925 | 1197.99 | 238.48 | 15.53 | 1.328 | 1.334 | 2.084828 | 210.69 | 1185.3 | 44.65 | 22.96 | 2.914907 | 1.16633 | 166.04 | 1176.56 | 45.14 | 3.941954 | 26.56 | 120.9 | 1174.63 | 35.98 | 26.9 | 4.097439 | 1.16633 | 84.92 | 1169.41 | 27.59 | 5.042013 | 25.16 | 57.33 | 1162.1 | 18.33 | 23.21 | 5.000082 | 1.16633 | 1539.2 | 1531.53
0.000361000013 | 0.00205000001 | 0.000165000005 | 5.60000008e-05 | 235.896625 | 1641.02 | 1181.9 | 1100.95 | 148.01 | 27.84675 | 1196.66 | 238.29 | 14.85 | 1.328 | 1.334 | 2.084424 | 210.44 | 1184.96 | 46.57 | 22.56 | 2.88865 | 1.16633 | 163.87 | 1177.06 | 43.37 | 4.100728 | 25.01 | 120.5 | 1175.33 | 35.97 | 26.21 | 4.345601 | 1.16633 | 84.53 | 1171.1 | 27.14 | 5.030439 | 23.7 | 57.39 | 1164.47 | 18.39 | 22.68 | 5.000086 | 1.16633 | 1539.05 | 1527.87
0.000361000013 | 0.00205000001 | 0.000165000005 | 5.60000008e-05 | 236.3523125 | 1644.19 | 1184.85 | 1104.01 | 153.6 | 27.94209 | 1197.48 | 238.49 | 15.12 | 1.328 | 1.334 | 2.02596 | 210.54 | 1185.64 | 45.63 | 21.9 | 2.867029 | 1.16633 | 164.91 | 1177.65 | 43.71 | 4.068474 | 24.68 | 121.2 | 1175.94 | 36.13 | 25.85 | 4.201171875 | 1.16633 | 85.07 | 1171.54 | 27.56 | 5.039936 | 23.53 | 57.51 | 1165.08 | 18.53 | 22.52 | 5.000081 | 1.16633 | 1539.71 | 1527.18
0.000361000013 | 0.00205000001 | 0.000165000005 | 5.60000008e-05 | 235.5616875 | 1638.69 | 1184.76 | 1104.79 | 143.36 | 27.83634 | 1197.7 | 238.1 | 14.84 | 1.328 | 1.334 | 2.019439 | 210.26 | 1186.14 | 46.6 | 22.15 | 2.89199 | 1.16633 | 163.66 | 1178.35 | 43.05 | 4.092287 | 24.54 | 120.61 | 1176.62 | 35.63 | 25.53 | 4.316618 | 1.16633 | 84.98 | 1172.4 | 27.51 | 5.037993 | 23.55 | 57.47 | 1166.22 | 18.49 | 22.26 | 5.000078 | 1.16633 | 1540.84 | 1529.12
0.000319000013 | 0.00203999993 | 0.000127000007 | 5.99999985e-05 | 236.2689375 | 1643.61 | 1185.93 | 1101.23 | 151.25 | 27.71911 | 1200.18 | 238.34 | 15.86 | 1.328 | 1.334 | 2.020016 | 210.62 | 1187.6 | 44.05 | 22.51 | 2.82957 | 1.16633 | 166.57 | 1178.99 | 45 | 4.046358 | 26.11 | 121.57 | 1177.31 | 36.04 | 26.81 | 4.172045 | 1.16633 | 85.53 | 1172.55 | 27.87 | 5.042509 | 25.09 | 57.66 | 1165.85 | 18.65 | 23.23 | 5.00008 | 1.16633 | 1540.81 | 1529.41
0.000319000013 | 0.00203999993 | 0.000127000007 | 5.99999985e-05 | 235.6479375 | 1639.29 | 1178.19 | 1098.28 | 145.66 | 27.75422 | 1194.88 | 238.1 | 15.44 | 1.328 | 1.334 | 2.020603 | 210.35 | 1183.25 | 45.03 | 22.59 | 2.853977 | 1.16633 | 165.32 | 1175.36 | 43.84 | 4.046064 | 25.47 | 121.48 | 1173.84 | 36.37 | 27.04 | 4.190202 | 1.16633 | 85.11 | 1169.89 | 27.46 | 5.033843 | 24.36 | 57.65 | 1163.8 | 18.62 | 23.51 | 5.000085 | 1.16633 | 1540.87 | 1531.42
0.000319000013 | 0.00203999993 | 0.000127000007 | 5.99999985e-05 | 236.0835 | 1642.32 | 1184.37 | 1103.32 | 149.65 | 27.79456 | 1197.86 | 238.28 | 15.47 | 1.328 | 1.334 | 2.024888 | 210.48 | 1186.08 | 44.88 | 21.97 | 2.849601 | 1.16633 | 165.6 | 1177.99 | 43.95 | 4.040367 | 25.12 | 121.65 | 1176.35 | 36.45 | 26.11 | 4.188845 | 1.16633 | 85.2 | 1172.11 | 27.55 | 5.032487 | 23.97 | 57.65 | 1165.82 | 18.67 | 22.75 | 5.000085 | 1.16633 | 1541.07 | 1532.19
0.000319000013 | 0.00203999993 | 0.000127000007 | 5.99999985e-05 | 235.1879375 | 1636.09 | 1181.03 | 1103.17 | 142.1 | 27.75064 | 1195.72 | 237.96 | 15.37 | 1.328 | 1.334 | 2.020708 | 210.21 | 1184.34 | 45.08 | 21.96 | 2.857838 | 1.16633 | 165.13 | 1176.7 | 43.5 | 4.035519 | 24.95 | 121.63 | 1175.27 | 36.12 | 25.77 | 4.167068 | 1.16633 | 85.51 | 1171.28 | 27.71 | 5.039288 | 24.13 | 57.8 | 1165.54 | 18.79 | 22.54 | 5.000081 | 1.16633 | 1540.87 | 1530.01
0.000342000014 | 0.00200999994 | 0.000150000007 | 8.39999993e-05 | 236.1719 | 1550.52 | 1179.37 | 1085.63 | 26.49 | 27.8911 | 1198.47 | 234.86 | 13.76 | 1.328 | 1.334 | 2.150874 | 206.97 | 1186.19 | 41.21 | 22.62 | 2.97219 | 1.16633 | 165.76 | 1176.79 | 39.78 | 4.042154 | 25.43 | 125.98 | 1174.83 | 33.69 | 26.32 | 5.074588 | 1.16633 | 92.29 | 1171.04 | 31.5 | 4.931652 | 27.6 | 60.79 | 1168.06 | 21.89 | 26.15 | 5.000059 | 1.16633 | 1542.33 | 1275.64
0.000957000011 | 0.0138999997 | 3.30000003e-05 | 0.000433000008 | 231.5907 | 1337.85 | 1160.7 | 1075.86 | 37.65 | 24.86653 | 1188.59 | 228.88 | 11.23 | 1.328 | 1.334 | 2.076064 | 204.02 | 1176.15 | 43.45 | 20.3 | 3.005431 | 1.16633 | 160.57 | 1167.79 | 39.32 | 4.304386 | 22.49 | 121.25 | 1167.79 | 30.72 | 23.51 | 4.941508 | 1.16633 | 90.53 | 1164.19 | 26.88 | 5.061591 | 23.41 | 63.65 | 1160.9 | 20.73 | 24 | 5.000052 | 1.16633 | 1321.84 | 1267.62
0.000957000011 | 0.0138999997 | 3.30000003e-05 | 0.000433000008 | 231.447 | 1337.02 | 1170.62 | 1089.49 | 34.56 | 24.99771 | 1175.18 | 228.82 | 11.08 | 1.328 | 1.334 | 2.075642 | 203.83 | 1163.93 | 43.57 | 19.89 | 3.01103 | 1.16633 | 160.26 | 1156.61 | 39.41 | 4.324675 | 22.24 | 120.85 | 1157.12 | 30.84 | 23.14 | 4.974594 | 1.16633 | 90.01 | 1154.38 | 26.58 | 5.065859 | 23.11 | 63.43 | 1152.06 | 20.51 | 23.45 | 5.000133 | 1.16633 | 1323.74 | 1269.47
0.000895000005 | 0.0140000004 | 3.30000003e-05 | 0.000561999972 | 231.7666 | 1421.64 | 1164.31 | 1082 | 144.37 | 25.10735 | 1181.97 | 232.99 | 12.87 | 1.328 | 1.334 | 1.925058 | 207.88 | 1170.59 | 46.67 | 20.88 | 2.879071 | 1.16633 | 161.21 | 1163.09 | 41.5 | 4.179727 | 23.22 | 119.71 | 1162.02 | 31.42 | 22.88 | 4.899225 | 1.16633 | 88.29 | 1158.57 | 25.04 | 5.068243 | 22.65 | 63.25 | 1152.33 | 20.4 | 24.56 | 5.000038 | 1.16633 | 1314.27 | 1076.57
0.000895000005 | 0.0140000004 | 3.30000003e-05 | 0.000561999972 | 231.7699 | 1421.66 | 1161.23 | 1075.6 | 165.21 | 25.22573 | 1174.74 | 234.36 | 13.26 | 1.328 | 1.334 | 1.991953 | 209.13 | 1163.22 | 46.85 | 22.06 | 2.869572 | 1.16633 | 162.28 | 1155.68 | 41.99 | 4.174555 | 23.74 | 120.29 | 1154.58 | 31.43 | 23.41 | 4.694838 | 1.16633 | 88.86 | 1150.86 | 25.47 | 5.06835 | 23.21 | 63.39 | 1144.27 | 20.56 | 24.56 | 4.999956 | 1.16633 | 1294.32 | 1076.68
0.000895000005 | 0.0140000004 | 3.30000003e-05 | 0.000561999972 | 234.0396 | 1331.1 | 1158.42 | 1077.72 | 100.29 | 24.96435 | 1174.37 | 230.94 | 12.28 | 1.328 | 1.334 | 2.015471 | 205.98 | 1162.73 | 47.35 | 21.2 | 3.074076 | 1.16633 | 158.63 | 1155.93 | 40.92 | 4.359228 | 22.52 | 117.71 | 1155.08 | 30.35 | 22.37 | 4.908527 | 1.16633 | 87.36 | 1151.58 | 24.79 | 5.066813 | 22.1 | 62.57 | 1145.15 | 19.67 | 23.81 | 5.000046 | 1.16633 | 1263.18 | 1073.61
0.000957000011 | 0.0138999997 | 3.30000003e-05 | 0.000433000008 | 232.2174 | 1341.47 | 1165.25 | 1077.63 | 113.03 | 24.90517 | 1179.26 | 231.52 | 12.69 | 1.328 | 1.334 | 2.012176 | 206.61 | 1166.55 | 47.49 | 22.05 | 2.9797 | 1.16633 | 159.12 | 1158.82 | 41.25 | 4.185789 | 23.23 | 117.87 | 1157.36 | 30.68 | 23.2 | 4.752091 | 1.16633 | 87.19 | 1153.14 | 24.81 | 5.067076 | 22.3 | 62.38 | 1145.51 | 19.49 | 24.18 | 5.000049 | 1.16633 | 1263.14 | 1075.52
0.000895000005 | 0.0140000004 | 3.30000003e-05 | 0.000561999972 | 231.9352 | 1339.84 | 1166.32 | 1080.94 | 111.08 | 25.10707 | 1175.73 | 231.43 | 12.16 | 1.328 | 1.334 | 2.011674 | 206.32 | 1163.62 | 47.59 | 21.52 | 3.078052 | 1.16633 | 158.73 | 1156.35 | 41.32 | 4.209218 | 22.72 | 117.41 | 1155.07 | 30.59 | 22.47 | 4.958683 | 1.16633 | 86.82 | 1151.09 | 24.48 | 5.05814 | 21.92 | 62.34 | 1143.82 | 19.47 | 23.63 | 5.000041 | 1.16633 | 1262.6 | 1029.69
0.000895000005 | 0.0140000004 | 3.30000003e-05 | 0.000561999972 | 231.4817 | 1337.22 | 1166.21 | 1081.56 | 108.01 | 25.02038 | 1177.29 | 231.3 | 12.35 | 1.328 | 1.334 | 2.011096 | 206.28 | 1165.07 | 47.64 | 21.47 | 2.988136 | 1.16633 | 158.64 | 1157.73 | 41.21 | 4.206131 | 22.8 | 117.43 | 1156.49 | 30.41 | 22.37 | 4.757812 | 1.16633 | 87.02 | 1152.37 | 24.74 | 5.070649 | 22.02 | 62.28 | 1145.27 | 19.43 | 23.57 | 5.000052 | 1.16633 | 1262.8 | 1023.91
0.000957000011 | 0.0138999997 | 3.30000003e-05 | 0.000433000008 | 232.1879 | 1341.3 | 1177.37 | 1087.21 | 113.8 | 24.91546 | 1185.06 | 231.55 | 12.63 | 1.328 | 1.334 | 2.014498 | 206.63 | 1172.12 | 47.94 | 22.01 | 3.080383 | 1.16633 | 158.69 | 1164.28 | 41.15 | 4.204121 | 23.02 | 117.54 | 1162.64 | 30.61 | 22.89 | 4.769365 | 1.16633 | 86.93 | 1158.1 | 24.76 | 5.067708 | 22.05 | 62.17 | 1149.9 | 19.3 | 23.59 | 5.000051 | 1.16633 | 1263.14 | 1025.84
0.000758000009 | 0.0142999999 | 3.50000009e-05 | 0.00039999999 | 229.5602 | 1039.17 | 1187.3 | 1093.03 | 93.12 | 25.0055 | 1193.93 | 231.25 | 9.52 | 1.328 | 1.334 | 1.998037 | 206.24 | 1180.84 | 48.73 | 17.52 | 2.858119 | 1.16633 | 157.51 | 1172.33 | 41.39 | 4.362474 | 18.28 | 116.12 | 1170.77 | 30.11 | 17.65 | 4.61269 | 1.16633 | 86.01 | 1165.74 | 24.02 | 5.079682 | 17.13 | 61.99 | 1157.16 | 19.2 | 18.11 | 5.000011 | 1.16633 | 980.63 | 1437.35
0.000758000009 | 0.0142999999 | 3.50000009e-05 | 0.00039999999 | 230.6957 | 1044.31 | 1187.01 | 1099.68 | 98.08 | 25.18418 | 1192.68 | 231.57 | 8.88 | 1.328 | 1.334 | 2.076698 | 206.39 | 1180.9 | 48.58 | 16.75 | 2.942417 | 1.16633 | 157.81 | 1173.36 | 41.61 | 4.364336 | 17.89 | 116.2 | 1172.28 | 30.27 | 17.15 | 4.817673 | 1.16633 | 85.93 | 1168.14 | 23.99 | 5.082036 | 17.07 | 61.94 | 1160.91 | 19.15 | 17.73 | 5.000017 | 1.16633 | 980.9 | 1536.38
1.49999996e-05 | 0.00124999997 | 6.19999992e-05 | 5.80000014e-05 | 231.4628 | 1595.44 | 1209.69 | 1121.23 | 81.85 | 24.56636 | 1212.86 | 229.8 | 12.94 | 1.328 | 1.334 | 2.096421 | 205.23 | 1200.38 | 46.62 | 22.42 | 3.091583 | 1.16633 | 158.61 | 1191.75 | 41.18 | 4.310301 | 24.55 | 117.43 | 1191.26 | 32.11 | 24.86 | 4.702178 | 1.16633 | 85.32 | 1186.1 | 24.86 | 5.059173 | 22.92 | 60.46 | 1179.7 | 17.51 | 22.1 | 5.00009 | 1.16633 | 1547.81 | 1550.46
1.49999996e-05 | 0.00124999997 | 6.19999992e-05 | 5.80000014e-05 | 231.4875 | 1595.61 | 1233.11 | 1138.88 | 82.1 | 24.77085 | 1236.6 | 229.82 | 11.95 | 1.328 | 1.334 | 2.031972 | 205.05 | 1222.73 | 47.02 | 21.48 | 3.021285 | 1.16633 | 158.03 | 1212.89 | 41.55 | 4.186968 | 23.11 | 116.48 | 1211.55 | 31.72 | 23.02 | 4.923901 | 1.16633 | 84.76 | 1205.18 | 24.77 | 5.071162 | 21.22 | 59.99 | 1197.36 | 17.04 | 20.21 | 5.00009 | 1.16633 | 1546.04 | 1551.41
1.49999996e-05 | 0.00124999997 | 6.19999992e-05 | 5.80000014e-05 | 230.5909 | 1589.43 | 1229.59 | 1134.74 | 74.63 | 24.56781 | 1238.48 | 229.61 | 11.83 | 1.328 | 1.334 | 2.032067 | 205.05 | 1224.49 | 46.73 | 21.2 | 3.012296 | 1.16633 | 158.32 | 1214.36 | 41.23 | 4.146176 | 22.68 | 117.09 | 1212.8 | 31.93 | 23.27 | 4.891244 | 1.16633 | 85.16 | 1206.41 | 24.9 | 5.063964 | 21.2 | 60.26 | 1198.25 | 17.32 | 20.37 | 5.000093 | 1.16633 | 1545.82 | 1763.18
1.40000002e-05 | 0.00107999996 | 5.09999991e-05 | 2.7e-05 | 235.3961 | 1948.67 | 1234.8 | 1147.31 | 132.72 | 27.85523 | 1249.89 | 237.14 | 15.26 | 1.328 | 1.334 | 2.048114 | 209.28 | 1237.22 | 47.17 | 23.34 | 2.919872 | 1.16633 | 162.11 | 1228 | 38.71 | 4.069614 | 23.84 | 123.4 | 1226.25 | 30.58 | 24.4 | 4.600003 | 1.16633 | 92.82 | 1218.71 | 25.06 | 5.075683 | 23.01 | 67.76 | 1212.09 | 18.75 | 22.91 | 5.00008 | 1.16633 | 1858.97 | 1566.74
1.40000002e-05 | 0.00107999996 | 5.09999991e-05 | 2.7e-05 | 234.4877 | 1941.15 | 1233.57 | 1148.29 | 120.67 | 27.89949 | 1250.65 | 236.85 | 14.94 | 1.328 | 1.334 | 2.056216 | 208.95 | 1238.38 | 47.3 | 23.2 | 2.926725 | 1.16633 | 161.65 | 1229.38 | 38.61 | 4.083943 | 23.79 | 123.04 | 1227.75 | 30.33 | 24.07 | 4.781712 | 1.16633 | 92.71 | 1221.84 | 24.99 | 5.074178 | 22.62 | 67.72 | 1215.42 | 18.69 | 22.77 | 5.00008 | 1.16633 | 1859.3 | 1502.77
0.000705000013 | 0.00999999978 | 7.10000022e-05 | 0.000165999998 | 237.8568 | 1551.24 | 1237.86 | 1144.35 | 131.39 | 27.80888 | 1253.12 | 237.91 | 12.46 | 1.328 | 1.334 | 2.037351 | 210.1 | 1240.22 | 50.23 | 21.2 | 2.874369 | 1.16633 | 159.87 | 1230.34 | 43.69 | 4.303967 | 23.71 | 116.18 | 1227.88 | 34.64 | 23.82 | 4.54715 | 1.16633 | 81.54 | 1221.92 | 28.58 | 5.032417 | 23.66 | 52.96 | 1214.2 | 20.15 | 24.46 | 5.000037 | 1.16633 | 1463.15 | 1489.9
0.000705000013 | 0.00999999978 | 7.10000022e-05 | 0.000165999998 | 237.3109 | 1547.68 | 1234.81 | 1144.65 | 127.62 | 27.87331 | 1254.01 | 237.76 | 12.06 | 1.328 | 1.334 | 2.039292 | 209.88 | 1241.44 | 50.16 | 20.05 | 2.875628 | 1.16633 | 159.72 | 1231.76 | 43.68 | 4.122186 | 22.49 | 116.04 | 1229.12 | 34.47 | 22.96 | 4.706749 | 1.16633 | 81.57 | 1223.44 | 28.63 | 5.033656 | 22.7 | 52.94 | 1216.06 | 20.11 | 23.77 | 5.000036 | 1.16633 | 1462.57 | 1463.18
0.000705000013 | 0.00999999978 | 7.10000022e-05 | 0.000165999998 | 237.5655 | 1549.34 | 1236.27 | 1144.71 | 128.81 | 28.02409 | 1254.74 | 237.91 | 11.89 | 1.328 | 1.334 | 2.039404 | 209.89 | 1242.09 | 50.07 | 20 | 2.874559 | 1.16633 | 159.82 | 1232.19 | 43.88 | 4.319571 | 22.52 | 115.94 | 1229.63 | 34.29 | 22.57 | 4.538785 | 1.16633 | 81.65 | 1223.49 | 28.68 | 5.030607 | 22.87 | 52.97 | 1215.82 | 20.17 | 23.52 | 5.000035 | 1.16633 | 1460.49 | 1465.9
0.000711000001 | 0.00975999981 | 7.50000036e-05 | 0.000322000007 | 237.9474 | 1344.92 | 1234.96 | 1143.85 | 96.7 | 27.92739 | 1252.08 | 236.94 | 10.29 | 1.328 | 1.334 | 2.041279 | 209.01 | 1239.47 | 50.49 | 18.17 | 3.064483 | 1.16633 | 158.52 | 1230.12 | 44.49 | 4.03595 | 20.25 | 114.03 | 1227.54 | 34.98 | 20.49 | 4.691005 | 1.16633 | 79.05 | 1221.74 | 28.6 | 5.025911 | 20.74 | 50.45 | 1214.05 | 19.69 | 21.43 | 5.000019 | 1.16633 | 1288.13 | 1471.46
2.7e-05 | 0.00659999996 | 8.80000007e-05 | 6.29999995e-05 | 230.0916 | 1329.19 | 1156.34 | 1078.46 | 125.79 | 27.4924 | 1177.33 | 232.13 | 12.22 | 1.328 | 1.334 | 2.017867 | 204.64 | 1165.92 | 44.62 | 19.28 | 2.995214 | 1.16633 | 160.02 | 1159.94 | 41.25 | 4.246701 | 21.09 | 118.77 | 1159.83 | 32.64 | 21.85 | 4.62946 | 1.16633 | 86.13 | 1157.78 | 25.56 | 5.06259 | 20.16 | 60.57 | 1152.28 | 17.59 | 19.04 | 5.00009 | 1.16633 | 1240.62 | 1289.83
2.7e-05 | 0.00659999996 | 8.80000007e-05 | 6.29999995e-05 | 229.4138 | 1324.25 | 1154 | 1073.05 | 120.49 | 27.34311 | 1167.54 | 231.85 | 12.98 | 1.328 | 1.334 | 2.021304 | 204.51 | 1155.82 | 44.88 | 20.25 | 3.002 | 1.16633 | 159.63 | 1149.84 | 41.1 | 4.257113 | 21.98 | 118.53 | 1149.82 | 32.38 | 22.74 | 4.780048 | 1.16633 | 86.15 | 1147.95 | 25.79 | 5.062737 | 21.32 | 60.36 | 1142.6 | 17.42 | 19.45 | 5.000092 | 1.16633 | 1241.24 | 1285.82
0.000656999997 | 0.00589000015 | 5.19999994e-05 | 0.00129000004 | 228.0819 | 1317.58 | 1149.72 | 1056.61 | 101.51 | 26.84165 | 1167.71 | 230.91 | 13.77 | 1.328 | 1.334 | 2.011937 | 204.07 | 1153.81 | 46.2 | 22.08 | 3.035652 | 1.16633 | 157.87 | 1146.62 | 40.71 | 4.316672 | 23.08 | 117.16 | 1145.87 | 31.91 | 23.88 | 4.654443 | 1.16633 | 85.25 | 1142.68 | 25.15 | 5.058287 | 22.05 | 60.1 | 1135.27 | 17.11 | 21.16 | 5.000091 | 1.16633 | 1250.88 | 1287.27
0.000656999997 | 0.00589000015 | 5.19999994e-05 | 0.00129000004 | 228.7414 | 1321.39 | 1157.83 | 1071.61 | 171.92 | 27.59 | 1170.97 | 235.31 | 12.41 | 1.328 | 1.334 | 1.95662 | 207.72 | 1158.19 | 47.48 | 19.76 | 2.874022 | 1.16633 | 160.24 | 1151.62 | 42.03 | 4.18188 | 21.06 | 118.21 | 1151 | 32.44 | 21.7 | 4.435594 | 1.16633 | 85.77 | 1147.99 | 25.47 | 5.062548 | 20.19 | 60.3 | 1140.87 | 17.33 | 19.45 | 5.000083 | 1.16633 | 1189.61 | 1289.16
0.000197000001 | 0.00197999994 | 7.00000019e-05 | 8.80000007e-05 | 234.6406 | 1329.29 | 1164.67 | 1086.18 | 213.42 | 29.09508 | 1177.89 | 244.69 | 11.51 | 1.328 | 1.334 | 1.900673 | 215.6 | 1166.77 | 49 | 18.03 | 2.685675 | 1.16633 | 166.6 | 1161 | 44.42 | 3.99487 | 19.59 | 122.18 | 1160.64 | 34.43 | 19.99 | 4.51995 | 1.16633 | 87.75 | 1158.42 | 26.41 | 5.063719 | 18.51 | 61.34 | 1152.16 | 18.43 | 17.2 | 5.000089 | 1.16633 | 1160.61 | 1288.21
0.000197000001 | 0.00197999994 | 7.00000019e-05 | 8.80000007e-05 | 235.6379 | 1334.94 | 1164.39 | 1080.38 | 220.34 | 29.12624 | 1169.83 | 245.24 | 12.12 | 1.328 | 1.334 | 1.961402 | 216.11 | 1158.3 | 49.15 | 18.72 | 2.683301 | 1.16633 | 166.96 | 1152.17 | 44.72 | 4.00187 | 20.55 | 122.24 | 1151.72 | 34.58 | 20.91 | 4.536068 | 1.16633 | 87.66 | 1149.4 | 26.36 | 5.058184 | 19.23 | 61.3 | 1142.74 | 18.36 | 17.64 | 5.000075 | 1.16633 | 1160.24 | 1288.15
0.000197000001 | 0.00197999994 | 7.00000019e-05 | 8.80000007e-05 | 234.5771 | 1328.93 | 1153.84 | 1064.41 | 212.85 | 28.90587 | 1166.85 | 244.67 | 12.87 | 1.328 | 1.334 | 1.898696 | 215.77 | 1154.17 | 49.39 | 20.23 | 2.756025 | 1.16633 | 166.38 | 1147.63 | 44.41 | 4.004184 | 21.2 | 121.97 | 1146.87 | 34.3 | 21.85 | 4.523166 | 1.16633 | 87.67 | 1143.99 | 26.51 | 5.059501 | 20.15 | 61.16 | 1136.55 | 18.21 | 18.47 | 5.000093 | 1.16633 | 1160.79 | 1288.72
0.000425000006 | 0.00240999996 | 8.19999987e-05 | 6.39999998e-05 | 234.5868 | 1246.37 | 1158.4 | 1076.09 | 253.05 | 29.49978 | 1167.84 | 248.8 | 11.29 | 1.328 | 1.334 | 1.850855 | 219.3 | 1156.04 | 51.98 | 17.13 | 2.695291 | 1.16633 | 167.32 | 1150.56 | 44.78 | 3.778311 | 18.31 | 122.54 | 1150.3 | 34.3 | 18.38 | 4.277789 | 1.16633 | 88.24 | 1148.34 | 26.79 | 5.082033 | 17.28 | 61.45 | 1142.9 | 18.55 | 15.81 | 5.000072 | 1.16633 | 1049.72 | 1286.84
0.000425000006 | 0.00240999996 | 8.19999987e-05 | 6.39999998e-05 | 234.1044 | 1223.45 | 1177.48 | 1090.56 | 224.32 | 29.22519 | 1182.28 | 246.25 | 10.59 | 1.328 | 1.334 | 1.857624 | 217.02 | 1171.08 | 49.87 | 15.91 | 2.60545 | 1.16633 | 167.15 | 1164.53 | 44.92 | 3.914793 | 17.64 | 122.23 | 1163.92 | 34.42 | 17.44 | 4.40594 | 1.16633 | 87.81 | 1161.27 | 26.73 | 5.082844 | 16.6 | 61.08 | 1154.87 | 18.21 | 14.82 | 5.000073 | 1.16633 | 1050.5 | 1291.65
9.99999975e-06 | 0.00101000001 | 5.09999991e-05 | 1.49999996e-05 | 226.7168 | 1179.13 | 1160.4 | 1070.12 | 161.22 | 27.97337 | 1171.74 | 235.94 | 10.65 | 1.328 | 1.334 | 2.058975 | 207.97 | 1158.48 | 40.51 | 16.58 | 2.780583 | 1.16633 | 167.46 | 1151.04 | 40.05 | 4.102497 | 17.86 | 127.41 | 1149.97 | 32.55 | 19.06 | 4.62145 | 1.16633 | 94.86 | 1147.42 | 30.77 | 5.065284 | 19.92 | 64.09 | 1142.86 | 21.22 | 19.24 | 5.000049 | 1.16633 | 1050.04 | 1291.88
0.000327999995 | 0.00215000007 | 0.000118000004 | 7.00000019e-05 | 236.9422 | 1236.22 | 1161.45 | 1077.75 | 242.24 | 29.56473 | 1164.87 | 248.18 | 10.63 | 1.328 | 1.334 | 1.916652 | 218.61 | 1153.37 | 49.51 | 16.32 | 2.729178 | 1.16633 | 169.1 | 1147.74 | 45.44 | 4.053149 | 18.25 | 123.66 | 1147.78 | 34.67 | 17.82 | 4.553087 | 1.16633 | 88.99 | 1145.99 | 27.3 | 5.078607 | 17.27 | 61.69 | 1141.07 | 18.83 | 15.2 | 4.999992 | 1.16633 | 1047.99 | 1189.84
0.000327999995 | 0.00215000007 | 0.000118000004 | 7.00000019e-05 | 235.0063 | 1226.12 | 1169.41 | 1083.64 | 229.92 | 29.45472 | 1180.16 | 247.04 | 9.79 | 1.328 | 1.334 | 1.92233 | 217.59 | 1169.5 | 49.2 | 15.69 | 2.7342 | 1.16633 | 168.39 | 1163.14 | 45.31 | 4.250987 | 17.48 | 123.08 | 1162.81 | 34.61 | 17.06 | 4.746207 | 1.16633 | 88.47 | 1160.46 | 27.16 | 5.078229 | 16.58 | 61.31 | 1154.72 | 18.46 | 14.48 | 5.000057 | 1.16633 | 1048.28 | 1238.85
0.000172999993 | 0.00196000002 | 6.70000009e-05 | 9.2000002e-05 | 229.9515 | 1331.46 | 1152.64 | 1071.77 | 44.83 | 24.77694 | 1167.25 | 228.9 | 11.38 | 1.328 | 1.334 | 2.123848 | 204.12 | 1155.75 | 45.08 | 20.51 | 3.073962 | 1.16633 | 159.04 | 1148.39 | 40.86 | 4.414027 | 22.36 | 118.18 | 1148.78 | 32.02 | 22.62 | 4.870047 | 1.16633 | 86.16 | 1145.26 | 25.5 | 5.064106 | 21.62 | 60.66 | 1140.68 | 17.73 | 21.33 | 5.000081 | 1.16633 | 1310.04 | 1237.68
0.000172999993 | 0.00196000002 | 6.70000009e-05 | 9.2000002e-05 | 230.062 | 1332.1 | 1148.98 | 1061.21 | 45.52 | 24.67537 | 1164.47 | 228.93 | 11.91 | 1.328 | 1.334 | 2.125073 | 204.26 | 1151.65 | 45.15 | 21.87 | 3.062921 | 1.16633 | 159.11 | 1143.51 | 40.91 | 4.38088 | 23.52 | 118.2 | 1143.58 | 32.16 | 24.34 | 5.062542 | 1.16633 | 86.04 | 1139.78 | 25.52 | 5.059987 | 22.49 | 60.52 | 1134.26 | 17.56 | 21.67 | 5.000085 | 1.16633 | 1310.38 | 1235.8
1.20000004e-05 | 0.00149000005 | 5.19999994e-05 | 1.10000001e-05 | 230.2478 | 1823.48 | 1179.48 | 1095.56 | 188.23 | 25.58531 | 1180.19 | 233.87 | 15.69 | 1.328 | 1.334 | 1.930033 | 208.29 | 1168.82 | 44.35 | 26.05 | 2.827077 | 1.16633 | 163.94 | 1161.27 | 42.2 | 4.080263 | 28.25 | 121.74 | 1161.5 | 33.26 | 29.35 | 4.047728 | 1.16633 | 88.48 | 1157.45 | 26.23 | 5.053384 | 27.1 | 62.25 | 1152.96 | 19.34 | 27.53 | 5.000077 | 1.16633 | 1675.1 | 1207.28
1.70000003e-05 | 0.00146000006 | 9.00000014e-05 | 1.70000003e-05 | 230.028 | 1821.74 | 1168.73 | 1084.92 | 188.09 | 26.08475 | 1171.49 | 233.84 | 15.8 | 1.328 | 1.334 | 2.010877 | 207.75 | 1160.32 | 44.17 | 26.5 | 2.834125 | 1.16633 | 163.58 | 1152.83 | 41.69 | 4.071253 | 28.23 | 121.89 | 1153.01 | 33.65 | 29.97 | 4.054867 | 1.16633 | 88.24 | 1149.17 | 26.12 | 5.033408 | 27.53 | 62.12 | 1144.72 | 19.22 | 27.72 | 5.000077 | 1.16633 | 1674.94 | 1182.8
1.70000003e-05 | 0.00146000006 | 9.00000014e-05 | 1.70000003e-05 | 229.778 | 1819.76 | 1162.57 | 1079.15 | 174.67 | 25.67108 | 1177.69 | 233.02 | 16.48 | 1.328 | 1.334 | 2.008197 | 207.35 | 1166.43 | 43.01 | 26.4 | 2.900738 | 1.16633 | 164.34 | 1158.71 | 41.04 | 4.168262 | 28.72 | 123.3 | 1158.91 | 33.81 | 30.22 | 4.26651 | 1.16633 | 89.49 | 1155.15 | 26.89 | 4.956536 | 28.33 | 62.6 | 1150.99 | 19.67 | 28.5 | 5.000077 | 1.16633 | 1686.48 | 1177.1
1.10000001e-05 | 0.00147999998 | 3.89999987e-05 | 2.90000007e-05 | 230.3867 | 1824.58 | 1162.13 | 1078.76 | 229.01 | 26.22652 | 1172.85 | 236.37 | 16.06 | 1.328 | 1.334 | 1.929484 | 210.14 | 1161.55 | 44.6 | 26.05 | 2.819008 | 1.16633 | 165.54 | 1154.05 | 42.58 | 4.065362 | 28.84 | 122.96 | 1154.37 | 33.25 | 28.84 | 4.180029 | 1.16633 | 89.71 | 1150.46 | 27.04 | 5.004952 | 27.66 | 62.67 | 1146.29 | 19.77 | 27.47 | 5.000073 | 1.16633 | 1640.61 | 1181.31
1.20000004e-05 | 0.00149000005 | 5.19999994e-05 | 1.10000001e-05 | 230.0798 | 1822.15 | 1162.06 | 1076.2 | 228.23 | 25.78846 | 1173.71 | 236.26 | 16.15 | 1.328 | 1.334 | 1.992695 | 210.47 | 1162.11 | 43.65 | 25.77 | 2.791111 | 1.16633 | 166.82 | 1154.11 | 42.35 | 3.983846 | 28.77 | 124.47 | 1154.18 | 33.91 | 29 | 4.127605 | 1.16633 | 90.56 | 1149.94 | 27.59 | 4.911272 | 28.25 | 62.97 | 1145.7 | 20.01 | 27.81 | 5.000073 | 1.16633 | 1638.66 | 1177.98
2.40000008e-05 | 0.0013 | 7.50000036e-05 | 1.70000003e-05 | 231.6354 | 1596.63 | 1149.62 | 1062.86 | 101.37 | 24.84505 | 1164.76 | 230.24 | 15.55 | 1.328 | 1.334 | 2.034227 | 205.4 | 1152.31 | 43.84 | 25.42 | 3.000403 | 1.16633 | 161.56 | 1144.19 | 41.29 | 4.266268 | 27.59 | 120.27 | 1144.35 | 34.06 | 29.45 | 4.225775 | 1.16633 | 86.21 | 1140.33 | 25.5 | 5.055839 | 26.32 | 60.71 | 1134.65 | 17.66 | 25.45 | 5.00009 | 1.16633 | 1532.61 | 1178.54
2.40000008e-05 | 0.0013 | 7.50000036e-05 | 1.70000003e-05 | 230.9971 | 1592.23 | 1158.5 | 1073.75 | 155.48 | 25.00687 | 1159.83 | 232.39 | 15.81 | 1.328 | 1.334 | 1.963055 | 207.38 | 1148.26 | 43.52 | 23.37 | 2.902441 | 1.16633 | 163.86 | 1140.49 | 42.41 | 3.948336 | 26.75 | 121.45 | 1140.84 | 34.36 | 27.9 | 4.176302 | 1.16633 | 87.09 | 1137.36 | 26.08 | 5.061894 | 25.29 | 61.01 | 1132.51 | 18.02 | 24.47 | 5.000085 | 1.16633 | 1483.08 | 1177.43
9.99999975e-06 | 0.00101000001 | 5.09999991e-05 | 1.49999996e-05 | 229.8018 | 1223.9 | 1160.56 | 1077.07 | 86.35 | 25.20081 | 1160.79 | 230.36 | 10.4 | 1.328 | 1.334 | 2.056362 | 205.16 | 1148.95 | 40.7 | 18.03 | 2.977388 | 1.16633 | 164.46 | 1141.34 | 39.23 | 4.173988 | 19.33 | 125.23 | 1141.31 | 31.91 | 20.5 | 5.003761 | 1.16633 | 93.32 | 1138.4 | 29.47 | 5.063514 | 21.08 | 63.85 | 1133.95 | 20.97 | 21.18 | 5.000054 | 1.16633 | 1167.62 | 1177.1
1.49999996e-05 | 0.0022499999 | 5.70000011e-05 | 2.90000007e-05 | 231.1021 | 1850.88 | 1164.33 | 1102.54 | 288.59 | 26.09429 | 1178.67 | 239.4 | 16.59 | 1.328 | 1.334 | 1.926044 | 213.31 | 1165.51 | 45.9 | 25.39 | 2.724358 | 1.16633 | 167.41 | 1157.46 | 41.69 | 3.981736 | 27.69 | 125.72 | 1157.24 | 34.92 | 29.49 | 4.039567 | 1.16633 | 90.8 | 1153.02 | 27.39 | 4.962213 | 27.32 | 63.41 | 1148.31 | 20.46 | 28.02 | 5.000067 | 1.16633 | 1628.7 | 1174.67
1.49999996e-05 | 0.0022499999 | 5.70000011e-05 | 2.90000007e-05 | 230.8236 | 1848.65 | 1160.43 | 1103.1 | 286.21 | 26.41417 | 1173.91 | 239.22 | 16.06 | 1.328 | 1.334 | 1.93835 | 212.81 | 1161.76 | 47.11 | 25.15 | 2.844118 | 1.16633 | 165.7 | 1154.7 | 42.01 | 4.081348 | 27.92 | 123.69 | 1154.98 | 34.02 | 28.82 | 4.403294 | 1.16633 | 89.67 | 1151.57 | 26.71 | 5.063966 | 27.23 | 62.96 | 1147.69 | 20.03 | 27.38 | 5.000067 | 1.16633 | 1630.08 | 1177.07
0.000383000006 | 0.00203999993 | 5.80000014e-05 | 0.000330999988 | 235.5477 | 1426.6 | 1137.33 | 1044.31 | 163.35 | 25.44325 | 1154.93 | 239.75 | 16.95 | 1.328 | 1.334 | 1.950973 | 214.31 | 1142.64 | 45.36 | 24.43 | 2.788199 | 1.16755 | 168.95 | 1134.45 | 44.55 | 3.962626 | 27.08 | 124.4 | 1135.12 | 35.74 | 27.36 | 4.045721 | 1.16755 | 88.66 | 1131.2 | 26.97 | 5.067202 | 25.65 | 61.69 | 1126.29 | 18.74 | 24.74 | 5.00008 | 1.16755 | 1308.96 | 1525.03
1.49999996e-05 | 0.00142999995 | 0.000106 | 9.99999975e-06 | 236.2079 | 1129.69 | 1161.64 | 1069.52 | 60.54 | 27.99992 | 1156.94 | 236.29 | 11.25 | 1.328 | 1.334 | 2.019226 | 208.29 | 1143.96 | 45.14 | 18.52 | 2.963369 | 1.16755 | 163.15 | 1135.99 | 43.11 | 4.255582 | 20.22 | 120.04 | 1136.22 | 32.66 | 19.87 | 4.645358 | 1.16755 | 87.38 | 1133.96 | 26.52 | 5.058845 | 19.06 | 60.86 | 1127.94 | 17.96 | 17.61 | 5.000052 | 1.16755 | 1085.97 | 1294.01
1.49999996e-05 | 0.00142999995 | 0.000106 | 9.99999975e-06 | 236.8833 | 1132.92 | 1156.59 | 1074.25 | 64.67 | 28.09004 | 1160.58 | 236.44 | 10.59 | 1.328 | 1.334 | 2.085469 | 208.35 | 1149.25 | 45.13 | 17.78 | 2.888196 | 1.16755 | 163.22 | 1142.1 | 43.13 | 4.421695 | 19.36 | 120.09 | 1142.71 | 32.67 | 19.73 | 4.97904 | 1.16755 | 87.42 | 1141.42 | 26.55 | 5.066798 | 18.24 | 60.87 | 1136.49 | 17.96 | 16.93 | 5.000059 | 1.16755 | 1086.33 | 1294.37
1.49999996e-05 | 0.00142999995 | 0.000106 | 9.99999975e-06 | 238.3114 | 1139.75 | 1155.58 | 1079.07 | 75.33 | 28.25406 | 1157.25 | 236.85 | 10.43 | 1.328 | 1.334 | 2.085426 | 208.59 | 1146.8 | 45.59 | 17.63 | 2.897457 | 1.16755 | 163 | 1140.55 | 43.26 | 4.282431 | 18.96 | 119.74 | 1141.42 | 32.61 | 19.1 | 4.835921 | 1.16755 | 87.13 | 1140.51 | 26.37 | 5.065433 | 17.94 | 60.76 | 1136.34 | 17.85 | 16.7 | 5.000057 | 1.16755 | 1082.44 | 1217.8
1.49999996e-05 | 0.00142999995 | 0.000106 | 9.99999975e-06 | 228.6807 | 1116.86 | 1174.1 | 1088.96 | 62.71 | 27.29641 | 1171.22 | 229.71 | 10.28 | 1.328 | 1.334 | 2.083767 | 202.41 | 1159.07 | 45.33 | 17.34 | 3.042864 | 1.16755 | 157.08 | 1151.39 | 40.91 | 4.35299 | 18.48 | 116.17 | 1151.41 | 31.56 | 18.43 | 4.997358 | 1.16755 | 84.61 | 1149.1 | 24.74 | 5.067826 | 17.26 | 59.87 | 1143.12 | 16.97 | 15.83 | 5.000073 | 1.16755 | 1082.85 | 1211.56
1.49999996e-05 | 0.00142999995 | 0.000106 | 9.99999975e-06 | 230.6647 | 1126.55 | 1158.32 | 1081.63 | 59.13 | 27.46103 | 1167.36 | 230.19 | 9.9 | 1.328 | 1.334 | 2.08215 | 202.73 | 1156.47 | 42.25 | 16.87 | 3.043287 | 1.16755 | 160.48 | 1149.68 | 42.23 | 4.40537 | 18.57 | 118.25 | 1150.34 | 32.34 | 18.56 | 4.921646 | 1.16755 | 85.91 | 1149.13 | 25.45 | 5.067483 | 17.36 | 60.46 | 1144.4 | 17.59 | 16.09 | 5.000062 | 1.16755 | 1081.26 | 1181.85
1.49999996e-05 | 0.00142999995 | 0.000106 | 9.99999975e-06 | 230.3351 | 1124.94 | 1164.55 | 1084.21 | 58.79 | 27.30442 | 1165.26 | 230.16 | 10.15 | 1.328 | 1.334 | 2.020919 | 202.85 | 1153.66 | 42.13 | 17.01 | 2.95923 | 1.16755 | 160.72 | 1146.47 | 42.15 | 4.384584 | 18.64 | 118.57 | 1146.96 | 32.67 | 18.86 | 4.92077 | 1.16755 | 85.9 | 1145.67 | 25.5 | 5.065399 | 17.74 | 60.4 | 1140.64 | 17.52 | 16.43 | 5.000064 | 1.16755 | 1080.57 | 1235.63
1.49999996e-05 | 0.00142999995 | 0.000106 | 9.99999975e-06 | 236.4693 | 1130.94 | 1154.75 | 1067.74 | 75 | 27.94341 | 1160.49 | 236.63 | 10.93 | 1.328 | 1.334 | 2.08202 | 208.69 | 1148.19 | 45.75 | 18.1 | 2.897386 | 1.16755 | 162.94 | 1140.52 | 43.18 | 4.277373 | 19.23 | 119.76 | 1140.66 | 32.77 | 19.33 | 4.679132 | 1.16755 | 86.99 | 1138.64 | 26.37 | 5.063324 | 18.32 | 60.62 | 1132.76 | 17.69 | 16.85 | 5.00006 | 1.16755 | 1079.63 | 1235.34
1.49999996e-05 | 0.00142999995 | 0.000106 | 9.99999975e-06 | 236.6554 | 1131.83 | 1151.57 | 1067.22 | 75.13 | 27.89865 | 1157.85 | 236.64 | 11.25 | 1.328 | 1.334 | 2.017918 | 208.74 | 1145.98 | 45.74 | 18.07 | 2.896521 | 1.16755 | 163 | 1138.67 | 42.98 | 4.263268 | 19.32 | 120.02 | 1139.01 | 32.92 | 19.42 | 4.672068 | 1.16755 | 87.1 | 1137.32 | 26.39 | 5.064379 | 18.34 | 60.71 | 1131.76 | 17.78 | 16.97 | 5.00006 | 1.16755 | 1080.37 | 1182.25
1.70000003e-05 | 0.00146000006 | 0.000107 | 1.10000001e-05 | 235.5869 | 1126.72 | 1148.41 | 1065.12 | 63.94 | 27.99722 | 1156.57 | 236.38 | 11.06 | 1.328 | 1.334 | 2.022232 | 208.38 | 1144.93 | 45.27 | 18.28 | 2.966379 | 1.16755 | 163.11 | 1137.89 | 43.07 | 4.257413 | 19.47 | 120.04 | 1138.4 | 32.68 | 19.72 | 4.650239 | 1.16755 | 87.36 | 1136.79 | 26.5 | 5.065418 | 18.44 | 60.86 | 1131.6 | 17.93 | 17.16 | 5.000057 | 1.16755 | 1081.07 | 1180.21
1.70000003e-05 | 0.00146000006 | 0.000107 | 1.10000001e-05 | 237.015 | 1133.55 | 1156.68 | 1079.12 | 74.72 | 28.0137 | 1158.39 | 236.71 | 10.79 | 1.328 | 1.334 | 2.021984 | 208.69 | 1147.63 | 45.88 | 17.63 | 2.901036 | 1.16755 | 162.81 | 1141.25 | 42.99 | 4.275374 | 19 | 119.82 | 1142.05 | 32.97 | 19.33 | 4.690514 | 1.16755 | 86.85 | 1141.15 | 26.18 | 5.063817 | 18.17 | 60.67 | 1136.82 | 17.75 | 16.98 | 5.000055 | 1.16755 | 1080.67 | 1180.38
1.49999996e-05 | 0.00142999995 | 0.000106 | 9.99999975e-06 | 230.4374 | 1125.44 | 1148.77 | 1066.07 | 58.27 | 27.26332 | 1160.92 | 230.15 | 10.56 | 1.328 | 1.334 | 2.054231 | 202.88 | 1149.26 | 41.8 | 17.38 | 2.940846 | 1.16755 | 161.08 | 1141.67 | 41.86 | 4.35875 | 18.92 | 119.22 | 1142.08 | 32.53 | 19.26 | 4.626296 | 1.16755 | 86.69 | 1140.63 | 25.91 | 5.075308 | 18.26 | 60.78 | 1135.74 | 17.87 | 17.04 | 5.000061 | 1.16755 | 1081.73 | 1180.11
1.20000004e-05 | 0.00200999994 | 7.40000032e-05 | 1.70000003e-05 | 230.6094 | 1126.28 | 1141.67 | 1060.13 | 78.7 | 27.30742 | 1155.57 | 230.91 | 10.22 | 1.328 | 1.334 | 2.126536 | 203.6 | 1143.71 | 43.99 | 18.59 | 3.038837 | 1.16755 | 159.61 | 1136.62 | 41.68 | 4.36091 | 19.7 | 117.93 | 1137.12 | 31.6 | 19.92 | 5.028152 | 1.16755 | 86.33 | 1133.96 | 25.86 | 5.065115 | 19.1 | 60.47 | 1129.19 | 17.57 | 17.81 | 5.000055 | 1.16755 | 1065.54 | 1179.94
1.20000004e-05 | 0.00200999994 | 7.40000032e-05 | 1.70000003e-05 | 229.3625 | 1120.19 | 1142.37 | 1063.57 | 72.43 | 27.39582 | 1156.14 | 230.58 | 9.67 | 1.328 | 1.334 | 2.126476 | 203.18 | 1144.85 | 43.86 | 18.28 | 3.041898 | 1.16755 | 159.32 | 1138.05 | 41.62 | 4.367825 | 19.67 | 117.7 | 1138.77 | 31.54 | 19.68 | 4.856208 | 1.16755 | 86.16 | 1135.83 | 25.66 | 5.063879 | 18.81 | 60.5 | 1131.45 | 17.6 | 17.69 | 5.000052 | 1.16755 | 1064.98 | 1176.8
1.20000004e-05 | 0.00200999994 | 7.40000032e-05 | 1.70000003e-05 | 230.6483 | 1126.47 | 1136.8 | 1056.63 | 82.25 | 27.37512 | 1147.61 | 231.03 | 10.51 | 1.328 | 1.334 | 2.125064 | 203.65 | 1135.98 | 44.19 | 18.68 | 2.966496 | 1.16755 | 159.46 | 1129.14 | 41.56 | 4.536492 | 19.88 | 117.9 | 1129.91 | 31.53 | 20.09 | 4.851504 | 1.16755 | 86.37 | 1126.98 | 25.85 | 5.064149 | 19.15 | 60.52 | 1122.67 | 17.61 | 17.82 | 5.000054 | 1.16755 | 1062.98 | 1176.63
1.10000001e-05 | 0.00116999994 | 6.29999995e-05 | 9.99999975e-06 | 231.5288 | 1130.77 | 1133.91 | 1057.55 | 96.02 | 27.35689 | 1147.24 | 231.92 | 10.9 | 1.328 | 1.334 | 2.064246 | 204.57 | 1136.24 | 44.73 | 18.61 | 3.044693 | 1.16755 | 159.84 | 1130.08 | 41.57 | 4.199702 | 19.27 | 118.27 | 1130.74 | 31.58 | 19.67 | 4.693264 | 1.16755 | 86.69 | 1128 | 25.92 | 5.064577 | 18.54 | 60.77 | 1123.83 | 17.86 | 17.84 | 5.000045 | 1.16755 | 1054.21 | 1175.86
1.49999996e-05 | 0.00133999996 | 9.69999965e-05 | 1.70000003e-05 | 236.3292 | 1130.27 | 1148.2 | 1068.99 | 95.43 | 28.07507 | 1149.5 | 237.8 | 11.21 | 1.328 | 1.334 | 2.02723 | 209.72 | 1139.48 | 46.14 | 17.64 | 2.857076 | 1.16755 | 163.58 | 1133.1 | 43.31 | 4.066051 | 18.72 | 120.27 | 1133.84 | 32.81 | 19.17 | 4.513611 | 1.16755 | 87.46 | 1131.12 | 26.44 | 5.073467 | 17.94 | 61.02 | 1127.31 | 18.14 | 17.2 | 5.000049 | 1.16755 | 1057.35 | 1175.47
1.10000001e-05 | 0.00142999995 | 0.000106 | 2.40000008e-05 | 236.601 | 1131.57 | 1131.52 | 1040.52 | 110.69 | 28.02659 | 1144.16 | 238.62 | 11.79 | 1.328 | 1.334 | 1.921382 | 210.59 | 1132.44 | 46.39 | 18.91 | 2.752663 | 1.16755 | 164.2 | 1124.51 | 43.33 | 4.216719 | 19.64 | 120.87 | 1124.85 | 32.96 | 19.83 | 4.400564 | 1.16755 | 87.91 | 1120.89 | 26.74 | 5.078712 | 18.88 | 61.17 | 1116.02 | 18.32 | 17.6 | 5.000045 | 1.16755 | 1047.6 | 1174.45
1.20000004e-05 | 0.00200999994 | 7.40000032e-05 | 1.70000003e-05 | 229.4157 | 1120.45 | 1138.12 | 1055.11 | 119.09 | 27.56187 | 1146.77 | 233.13 | 10.57 | 1.328 | 1.334 | 2.060741 | 205.57 | 1134.74 | 45.13 | 18.42 | 2.965047 | 1.16755 | 160.44 | 1127.64 | 42.27 | 4.391716 | 19.47 | 118.17 | 1128.1 | 31.89 | 19.49 | 4.911499 | 1.16755 | 86.28 | 1124.81 | 25.78 | 5.061938 | 18.76 | 60.5 | 1119.81 | 17.62 | 17.11 | 5.000051 | 1.16755 | 1026.08 | 1209.75
1.10000001e-05 | 0.00116999994 | 6.29999995e-05 | 9.99999975e-06 | 232.0099 | 1133.12 | 1130.35 | 1053.19 | 177.3 | 28.25648 | 1142.62 | 238.68 | 10.78 | 1.328 | 1.334 | 1.944751 | 210.43 | 1131.66 | 47.05 | 18.17 | 2.879786 | 1.16755 | 163.38 | 1125.49 | 43.37 | 4.083233 | 18.52 | 120.01 | 1125.92 | 32.48 | 18.53 | 4.504664 | 1.16755 | 87.53 | 1122.82 | 26.54 | 5.070375 | 17.74 | 60.99 | 1118.06 | 18.06 | 16.63 | 5.000046 | 1.16755 | 981.37 | 1211.13
1.70000003e-05 | 0.00138999999 | 9.79999968e-05 | 2.20000002e-05 | 236.1891 | 1129.6 | 1141.99 | 1058.31 | 151.35 | 28.60903 | 1146.24 | 241.86 | 11.08 | 1.328 | 1.334 | 1.98859 | 213.25 | 1136.04 | 47.59 | 17.91 | 2.748311 | 1.16755 | 165.66 | 1129.2 | 44.34 | 4.061818 | 18.57 | 121.32 | 1129.8 | 33.26 | 19.06 | 4.462527 | 1.16755 | 88.06 | 1126.85 | 26.82 | 5.07987 | 17.71 | 61.24 | 1122.63 | 18.37 | 16.98 | 5.000042 | 1.16755 | 1007.08 | 1212.31
1.70000003e-05 | 0.00138999999 | 9.79999968e-05 | 2.20000002e-05 | 237.0213 | 1133.58 | 1131.25 | 1036.56 | 155.58 | 28.55984 | 1141.45 | 242.2 | 11.77 | 1.328 | 1.334 | 1.922596 | 213.64 | 1129.4 | 47.64 | 19.23 | 2.744171 | 1.16755 | 166 | 1121.32 | 44.35 | 4.23834 | 19.91 | 121.65 | 1121.61 | 33.32 | 19.88 | 4.454051 | 1.16755 | 88.33 | 1117.56 | 27.03 | 5.078759 | 18.99 | 61.3 | 1112.3 | 18.45 | 17.38 | 5.000038 | 1.16755 | 1007.22 | 1199.1
1.70000003e-05 | 0.00138999999 | 9.79999968e-05 | 2.20000002e-05 | 238.1587 | 1139.02 | 1142.74 | 1051.63 | 161.8 | 28.70297 | 1146.96 | 242.71 | 11.21 | 1.328 | 1.334 | 1.923314 | 214.01 | 1135.37 | 47.43 | 18.46 | 2.735982 | 1.16755 | 166.58 | 1127.69 | 44.68 | 4.233541 | 19.6 | 121.9 | 1128.17 | 33.37 | 19.2 | 4.634216 | 1.16755 | 88.53 | 1124.49 | 27.16 | 5.080274 | 18.6 | 61.37 | 1119.64 | 18.51 | 16.94 | 5.000041 | 1.16755 | 1006.71 | 1195.39
1.49999996e-05 | 0.00206000009 | 5.99999985e-05 | 1.29999999e-05 | 230.7794 | 1127.11 | 1135.83 | 1057.21 | 157.83 | 28.24726 | 1145.89 | 236.83 | 9.78 | 1.328 | 1.334 | 2.000978 | 208.58 | 1134.72 | 45.28 | 18.24 | 2.862786 | 1.16755 | 163.3 | 1128.21 | 43.63 | 4.218684 | 19.05 | 119.67 | 1128.85 | 32.36 | 19.25 | 4.769942 | 1.16755 | 87.31 | 1126.03 | 26.42 | 5.065742 | 18.28 | 60.89 | 1121.51 | 18.03 | 16.98 | 5.000047 | 1.16755 | 991.78 | 1194.64
1.49999996e-05 | 0.00206000009 | 5.99999985e-05 | 1.29999999e-05 | 229.7147 | 1121.91 | 1145.87 | 1066.58 | 178.99 | 28.47213 | 1149.96 | 238.92 | 9.46 | 1.328 | 1.334 | 1.940969 | 210.45 | 1138.68 | 46.03 | 17.47 | 2.789545 | 1.16755 | 164.42 | 1132.02 | 44.17 | 4.225037 | 18.47 | 120.25 | 1132.52 | 32.87 | 18.84 | 4.519032 | 1.16755 | 87.38 | 1129.55 | 26.58 | 5.063272 | 17.59 | 60.8 | 1124.48 | 17.93 | 16.51 | 5.00004 | 1.16755 | 967.91 | 1195.55
1.49999996e-05 | 0.00206000009 | 5.99999985e-05 | 1.29999999e-05 | 231.365 | 1129.97 | 1155.94 | 1066.93 | 187.19 | 28.44887 | 1158.33 | 239.76 | 9.54 | 1.328 | 1.334 | 1.943507 | 211.31 | 1145.45 | 46.78 | 18.03 | 2.864698 | 1.16755 | 164.53 | 1137.71 | 44.49 | 4.102262 | 18.71 | 120.04 | 1137.48 | 32.8 | 18.95 | 4.54395 | 1.16755 | 87.24 | 1133.26 | 26.65 | 5.063755 | 17.8 | 60.59 | 1126.63 | 17.72 | 16.19 | 5.000046 | 1.16755 | 967.77 | 1174.92
1.20000004e-05 | 0.00200999994 | 7.40000032e-05 | 1.70000003e-05 | 230.7118 | 1126.78 | 1155.7 | 1067.99 | 184.47 | 28.29511 | 1160.96 | 239.48 | 10.21 | 1.328 | 1.334 | 1.942734 | 211.19 | 1148.15 | 46.85 | 17.76 | 2.796508 | 1.16755 | 164.34 | 1140.35 | 44.22 | 4.093907 | 18.7 | 120.12 | 1140.14 | 33.04 | 18.72 | 4.547784 | 1.16755 | 87.08 | 1135.97 | 26.43 | 5.060173 | 17.62 | 60.65 | 1129.24 | 17.76 | 16.12 | 5.000044 | 1.16755 | 967.46 | 1173.89
1.20000004e-05 | 0.00200999994 | 7.40000032e-05 | 1.70000003e-05 | 231.494 | 1130.6 | 1140.24 | 1054.59 | 188.43 | 28.37668 | 1150.33 | 239.89 | 10.5 | 1.328 | 1.334 | 1.885752 | 211.51 | 1137.83 | 46.56 | 18.25 | 2.721137 | 1.16755 | 164.95 | 1130.27 | 44.28 | 4.072168 | 19.04 | 120.67 | 1130.24 | 33 | 19.06 | 4.388279 | 1.16755 | 87.67 | 1126.26 | 26.68 | 5.061459 | 18.26 | 60.99 | 1120.17 | 18.14 | 16.82 | 5.000046 | 1.16755 | 967.4 | 1167.79
1.49999996e-05 | 0.00206000009 | 5.99999985e-05 | 1.29999999e-05 | 230.8121 | 1127.27 | 1145.84 | 1064.9 | 187.54 | 28.5133 | 1148.46 | 239.54 | 9.83 | 1.328 | 1.334 | 1.942004 | 211.02 | 1136.9 | 46.81 | 17.97 | 2.733474 | 1.16755 | 164.21 | 1130.14 | 44.55 | 4.271252 | 18.82 | 119.66 | 1130.66 | 33 | 19.1 | 4.438005 | 1.16755 | 86.66 | 1127.47 | 25.86 | 5.057199 | 17.53 | 60.8 | 1122.03 | 17.96 | 16.74 | 5.000058 | 1.16755 | 965.07 | 1163.61
1.49999996e-05 | 0.00206000009 | 5.99999985e-05 | 1.29999999e-05 | 231.6312 | 1131.27 | 1165.24 | 1081.65 | 192.37 | 28.60872 | 1164.61 | 240.03 | 8.95 | 1.328 | 1.334 | 1.941108 | 211.42 | 1152.84 | 47.37 | 17.27 | 2.877862 | 1.16755 | 164.05 | 1145.82 | 44.34 | 4.277477 | 18.13 | 119.71 | 1145.95 | 32.96 | 18.04 | 4.581038 | 1.16755 | 86.75 | 1142.17 | 26.06 | 5.066132 | 16.92 | 60.69 | 1136.15 | 17.82 | 15.72 | 5.00006 | 1.16755 | 965.21 | 1163.48
1.20000004e-05 | 0.00200999994 | 7.40000032e-05 | 1.70000003e-05 | 229.641 | 1121.55 | 1163.29 | 1074.49 | 195.46 | 28.63631 | 1169.07 | 240.8 | 9.27 | 1.328 | 1.334 | 1.94677 | 212.17 | 1156.19 | 47.73 | 17.44 | 2.876761 | 1.16755 | 164.44 | 1148.37 | 44.77 | 4.294933 | 18.38 | 119.67 | 1148.17 | 32.94 | 18.21 | 4.599437 | 1.16755 | 86.73 | 1143.64 | 26.38 | 5.06148 | 17.27 | 60.35 | 1136.75 | 17.5 | 15.64 | 5.000043 | 1.16755 | 952.71 | 1162.74
1.80000006e-05 | 0.00205000001 | 7.79999973e-05 | 1.20000004e-05 | 229.5488 | 1121.1 | 1145.96 | 1064.85 | 195.82 | 28.73847 | 1155.41 | 240.86 | 9.25 | 1.328 | 1.334 | 1.939469 | 212.13 | 1143.81 | 47.28 | 17.36 | 2.798435 | 1.16755 | 164.85 | 1136.87 | 44.41 | 4.102494 | 18.07 | 120.44 | 1136.98 | 33.1 | 18.11 | 4.563167 | 1.16755 | 87.34 | 1133.45 | 26.58 | 5.064662 | 17.15 | 60.76 | 1128.05 | 17.92 | 15.85 | 5.000043 | 1.16755 | 952.22 | 1156.23
1.49999996e-05 | 0.00133999996 | 9.69999965e-05 | 1.70000003e-05 | 237.1781 | 1134.33 | 1144.82 | 1055.1 | 209.89 | 29.26241 | 1148.53 | 247.39 | 10.85 | 1.328 | 1.334 | 1.915507 | 218.13 | 1137.48 | 48.33 | 17.55 | 2.633358 | 1.16755 | 169.8 | 1129.87 | 45.94 | 3.851841 | 18.3 | 123.86 | 1129.94 | 34.4 | 18.72 | 4.180968 | 1.16755 | 89.46 | 1126.11 | 27.78 | 5.082981 | 17.45 | 61.68 | 1120.87 | 18.81 | 16.74 | 5.000042 | 1.16755 | 961.43 | 1132.84
1.49999996e-05 | 0.00133999996 | 9.69999965e-05 | 1.70000003e-05 | 237.0443 | 1133.69 | 1172.67 | 1081.76 | 209.64 | 29.31008 | 1175.12 | 247.37 | 9.94 | 1.328 | 1.334 | 1.853909 | 218.06 | 1163.54 | 48.45 | 16.27 | 2.637152 | 1.16755 | 169.61 | 1155.32 | 46.15 | 3.871034 | 17.28 | 123.46 | 1154.98 | 34.34 | 17.14 | 4.197964 | 1.16755 | 89.12 | 1150.37 | 27.62 | 5.080004 | 16.29 | 61.5 | 1144.35 | 18.66 | 15.16 | 5.000035 | 1.16755 | 961.94 | 1126.96
1.70000003e-05 | 0.00138999999 | 9.79999968e-05 | 2.20000002e-05 | 237.9789 | 1138.16 | 1176.72 | 1085.54 | 210.8 | 29.35478 | 1179.87 | 247.87 | 9.74 | 1.328 | 1.334 | 1.924017 | 218.52 | 1168.36 | 49.68 | 16.2 | 2.657225 | 1.16755 | 168.84 | 1160.09 | 46.11 | 3.918364 | 17.36 | 122.73 | 1159.71 | 34.14 | 17.06 | 4.394448 | 1.16755 | 88.59 | 1155.21 | 27.4 | 5.082037 | 16.15 | 61.19 | 1149.01 | 18.32 | 14.87 | 5.000041 | 1.16755 | 963.05 | 1128.08
1.49999996e-05 | 0.00133999996 | 9.69999965e-05 | 1.70000003e-05 | 237.0171 | 1133.56 | 1151.59 | 1068.95 | 205.17 | 29.33124 | 1154.59 | 247.25 | 10.37 | 1.328 | 1.334 | 1.900028 | 217.92 | 1144.01 | 48.88 | 16.9 | 2.676487 | 1.16755 | 169.04 | 1137.17 | 45.95 | 3.926181 | 17.63 | 123.09 | 1137.38 | 34.22 | 17.91 | 4.328711 | 1.16755 | 88.87 | 1134 | 27.51 | 5.073628 | 16.81 | 61.36 | 1129.07 | 18.48 | 15.8 | 5.000037 | 1.16755 | 963.01 | 1123.66
0.00156999996 | 0.00734000001 | 5.19999994e-05 | 0.000387000007 | 236.2877 | 1551.28 | 1189.82 | 1107.28 | 26.95 | 25.30471 | 1210.44 | 234.89 | 12.51 | 1.328 | 1.334 | 2.102859 | 209.58 | 1198.63 | 48.97 | 23.56 | 3.103776 | 1.16755 | 160.61 | 1191.27 | 43.37 | 4.170345 | 25.76 | 117.24 | 1191.61 | 34.25 | 27.33 | 4.592455 | 1.16755 | 82.99 | 1187.7 | 27.85 | 5.026999 | 26.86 | 55.14 | 1183.35 | 20.25 | 27.18 | 5.000045 | 1.16755 | 1544.13 | 1116.39
0.00156999996 | 0.00734000001 | 5.19999994e-05 | 0.000387000007 | 236.2557 | 1551.07 | 1211.89 | 1129.61 | 130 | 25.48806 | 1221.69 | 237.9 | 12.77 | 1.328 | 1.334 | 1.985032 | 212.41 | 1210 | 50.4 | 20.97 | 2.992973 | 1.16755 | 162.01 | 1202.22 | 44.16 | 4.200449 | 22.96 | 117.85 | 1201.97 | 34.57 | 24.15 | 4.436273 | 1.16755 | 83.28 | 1197.28 | 28.15 | 5.030067 | 23.38 | 55.13 | 1191.25 | 20.3 | 24.89 | 5.000043 | 1.16755 | 1464.71 | 1072.01
0.00156999996 | 0.00734000001 | 5.19999994e-05 | 0.000387000007 | 235.1636 | 1543.9 | 1213.17 | 1131.44 | 121.23 | 25.48724 | 1221.59 | 237.56 | 12.59 | 1.328 | 1.334 | 2.049026 | 212.07 | 1210.12 | 51.58 | 20.9 | 3.026053 | 1.16755 | 160.49 | 1202.52 | 43.8 | 4.25962 | 22.95 | 116.69 | 1202.32 | 33.91 | 23.68 | 4.458953 | 1.16755 | 82.78 | 1197.63 | 27.81 | 5.02744 | 23.2 | 54.97 | 1191.72 | 20.15 | 24.52 | 5.000043 | 1.16755 | 1464.98 | 1040.71
0.00156 | 0.00726999994 | 4.09999993e-05 | 0.000312999997 | 235.2672 | 1544.58 | 1188.81 | 1108.57 | 119.09 | 25.38548 | 1204.18 | 237.48 | 13.51 | 1.328 | 1.334 | 1.981706 | 212.09 | 1192.83 | 47.73 | 21.32 | 2.93243 | 1.16755 | 164.36 | 1185.21 | 44.35 | 4.074617 | 24.51 | 120.01 | 1185.45 | 35.35 | 26.03 | 4.487832 | 1.16755 | 84.66 | 1181.81 | 28.83 | 5.029303 | 25.62 | 55.83 | 1177.41 | 20.99 | 26.7 | 5.000037 | 1.16755 | 1465.91 | 1035.02
0.00156 | 0.00726999994 | 4.09999993e-05 | 0.000312999997 | 235.6769 | 1547.27 | 1198.23 | 1115.57 | 122.29 | 25.44045 | 1207.25 | 237.6 | 13.19 | 1.328 | 1.334 | 1.981196 | 212.16 | 1195.58 | 49.62 | 21.48 | 2.975985 | 1.16755 | 162.54 | 1187.87 | 44.16 | 4.164927 | 24.44 | 118.38 | 1187.95 | 34.97 | 25.44 | 4.565764 | 1.16755 | 83.41 | 1183.93 | 28.22 | 5.029716 | 25.12 | 55.19 | 1178.56 | 20.34 | 25.94 | 5.000042 | 1.16755 | 1466.09 | 1007.11
0.00156 | 0.00726999994 | 4.09999993e-05 | 0.000312999997 | 235.3448 | 1545.09 | 1210.51 | 1128.45 | 123.13 | 25.53305 | 1219.07 | 237.63 | 12.54 | 1.328 | 1.334 | 2.047485 | 212.1 | 1207.56 | 50.99 | 21.24 | 3.011567 | 1.16755 | 161.11 | 1199.92 | 43.76 | 4.223465 | 23.05 | 117.35 | 1199.7 | 34.02 | 23.93 | 4.568754 | 1.16755 | 83.33 | 1195.19 | 28.18 | 5.032676 | 23.57 | 55.15 | 1189.38 | 20.28 | 25.76 | 5.000042 | 1.16755 | 1462.79 | 1014.39
0.00156 | 0.00725999987 | 4.3e-05 | 0.000415999995 | 235.1834 | 1544.03 | 1187.03 | 1105.83 | 122.66 | 25.41849 | 1202.15 | 237.62 | 13.66 | 1.328 | 1.334 | 1.981879 | 212.2 | 1190.62 | 47.17 | 21.77 | 2.998507 | 1.16755 | 165.03 | 1183.04 | 44.64 | 4.057401 | 25.31 | 120.39 | 1183.42 | 35.77 | 26.59 | 4.35435 | 1.16755 | 84.62 | 1179.72 | 28.89 | 5.026175 | 25.78 | 55.73 | 1175.03 | 20.84 | 27.41 | 5.000039 | 1.16755 | 1462.14 | 1312.73
0.00156 | 0.00725999987 | 4.3e-05 | 0.000415999995 | 235.7348 | 1547.65 | 1202.59 | 1122.61 | 126.09 | 25.5629 | 1214.29 | 237.83 | 12.6 | 1.328 | 1.334 | 2.049893 | 212.26 | 1203.07 | 51.17 | 21.52 | 3.01368 | 1.16755 | 161.09 | 1195.76 | 43.8 | 4.229819 | 23.66 | 117.29 | 1195.81 | 33.93 | 24.36 | 4.887887 | 1.16755 | 83.36 | 1191.94 | 28.22 | 5.032876 | 24.38 | 55.14 | 1186.94 | 20.3 | 26.04 | 5.000042 | 1.16755 | 1461.34 | 1313.14
0.00156 | 0.00725999987 | 4.3e-05 | 0.000415999995 | 236.3242 | 1551.52 | 1208.76 | 1125.87 | 130.97 | 25.54465 | 1216.76 | 238.02 | 12.82 | 1.328 | 1.334 | 1.980848 | 212.48 | 1204.88 | 51.12 | 21.48 | 3.00944 | 1.16755 | 161.36 | 1197.21 | 43.88 | 4.222534 | 23.55 | 117.48 | 1197.03 | 34.01 | 24.14 | 4.721117 | 1.16755 | 83.47 | 1192.63 | 28.26 | 5.030076 | 24 | 55.21 | 1187.03 | 20.35 | 25.96 | 5.000042 | 1.16755 | 1461.35 | 1312.1
0.00156 | 0.00725999987 | 4.3e-05 | 0.000415999995 | 236.3349 | 1551.59 | 1205.51 | 1123.35 | 130.94 | 25.59693 | 1215.64 | 238.08 | 12.62 | 1.328 | 1.334 | 1.98401 | 212.49 | 1204 | 51.1 | 21.26 | 2.931393 | 1.16755 | 161.39 | 1196.23 | 43.77 | 4.217153 | 23.51 | 117.62 | 1196.05 | 34.02 | 24.49 | 4.876229 | 1.16755 | 83.6 | 1182.48 | 28.34 | 5.039137 | 24.59 | 55.26 | 1177.27 | 20.39 | 25.59 | 5.000041 | 1.16755 | 1461.28 | 1313.19
0.00156 | 0.00725999987 | 4.3e-05 | 0.000415999995 | 235.4058 | 1545.49 | 1188.78 | 1106.87 | 126.2 | 25.50993 | 1204.81 | 237.83 | 13.29 | 1.328 | 1.334 | 1.983447 | 212.32 | 1193.16 | 49.47 | 21.9 | 2.89415 | 1.16755 | 162.85 | 1185.38 | 44.18 | 4.153646 | 24.87 | 118.67 | 1185.54 | 34.93 | 26.03 | 4.702 | 1.16755 | 83.74 | 1181.76 | 28.38 | 5.031177 | 25.14 | 55.36 | 1176.65 | 20.5 | 26.32 | 5.000041 | 1.16755 | 1460.23 | 1312.5
0.00156 | 0.00725999987 | 4.3e-05 | 0.000415999995 | 235.6083 | 1546.82 | 1200.83 | 1121.5 | 126.8 | 25.59463 | 1214.56 | 237.92 | 12.49 | 1.328 | 1.334 | 1.983194 | 212.33 | 1203.29 | 51.01 | 21.08 | 2.931267 | 1.16755 | 161.32 | 1195.84 | 43.79 | 4.389123 | 23.35 | 117.53 | 1195.92 | 33.97 | 24.06 | 4.873475 | 1.16755 | 83.56 | 1191.99 | 28.24 | 5.031968 | 24.1 | 55.32 | 1186.98 | 20.5 | 24.97 | 5.000041 | 1.16755 | 1459.65 | 1312.16
0.00156999996 | 0.00734000001 | 5.19999994e-05 | 0.000387000007 | 236.3836 | 1551.91 | 1204.34 | 1120.27 | 134.55 | 25.51257 | 1214.93 | 238.18 | 12.85 | 1.328 | 1.334 | 1.980412 | 212.66 | 1202.98 | 51.09 | 21.39 | 2.928078 | 1.16755 | 161.57 | 1194.97 | 44.07 | 4.0634 | 23.64 | 117.5 | 1194.61 | 34.06 | 24.05 | 4.727319 | 1.16755 | 83.44 | 1190.06 | 28.23 | 5.028752 | 24.17 | 55.21 | 1184.13 | 20.34 | 24.9 | 5.000042 | 1.16755 | 1460.35 | 1315.47
0.00156999996 | 0.00734000001 | 4.09999993e-05 | 0.000384000014 | 235.322 | 1544.94 | 1208.24 | 1125.61 | 127.19 | 25.60614 | 1214.98 | 237.85 | 12.52 | 1.328 | 1.334 | 2.049854 | 212.24 | 1203.45 | 51.29 | 21.1 | 2.939331 | 1.16755 | 160.95 | 1195.69 | 43.61 | 4.229417 | 23.23 | 117.34 | 1195.46 | 34 | 23.45 | 4.720952 | 1.16755 | 83.34 | 1190.98 | 28.14 | 5.031161 | 23.86 | 55.2 | 1185.33 | 20.35 | 24.52 | 5.000041 | 1.16755 | 1459.44 | 1524.95
0.00156999996 | 0.00734000001 | 4.09999993e-05 | 0.000384000014 | 235.686 | 1547.33 | 1192.69 | 1110.46 | 128.43 | 25.43002 | 1205.75 | 237.98 | 13.48 | 1.328 | 1.334 | 2.047661 | 212.55 | 1194.22 | 49.06 | 21.76 | 2.957753 | 1.16755 | 163.49 | 1186.54 | 45 | 4.166648 | 24.76 | 118.49 | 1186.78 | 34.52 | 25.04 | 4.539398 | 1.16755 | 83.97 | 1182.52 | 28.51 | 5.032103 | 24.89 | 55.46 | 1177.34 | 20.59 | 25.67 | 5.00004 | 1.16755 | 1459.36 | 1524.2
0.00156999996 | 0.00734000001 | 4.09999993e-05 | 0.000384000014 | 236.5542 | 1553.03 | 1201.01 | 1122.87 | 137.97 | 25.69213 | 1212.48 | 238.26 | 12.27 | 1.328 | 1.334 | 2.049558 | 212.57 | 1201.46 | 51.37 | 20.87 | 2.93634 | 1.16755 | 161.2 | 1194.19 | 43.78 | 4.230947 | 23.2 | 117.42 | 1194.24 | 33.91 | 23.84 | 4.88328 | 1.16755 | 83.51 | 1190.52 | 28.18 | 5.029719 | 23.81 | 55.33 | 1185.66 | 20.48 | 24.81 | 5.00004 | 1.16755 | 1457.83 | 1528.18
0.00152000005 | 0.00730999978 | 6.29999995e-05 | 0.000211000006 | 236.8644 | 1462.38 | 1207.38 | 1123.09 | 41.66 | 25.74487 | 1218.65 | 235.26 | 10.69 | 1.328 | 1.334 | 2.127475 | 209.51 | 1207.55 | 49.4 | 20.2 | 3.00278 | 1.16755 | 160.11 | 1199.84 | 43.76 | 4.197346 | 22.69 | 116.35 | 1200.12 | 33.6 | 23.23 | 4.954299 | 1.16755 | 82.75 | 1196.35 | 27.9 | 5.049256 | 22.77 | 54.85 | 1192.13 | 19.98 | 24.63 | 5.000042 | 1.16755 | 1443.37 | 1288.49
0.00152000005 | 0.00730999978 | 6.29999995e-05 | 0.000211000006 | 235.9768 | 1456.9 | 1202.7 | 1116.55 | 30.97 | 25.68779 | 1214.4 | 235.08 | 10.86 | 1.328 | 1.334 | 2.043631 | 209.4 | 1202.88 | 49.31 | 20.74 | 3.001584 | 1.16755 | 160.09 | 1195.03 | 43.69 | 4.398138 | 23.34 | 116.4 | 1195.47 | 33.46 | 23.83 | 4.938299 | 1.16755 | 82.94 | 1178.68 | 27.96 | 5.056881 | 24.01 | 54.98 | 1175.04 | 20.11 | 24.64 | 5.000041 | 1.16755 | 1445.29 | 1290.17
0.00152000005 | 0.00730999978 | 6.29999995e-05 | 0.000211000006 | 235.9055 | 1456.46 | 1191.2 | 1106.54 | 23.41 | 25.64502 | 1209.41 | 235.04 | 11.06 | 1.328 | 1.334 | 2.129221 | 209.4 | 1198.31 | 49.33 | 21.61 | 3.00163 | 1.16755 | 160.07 | 1190.71 | 43.65 | 4.187034 | 24.05 | 116.42 | 1191.25 | 33.32 | 24.43 | 4.925205 | 1.16755 | 83.1 | 1178.77 | 28.02 | 5.053022 | 24.54 | 55.08 | 1175.36 | 20.2 | 25.25 | 5.000041 | 1.16755 | 1446.29 | 1221.1
0.00152000005 | 0.00730999978 | 6.29999995e-05 | 0.000211000006 | 236.8725 | 1462.43 | 1195.37 | 1114.67 | 35.03 | 25.72252 | 1209.24 | 235.21 | 10.6 | 1.328 | 1.334 | 2.053017 | 209.48 | 1198.66 | 49.46 | 20.8 | 3.004089 | 1.16755 | 160.02 | 1191.54 | 43.65 | 4.193477 | 23.13 | 116.37 | 1192.17 | 33.39 | 23.79 | 4.938859 | 1.16755 | 82.98 | 1188.97 | 27.94 | 5.047055 | 23.27 | 55.04 | 1185.5 | 20.18 | 24.16 | 5.000039 | 1.16755 | 1446.22 | 1221.64
0.00152000005 | 0.00730999978 | 6.29999995e-05 | 0.000211000006 | 235.8861 | 1456.34 | 1204.29 | 1118.78 | 23.29 | 25.72077 | 1215.33 | 235 | 10.55 | 1.328 | 1.334 | 2.127498 | 209.28 | 1204.08 | 49.58 | 20.65 | 3.009629 | 1.16755 | 159.7 | 1196.32 | 43.76 | 4.215737 | 22.94 | 115.94 | 1196.64 | 33.29 | 23.26 | 4.761938 | 1.16755 | 82.65 | 1192.54 | 27.94 | 5.049897 | 22.88 | 54.71 | 1188.23 | 19.85 | 23.84 | 5.000041 | 1.16755 | 1445.99 | 1223.55
0.00153000001 | 0.00730999978 | 5.80000014e-05 | 0.000245000003 | 235.6399 | 1454.82 | 1205.35 | 1118.55 | 22.58 | 25.66929 | 1215.64 | 234.96 | 10.62 | 1.328 | 1.334 | 2.129023 | 209.29 | 1204.21 | 49.56 | 20.66 | 3.008577 | 1.16755 | 159.73 | 1196.29 | 43.77 | 4.214296 | 23.25 | 115.96 | 1196.6 | 33.35 | 23.39 | 4.764808 | 1.16755 | 82.61 | 1192.49 | 27.98 | 5.049327 | 23.32 | 54.63 | 1188.29 | 19.81 | 23.57 | 5.000042 | 1.16755 | 1446.5 | 1225.24
0.00152000005 | 0.00730999978 | 6.29999995e-05 | 0.000211000006 | 236.7558 | 1461.71 | 1190.26 | 1106.36 | 30.58 | 25.61324 | 1208.43 | 235.15 | 11.04 | 1.328 | 1.334 | 2.128312 | 209.54 | 1197.44 | 49.39 | 21.39 | 3.000778 | 1.16755 | 160.15 | 1189.93 | 43.58 | 4.389384 | 23.88 | 116.57 | 1190.58 | 33.25 | 24.25 | 4.91325 | 1.16755 | 83.32 | 1187.03 | 28.17 | 5.047688 | 24.08 | 55.15 | 1183.46 | 20.29 | 24.49 | 5.000039 | 1.16755 | 1447.15 | 1225.18
0.00153000001 | 0.00730999978 | 5.80000014e-05 | 0.000245000003 | 236.3412 | 1459.15 | 1190.2 | 1108.38 | 26.31 | 25.67163 | 1203.59 | 235.07 | 10.93 | 1.328 | 1.334 | 2.126959 | 209.39 | 1193.04 | 49.22 | 21.25 | 2.999516 | 1.16755 | 160.17 | 1185.92 | 43.55 | 4.384107 | 23.42 | 116.62 | 1186.67 | 33.38 | 23.89 | 4.917865 | 1.16755 | 83.24 | 1183.46 | 28.21 | 5.047106 | 24.03 | 55.03 | 1180.37 | 20.18 | 24.47 | 5.000039 | 1.16755 | 1446.9 | 1227.53
0.00153000001 | 0.00730999978 | 5.80000014e-05 | 0.000245000003 | 235.669 | 1455 | 1205.49 | 1119.29 | 24.04 | 25.65481 | 1214.35 | 234.96 | 10.67 | 1.328 | 1.334 | 2.127947 | 209.31 | 1203.03 | 49.79 | 20.51 | 3.012935 | 1.16755 | 159.52 | 1195.22 | 43.8 | 4.22614 | 22.78 | 115.72 | 1195.49 | 33.24 | 23.21 | 4.965861 | 1.16755 | 82.48 | 1191.51 | 27.78 | 5.048161 | 23 | 54.7 | 1187.35 | 19.84 | 23.56 | 5.000043 | 1.16755 | 1447.38 | 1231.97
0.00153000001 | 0.00730999978 | 5.80000014e-05 | 0.000245000003 | 236.3963 | 1459.49 | 1205.04 | 1119.37 | 32.09 | 25.63363 | 1214.19 | 235.08 | 10.67 | 1.328 | 1.334 | 2.127088 | 209.45 | 1202.95 | 49.51 | 20.4 | 3.004955 | 1.16755 | 159.94 | 1195.15 | 43.69 | 4.197924 | 22.88 | 116.25 | 1195.43 | 33.31 | 23.11 | 4.93596 | 1.16755 | 82.94 | 1191.59 | 27.96 | 5.046798 | 23.35 | 54.98 | 1187.66 | 20.14 | 23.6 | 5.000041 | 1.16755 | 1446.88 | 1065.61
0.00153000001 | 0.00730999978 | 5.80000014e-05 | 0.000245000003 | 235.4551 | 1544.79 | 1199.86 | 1116.76 | 137.26 | 25.66788 | 1210.11 | 238.45 | 12.15 | 1.328 | 1.334 | 1.985191 | 212.79 | 1199.02 | 51.75 | 20.95 | 2.827437 | 1.16755 | 161.04 | 1191.19 | 43.95 | 4.030648 | 23.31 | 117.09 | 1191.17 | 33.73 | 23.02 | 4.515009 | 1.16755 | 83.36 | 1186.65 | 28.13 | 5.045041 | 23.41 | 55.23 | 1181.8 | 20.44 | 24.01 | 5.000037 | 1.16755 | 1447.17 | 1051.49
0.000728000014 | 0.00610999996 | 6.09999988e-05 | 0.00138999999 | 228.8349 | 1321.93 | 1152.31 | 1072.97 | 40.71 | 24.81745 | 1171.08 | 228.84 | 11 | 1.328 | 1.334 | 2.058372 | 204.02 | 1159.39 | 47.34 | 21.84 | 3.044949 | 1.16755 | 156.68 | 1152.42 | 42.3 | 4.437838 | 23.67 | 114.38 | 1153.24 | 32.87 | 24.14 | 5.198287 | 1.16755 | 81.51 | 1150.37 | 25.49 | 5.041902 | 22.55 | 56.02 | 1145.42 | 17.1 | 21.88 | 5.000091 | 1.16755 | 1306.41 | 1027.75
0.00067400001 | 0.00999999978 | 3.50000009e-05 | 0.000326000008 | 230.3307 | 1248.31 | 1194.72 | 1103.92 | 30.12 | 24.54158 | 1218 | 228.99 | 10.24 | 1.328 | 1.334 | 2.07494 | 204.44 | 1204.39 | 44.49 | 19.77 | 3.024284 | 1.16755 | 159.95 | 1195.4 | 41.01 | 4.253544 | 21.89 | 118.94 | 1195.22 | 31.95 | 22.32 | 5.178898 | 1.16755 | 86.99 | 1191.06 | 27.59 | 5.046061 | 22.62 | 59.4 | 1186.79 | 20.49 | 22.51 | 5.000036 | 1.16755 | 1236.06 | 1027.43
0.00156999996 | 0.00734000001 | 4.09999993e-05 | 0.000384000014 | 235.2001 | 1544.14 | 1193.21 | 1114.16 | 243.22 | 26.51029 | 1211.02 | 244.99 | 12.44 | 1.328 | 1.334 | 1.924175 | 218.48 | 1198.18 | 52.07 | 19.96 | 2.738544 | 1.16755 | 166.41 | 1190.69 | 45.66 | 4.023417 | 22.3 | 120.75 | 1190.49 | 34.83 | 22.32 | 4.56844 | 1.16755 | 85.92 | 1186.26 | 29.68 | 5.030357 | 23.25 | 56.24 | 1181.09 | 21.42 | 23.08 | 5.000029 | 1.16755 | 1355.99 | 1025.98
0.00156999996 | 0.00734000001 | 4.09999993e-05 | 0.000384000014 | 235.2474 | 1544.45 | 1196.66 | 1108.69 | 243.53 | 26.36497 | 1205.74 | 245.02 | 13.44 | 1.328 | 1.334 | 1.920748 | 218.65 | 1191.57 | 52.11 | 21.71 | 2.806287 | 1.16755 | 166.54 | 1183.53 | 45.68 | 4.173884 | 24.07 | 120.86 | 1183.28 | 35.27 | 24.22 | 4.595003 | 1.16755 | 85.59 | 1178.63 | 29.58 | 5.027909 | 24.93 | 56.01 | 1172.62 | 21.16 | 24.92 | 5.000032 | 1.16755 | 1356.05 | 1025.49
0.00156 | 0.00726999994 | 4.09999993e-05 | 0.000312999997 | 236.408 | 1552.07 | 1203.39 | 1121.94 | 247.55 | 26.50178 | 1208.27 | 245.65 | 12.14 | 1.328 | 1.334 | 1.861109 | 219.15 | 1195.26 | 52.35 | 20.55 | 2.737249 | 1.16755 | 166.8 | 1187.86 | 46.04 | 4.035161 | 22.82 | 120.76 | 1187.75 | 35.36 | 23.22 | 4.613063 | 1.16755 | 85.4 | 1183.73 | 29.38 | 5.029495 | 23.8 | 56.02 | 1178.55 | 21.22 | 23.82 | 5.000041 | 1.16755 | 1358 | 1025.94
0.00155000004 | 0.0071899998 | 5.29999998e-05 | 0.000163000004 | 235.1653 | 1451.89 | 1202.49 | 1118.2 | 220.62 | 26.5111 | 1212.29 | 244.02 | 11.35 | 1.328 | 1.334 | 1.912645 | 217.5 | 1201.33 | 51.85 | 18.82 | 2.769138 | 1.16755 | 165.65 | 1193.33 | 45.69 | 3.977773 | 21.5 | 119.96 | 1193.23 | 34.88 | 21.24 | 4.707493 | 1.16755 | 85.08 | 1188.94 | 29.2 | 5.044425 | 22.42 | 55.88 | 1184.11 | 21.11 | 22.47 | 5.000025 | 1.16755 | 1284.77 | 1026.8
0.00159 | 0.00730999978 | 4.89999984e-05 | 0.000333000004 | 236.2877 | 1458.82 | 1204.26 | 1124.19 | 228.57 | 26.73213 | 1207.37 | 244.58 | 10.63 | 1.328 | 1.334 | 1.986223 | 217.85 | 1197.64 | 52.01 | 18.5 | 2.85 | 1.16755 | 165.84 | 1190.57 | 45.74 | 4.364158 | 21.28 | 120.1 | 1191.06 | 34.66 | 20.87 | 4.892489 | 1.16755 | 85.44 | 1187.56 | 29.3 | 5.048643 | 22.21 | 56.14 | 1183.87 | 21.35 | 23.04 | 5.000023 | 1.16755 | 1284.08 | 1027.73
0.00159 | 0.00730999978 | 4.89999984e-05 | 0.000333000004 | 235.2884 | 1452.65 | 1201.19 | 1109.61 | 216.17 | 26.55718 | 1197.76 | 243.95 | 11.65 | 1.328 | 1.334 | 1.990394 | 217.4 | 1186.82 | 51.25 | 20.84 | 2.924054 | 1.16755 | 166.15 | 1179.11 | 45.48 | 4.317783 | 24.13 | 120.67 | 1179.64 | 34.81 | 23.15 | 4.847835 | 1.16755 | 85.86 | 1175.58 | 29.76 | 5.049694 | 25.44 | 56.1 | 1171.91 | 21.33 | 24.07 | 5.000028 | 1.16755 | 1284.08 | 1026.39
0.00156999996 | 0.00734000001 | 5.19999994e-05 | 0.000387000007 | 236.6852 | 1553.89 | 1202.82 | 1120.82 | 29.77 | 25.60516 | 1211.22 | 234.93 | 11.32 | 1.328 | 1.334 | 2.104466 | 209.32 | 1199.77 | 49.24 | 22.48 | 3.116018 | 1.16755 | 160.08 | 1192.52 | 43.39 | 4.37512 | 24.91 | 116.69 | 1192.94 | 33.39 | 25.93 | 5.05023 | 1.16755 | 83.3 | 1189.39 | 28.15 | 5.030745 | 25.55 | 55.15 | 1185.26 | 20.24 | 26.03 | 5.000045 | 1.16755 | 1544.02 | 1026.96
0.00155000004 | 0.0071899998 | 5.29999998e-05 | 0.000163000004 | 236.8368 | 1462.21 | 1202.88 | 1117.1 | 76.75 | 25.50804 | 1215.55 | 235.96 | 11.14 | 1.328 | 1.334 | 2.147702 | 210.45 | 1204.3 | 49.63 | 20.38 | 2.975528 | 1.16755 | 160.82 | 1196.12 | 43.63 | 4.164197 | 22.95 | 117.19 | 1196.16 | 33.99 | 22.95 | 5.261548 | 1.16755 | 83.2 | 1192.18 | 28.1 | 5.045269 | 23.65 | 55.1 | 1187.68 | 20.29 | 24.06 | 5.000042 | 1.16755 | 1421.25 | 1027.9
0.00155000004 | 0.0071899998 | 5.29999998e-05 | 0.000163000004 | 236.1663 | 1458.07 | 1200.9 | 1107.96 | 71.77 | 25.30104 | 1212.07 | 235.81 | 12.05 | 1.328 | 1.334 | 2.063391 | 210.51 | 1199.86 | 49.74 | 21.97 | 2.975814 | 1.16755 | 160.77 | 1191.06 | 43.41 | 4.354938 | 24.92 | 117.36 | 1191.2 | 33.77 | 24.39 | 5.017715 | 1.16755 | 83.59 | 1186.58 | 28.3 | 5.040628 | 25.86 | 55.29 | 1181.96 | 20.45 | 25.58 | 5.00004 | 1.16755 | 1420.86 | 1028.2
0.00155000004 | 0.0071899998 | 5.29999998e-05 | 0.000163000004 | 237.2191 | 1464.57 | 1206.67 | 1122.76 | 78.44 | 25.5416 | 1215.23 | 236.04 | 10.95 | 1.328 | 1.334 | 1.98795 | 210.5 | 1204.2 | 49.68 | 20.26 | 2.975749 | 1.16755 | 160.82 | 1196.33 | 43.63 | 4.370539 | 22.59 | 117.19 | 1196.58 | 33.85 | 23.2 | 5.036874 | 1.16755 | 83.34 | 1192.75 | 28.17 | 5.045914 | 23.4 | 55.17 | 1188.55 | 20.36 | 24.45 | 5.00004 | 1.16755 | 1421.55 | 1026.63
0.00155000004 | 0.0071899998 | 5.29999998e-05 | 0.000163000004 | 236.2035 | 1458.3 | 1204.5 | 1118.99 | 69.55 | 25.63241 | 1216.25 | 235.83 | 10.84 | 1.328 | 1.334 | 2.063956 | 210.2 | 1204.95 | 49.95 | 20 | 2.98795 | 1.16755 | 160.25 | 1196.77 | 43.78 | 4.41365 | 22.65 | 116.47 | 1196.94 | 33.42 | 22.44 | 5.054123 | 1.16755 | 83.05 | 1192.72 | 27.96 | 5.040472 | 23.15 | 55.09 | 1188.11 | 20.28 | 23.72 | 5.00004 | 1.16755 | 1419.97 | 1026.36
0.00155000004 | 0.0071899998 | 5.29999998e-05 | 0.000163000004 | 237.1575 | 1464.19 | 1206.23 | 1121.94 | 72.8 | 25.54929 | 1218.02 | 236.01 | 10.63 | 1.328 | 1.334 | 2.063998 | 210.46 | 1206.84 | 49.57 | 19.42 | 2.973776 | 1.16755 | 160.89 | 1198.69 | 43.53 | 4.359167 | 22 | 117.36 | 1198.73 | 33.47 | 21.95 | 4.993987 | 1.16755 | 83.89 | 1194.49 | 28.46 | 5.048247 | 22.86 | 55.43 | 1190.1 | 20.64 | 23.38 | 5.000036 | 1.16755 | 1421.58 | 1026.17
0.00155000004 | 0.0071899998 | 5.29999998e-05 | 0.000163000004 | 235.9638 | 1456.82 | 1196.11 | 1103.62 | 63.97 | 25.43176 | 1212.6 | 235.71 | 11.84 | 1.328 | 1.334 | 2.147651 | 210.28 | 1200.32 | 50.07 | 21.76 | 2.987937 | 1.16755 | 160.21 | 1191.41 | 43.56 | 4.192294 | 24.46 | 116.65 | 1191.32 | 33.57 | 24.19 | 5.047775 | 1.16755 | 83.08 | 1186.51 | 28.1 | 5.044736 | 25.32 | 54.98 | 1181.44 | 20.17 | 24.86 | 5.000042 | 1.16755 | 1422.65 | 1026.18
0.00155000004 | 0.0071899998 | 5.29999998e-05 | 0.000163000004 | 236.2035 | 1458.3 | 1207.02 | 1121.56 | 114.21 | 25.58832 | 1216.12 | 237.32 | 11.07 | 1.328 | 1.334 | 1.983495 | 211.73 | 1204.89 | 50.28 | 19.6 | 2.886751 | 1.16755 | 161.45 | 1196.62 | 43.83 | 4.166019 | 21.78 | 117.62 | 1196.48 | 33.63 | 22.39 | 5.022486 | 1.16755 | 83.99 | 1192.39 | 28.48 | 5.041796 | 22.72 | 55.51 | 1187.84 | 20.73 | 23.65 | 5.000033 | 1.16755 | 1385.19 | 1025.2
0.00159999996 | 0.00731999986 | 4.40000003e-05 | 0.000234000006 | 236.6975 | 1461.35 | 1205.93 | 1118.2 | 115.25 | 25.64661 | 1216.27 | 237.52 | 11.43 | 1.328 | 1.334 | 1.98905 | 211.87 | 1204.68 | 50.82 | 20.09 | 2.899961 | 1.16755 | 161.05 | 1196.25 | 43.97 | 4.204124 | 22.25 | 117.08 | 1196.05 | 33.76 | 22.27 | 4.863852 | 1.16755 | 83.32 | 1191.5 | 28.23 | 5.047728 | 23.07 | 55.09 | 1186.38 | 20.3 | 23.19 | 5.000039 | 1.16755 | 1385.84 | 1025.92
0.00159999996 | 0.00731999986 | 4.40000003e-05 | 0.000234000006 | 235.0973 | 1451.47 | 1208.45 | 1120.79 | 103.07 | 25.50562 | 1216.36 | 237.08 | 11.54 | 1.328 | 1.334 | 2.063545 | 211.58 | 1204.82 | 49.84 | 19.97 | 2.879614 | 1.16755 | 161.74 | 1196.38 | 43.81 | 4.14479 | 22.04 | 117.93 | 1196.17 | 33.8 | 22.07 | 4.797963 | 1.16755 | 84.13 | 1191.52 | 28.62 | 5.044547 | 23.2 | 55.51 | 1186.86 | 20.69 | 23.31 | 5.000035 | 1.16755 | 1383.6 | 1026.83
0.00155000004 | 0.0071899998 | 5.29999998e-05 | 0.000163000004 | 237.1219 | 1463.97 | 1193.47 | 1101.6 | 120.94 | 25.45991 | 1210.09 | 237.75 | 12.36 | 1.328 | 1.334 | 2.061189 | 212.29 | 1197.95 | 51.3 | 21.83 | 2.822831 | 1.16755 | 160.99 | 1189 | 43.85 | 4.204953 | 24.2 | 117.14 | 1188.84 | 33.79 | 23.88 | 4.870874 | 1.16755 | 83.35 | 1183.97 | 28.3 | 5.042367 | 25.09 | 55.05 | 1178.71 | 20.24 | 24.42 | 5.000039 | 1.16755 | 1383.55 | 1026.5
0.00153000001 | 0.00730999978 | 5.80000014e-05 | 0.000245000003 | 235.8018 | 1455.82 | 1205.16 | 1119.62 | 110.45 | 25.56437 | 1215.64 | 237.35 | 11.34 | 1.328 | 1.334 | 1.98845 | 211.79 | 1204.34 | 50.02 | 19.89 | 2.880571 | 1.16755 | 161.77 | 1196.12 | 43.95 | 4.359278 | 22.2 | 117.82 | 1196.18 | 33.84 | 22.62 | 4.813677 | 1.16755 | 83.98 | 1191.84 | 28.49 | 5.042461 | 23.1 | 55.49 | 1187.35 | 20.69 | 23.84 | 5.000034 | 1.16755 | 1382.06 | 1027.09
0.00153000001 | 0.00730999978 | 5.80000014e-05 | 0.000245000003 | 236.8579 | 1462.34 | 1207.63 | 1120.24 | 119.5 | 25.61191 | 1217.6 | 237.69 | 11.46 | 1.328 | 1.334 | 1.985379 | 212.07 | 1205.96 | 51.2 | 20.15 | 2.90603 | 1.16755 | 160.87 | 1197.59 | 43.98 | 4.219606 | 22.3 | 116.89 | 1197.44 | 33.61 | 21.96 | 4.872166 | 1.16755 | 83.28 | 1192.69 | 28.2 | 5.044412 | 22.75 | 55.08 | 1187.51 | 20.27 | 22.95 | 5.000039 | 1.16755 | 1382.79 | 1027.97
0.00153000001 | 0.00730999978 | 5.80000014e-05 | 0.000245000003 | 235.8423 | 1456.07 | 1208.39 | 1122.58 | 111.08 | 25.58746 | 1218.17 | 237.42 | 11.39 | 1.328 | 1.334 | 1.916046 | 211.83 | 1206.69 | 50.11 | 19.86 | 2.802875 | 1.16755 | 161.72 | 1198.28 | 43.79 | 3.961663 | 22.23 | 117.93 | 1198.06 | 33.78 | 22.03 | 5.015062 | 1.16755 | 84.15 | 1193.78 | 28.61 | 5.044546 | 23.27 | 55.54 | 1189.39 | 20.73 | 23.7 | 5.000035 | 1.16755 | 1381.74 | 1028.36
0.00159999996 | 0.00731999986 | 4.40000003e-05 | 0.000234000006 | 236.8239 | 1462.13 | 1194.94 | 1105.03 | 139.9 | 25.61863 | 1211.11 | 238.59 | 12.57 | 1.328 | 1.334 | 1.987228 | 212.97 | 1199.04 | 51.82 | 21.76 | 2.908533 | 1.16755 | 161.15 | 1190.59 | 44.12 | 4.229294 | 24.07 | 117.03 | 1190.61 | 33.89 | 23.58 | 4.711544 | 1.16755 | 83.14 | 1185.74 | 28.14 | 5.039129 | 24.67 | 55 | 1180.53 | 20.17 | 24.62 | 5.000039 | 1.16755 | 1366.08 | 1027.33
0.00159999996 | 0.00731999986 | 4.40000003e-05 | 0.000234000006 | 235.6852 | 1455.1 | 1206.83 | 1121.75 | 132.54 | 25.74073 | 1217.58 | 238.25 | 11.59 | 1.328 | 1.334 | 1.984436 | 212.51 | 1206.27 | 52.03 | 20.36 | 2.920054 | 1.16755 | 160.48 | 1198.29 | 44.16 | 4.267059 | 22.18 | 116.32 | 1198.31 | 33.53 | 22.47 | 4.724816 | 1.16755 | 82.79 | 1193.86 | 27.95 | 5.041596 | 22.55 | 54.84 | 1188.8 | 20.03 | 23.27 | 5.00004 | 1.16755 | 1366.09 | 1027.24
0.00159999996 | 0.00731999986 | 4.40000003e-05 | 0.000234000006 | 235.7921 | 1455.76 | 1206.9 | 1123.04 | 135.11 | 25.817 | 1218.26 | 238.34 | 11.23 | 1.328 | 1.334 | 1.916404 | 212.52 | 1207.12 | 51.51 | 19.68 | 2.908097 | 1.16755 | 161.01 | 1199.19 | 44.39 | 4.249957 | 21.76 | 116.62 | 1199.22 | 33.67 | 21.74 | 4.911052 | 1.16755 | 82.95 | 1194.9 | 27.94 | 5.040149 | 22.14 | 55.01 | 1189.83 | 20.21 | 22.74 | 5.000037 | 1.16755 | 1363.66 | 1026.7
0.00159999996 | 0.00731999986 | 4.40000003e-05 | 0.000234000006 | 236.1987 | 1458.27 | 1206.98 | 1120.09 | 133.98 | 25.74125 | 1218.46 | 238.5 | 11.36 | 1.328 | 1.334 | 1.984786 | 212.76 | 1206.88 | 51.45 | 19.91 | 2.902863 | 1.16755 | 161.31 | 1198.57 | 44.2 | 4.221419 | 22.02 | 117.11 | 1198.4 | 33.57 | 21.67 | 4.875729 | 1.16755 | 83.54 | 1193.59 | 28.42 | 5.046174 | 22.44 | 55.12 | 1188.43 | 20.3 | 22.53 | 5.000035 | 1.16755 | 1363.04 | 1027.1
0.00159999996 | 0.00731999986 | 4.40000003e-05 | 0.000234000006 | 236.8676 | 1462.4 | 1207.55 | 1115.99 | 144.51 | 25.68243 | 1215.31 | 238.79 | 12.15 | 1.328 | 1.334 | 1.983368 | 213.11 | 1203.29 | 51.9 | 21.01 | 2.827329 | 1.16755 | 161.21 | 1194.5 | 44.29 | 4.239981 | 23.47 | 116.92 | 1194.34 | 33.77 | 22.81 | 4.911435 | 1.16755 | 83.15 | 1189.41 | 28.14 | 5.040786 | 23.78 | 55.01 | 1183.93 | 20.2 | 23.17 | 5.000039 | 1.16755 | 1362.84 | 1026.83
0.00152000005 | 0.00730999978 | 6.29999995e-05 | 0.000211000006 | 234.7911 | 1449.58 | 1206.04 | 1119.77 | 139.77 | 25.72925 | 1217.88 | 238.58 | 11.59 | 1.328 | 1.334 | 1.983509 | 212.85 | 1206.5 | 51.84 | 20.04 | 2.829437 | 1.16755 | 161.01 | 1198.2 | 44.29 | 4.055233 | 22.01 | 116.72 | 1197.97 | 33.74 | 22.22 | 4.916125 | 1.16755 | 82.98 | 1193.49 | 28.03 | 5.039824 | 22.52 | 54.95 | 1188.35 | 20.17 | 23.01 | 5.000038 | 1.16755 | 1353.84 | 1027.19
0.00152000005 | 0.00730999978 | 6.29999995e-05 | 0.000211000006 | 235.7597 | 1455.56 | 1208.74 | 1123.97 | 146.99 | 25.84044 | 1219.28 | 238.94 | 11.07 | 1.328 | 1.334 | 1.985301 | 213.1 | 1208.19 | 51.77 | 19.15 | 2.906232 | 1.16755 | 161.33 | 1200.11 | 44.5 | 4.249102 | 21.51 | 116.83 | 1200.01 | 33.84 | 21.22 | 4.924698 | 1.16755 | 82.99 | 1195.41 | 28.01 | 5.042476 | 21.82 | 54.98 | 1190.27 | 20.19 | 22 | 5.000037 | 1.16755 | 1353.58 | 1291.42
0.00152000005 | 0.00730999978 | 6.29999995e-05 | 0.000211000006 | 236.8773 | 1462.46 | 1207.65 | 1121.43 | 153.04 | 25.80016 | 1218.43 | 239.28 | 11.36 | 1.328 | 1.334 | 1.985681 | 213.48 | 1207.09 | 51.56 | 19.67 | 2.813967 | 1.16755 | 161.92 | 1198.72 | 44.52 | 4.029514 | 21.93 | 117.4 | 1198.46 | 33.84 | 21.4 | 4.892572 | 1.16755 | 83.56 | 1193.89 | 28.37 | 5.043848 | 21.82 | 55.19 | 1188.47 | 20.39 | 22.04 | 5.000036 | 1.16755 | 1354.54 | 1328.69
0.00152000005 | 0.00730999978 | 6.29999995e-05 | 0.000211000006 | 236.4092 | 1459.57 | 1207.02 | 1117.25 | 148.57 | 25.6296 | 1216.36 | 239.06 | 11.96 | 1.328 | 1.334 | 1.983237 | 213.43 | 1204.43 | 51.82 | 20.67 | 2.819651 | 1.16755 | 161.61 | 1195.79 | 44.17 | 4.021196 | 23.2 | 117.44 | 1195.55 | 33.75 | 22.38 | 4.879631 | 1.16755 | 83.69 | 1190.75 | 28.47 | 5.04238 | 22.87 | 55.22 | 1185.34 | 20.41 | 22.78 | 5.000034 | 1.16755 | 1354.71 | 1366.72
0.00152000005 | 0.00730999978 | 6.29999995e-05 | 0.000211000006 | 236.5955 | 1460.72 | 1209.26 | 1124.76 | 147.41 | 25.77969 | 1219.74 | 239.05 | 11.13 | 1.328 | 1.334 | 1.911944 | 213.27 | 1208.52 | 51.76 | 19.27 | 2.821609 | 1.16755 | 161.51 | 1200.32 | 44.36 | 3.859703 | 21.33 | 117.15 | 1199.94 | 33.68 | 21.18 | 4.893451 | 1.16755 | 83.47 | 1195.38 | 28.3 | 5.045126 | 21.29 | 55.17 | 1190.09 | 20.36 | 21.97 | 5.000035 | 1.16755 | 1357.13 | 1583.66
0.00159999996 | 0.00731999986 | 4.40000003e-05 | 0.000234000006 | 236.9162 | 1462.7 | 1208.56 | 1121.74 | 148.74 | 25.78605 | 1218.61 | 239.12 | 11.31 | 1.328 | 1.334 | 1.914136 | 213.33 | 1207.09 | 51.68 | 19.56 | 2.900207 | 1.16755 | 161.65 | 1198.76 | 44.31 | 4.029563 | 21.8 | 117.34 | 1198.44 | 33.79 | 21.4 | 4.88932 | 1.16755 | 83.55 | 1193.78 | 28.36 | 5.045072 | 22.43 | 55.19 | 1188.62 | 20.42 | 22.21 | 5.000037 | 1.16755 | 1357.57 | 1819.59
0.00156 | 0.00726999994 | 4.09999993e-05 | 0.000312999997 | 235.4179 | 1545.57 | 1203.98 | 1123.61 | 237.66 | 26.61255 | 1216.03 | 245.1 | 11.78 | 1.328 | 1.334 | 1.922132 | 218.49 | 1203.04 | 49.26 | 18.69 | 2.749279 | 1.16755 | 169.23 | 1195.23 | 43.55 | 3.937565 | 20.71 | 125.68 | 1194.55 | 32.74 | 20.58 | 4.616305 | 1.16755 | 92.94 | 1190.11 | 28.21 | 5.063543 | 20.84 | 64.73 | 1185.1 | 21.84 | 21.23 | 5.000054 | 1.16755 | 1356.47 | 1724.51
0.00156 | 0.00726999994 | 4.09999993e-05 | 0.000312999997 | 236.2222 | 1550.85 | 1204.91 | 1123.71 | 243.32 | 26.62005 | 1215.03 | 245.55 | 12.09 | 1.328 | 1.334 | 1.922259 | 218.93 | 1202.01 | 49.27 | 19.06 | 2.67583 | 1.16755 | 169.66 | 1194.09 | 43.59 | 3.783657 | 21.16 | 126.07 | 1193.33 | 32.97 | 20.72 | 4.617127 | 1.16755 | 93.1 | 1188.9 | 28.33 | 5.062571 | 21.4 | 64.77 | 1184.11 | 21.89 | 21.96 | 5.000053 | 1.16755 | 1356.32 | 1524.21
0.00156 | 0.00726999994 | 4.09999993e-05 | 0.000312999997 | 235.5977 | 1546.75 | 1205.81 | 1123.49 | 236.57 | 26.48547 | 1213.46 | 245.19 | 12.4 | 1.328 | 1.334 | 1.922641 | 218.7 | 1200.32 | 48.98 | 19.73 | 2.740813 | 1.16755 | 169.72 | 1192.5 | 43.25 | 3.902786 | 21.68 | 126.47 | 1191.89 | 32.95 | 21.43 | 4.583377 | 1.16755 | 93.52 | 1187.54 | 28.55 | 5.064416 | 21.86 | 64.97 | 1182.97 | 22.07 | 22.35 | 5.000054 | 1.16755 | 1355.76 | 1436.03
0.00156 | 0.00726999994 | 4.09999993e-05 | 0.000312999997 | 236.5436 | 1552.96 | 1200.92 | 1120.23 | 244.54 | 26.5769 | 1213.99 | 245.76 | 12.23 | 1.328 | 1.334 | 1.921487 | 219.18 | 1201 | 49.24 | 19.54 | 2.740636 | 1.16755 | 169.94 | 1193.25 | 43.64 | 3.921143 | 21.53 | 126.3 | 1192.69 | 32.87 | 21.9 | 4.602859 | 1.16755 | 93.43 | 1188.57 | 28.53 | 5.063943 | 21.81 | 64.9 | 1183.91 | 22 | 22.67 | 5.000054 | 1.16755 | 1356.07 | 1320.92
0.00156 | 0.00726999994 | 4.09999993e-05 | 0.000312999997 | 235.092 | 1543.43 | 1197.34 | 1118.99 | 234.37 | 26.5397 | 1212.28 | 245.01 | 12.02 | 1.328 | 1.334 | 1.920794 | 218.47 | 1199.66 | 48.95 | 18.99 | 2.742104 | 1.16755 | 169.52 | 1192.12 | 43.37 | 3.914486 | 21.04 | 126.15 | 1191.61 | 32.81 | 20.99 | 4.590094 | 1.16755 | 93.34 | 1187.47 | 28.47 | 5.06686 | 21.25 | 64.87 | 1183.02 | 21.98 | 22.11 | 5.000055 | 1.16755 | 1355.23 | 1328.27
0.00159999996 | 0.00731999986 | 4.40000003e-05 | 0.000234000006 | 235.7516 | 1455.51 | 1196.27 | 1111.71 | 149.42 | 25.91779 | 1211.38 | 239.4 | 11.5 | 1.328 | 1.334 | 1.985072 | 213.48 | 1200.16 | 46.75 | 18.51 | 2.783376 | 1.16755 | 166.73 | 1191.63 | 41.99 | 4.003109 | 21.32 | 124.74 | 1191.26 | 32.09 | 21 | 4.713409 | 1.16755 | 92.65 | 1186.99 | 28.05 | 5.08223 | 21.81 | 64.6 | 1183.11 | 21.72 | 22.12 | 5.000053 | 1.16755 | 1345.71 | 1357.11
0.00159999996 | 0.00731999986 | 4.40000003e-05 | 0.000234000006 | 236.6489 | 1461.05 | 1197.15 | 1110.06 | 155.67 | 25.83513 | 1207.67 | 239.74 | 12.05 | 1.328 | 1.334 | 1.984607 | 213.91 | 1196.46 | 46.56 | 19.41 | 2.772923 | 1.16755 | 167.35 | 1187.91 | 41.81 | 3.970244 | 22.17 | 125.54 | 1187.6 | 32.31 | 21.63 | 4.90596 | 1.16755 | 93.23 | 1183.54 | 28.35 | 5.084367 | 22.8 | 64.88 | 1179.85 | 21.99 | 22.44 | 5.000054 | 1.16755 | 1345.71 | 1388.34
0.00161000004 | 0.00743999984 | 3.19999999e-05 | 0.000300000014 | 236.8077 | 1359.07 | 1190.61 | 1104.32 | 28.79 | 25.56601 | 1207.52 | 235.14 | 10.75 | 1.328 | 1.334 | 2.127381 | 209.57 | 1196.26 | 44.33 | 19.16 | 2.987014 | 1.16755 | 165.24 | 1188.16 | 41.46 | 4.187711 | 21.63 | 123.78 | 1188.33 | 31.73 | 22.22 | 4.98663 | 1.16755 | 92.05 | 1184.91 | 27.71 | 5.076602 | 22.13 | 64.34 | 1181.94 | 21.4 | 22.55 | 5.000053 | 1.16755 | 1343.99 | 1311.59
0.00161000004 | 0.00743999984 | 3.19999999e-05 | 0.000300000014 | 236.3651 | 1356.53 | 1195.71 | 1114.17 | 209.21 | 26.51879 | 1210.02 | 244.27 | 10.8 | 1.328 | 1.334 | 1.988252 | 217.75 | 1199.65 | 47.99 | 16.73 | 2.68307 | 1.16755 | 169.76 | 1191.65 | 43.43 | 3.835693 | 19.04 | 126.33 | 1191.31 | 33.05 | 18.9 | 4.7918 | 1.16755 | 93.28 | 1187.44 | 28.39 | 5.08322 | 19.72 | 64.89 | 1183.82 | 22.04 | 19.55 | 5.000042 | 1.16755 | 1195.62 | 1311.74
0.00161000004 | 0.00743999984 | 3.19999999e-05 | 0.000300000014 | 236.5114 | 1357.37 | 1196.33 | 1114.97 | 209.54 | 26.56951 | 1209.72 | 244.34 | 10.83 | 1.328 | 1.334 | 1.917244 | 217.77 | 1199.17 | 48.14 | 16.9 | 2.685428 | 1.16755 | 169.63 | 1191.18 | 43.17 | 3.831181 | 19.52 | 126.46 | 1190.92 | 32.8 | 18.76 | 4.564267 | 1.16755 | 93.66 | 1186.92 | 28.65 | 5.080576 | 20.1 | 65.01 | 1183.48 | 22.15 | 20.02 | 5.000038 | 1.16755 | 1193.82 | 1311.27
0.00152000005 | 0.00735000009 | 2.7e-05 | 0.000383000006 | 235.5775 | 1352.01 | 1192.54 | 1110.33 | 204.72 | 26.47815 | 1208.4 | 244.32 | 10.83 | 1.328 | 1.334 | 1.911244 | 217.84 | 1197.68 | 47.66 | 17.21 | 2.67536 | 1.16755 | 170.18 | 1189.63 | 43.74 | 3.831869 | 19.24 | 126.44 | 1189.32 | 32.85 | 19.28 | 4.77181 | 1.16755 | 93.59 | 1185.52 | 28.63 | 5.080024 | 19.53 | 64.96 | 1181.84 | 22.08 | 19.99 | 5.000106 | 1.16755 | 1187.51 | 1284.01
0.00152000005 | 0.00735000009 | 2.7e-05 | 0.000383000006 | 236.3773 | 1356.6 | 1196.39 | 1114.01 | 211.83 | 26.6125 | 1208.3 | 244.9 | 10.88 | 1.328 | 1.334 | 1.91667 | 218.29 | 1197.69 | 48.1 | 17.03 | 2.605669 | 1.16755 | 170.19 | 1189.56 | 43.65 | 3.837445 | 19.36 | 126.54 | 1189.24 | 32.91 | 18.74 | 4.580279 | 1.16755 | 93.63 | 1185.17 | 28.69 | 5.081812 | 19.71 | 64.94 | 1181.55 | 22.07 | 19.48 | 5.000041 | 1.16755 | 1186.91 | 1340.07
0.00152000005 | 0.00735000009 | 2.7e-05 | 0.000383000006 | 235.6925 | 1352.67 | 1197.41 | 1113.34 | 206.82 | 26.49146 | 1206.69 | 244.59 | 11.11 | 1.328 | 1.334 | 1.911123 | 218.09 | 1195.85 | 47.86 | 17.74 | 2.755406 | 1.16755 | 170.23 | 1187.94 | 43.31 | 3.991484 | 19.95 | 126.92 | 1187.79 | 32.91 | 19.05 | 4.753521 | 1.16755 | 94.01 | 1183.77 | 28.86 | 5.083008 | 20.39 | 65.15 | 1180.16 | 22.28 | 19.89 | 5.000041 | 1.16755 | 1185.78 | 1341.28
0.00152000005 | 0.00735000009 | 2.7e-05 | 0.000383000006 | 236.44 | 1356.96 | 1195.82 | 1113.08 | 212.48 | 26.63279 | 1208.12 | 244.93 | 10.81 | 1.328 | 1.334 | 1.911212 | 218.3 | 1197.42 | 48.11 | 17.16 | 2.680327 | 1.16755 | 170.19 | 1189.38 | 43.74 | 3.842405 | 19.38 | 126.45 | 1189.07 | 32.88 | 19.12 | 4.583062 | 1.16755 | 93.57 | 1185.05 | 28.69 | 5.080428 | 19.53 | 64.88 | 1181.31 | 22 | 19.78 | 5.000041 | 1.16755 | 1186.61 | 1339.32
0.00152000005 | 0.00735000009 | 2.7e-05 | 0.000383000006 | 235.5322 | 1351.75 | 1200.66 | 1119.72 | 205.65 | 26.60465 | 1210.41 | 244.48 | 10.47 | 1.328 | 1.334 | 1.916121 | 217.87 | 1200.02 | 47.8 | 16.63 | 2.678908 | 1.16755 | 170.07 | 1192.16 | 43.35 | 3.821274 | 18.54 | 126.72 | 1191.79 | 32.87 | 18.16 | 4.557872 | 1.16755 | 93.85 | 1187.71 | 28.8 | 5.085327 | 18.96 | 65.05 | 1184.13 | 22.19 | 19.16 | 5.000044 | 1.16755 | 1186.31 | 1341.5
0.00161000004 | 0.00743999984 | 3.19999999e-05 | 0.000300000014 | 236.4853 | 1357.22 | 1197.11 | 1113.59 | 212.99 | 26.65838 | 1208.24 | 244.98 | 10.88 | 1.328 | 1.334 | 1.911393 | 218.33 | 1197.45 | 48.08 | 17.03 | 2.758462 | 1.16755 | 170.25 | 1189.41 | 43.7 | 3.838399 | 19.25 | 126.55 | 1189.04 | 32.87 | 18.51 | 4.579954 | 1.16755 | 93.68 | 1184.83 | 28.77 | 5.084002 | 19.6 | 64.91 | 1181.03 | 22.05 | 19.33 | 5.000044 | 1.16755 | 1186.13 | 1279.27
0.00161000004 | 0.00743999984 | 3.19999999e-05 | 0.000300000014 | 237.4001 | 1362.47 | 1200.78 | 1116.01 | 217.57 | 26.69928 | 1207.52 | 245.47 | 10.86 | 1.328 | 1.334 | 1.910729 | 218.77 | 1196.7 | 48.15 | 17.44 | 2.675596 | 1.16755 | 170.62 | 1188.55 | 43.59 | 3.825176 | 19.95 | 127.03 | 1188.24 | 33 | 18.69 | 4.568479 | 1.16755 | 94.03 | 1183.99 | 28.94 | 5.082737 | 20.26 | 65.09 | 1180.36 | 22.21 | 19.71 | 5.000043 | 1.16755 | 1186.3 | 1278.49
0.00156999996 | 0.00728000002 | 1.70000003e-05 | 0.000376000011 | 235.9399 | 1354.09 | 1197.82 | 1113.88 | 208.29 | 26.61296 | 1208.31 | 244.61 | 10.72 | 1.328 | 1.334 | 1.913439 | 218 | 1197.44 | 47.9 | 17.15 | 2.679939 | 1.16755 | 170.1 | 1189.26 | 43.73 | 3.673831 | 19.05 | 126.37 | 1188.72 | 33.12 | 19.21 | 4.595827 | 1.16755 | 93.25 | 1184.69 | 28.45 | 5.080129 | 19.43 | 64.8 | 1180.6 | 21.96 | 19.85 | 5.000039 | 1.16755 | 1187.55 | 1282.55
0.00152000005 | 0.00735000009 | 2.7e-05 | 0.000383000006 | 235.7256 | 1352.86 | 1197.81 | 1117.3 | 206.16 | 26.57787 | 1207.83 | 244.52 | 10.38 | 1.328 | 1.334 | 1.912829 | 217.94 | 1197.5 | 47.76 | 16.43 | 2.677045 | 1.16755 | 170.18 | 1189.67 | 43.56 | 3.825902 | 18.76 | 126.62 | 1189.39 | 32.87 | 18.14 | 4.56412 | 1.16755 | 93.75 | 1185.42 | 28.72 | 5.085208 | 18.9 | 65.03 | 1181.87 | 22.17 | 19.17 | 5.000044 | 1.16755 | 1186.8 | 1280.58
0.00152000005 | 0.00735000009 | 2.7e-05 | 0.000383000006 | 236.4173 | 1356.83 | 1195.05 | 1113.77 | 210.7 | 26.58586 | 1206.58 | 244.88 | 10.62 | 1.328 | 1.334 | 1.911656 | 218.3 | 1196.12 | 48.16 | 16.9 | 2.606207 | 1.16755 | 170.14 | 1188.14 | 43.46 | 3.830465 | 19.13 | 126.68 | 1187.84 | 32.88 | 18.34 | 4.570096 | 1.16755 | 93.8 | 1183.77 | 28.78 | 5.083334 | 19.46 | 65.02 | 1180.11 | 22.17 | 19.25 | 5.000043 | 1.16755 | 1186.98 | 1282.96
0.00152000005 | 0.00735000009 | 2.7e-05 | 0.000383000006 | 236.7014 | 1358.46 | 1195.75 | 1112.83 | 212.6 | 26.51402 | 1205.27 | 245.07 | 11.09 | 1.328 | 1.334 | 1.910437 | 218.55 | 1194.64 | 48.17 | 17.62 | 2.603261 | 1.16755 | 170.38 | 1186.62 | 43.48 | 3.823737 | 19.96 | 126.9 | 1186.4 | 32.88 | 18.74 | 4.764929 | 1.16755 | 94.02 | 1182.45 | 28.89 | 5.082398 | 20.1 | 65.13 | 1179.03 | 22.28 | 19.69 | 5.000041 | 1.16755 | 1186.35 | 1265.82
0.00152000005 | 0.00735000009 | 2.7e-05 | 0.000383000006 | 235.6298 | 1352.31 | 1194.67 | 1110.63 | 205.57 | 26.50512 | 1206.88 | 244.47 | 10.89 | 1.328 | 1.334 | 1.915231 | 217.97 | 1196.01 | 47.84 | 17.08 | 2.677916 | 1.16755 | 170.13 | 1187.77 | 43.61 | 3.830775 | 19.08 | 126.52 | 1187.31 | 32.9 | 19.07 | 4.573589 | 1.16755 | 93.62 | 1183.18 | 28.68 | 5.079759 | 19.26 | 64.94 | 1179.2 | 22.07 | 20.02 | 5.000039 | 1.16755 | 1187.36 | 1325.27
0.00159 | 0.00730999978 | 4.89999984e-05 | 0.000333000004 | 236.447 | 1357 | 1198.37 | 1117.44 | 211.78 | 26.57435 | 1207.5 | 244.98 | 10.66 | 1.328 | 1.334 | 1.914972 | 218.4 | 1197.14 | 47.98 | 16.67 | 2.67617 | 1.16755 | 170.42 | 1189.35 | 43.75 | 3.832789 | 18.71 | 126.67 | 1189.05 | 32.92 | 18.29 | 4.781106 | 1.16755 | 93.75 | 1185.25 | 28.79 | 5.083815 | 18.86 | 64.96 | 1181.54 | 22.11 | 19.27 | 5.000044 | 1.16755 | 1185.97 | 1326.48
0.00156999996 | 0.00728000002 | 1.70000003e-05 | 0.000376000011 | 234.8718 | 1347.96 | 1195.83 | 1113.94 | 202.7 | 26.45945 | 1206.17 | 244.15 | 11.11 | 1.328 | 1.334 | 1.842341 | 217.69 | 1195.36 | 47.76 | 17.06 | 2.604736 | 1.16755 | 169.93 | 1187.33 | 43.23 | 3.650875 | 19.06 | 126.7 | 1186.9 | 32.86 | 18.31 | 4.550717 | 1.16755 | 93.84 | 1182.76 | 28.74 | 5.080928 | 19.65 | 65.1 | 1179.16 | 22.23 | 19.33 | 5.000039 | 1.16755 | 1186.1 | 1324.3
0.00156999996 | 0.00728000002 | 1.70000003e-05 | 0.000376000011 | 235.9138 | 1353.94 | 1195.85 | 1113.16 | 209.14 | 26.55146 | 1205.07 | 244.73 | 10.93 | 1.328 | 1.334 | 1.91672 | 218.17 | 1194.47 | 47.86 | 17.31 | 2.676469 | 1.16755 | 170.31 | 1186.56 | 43.37 | 3.815692 | 19.53 | 126.94 | 1186.3 | 32.87 | 18.52 | 4.550557 | 1.16755 | 94.07 | 1182.22 | 28.87 | 5.081701 | 20 | 65.2 | 1178.65 | 22.34 | 19.54 | 5.000039 | 1.16755 | 1185.49 | 1324.75
0.00156999996 | 0.00728000002 | 1.70000003e-05 | 0.000376000011 | 236.5323 | 1357.49 | 1197.26 | 1113.57 | 213.46 | 26.59718 | 1208.22 | 245.06 | 10.73 | 1.328 | 1.334 | 1.909862 | 218.47 | 1197.41 | 48.16 | 17.03 | 2.679142 | 1.16755 | 170.31 | 1189.26 | 43.8 | 3.842024 | 18.96 | 126.51 | 1188.82 | 32.93 | 19.01 | 4.400998 | 1.16755 | 93.58 | 1184.56 | 28.68 | 5.078533 | 19.27 | 64.9 | 1180.58 | 22.05 | 19.71 | 5.000038 | 1.16755 | 1185.62 | 1323.46
0.00156999996 | 0.00728000002 | 1.70000003e-05 | 0.000376000011 | 236.6038 | 1357.9 | 1198.02 | 1117.46 | 214.04 | 26.60738 | 1208.53 | 245.12 | 10.75 | 1.328 | 1.334 | 1.914285 | 218.51 | 1198.05 | 48.04 | 16.66 | 2.602162 | 1.16755 | 170.47 | 1190.15 | 43.76 | 3.66776 | 18.69 | 126.71 | 1189.73 | 32.95 | 18.34 | 4.577278 | 1.16755 | 93.76 | 1185.8 | 28.77 | 5.084043 | 18.79 | 64.99 | 1182.06 | 22.14 | 19.2 | 5.000043 | 1.16755 | 1185.52 | 1324.23
0.00156999996 | 0.00728000002 | 1.70000003e-05 | 0.000376000011 | 235.5897 | 1352.08 | 1196.75 | 1114.85 | 208.82 | 26.53915 | 1207.79 | 244.58 | 10.95 | 1.328 | 1.334 | 1.911084 | 218.04 | 1197.1 | 48.05 | 16.93 | 2.681607 | 1.16755 | 169.99 | 1189.17 | 43.26 | 3.823831 | 19.1 | 126.73 | 1188.84 | 32.84 | 18.29 | 4.557868 | 1.16755 | 93.89 | 1184.68 | 28.8 | 5.083072 | 19.37 | 65.09 | 1180.96 | 22.23 | 19.41 | 5.000041 | 1.16755 | 1185.6 | 1325.85
0.00156999996 | 0.00728000002 | 1.70000003e-05 | 0.000376000011 | 236.717 | 1358.55 | 1198.8 | 1116.09 | 214.31 | 26.54694 | 1207.18 | 245.1 | 11.02 | 1.328 | 1.334 | 1.910307 | 218.56 | 1196.6 | 48.1 | 17.3 | 2.677135 | 1.16755 | 170.46 | 1188.68 | 43.65 | 3.829638 | 19.64 | 126.81 | 1188.44 | 32.85 | 18.53 | 4.566931 | 1.16755 | 93.96 | 1184.35 | 28.83 | 5.081709 | 19.69 | 65.13 | 1180.64 | 22.26 | 19.42 | 5.00004 | 1.16755 | 1185.88 | 1321.63
0.00156999996 | 0.00728000002 | 1.70000003e-05 | 0.000376000011 | 235.5357 | 1351.77 | 1197.66 | 1115.13 | 207.95 | 26.46489 | 1208.31 | 244.5 | 11.02 | 1.328 | 1.334 | 1.916201 | 218.04 | 1197.65 | 47.94 | 17.22 | 2.678758 | 1.16755 | 170.1 | 1189.68 | 43.56 | 3.831611 | 19.03 | 126.54 | 1189.32 | 33.03 | 19.07 | 4.392685 | 1.16755 | 93.51 | 1185.22 | 28.6 | 5.080592 | 19.16 | 64.91 | 1181.25 | 22.05 | 19.84 | 5.000039 | 1.16755 | 1185.85 | 1320.34
0.00156999996 | 0.00728000002 | 1.70000003e-05 | 0.000376000011 | 235.7186 | 1352.82 | 1196.19 | 1115.69 | 209.2 | 26.53939 | 1207.67 | 244.61 | 10.8 | 1.328 | 1.334 | 1.914983 | 218.07 | 1197.17 | 47.83 | 16.69 | 2.676588 | 1.16755 | 170.24 | 1189.38 | 43.64 | 3.829534 | 18.78 | 126.6 | 1189.1 | 32.86 | 18.24 | 4.566064 | 1.16755 | 93.74 | 1185.07 | 28.73 | 5.083131 | 18.93 | 65.01 | 1181.37 | 22.14 | 19.36 | 5.000041 | 1.16755 | 1185.46 | 1321.42
0.00156999996 | 0.00728000002 | 1.70000003e-05 | 0.000376000011 | 236.562 | 1357.66 | 1192.48 | 1109.99 | 213.72 | 26.48923 | 1206.01 | 245.04 | 11.25 | 1.328 | 1.334 | 1.986196 | 218.55 | 1195.47 | 48.05 | 17.39 | 2.675341 | 1.16755 | 170.5 | 1187.52 | 43.71 | 3.828563 | 19.35 | 126.79 | 1187.21 | 32.95 | 18.72 | 4.571186 | 1.16755 | 93.84 | 1183.03 | 28.81 | 5.079951 | 19.58 | 65.03 | 1179.23 | 22.16 | 19.67 | 5.000039 | 1.16755 | 1185.69 | 1307.43
0.00156999996 | 0.00728000002 | 1.70000003e-05 | 0.000376000011 | 236.6038 | 1357.9 | 1195.21 | 1112.78 | 214.16 | 26.48566 | 1205.74 | 245.06 | 11.35 | 1.328 | 1.334 | 1.910626 | 218.57 | 1195.15 | 48.18 | 17.53 | 2.603251 | 1.16755 | 170.39 | 1187.16 | 43.62 | 3.829417 | 19.77 | 126.77 | 1186.94 | 32.89 | 18.73 | 4.570045 | 1.16755 | 93.88 | 1182.86 | 28.81 | 5.081749 | 19.76 | 65.07 | 1179.3 | 22.21 | 19.61 | 5.000041 | 1.16755 | 1185.86 | 1307.82
0.00156999996 | 0.00728000002 | 1.70000003e-05 | 0.000376000011 | 235.6873 | 1352.64 | 1196.86 | 1113.57 | 208.97 | 26.38619 | 1208.06 | 244.59 | 10.87 | 1.328 | 1.334 | 1.985189 | 218.21 | 1197.42 | 48.11 | 16.99 | 2.6792 | 1.16755 | 170.1 | 1189.29 | 43.65 | 3.836024 | 19.15 | 126.45 | 1188.9 | 32.85 | 19.09 | 4.574701 | 1.16755 | 93.6 | 1184.75 | 28.68 | 5.082731 | 19.3 | 64.92 | 1180.89 | 22.03 | 19.87 | 5.000042 | 1.16755 | 1185.69 | 1306.12
0.00152000005 | 0.00735000009 | 2.7e-05 | 0.000383000006 | 236.433 | 1356.92 | 1198.97 | 1117.47 | 213.14 | 26.49208 | 1209.12 | 244.99 | 11.02 | 1.328 | 1.334 | 1.914706 | 218.5 | 1198.64 | 48.4 | 16.91 | 2.682102 | 1.16755 | 170.1 | 1190.77 | 43.67 | 3.845236 | 18.79 | 126.43 | 1190.43 | 32.78 | 18.42 | 4.581213 | 1.16755 | 93.65 | 1186.35 | 28.72 | 5.081838 | 18.85 | 64.93 | 1182.47 | 22.07 | 19.09 | 5.000042 | 1.16755 | 1185.69 | 1300.48
0.00159 | 0.00730999978 | 4.89999984e-05 | 0.000333000004 | 236.2553 | 1355.9 | 1195.5 | 1113.91 | 212.1 | 26.54892 | 1207.17 | 244.9 | 10.88 | 1.328 | 1.334 | 1.915277 | 218.35 | 1196.69 | 48.15 | 17.01 | 2.680108 | 1.16755 | 170.2 | 1188.84 | 43.39 | 3.823688 | 19.13 | 126.81 | 1188.53 | 32.93 | 18.48 | 4.565493 | 1.16755 | 93.88 | 1184.54 | 28.84 | 5.083509 | 19.44 | 65.04 | 1180.86 | 22.19 | 19.23 | 5.000043 | 1.16755 | 1185.45 | 1288.64
0.00159 | 0.00730999978 | 4.89999984e-05 | 0.000333000004 | 235.9103 | 1353.92 | 1194.9 | 1112.81 | 207.68 | 26.50143 | 1205.96 | 244.72 | 10.95 | 1.328 | 1.334 | 1.911097 | 218.21 | 1195.28 | 48.02 | 17.38 | 2.679274 | 1.16755 | 170.19 | 1187.42 | 43.56 | 3.830198 | 19.49 | 126.63 | 1187.18 | 32.86 | 18.54 | 4.567912 | 1.16755 | 93.77 | 1183.13 | 28.72 | 5.081509 | 19.62 | 65.05 | 1179.56 | 22.18 | 19.38 | 5.000039 | 1.16755 | 1185.72 | 1288.7
0.00159 | 0.00730999978 | 4.89999984e-05 | 0.000333000004 | 236.6247 | 1358.02 | 1198.76 | 1116.08 | 213.98 | 26.66049 | 1208.43 | 245.09 | 10.56 | 1.328 | 1.334 | 1.910859 | 218.43 | 1197.83 | 48.16 | 17 | 2.680101 | 1.16755 | 170.27 | 1189.84 | 43.87 | 3.847465 | 18.73 | 126.4 | 1189.43 | 32.92 | 18.93 | 4.407317 | 1.16755 | 93.48 | 1185.28 | 28.64 | 5.080556 | 19.15 | 64.84 | 1181.28 | 21.98 | 19.62 | 5.00004 | 1.16755 | 1185.82 | 1288.61
0.00159 | 0.00730999978 | 4.89999984e-05 | 0.000333000004 | 235.0827 | 1349.17 | 1203.37 | 1120.24 | 203.14 | 26.52054 | 1211.86 | 244.31 | 10.62 | 1.328 | 1.334 | 1.912046 | 217.79 | 1201.14 | 47.91 | 16.66 | 2.607409 | 1.16755 | 169.88 | 1192.9 | 43.58 | 3.83805 | 18.68 | 126.3 | 1192.43 | 32.82 | 18.08 | 4.575601 | 1.16755 | 93.48 | 1188.19 | 28.63 | 5.082734 | 18.65 | 64.85 | 1184.1 | 22.01 | 18.91 | 5.000042 | 1.16755 | 1185.5 | 1285.88
0.00159 | 0.00730999978 | 4.89999984e-05 | 0.000333000004 | 235.8615 | 1353.64 | 1200.53 | 1117.28 | 207.42 | 26.56007 | 1211.31 | 244.69 | 10.71 | 1.328 | 1.334 | 1.987155 | 218.13 | 1200.65 | 47.95 | 16.9 | 2.67813 | 1.16755 | 170.18 | 1192.52 | 43.59 | 3.831395 | 18.94 | 126.59 | 1192.07 | 32.89 | 18.25 | 4.571333 | 1.16755 | 93.7 | 1187.72 | 28.7 | 5.080158 | 19.25 | 65 | 1183.72 | 22.15 | 18.98 | 5.000038 | 1.16755 | 1185.69 | 1286.67
0.00159 | 0.00730999978 | 4.89999984e-05 | 0.000333000004 | 236.7711 | 1358.86 | 1199.95 | 1117.07 | 214.58 | 26.61604 | 1209.3 | 245.18 | 10.89 | 1.328 | 1.334 | 1.910819 | 218.56 | 1198.65 | 48.19 | 17.19 | 2.679107 | 1.16755 | 170.37 | 1190.67 | 43.49 | 3.826469 | 19.16 | 126.88 | 1190.3 | 32.95 | 18.3 | 4.568961 | 1.16755 | 93.93 | 1186.12 | 28.88 | 5.084037 | 19.34 | 65.05 | 1182.41 | 22.18 | 19.13 | 5.000044 | 1.16755 | 1185.58 | 1272.73
0.00159 | 0.00730999978 | 4.89999984e-05 | 0.000333000004 | 236.8617 | 1359.38 | 1202.14 | 1116.44 | 214.94 | 26.60567 | 1210.64 | 245.21 | 10.86 | 1.328 | 1.334 | 1.915042 | 218.6 | 1199.61 | 48.23 | 17.15 | 2.679414 | 1.16755 | 170.37 | 1191.25 | 43.91 | 3.846728 | 19.01 | 126.46 | 1190.7 | 33.02 | 19.08 | 4.597061 | 1.16755 | 93.44 | 1186.43 | 28.6 | 5.078515 | 19.2 | 64.84 | 1182.08 | 22 | 19.74 | 5.000039 | 1.16755 | 1186.08 | 1269.78
0.00161000004 | 0.00743999984 | 3.19999999e-05 | 0.000300000014 | 237.3652 | 1362.27 | 1208.96 | 1124.93 | 218.8 | 26.64194 | 1216.83 | 245.57 | 10.57 | 1.328 | 1.334 | 1.985251 | 218.93 | 1206.11 | 48.44 | 16.62 | 2.67942 | 1.16755 | 170.49 | 1197.88 | 43.97 | 3.851507 | 18.54 | 126.52 | 1197.32 | 33.02 | 18.04 | 4.601954 | 1.16755 | 93.5 | 1192.96 | 28.69 | 5.080735 | 18.75 | 64.81 | 1188.67 | 21.97 | 18.82 | 5.000041 | 1.16755 | 1184.48 | 1211.75
0.00161000004 | 0.00743999984 | 3.19999999e-05 | 0.000300000014 | 236.5463 | 1357.57 | 1201.21 | 1117.34 | 214.22 | 26.56997 | 1213.28 | 245.14 | 10.79 | 1.328 | 1.334 | 1.911785 | 218.57 | 1202.38 | 48.26 | 16.8 | 2.679916 | 1.16755 | 170.31 | 1194.13 | 43.67 | 3.836359 | 18.87 | 126.64 | 1193.61 | 32.97 | 18.24 | 4.583395 | 1.16755 | 93.67 | 1189.17 | 28.75 | 5.081608 | 19.37 | 64.92 | 1185.07 | 22.07 | 19.01 | 5.000041 | 1.16755 | 1184.36 | 1237.19
0.00161000004 | 0.00743999984 | 3.19999999e-05 | 0.000300000014 | 235.5775 | 1352.01 | 1199.11 | 1116.59 | 207.37 | 26.51635 | 1210.7 | 244.64 | 10.73 | 1.328 | 1.334 | 1.912606 | 218.12 | 1200.03 | 48.03 | 17.12 | 2.680204 | 1.16755 | 170.09 | 1192.02 | 43.61 | 3.83544 | 18.85 | 126.48 | 1191.63 | 32.8 | 18.27 | 4.570102 | 1.16755 | 93.68 | 1187.43 | 28.69 | 5.081921 | 19.13 | 64.99 | 1183.5 | 22.13 | 19 | 5.000041 | 1.16755 | 1184.94 | 1239.4
0.000285999995 | 0.00200999994 | 7.9999998e-05 | 0.000159000003 | 235.3167 | 1349.49 | 1202.45 | 1120.17 | 66.09 | 25.39627 | 1212.37 | 235.57 | 11.58 | 1.328 | 1.334 | 2.104099 | 210.17 | 1200.45 | 47.39 | 20.36 | 2.934419 | 1.16755 | 162.78 | 1192.77 | 42.66 | 4.327316 | 21.65 | 120.12 | 1192.69 | 33.22 | 21.51 | 4.934269 | 1.16755 | 86.9 | 1188.63 | 26.24 | 5.05896 | 20.09 | 60.66 | 1182.73 | 17.75 | 18.46 | 5.000086 | 1.16755 | 1312.6 | 1237.97
1.89999992e-05 | 0.00147999998 | 5.70000011e-05 | 2.20000002e-05 | 230.1834 | 1822.97 | 1205.4 | 1116.14 | 168.5 | 24.81337 | 1218.7 | 233.08 | 14.63 | 1.328 | 1.334 | 1.992899 | 208.27 | 1205.96 | 42.13 | 23.1 | 2.772524 | 1.16755 | 166.14 | 1196.6 | 41.59 | 3.918499 | 26.46 | 124.55 | 1195.84 | 33.64 | 26.19 | 4.362069 | 1.16755 | 90.91 | 1190.49 | 27.92 | 5.069966 | 26.41 | 62.99 | 1185.42 | 20.03 | 25.37 | 5.000049 | 1.16755 | 1689.32 | 1224.46
1.99999995e-05 | 0.00150999997 | 7.00000019e-05 | 2.20000002e-05 | 230.4043 | 1824.72 | 1204.1 | 1116.47 | 163.22 | 24.80863 | 1216.31 | 232.76 | 15.23 | 1.328 | 1.334 | 1.998619 | 207.95 | 1204.14 | 40.39 | 22.97 | 2.830959 | 1.16755 | 167.56 | 1195.05 | 42.28 | 3.876344 | 26.7 | 125.28 | 1194.54 | 34.11 | 26.71 | 4.175473 | 1.16755 | 91.17 | 1189.33 | 27.89 | 5.064055 | 26.56 | 63.28 | 1184.48 | 20.35 | 25.5 | 5.000074 | 1.16755 | 1695.83 | 1201.85
1.29999999e-05 | 0.00118999998 | 7.10000022e-05 | 1.10000001e-05 | 237.1619 | 1856.05 | 1206.97 | 1121.76 | 83.84 | 25.6598 | 1221.4 | 236.09 | 14.7 | 1.328 | 1.334 | 2.073128 | 210.43 | 1209.22 | 45.27 | 24.65 | 2.73176 | 1.16755 | 165.16 | 1200.54 | 41.44 | 3.962383 | 26.69 | 123.72 | 1199.73 | 33.22 | 26.87 | 4.496159 | 1.16755 | 90.5 | 1194.6 | 27.59 | 5.055037 | 26.41 | 62.91 | 1189.26 | 19.98 | 26.11 | 5.000051 | 1.16755 | 1791.9 | 1200.23
1.29999999e-05 | 0.00118999998 | 7.10000022e-05 | 1.10000001e-05 | 236.9166 | 1854.13 | 1210.38 | 1122.57 | 80.82 | 25.65042 | 1222.72 | 236.02 | 14.94 | 1.328 | 1.334 | 2.077868 | 210.37 | 1210.12 | 45.5 | 24.81 | 2.816602 | 1.16755 | 164.87 | 1201.28 | 41.43 | 3.976659 | 26.83 | 123.44 | 1200.37 | 33.19 | 27.11 | 4.675883 | 1.16755 | 90.25 | 1195.16 | 27.48 | 5.056394 | 26.53 | 62.77 | 1189.66 | 19.82 | 25.93 | 5.000077 | 1.16755 | 1791.6 | 1200.51
1.29999999e-05 | 0.00118999998 | 7.10000022e-05 | 1.10000001e-05 | 237.4073 | 1857.97 | 1204.25 | 1121.19 | 89.19 | 26.36946 | 1216.36 | 236.14 | 15.05 | 1.328 | 1.334 | 2.082966 | 209.77 | 1204.69 | 45.17 | 24.9 | 2.82312 | 1.16755 | 164.6 | 1196.54 | 41.24 | 4.146 | 26.88 | 123.36 | 1196.06 | 33.01 | 27.47 | 4.506892 | 1.16755 | 90.35 | 1191.38 | 27.42 | 5.05803 | 26.48 | 62.93 | 1186.52 | 20.01 | 26.39 | 5.000073 | 1.16755 | 1790.9 | 1200.83
1.10000001e-05 | 0.00315 | 6.90000015e-05 | 0.000533999992 | 230.9085 | 1849.33 | 1208.5 | 1120.79 | 26.99 | 26.00939 | 1221.97 | 228.74 | 13.83 | 1.328 | 1.334 | 2.082925 | 202.73 | 1209.64 | 46.64 | 27.04 | 2.9101 | 1.16755 | 156.09 | 1200.85 | 41.42 | 3.790141 | 29.57 | 114.67 | 1200.42 | 32.06 | 29.93 | 4.789491 | 1.16755 | 82.61 | 1195.25 | 25.49 | 5.015138 | 28.79 | 57.12 | 1189.53 | 18.24 | 28.23 | 5.000112 | 1.16755 | 1842.59 | 1201.54
1.6e-05 | 0.00304999994 | 4.80000017e-05 | 0.000555999984 | 231.0651 | 1747.43 | 1211.62 | 1122.41 | 109.93 | 24.70922 | 1226.54 | 230.61 | 13.44 | 1.328 | 1.334 | 2.005469 | 205.9 | 1213.8 | 46.36 | 24.09 | 2.870744 | 1.16755 | 159.54 | 1204.65 | 41.4 | 3.702523 | 26.38 | 118.14 | 1203.77 | 33.96 | 28 | 4.547628 | 1.16755 | 84.18 | 1198.57 | 26.13 | 5.053867 | 25.98 | 58.05 | 1192.4 | 19.14 | 25.9 | 5.000066 | 1.16755 | 1675.64 | 1189.77
1.6e-05 | 0.00304999994 | 4.80000017e-05 | 0.000555999984 | 231.1855 | 1748.34 | 1210.27 | 1116.63 | 113.35 | 24.67387 | 1224.68 | 230.72 | 14.01 | 1.328 | 1.334 | 2.068402 | 206.05 | 1211.37 | 45.19 | 23.91 | 2.946298 | 1.16755 | 160.86 | 1201.7 | 41.7 | 3.822665 | 26.9 | 119.16 | 1200.77 | 34.52 | 28.02 | 4.354685 | 1.16755 | 84.64 | 1194.93 | 26.49 | 5.053655 | 26.13 | 58.15 | 1188.2 | 19.25 | 26.2 | 5.000037 | 1.16755 | 1674.53 | 1185.65
1.20000004e-05 | 0.00298999995 | 4.40000003e-05 | 0.000538000022 | 230.482 | 1743.02 | 1208.76 | 1114.99 | 98.78 | 24.75213 | 1225.77 | 230.44 | 13.53 | 1.328 | 1.334 | 2.073352 | 205.69 | 1212.4 | 45.24 | 24.46 | 2.852052 | 1.16755 | 160.45 | 1202.59 | 41.76 | 3.680729 | 27.17 | 118.69 | 1201.56 | 34.29 | 28.18 | 4.528899 | 1.16755 | 84.4 | 1195.94 | 26.34 | 5.05556 | 26.36 | 58.06 | 1189.24 | 19.14 | 26.05 | 5.000066 | 1.16755 | 1677.43 | 1148.53
1.20000004e-05 | 0.00298999995 | 4.40000003e-05 | 0.000538000022 | 231.5306 | 1750.95 | 1214.23 | 1122.77 | 113.97 | 24.70615 | 1228.82 | 230.67 | 14.03 | 1.328 | 1.334 | 2.072683 | 205.97 | 1216.02 | 43.63 | 23.16 | 2.918138 | 1.16755 | 162.34 | 1206.43 | 42.68 | 3.65181 | 26.64 | 119.66 | 1205.57 | 35.02 | 28.19 | 4.352553 | 1.16755 | 84.64 | 1200.05 | 26.27 | 5.051683 | 25.64 | 58.37 | 1193.32 | 19.44 | 25.88 | 5.000067 | 1.16755 | 1676.67 | 1119.72
1.6e-05 | 0.00304999994 | 4.80000017e-05 | 0.000555999984 | 230.9858 | 1746.83 | 1212.06 | 1119.74 | 109.07 | 24.76931 | 1227.32 | 230.54 | 13.46 | 1.328 | 1.334 | 2.07096 | 205.77 | 1214.23 | 45.66 | 24.19 | 2.95875 | 1.16755 | 160.11 | 1204.76 | 42.01 | 3.702702 | 26.64 | 118.1 | 1203.78 | 34.23 | 27.91 | 4.566676 | 1.16755 | 83.87 | 1198.15 | 25.85 | 5.051805 | 25.55 | 58.02 | 1191.3 | 19.11 | 25.85 | 5.000066 | 1.16755 | 1678.44 | 1119.14
1.20000004e-05 | 0.00298999995 | 4.40000003e-05 | 0.000538000022 | 230.605 | 1743.95 | 1208.35 | 1116.47 | 107.58 | 24.71908 | 1223.9 | 230.51 | 13.72 | 1.328 | 1.334 | 1.99818 | 205.79 | 1210.85 | 44.79 | 24.07 | 2.941492 | 1.16755 | 161 | 1201.41 | 42.17 | 3.676039 | 27.42 | 118.83 | 1200.64 | 34.6 | 28.4 | 4.540346 | 1.16755 | 84.23 | 1195.27 | 26.01 | 5.048097 | 26.17 | 58.22 | 1188.76 | 19.31 | 26.09 | 5.000066 | 1.16755 | 1675.94 | 1130.61
1.6e-05 | 0.00304999994 | 4.80000017e-05 | 0.000555999984 | 230.7901 | 1745.35 | 1211.89 | 1118.99 | 104.47 | 24.63586 | 1224.69 | 230.44 | 14.07 | 1.328 | 1.334 | 2.071815 | 205.8 | 1211.71 | 43.84 | 24.62 | 2.922817 | 1.16755 | 161.96 | 1202.18 | 42.41 | 3.65116 | 27.99 | 119.55 | 1201.49 | 34.98 | 29.19 | 4.34667 | 1.16755 | 84.57 | 1196.09 | 26.27 | 5.052174 | 26.96 | 58.3 | 1189.85 | 19.4 | 26.68 | 5.000065 | 1.16755 | 1679.22 | 1128.81
1.20000004e-05 | 0.00298999995 | 4.40000003e-05 | 0.000538000022 | 231.1656 | 1748.19 | 1211.05 | 1122.34 | 109.84 | 24.58227 | 1224.99 | 230.58 | 14.54 | 1.328 | 1.334 | 2.072194 | 205.99 | 1212.5 | 42.87 | 22.88 | 2.903242 | 1.16755 | 163.12 | 1203.26 | 42.69 | 3.623934 | 27.06 | 120.43 | 1202.7 | 35.46 | 29 | 4.327621 | 1.16755 | 84.97 | 1197.77 | 26.49 | 5.051201 | 26.07 | 58.48 | 1191.7 | 19.52 | 26.58 | 5.000065 | 1.16755 | 1678.15 | 1122.83
1.99999995e-05 | 0.00150999997 | 7.00000019e-05 | 2.20000002e-05 | 230.0369 | 1821.81 | 1206.42 | 1118.3 | 204.2 | 25.09699 | 1219.69 | 235 | 15.17 | 1.328 | 1.334 | 1.931962 | 209.9 | 1207.17 | 45.4 | 23.86 | 2.740073 | 1.16755 | 164.5 | 1198.22 | 41.24 | 4.02138 | 25.8 | 123.26 | 1197.4 | 32.59 | 25.93 | 4.597766 | 1.16755 | 90.67 | 1192.28 | 27.68 | 5.06623 | 25.65 | 62.99 | 1187.01 | 20.08 | 24.9 | 5.000076 | 1.16755 | 1656.17 | 1129.3
1.99999995e-05 | 0.00150999997 | 7.00000019e-05 | 2.20000002e-05 | 229.7667 | 1819.67 | 1204.67 | 1118.22 | 214.47 | 25.18817 | 1217.78 | 235.66 | 15.17 | 1.328 | 1.334 | 1.927238 | 210.47 | 1205.53 | 45.73 | 24.16 | 2.742353 | 1.16755 | 164.74 | 1196.97 | 41.37 | 4.028469 | 26.03 | 123.37 | 1196.32 | 32.79 | 25.78 | 4.621525 | 1.16755 | 90.58 | 1191.41 | 27.64 | 5.068969 | 25.23 | 62.94 | 1186.25 | 20.02 | 24.49 | 5.000047 | 1.16755 | 1643.57 | 1294.88
1.99999995e-05 | 0.00150999997 | 7.00000019e-05 | 2.20000002e-05 | 230.4207 | 1824.85 | 1211.5 | 1124.62 | 221.06 | 25.3607 | 1221.53 | 235.85 | 14.63 | 1.328 | 1.334 | 1.992659 | 210.49 | 1209.26 | 46.49 | 23.84 | 2.676808 | 1.16755 | 164 | 1200.49 | 41.11 | 3.880122 | 24.8 | 122.89 | 1199.47 | 32.61 | 25.66 | 4.458835 | 1.16755 | 90.28 | 1194.32 | 27.47 | 5.06948 | 24.73 | 62.81 | 1188.93 | 19.93 | 24.38 | 5.000072 | 1.16755 | 1646.48 | 1250.42
1.20000004e-05 | 0.00306000002 | 5.70000011e-05 | 0.000531000027 | 237.150125 | 1649.74 | 1203.15 | 1112.21 | 172.36 | 25.8139 | 1218.66 | 239.55 | 14.7 | 1.328 | 1.334 | 2.032472 | 213.74 | 1206.09 | 47.21 | 22.94 | 2.772801 | 1.16755 | 166.53 | 1197.15 | 43.85 | 3.612648 | 25.3 | 122.68 | 1196.3 | 35.9 | 26.48 | 4.355909 | 1.16755 | 86.78 | 1191.02 | 27.71 | 5.050465 | 24.45 | 59.07 | 1184.25 | 20.2 | 24.76 | 5.000059 | 1.16755 | 1524.52 | 1251.66
1.20000004e-05 | 0.00306000002 | 5.70000011e-05 | 0.000531000027 | 237.1185 | 1649.52 | 1203.45 | 1111.12 | 174.08 | 25.83321 | 1216.77 | 239.65 | 14.88 | 1.328 | 1.334 | 1.96702 | 213.82 | 1203.91 | 47.23 | 23.17 | 2.68523 | 1.16755 | 166.59 | 1194.72 | 43.93 | 3.613933 | 25.78 | 122.66 | 1193.87 | 35.86 | 27.03 | 4.357787 | 1.16755 | 86.8 | 1188.61 | 27.74 | 5.050169 | 25.01 | 59.06 | 1182.01 | 20.15 | 24.96 | 5.000059 | 1.16755 | 1522.36 | 1489.45
2.30000005e-05 | 0.00297000003 | 4.6000001e-05 | 0.000511999999 | 230.8562 | 1745.85 | 1198.8 | 1107.96 | 326.44 | 26.64521 | 1213.26 | 245.56 | 14.47 | 1.328 | 1.334 | 1.89661 | 218.92 | 1198.98 | 49.69 | 24.3 | 2.618243 | 1.16755 | 169.23 | 1190.43 | 45.35 | 3.41692 | 26.26 | 123.88 | 1189.47 | 36.4 | 27.3 | 4.443794 | 1.16755 | 87.48 | 1184.61 | 28.22 | 5.05406 | 25.13 | 59.26 | 1177.73 | 20.39 | 25.16 | 5.000056 | 1.16755 | 1469.93 | 1574.77
1.20000004e-05 | 0.00306000002 | 5.70000011e-05 | 0.000531000027 | 237.2780625 | 1650.63 | 1209.84 | 1121.44 | 264.73 | 26.75873 | 1218.2 | 246.13 | 13.71 | 1.328 | 1.334 | 1.906518 | 219.37 | 1204.34 | 50.88 | 22.64 | 2.636426 | 1.16755 | 168.49 | 1196.16 | 45.35 | 3.449302 | 24.65 | 123.14 | 1195.4 | 35.58 | 25.82 | 4.450528 | 1.16755 | 87.56 | 1190.69 | 28.28 | 5.052195 | 23.97 | 59.28 | 1184.41 | 20.42 | 24.04 | 5.000058 | 1.16755 | 1443.74 | 1576.34
1.20000004e-05 | 0.00306000002 | 5.70000011e-05 | 0.000531000027 | 237.4821875 | 1652.05 | 1202.34 | 1112.78 | 263.35 | 26.72953 | 1216.87 | 245.96 | 13.78 | 1.328 | 1.334 | 1.903217 | 219.23 | 1202.89 | 49.81 | 22.29 | 2.619564 | 1.16755 | 169.42 | 1194.36 | 45.45 | 3.419719 | 24.4 | 123.97 | 1193.42 | 35.91 | 25.5 | 4.417799 | 1.16755 | 88.06 | 1188.47 | 28.48 | 5.053521 | 23.58 | 59.58 | 1181.87 | 20.74 | 23.92 | 5.000056 | 1.16755 | 1443.23 | 1639.6
1.20000004e-05 | 0.00306000002 | 5.70000011e-05 | 0.000531000027 | 237.061 | 1649.12 | 1202.68 | 1114.01 | 261.6 | 26.67237 | 1217.5 | 245.82 | 13.97 | 1.328 | 1.334 | 1.895691 | 219.15 | 1203.47 | 50.11 | 22.3 | 2.705071 | 1.16755 | 169.04 | 1195.18 | 45.16 | 3.546213 | 24.83 | 123.88 | 1194.49 | 36.18 | 25.77 | 4.590506 | 1.16755 | 87.7 | 1189.97 | 28.26 | 5.053948 | 23.8 | 59.44 | 1183.68 | 20.58 | 23.86 | 5.000056 | 1.16755 | 1442.91 | 1639.56
2.30000005e-05 | 0.00297000003 | 4.6000001e-05 | 0.000511999999 | 237.29675 | 1650.76 | 1201.43 | 1113.5 | 262.15 | 26.66157 | 1215.26 | 245.86 | 14.11 | 1.328 | 1.334 | 1.896596 | 219.2 | 1201.32 | 49.82 | 22.67 | 2.699583 | 1.16755 | 169.38 | 1193.22 | 45.26 | 3.53905 | 24.63 | 124.12 | 1192.56 | 36.3 | 26.12 | 4.585118 | 1.16755 | 87.82 | 1188.28 | 28.31 | 5.05527 | 23.47 | 59.51 | 1181.92 | 20.64 | 24.12 | 5.000056 | 1.16755 | 1442.99 | 1711.27
2.30000005e-05 | 0.00297000003 | 4.6000001e-05 | 0.000511999999 | 237.0854375 | 1649.29 | 1213.11 | 1124.98 | 260.28 | 26.68452 | 1218.98 | 245.69 | 13.6 | 1.328 | 1.334 | 1.892562 | 219.01 | 1205.2 | 50.02 | 22.31 | 2.623815 | 1.16755 | 168.99 | 1197 | 45.48 | 3.43045 | 24.41 | 123.51 | 1196.27 | 35.83 | 25.86 | 4.589878 | 1.16755 | 87.68 | 1191.94 | 28.26 | 5.050565 | 23.64 | 59.42 | 1185.65 | 20.58 | 24.11 | 5.000136 | 1.16755 | 1444.58 | 1769.41
2.30000005e-05 | 0.00297000003 | 4.6000001e-05 | 0.000511999999 | 237.314 | 1650.88 | 1200.97 | 1115.8 | 260.38 | 26.71956 | 1214.78 | 245.69 | 13.83 | 1.328 | 1.334 | 1.903348 | 218.97 | 1201.4 | 49.67 | 22.39 | 2.699396 | 1.16755 | 169.3 | 1193.6 | 45.39 | 3.418604 | 24.62 | 123.91 | 1193.04 | 35.9 | 25.59 | 4.570609 | 1.16755 | 88.01 | 1188.85 | 28.4 | 5.05158 | 23.71 | 59.61 | 1183.03 | 20.76 | 24.53 | 5.000056 | 1.16755 | 1444.9 | 1810.35
2.30000005e-05 | 0.00297000003 | 4.6000001e-05 | 0.000511999999 | 237.2493125 | 1650.43 | 1199.65 | 1112.7 | 260.14 | 26.64254 | 1214.51 | 245.67 | 14.07 | 1.328 | 1.334 | 1.896132 | 219.03 | 1200.78 | 49.81 | 22.67 | 2.701097 | 1.16755 | 169.22 | 1192.75 | 45.28 | 3.416606 | 25.11 | 123.94 | 1192.13 | 35.86 | 26.3 | 4.73545 | 1.16755 | 88.08 | 1187.99 | 28.51 | 5.054373 | 24.32 | 59.57 | 1182.1 | 20.69 | 24.81 | 5.000056 | 1.16755 | 1444.44 | 1783.99
2.30000005e-05 | 0.00297000003 | 4.6000001e-05 | 0.000511999999 | 237.380125 | 1651.34 | 1197.54 | 1113.89 | 260.57 | 26.65095 | 1212.76 | 245.7 | 14.18 | 1.328 | 1.334 | 1.892369 | 219.05 | 1199.6 | 49.58 | 22.94 | 2.696389 | 1.16755 | 169.47 | 1192.06 | 45.29 | 3.535286 | 25.13 | 124.18 | 1191.78 | 36.36 | 26.55 | 4.582781 | 1.16755 | 87.82 | 1188.09 | 28.24 | 5.052944 | 24.01 | 59.58 | 1182.49 | 20.71 | 25.01 | 5.000055 | 1.16755 | 1444.44 | 1792.66
2.30000005e-05 | 0.00297000003 | 4.6000001e-05 | 0.000511999999 | 237.1975625 | 1650.07 | 1206.73 | 1121.1 | 258.83 | 26.73325 | 1215.04 | 245.63 | 13.67 | 1.328 | 1.334 | 1.893439 | 218.9 | 1201.68 | 49.44 | 22.39 | 2.615368 | 1.16755 | 169.46 | 1193.77 | 45.49 | 3.415171 | 24.69 | 123.97 | 1193.24 | 35.93 | 26.24 | 4.567491 | 1.16755 | 88.04 | 1189.28 | 28.47 | 5.05202 | 23.88 | 59.57 | 1183.46 | 20.71 | 24.77 | 5.000056 | 1.16755 | 1443.69 | 1738.11
1.20000004e-05 | 0.00288000004 | 5.90000018e-05 | 0.000475999987 | 230.7297 | 1184.55 | 1184.18 | 1100.89 | 30.16 | 24.97819 | 1199.74 | 228.92 | 9.41 | 1.328 | 1.334 | 2.10432 | 203.94 | 1187.21 | 42.57 | 17.97 | 2.988459 | 1.16755 | 161.37 | 1179.17 | 41.5 | 3.643111 | 20.01 | 119.87 | 1178.91 | 31.88 | 21.11 | 5.055392 | 1.16755 | 87.99 | 1152.89 | 26.17 | 5.075448 | 20.49 | 61.82 | 1148.93 | 18.96 | 19.92 | 5.000066 | 1.16755 | 1172.22 | 1734.79
1.29999999e-05 | 0.00298000011 | 4.6000001e-05 | 0.000508000026 | 240.834 | 1275.13 | 1182.53 | 1094.43 | 173.73 | 25.47625 | 1199.81 | 235.93 | 10.91 | 1.328 | 1.334 | 1.975852 | 210.46 | 1186.31 | 44.48 | 18.44 | 2.813307 | 1.16755 | 165.98 | 1177.58 | 41.66 | 3.621651 | 20.25 | 124.32 | 1176.67 | 33.27 | 20.94 | 4.854575 | 1.16755 | 91.05 | 1172.25 | 27.59 | 5.061879 | 20.19 | 63.46 | 1166.51 | 20.6 | 20.06 | 5.000042 | 1.16755 | 1140.01 | 1689.33
1.20000004e-05 | 0.00288000004 | 5.90000018e-05 | 0.000475999987 | 233.9284 | 1195.75 | 1184.9 | 1102.51 | 89.47 | 25.04745 | 1189.34 | 230.75 | 10.17 | 1.328 | 1.334 | 2.103219 | 205.7 | 1177.69 | 42.94 | 17.67 | 2.983934 | 1.16755 | 162.76 | 1170.19 | 40.4 | 3.718668 | 19.75 | 122.36 | 1170.08 | 32.35 | 20.77 | 5.163057 | 1.16755 | 90.01 | 1167.19 | 26.8 | 5.066163 | 19.5 | 63.21 | 1163.15 | 20.34 | 19.8 | 5.000044 | 1.16755 | 1139.83 | 1689.76
1.29999999e-05 | 0.00298000011 | 4.6000001e-05 | 0.000508000026 | 238.9415 | 1271.51 | 1187.19 | 1105.19 | 174.86 | 25.63499 | 1203.25 | 235.85 | 10.21 | 1.328 | 1.334 | 1.977593 | 210.22 | 1190.82 | 44.47 | 17.42 | 2.817052 | 1.16755 | 165.75 | 1182.77 | 41.96 | 3.517033 | 19.17 | 123.79 | 1182 | 33.39 | 20.05 | 4.893812 | 1.16755 | 90.4 | 1178.05 | 27.13 | 5.062119 | 18.91 | 63.27 | 1172.71 | 20.42 | 19.06 | 5.000041 | 1.16755 | 1135.43 | 1686.9
1.29999999e-05 | 0.00156 | 9.89999971e-05 | 1.99999995e-05 | 237.6715 | 1136.69 | 1177.29 | 1092.48 | 68.91 | 25.83884 | 1192.07 | 236.63 | 9.19 | 1.328 | 1.334 | 2.06323 | 210.8 | 1179.72 | 43.89 | 16.56 | 2.808545 | 1.16755 | 166.91 | 1171.49 | 43.98 | 3.955325 | 18.54 | 122.93 | 1171.25 | 33.46 | 18.57 | 4.850256 | 1.16755 | 89.47 | 1167.35 | 27.91 | 5.068999 | 17.84 | 61.56 | 1161.98 | 18.68 | 16.11 | 5 | 1.16755 | 1084.9 | 1687.81
1.10000001e-05 | 0.00142999995 | 0.000106 | 2.40000008e-05 | 237.2136 | 1134.5 | 1175.55 | 1090.46 | 67.45 | 25.76641 | 1190.51 | 236.52 | 9.39 | 1.328 | 1.334 | 2.127202 | 210.75 | 1178.29 | 43.86 | 16.66 | 2.80792 | 1.16755 | 166.89 | 1170.05 | 43.72 | 4.08945 | 18.69 | 123.17 | 1169.91 | 33.42 | 18.44 | 5.009948 | 1.16755 | 89.75 | 1166.14 | 28.1 | 5.069518 | 18.05 | 61.65 | 1160.92 | 18.75 | 16.29 | 5 | 1.16755 | 1084.92 | 1688.68
1.29999999e-05 | 0.00156 | 9.89999971e-05 | 1.99999995e-05 | 237.1844 | 1134.36 | 1179.4 | 1097.34 | 70.25 | 25.72398 | 1192.64 | 236.52 | 9.48 | 1.328 | 1.334 | 2.057845 | 210.79 | 1180.8 | 44.07 | 16.63 | 2.812045 | 1.16755 | 166.72 | 1173.04 | 44.14 | 3.972912 | 18.4 | 122.58 | 1173.01 | 33.15 | 18.26 | 4.85014 | 1.16755 | 89.43 | 1169.36 | 27.73 | 5.066375 | 17.64 | 61.7 | 1164.48 | 18.85 | 16.1 | 5.000054 | 1.16755 | 1084.77 | 1688.18
1.29999999e-05 | 0.00156 | 9.89999971e-05 | 1.99999995e-05 | 234.5185 | 1121.61 | 1177.67 | 1100.97 | 53.49 | 25.69177 | 1193.65 | 235.9 | 9.23 | 1.328 | 1.334 | 2.058577 | 210.21 | 1182.57 | 43.81 | 16.02 | 2.743017 | 1.16755 | 166.4 | 1175.27 | 43.73 | 4.103732 | 17.6 | 122.67 | 1175.47 | 33.32 | 17.63 | 4.839756 | 1.16755 | 89.35 | 1172.25 | 27.59 | 5.06521 | 16.69 | 61.76 | 1167.71 | 18.9 | 15.28 | 5.000051 | 1.16755 | 1084.04 | 1686.44
1.29999999e-05 | 0.00156 | 9.89999971e-05 | 1.99999995e-05 | 237.3893 | 1135.34 | 1177.42 | 1094.6 | 73.83 | 25.71992 | 1189.58 | 236.66 | 9.51 | 1.328 | 1.334 | 2.057708 | 210.94 | 1177.67 | 44.15 | 16.38 | 2.741313 | 1.16755 | 166.79 | 1169.67 | 43.82 | 4.103599 | 18.21 | 122.97 | 1169.58 | 33.44 | 18.16 | 4.84644 | 1.16755 | 89.53 | 1165.92 | 27.82 | 5.067107 | 17.51 | 61.71 | 1160.82 | 18.8 | 15.93 | 5.000055 | 1.16755 | 1083.22 | 1687.48
1.29999999e-05 | 0.00156 | 9.89999971e-05 | 1.99999995e-05 | 237.268 | 1134.76 | 1177.35 | 1091.41 | 74.91 | 25.70004 | 1189.3 | 236.67 | 9.55 | 1.328 | 1.334 | 2.059222 | 210.97 | 1176.86 | 44.27 | 16.64 | 2.743327 | 1.16755 | 166.7 | 1168.49 | 43.78 | 4.106109 | 18.51 | 122.92 | 1168.28 | 33.49 | 18.37 | 5.033233 | 1.16755 | 89.43 | 1164.46 | 27.74 | 5.067298 | 17.88 | 61.69 | 1159.06 | 18.82 | 16.15 | 5.000055 | 1.16755 | 1082.85 | 1690.67
1.29999999e-05 | 0.00156 | 9.89999971e-05 | 1.99999995e-05 | 238.4556 | 1140.44 | 1178.99 | 1097.1 | 84.46 | 25.75915 | 1190.44 | 237.02 | 9.37 | 1.328 | 1.334 | 2.05813 | 211.26 | 1178.68 | 44.36 | 16.46 | 2.813348 | 1.16755 | 166.9 | 1170.97 | 43.85 | 4.106243 | 18.21 | 123.05 | 1171.02 | 33.49 | 18.31 | 4.855501 | 1.16755 | 89.56 | 1167.51 | 27.74 | 5.066979 | 17.62 | 61.82 | 1162.53 | 18.96 | 15.75 | 5.000052 | 1.16755 | 1081.95 | 1692.78
1.29999999e-05 | 0.00147999998 | 9.99999975e-05 | 9.99999975e-06 | 236.2832 | 1130.05 | 1173.04 | 1090.55 | 69.93 | 25.74077 | 1186.44 | 236.38 | 9.5 | 1.328 | 1.334 | 2.058972 | 210.64 | 1174.54 | 43.96 | 16.38 | 2.811023 | 1.16755 | 166.68 | 1166.68 | 43.96 | 4.11113 | 18.19 | 122.72 | 1166.68 | 33.51 | 18.38 | 4.861942 | 1.16755 | 89.21 | 1163.15 | 27.62 | 5.065884 | 17.35 | 61.59 | 1157.87 | 18.69 | 15.98 | 5.000055 | 1.16755 | 1083.5 | 1690.75
1.29999999e-05 | 0.00147999998 | 9.99999975e-05 | 9.99999975e-06 | 238.4849 | 1140.58 | 1178.77 | 1095.27 | 82.66 | 25.76446 | 1188.63 | 236.94 | 9.39 | 1.328 | 1.334 | 2.060924 | 211.17 | 1176.63 | 44.18 | 16.26 | 2.739977 | 1.16755 | 166.99 | 1168.55 | 43.76 | 4.095305 | 18.09 | 123.23 | 1168.38 | 33.52 | 18.01 | 4.843199 | 1.16755 | 89.71 | 1164.68 | 27.88 | 5.066536 | 17.5 | 61.83 | 1159.54 | 18.96 | 15.93 | 5.000052 | 1.16755 | 1083.68 | 1692.21
1.10000001e-05 | 0.00142999995 | 0.000106 | 2.40000008e-05 | 238.3135 | 1139.76 | 1181.21 | 1096.77 | 86.64 | 25.77846 | 1190.45 | 237.12 | 9.44 | 1.328 | 1.334 | 2.000278 | 211.34 | 1178 | 44.3 | 16.17 | 2.740706 | 1.16755 | 167.04 | 1169.78 | 43.78 | 4.097303 | 18.1 | 123.26 | 1169.61 | 33.61 | 17.92 | 4.849773 | 1.16755 | 89.65 | 1165.72 | 27.86 | 5.067016 | 17.38 | 61.79 | 1160.37 | 18.9 | 15.69 | 5.000053 | 1.16755 | 1079.86 | 1692.98
1.10000001e-05 | 0.00142999995 | 0.000106 | 2.40000008e-05 | 237.6653 | 1136.66 | 1178.57 | 1095.66 | 77.89 | 25.77835 | 1188.77 | 236.73 | 9.4 | 1.328 | 1.334 | 2.059957 | 210.95 | 1176.88 | 44.41 | 16.27 | 2.7472 | 1.16755 | 166.54 | 1168.88 | 43.84 | 4.118828 | 18.23 | 122.7 | 1168.82 | 33.32 | 17.99 | 5.039783 | 1.16755 | 89.38 | 1165.24 | 27.66 | 5.06713 | 17.31 | 61.72 | 1160.24 | 18.84 | 15.52 | 5.000053 | 1.16755 | 1083.56 | 1691.54
1.49999996e-05 | 0.00142999995 | 0.000106 | 9.99999975e-06 | 237.4666 | 1135.71 | 1176.88 | 1092.17 | 77.39 | 25.76768 | 1187.33 | 236.82 | 9.39 | 1.328 | 1.334 | 2.063704 | 211.05 | 1175.18 | 44.14 | 16.5 | 2.81095 | 1.16755 | 166.91 | 1167.11 | 43.85 | 4.101505 | 18.21 | 123.06 | 1166.93 | 33.32 | 18 | 5.01648 | 1.16755 | 89.74 | 1163.09 | 27.98 | 5.071395 | 17.43 | 61.76 | 1157.81 | 18.9 | 15.84 | 5.000057 | 1.16755 | 1080.93 | 1688.64
1.70000003e-05 | 0.00146000006 | 0.000107 | 1.10000001e-05 | 234.5185 | 1121.61 | 1175.12 | 1090.42 | 62.24 | 25.60051 | 1186.58 | 236.12 | 9.68 | 1.328 | 1.334 | 2.063202 | 210.52 | 1174.36 | 44.47 | 16.49 | 2.823171 | 1.16755 | 166.05 | 1166.3 | 43.31 | 4.105194 | 18.3 | 122.74 | 1166.16 | 33.32 | 18.05 | 4.841042 | 1.16755 | 89.42 | 1162.26 | 27.61 | 5.065418 | 17.63 | 61.81 | 1156.97 | 18.93 | 16.04 | 5.00005 | 1.16755 | 1080.78 | 1690.28
1.70000003e-05 | 0.00146000006 | 0.000107 | 1.10000001e-05 | 234.5185 | 1121.61 | 1175.81 | 1093.46 | 63.05 | 25.63109 | 1186.13 | 236.12 | 9.53 | 1.328 | 1.334 | 2.063097 | 210.49 | 1174.31 | 44.29 | 16.61 | 2.749426 | 1.16755 | 166.2 | 1166.52 | 43.4 | 3.953189 | 18.11 | 122.8 | 1166.4 | 33.18 | 18.08 | 4.82778 | 1.16755 | 89.62 | 1162.9 | 27.7 | 5.068038 | 17.62 | 61.92 | 1158.18 | 19.05 | 16.02 | 5.00005 | 1.16755 | 1080.91 | 1691.45
1.10000001e-05 | 0.00142999995 | 0.000106 | 2.40000008e-05 | 236.8185 | 1132.61 | 1169.81 | 1086.96 | 77.33 | 25.71248 | 1183.16 | 236.66 | 9.6 | 1.328 | 1.334 | 2.059383 | 210.95 | 1171.06 | 44.16 | 16.43 | 2.741869 | 1.16755 | 166.79 | 1163.11 | 44.22 | 4.12455 | 18.38 | 122.57 | 1163.14 | 33.13 | 18.03 | 4.853262 | 1.16755 | 89.44 | 1159.5 | 27.69 | 5.066464 | 17.45 | 61.75 | 1154.37 | 18.88 | 15.67 | 5.000053 | 1.16755 | 1081.01 | 1675.55
1.10000001e-05 | 0.00142999995 | 0.000106 | 2.40000008e-05 | 238.2173 | 1139.3 | 1170.9 | 1087.32 | 86.37 | 25.72789 | 1183.9 | 237.05 | 9.69 | 1.328 | 1.334 | 2.0631 | 211.32 | 1171.71 | 44.44 | 16.5 | 2.744034 | 1.16755 | 166.88 | 1163.68 | 43.93 | 4.11089 | 18.37 | 122.95 | 1163.59 | 33.45 | 18.12 | 4.860214 | 1.16755 | 89.5 | 1159.81 | 27.71 | 5.068602 | 17.5 | 61.79 | 1154.56 | 18.89 | 15.93 | 5.000055 | 1.16755 | 1081.17 | 1674.12
0 | 0 | 0 | 0 | 236.201 | 1047.5 | 1182.45 | 1089.26 | 32.13 | 25.45752 | 1191.58 | 234.71 | 9.7 | 1.328 | 1.334 | 2.127597 | 209.25 | 1177.96 | 49.51 | 18.6 | 2.427616 | 1.16755 | 159.74 | 1168.86 | 42.82 | 3.808504 | 19.2 | 116.92 | 1168.49 | 31.57 | 19.82 | 5.001364 | 1.16755 | 85.35 | 1164.32 | 25.97 | 5.061988 | 19.72 | 59.38 | 1159.24 | 16.56 | 17.69 | 5.000086 | 1.16755 | 1041.92 | 1673.63
0.000342999992 | 0.00211 | 9.30000024e-05 | 5.80000014e-05 | 236.0394 | 1549.65 | 1184.96 | 1101.16 | 305.59 | 27.76487 | 1192.21 | 250.82 | 13.29 | 1.328 | 1.334 | 1.865213 | 223.06 | 1178.66 | 52.39 | 20.94 | 2.641719 | 1.16755 | 170.67 | 1171.16 | 49.62 | 4.113142 | 23.84 | 121.05 | 1169.83 | 38.99 | 24.02 | 4.455335 | 1.16755 | 82.06 | 1165.93 | 28.93 | 5.027706 | 23.05 | 53.13 | 1158.45 | 18.27 | 20.11 | 5.000089 | 1.16755 | 1302.81 | 1497.25
0.000349999988 | 0.00218000007 | 0.000142999997 | 6.19999992e-05 | 229.7877 | 1542.86 | 1185.03 | 1099.36 | 246.25 | 25.47463 | 1190.12 | 238.76 | 13.89 | 1.328 | 1.334 | 1.909929 | 213.28 | 1176.73 | 49.87 | 22.32 | 2.770135 | 1.16755 | 163.41 | 1169.03 | 45.72 | 4.013959 | 24.33 | 117.69 | 1167.61 | 37.21 | 24.62 | 4.452244 | 1.16755 | 80.48 | 1163.68 | 27.8 | 5.033073 | 24.02 | 52.68 | 1157.52 | 17.82 | 21.33 | 5.000088 | 1.16755 | 1353.55 | 1496.69
0.000349999988 | 0.00218000007 | 0.000142999997 | 6.19999992e-05 | 230.723 | 1549.14 | 1189.14 | 1108.49 | 253.21 | 25.70748 | 1195.07 | 239.29 | 12.94 | 1.328 | 1.334 | 1.974595 | 213.58 | 1182.62 | 51.78 | 21.66 | 2.812025 | 1.16755 | 161.8 | 1175.53 | 45.47 | 4.104075 | 23.19 | 116.33 | 1174.26 | 36.14 | 23.97 | 4.797649 | 1.16755 | 80.19 | 1171.02 | 27.73 | 5.034999 | 22.71 | 52.46 | 1165.17 | 17.62 | 21.04 | 5.000101 | 1.16755 | 1353.29 | 1466.99
0.000349999988 | 0.00218000007 | 0.000142999997 | 6.19999992e-05 | 230.5815 | 1548.19 | 1183.5 | 1092.67 | 249.01 | 25.51669 | 1193.29 | 238.95 | 13.96 | 1.328 | 1.334 | 1.977823 | 213.44 | 1179.31 | 49.45 | 22.16 | 2.834428 | 1.16755 | 163.99 | 1170.86 | 46.23 | 4.013541 | 24.51 | 117.76 | 1169.01 | 37.34 | 24.82 | 4.460076 | 1.16755 | 80.42 | 1164.48 | 27.97 | 5.034581 | 24.06 | 52.45 | 1157.08 | 17.58 | 21.01 | 5.000082 | 1.16755 | 1354.24 | 1472.56
0.000330999988 | 0.00208000001 | 9.40000027e-05 | 6.80000012e-05 | 236.606 | 1553.37 | 1194.17 | 1111.74 | 319.76 | 28.05605 | 1199.36 | 252.61 | 12.81 | 1.328 | 1.334 | 1.867549 | 224.56 | 1186.11 | 52.32 | 20.62 | 2.566665 | 1.16755 | 172.24 | 1178.68 | 50.33 | 4.101934 | 23.92 | 121.91 | 1177.53 | 38.88 | 23.84 | 4.554534 | 1.16755 | 83.03 | 1173.83 | 29.51 | 5.03069 | 23.17 | 53.52 | 1166.89 | 18.64 | 20.29 | 5.000085 | 1.16755 | 1290.41 | 1440.85
0.000330999988 | 0.00208000001 | 9.40000027e-05 | 6.80000012e-05 | 236.4872 | 1552.59 | 1197.17 | 1115.32 | 317.5 | 28.09381 | 1200.16 | 252.56 | 12.73 | 1.328 | 1.334 | 1.872297 | 224.47 | 1186.85 | 52.3 | 20.77 | 2.627491 | 1.16755 | 172.17 | 1179.63 | 50.05 | 4.090079 | 23.48 | 122.12 | 1178.44 | 38.76 | 23.65 | 4.533413 | 1.16755 | 83.36 | 1174.8 | 29.74 | 5.033637 | 22.6 | 53.62 | 1168.04 | 18.76 | 20.26 | 5.000069 | 1.16755 | 1290.38 | 1440.15
0.000330999988 | 0.00208000001 | 9.40000027e-05 | 6.80000012e-05 | 236.8558 | 1555.01 | 1204.75 | 1125.6 | 320.46 | 28.22422 | 1207.93 | 252.91 | 12.11 | 1.328 | 1.334 | 1.866365 | 224.68 | 1195.13 | 52.27 | 20.17 | 2.688696 | 1.16755 | 172.41 | 1188.2 | 50.63 | 3.977183 | 23.24 | 121.78 | 1187.12 | 38.91 | 23.51 | 4.697606 | 1.16755 | 82.87 | 1183.83 | 29.5 | 5.033505 | 22.45 | 53.37 | 1177.17 | 18.53 | 20.15 | 5.000074 | 1.16755 | 1290.85 | 1413.34
0.000330999988 | 0.00208000001 | 9.40000027e-05 | 6.80000012e-05 | 236.5177 | 1552.79 | 1216.93 | 1130.18 | 315.46 | 28.11603 | 1213.51 | 252.71 | 12.07 | 1.328 | 1.334 | 1.86757 | 224.59 | 1199.46 | 52.32 | 19.91 | 2.566815 | 1.16755 | 172.27 | 1191.42 | 50.43 | 4.107015 | 23.04 | 121.84 | 1189.79 | 38.81 | 22.77 | 4.682006 | 1.16755 | 83.03 | 1185.57 | 29.64 | 5.032985 | 22.26 | 53.39 | 1177.82 | 18.57 | 19.76 | 5.000072 | 1.16755 | 1290.77 | 1415.91
0.000330999988 | 0.00208000001 | 9.40000027e-05 | 6.80000012e-05 | 237.0051 | 1555.99 | 1217.94 | 1130.16 | 317.73 | 28.17804 | 1220.04 | 253.32 | 11.9 | 1.328 | 1.334 | 1.872443 | 225.14 | 1207.44 | 52.33 | 19.65 | 2.623431 | 1.16755 | 172.81 | 1199.06 | 50.97 | 3.984565 | 23.06 | 121.84 | 1197.11 | 38.78 | 22.59 | 4.696725 | 1.16755 | 83.06 | 1192.49 | 29.75 | 5.031771 | 22.22 | 53.31 | 1184.19 | 18.45 | 19.52 | 5.000071 | 1.16755 | 1289.4 | 1345.74
0.000330999988 | 0.00208000001 | 9.40000027e-05 | 6.80000012e-05 | 236.114 | 1550.14 | 1204.69 | 1123.75 | 314.04 | 28.12289 | 1208.09 | 252.74 | 12.25 | 1.328 | 1.334 | 1.869548 | 224.62 | 1194.94 | 52.29 | 20.28 | 2.627805 | 1.16755 | 172.33 | 1187.74 | 50.25 | 3.962775 | 23.13 | 122.08 | 1186.45 | 38.7 | 23.3 | 4.664844 | 1.16755 | 83.38 | 1182.88 | 29.75 | 5.037633 | 21.91 | 53.63 | 1176.02 | 18.77 | 20 | 5.000065 | 1.16755 | 1289.06 | 1303.1
0.000375000003 | 0.00206000009 | 7.20000025e-05 | 0.000226999997 | 236.3638 | 1551.78 | 1214.09 | 1133.42 | 318.43 | 28.18159 | 1217.73 | 253.29 | 12.16 | 1.328 | 1.334 | 1.871576 | 225.1 | 1204.72 | 52.39 | 19.8 | 2.625347 | 1.16755 | 172.71 | 1197.43 | 50.88 | 4.12071 | 22.59 | 121.83 | 1196.19 | 38.91 | 22.7 | 4.574691 | 1.16755 | 82.92 | 1192.45 | 29.55 | 5.031564 | 21.56 | 53.37 | 1185.14 | 18.56 | 19.53 | 5.000074 | 1.16755 | 1286.03 | 1292.33
0.000375000003 | 0.00206000009 | 7.20000025e-05 | 0.000226999997 | 236.1978 | 1550.69 | 1219.1 | 1135.89 | 317.53 | 28.1403 | 1221.34 | 253.27 | 12.07 | 1.328 | 1.334 | 1.875731 | 225.13 | 1207.87 | 52.38 | 19.39 | 2.624502 | 1.16755 | 172.75 | 1200.18 | 50.66 | 4.106806 | 22.23 | 122.09 | 1198.62 | 38.83 | 22.02 | 4.681774 | 1.16755 | 83.26 | 1194.62 | 29.84 | 5.034153 | 20.92 | 53.42 | 1186.82 | 18.57 | 19.16 | 5.000064 | 1.16755 | 1284.9 | 1253.4
0.000361999992 | 0.00212999992 | 7.79999973e-05 | 0.000172 | 236.6319 | 1553.54 | 1215.54 | 1133.11 | 321.51 | 28.2664 | 1219.47 | 253.65 | 12.25 | 1.328 | 1.334 | 1.921695 | 225.39 | 1206.28 | 52.42 | 19.69 | 2.62372 | 1.16755 | 172.97 | 1198.73 | 50.94 | 3.980735 | 22.91 | 122.03 | 1197.25 | 38.9 | 22.45 | 4.571479 | 1.16755 | 83.13 | 1193.2 | 29.76 | 5.032732 | 21.72 | 53.37 | 1185.63 | 18.51 | 19.92 | 5.000072 | 1.16755 | 1284.46 | 1252.49
0.000361999992 | 0.00212999992 | 7.79999973e-05 | 0.000172 | 236.7736 | 1554.47 | 1207.91 | 1128.66 | 322.92 | 28.38253 | 1210.25 | 253.78 | 12.36 | 1.328 | 1.334 | 1.92295 | 225.39 | 1197.55 | 52.32 | 20.2 | 2.62268 | 1.16755 | 173.07 | 1190.59 | 50.69 | 4.100703 | 23.06 | 122.38 | 1189.57 | 39.05 | 23.39 | 4.559619 | 1.16755 | 83.33 | 1178.08 | 29.69 | 5.042381 | 21.82 | 53.64 | 1171.42 | 18.75 | 20.36 | 5.000062 | 1.16755 | 1285.01 | 1251.74
0.000319000013 | 0.00203999993 | 9.00000014e-05 | 0.000172 | 236.737 | 1554.23 | 1217.62 | 1134.83 | 323.15 | 28.28635 | 1221.95 | 253.76 | 11.91 | 1.328 | 1.334 | 1.874086 | 225.47 | 1208.4 | 52.38 | 19.7 | 2.622177 | 1.16755 | 173.09 | 1200.79 | 51.2 | 3.99004 | 22.46 | 121.89 | 1199.2 | 39.09 | 22.66 | 4.721163 | 1.16755 | 82.8 | 1195.28 | 29.5 | 5.035564 | 21.45 | 53.3 | 1187.36 | 18.44 | 19.25 | 5.000078 | 1.16755 | 1284 | 1251.87
0.000319000013 | 0.00203999993 | 9.00000014e-05 | 0.000172 | 236.2877 | 1551.28 | 1209.92 | 1129.03 | 320.16 | 28.24891 | 1221.41 | 253.44 | 11.94 | 1.328 | 1.334 | 1.8742 | 225.19 | 1208.2 | 52.42 | 19.24 | 2.625521 | 1.16755 | 172.77 | 1200.63 | 50.64 | 3.972212 | 22.23 | 122.13 | 1199.03 | 38.87 | 22.06 | 4.683448 | 1.16755 | 83.26 | 1195.04 | 29.72 | 5.035853 | 20.79 | 53.54 | 1187.34 | 18.74 | 19.14 | 5.00007 | 1.16755 | 1285.38 | 1251.68
0.000319000013 | 0.00203999993 | 9.00000014e-05 | 0.000172 | 235.2321 | 1544.35 | 1212.41 | 1132.54 | 312.89 | 28.08766 | 1222.17 | 252.59 | 11.88 | 1.328 | 1.334 | 1.867165 | 224.5 | 1209.14 | 52.35 | 19.27 | 2.630072 | 1.16755 | 172.15 | 1201.74 | 50.34 | 4.109232 | 22.38 | 121.81 | 1200.39 | 38.64 | 21.94 | 4.671395 | 1.16755 | 83.17 | 1196.51 | 29.68 | 5.037072 | 20.67 | 53.49 | 1189.03 | 18.61 | 19.35 | 5.000066 | 1.16755 | 1285.72 | 1240.75
0.000319000013 | 0.00203999993 | 9.00000014e-05 | 0.000172 | 236.6213 | 1553.47 | 1211.46 | 1131.09 | 320.88 | 28.3149 | 1215.03 | 253.47 | 12.15 | 1.328 | 1.334 | 1.872433 | 225.16 | 1202.11 | 52.36 | 19.98 | 2.625067 | 1.16755 | 172.8 | 1194.91 | 50.51 | 4.099772 | 22.95 | 122.29 | 1193.73 | 38.89 | 22.92 | 4.550014 | 1.16755 | 83.4 | 1190.08 | 29.74 | 5.036922 | 20.92 | 53.66 | 1182.73 | 18.79 | 19.94 | 5.000071 | 1.16755 | 1286.62 | 1239.3
0.000319000013 | 0.00203999993 | 9.00000014e-05 | 0.000172 | 236.2709 | 1551.17 | 1211.88 | 1130.23 | 317.8 | 28.232 | 1221.93 | 253.2 | 11.8 | 1.328 | 1.334 | 1.872123 | 224.97 | 1208.6 | 52.37 | 19.8 | 2.626856 | 1.16755 | 172.6 | 1201.03 | 50.94 | 4.127904 | 22.55 | 121.66 | 1199.59 | 38.85 | 22.69 | 4.708914 | 1.16755 | 82.81 | 1195.64 | 29.5 | 5.034973 | 21.32 | 53.31 | 1187.86 | 18.45 | 19.42 | 5.000074 | 1.16755 | 1287.02 | 1235.69
0.000319000013 | 0.00203999993 | 9.00000014e-05 | 0.000172 | 236.7797 | 1554.51 | 1210.17 | 1129.03 | 320.67 | 28.33084 | 1221.46 | 253.71 | 11.79 | 1.328 | 1.334 | 1.8749 | 225.38 | 1208.2 | 52.34 | 19.27 | 2.623115 | 1.16755 | 173.04 | 1200.6 | 50.84 | 3.97351 | 22.34 | 122.2 | 1199 | 38.96 | 21.97 | 4.563147 | 1.16755 | 83.24 | 1194.93 | 29.74 | 5.033838 | 21 | 53.5 | 1187.16 | 18.67 | 19.18 | 5.00007 | 1.16755 | 1286.29 | 1239.67
0.000319000013 | 0.00203999993 | 9.00000014e-05 | 0.000172 | 236.1674 | 1550.49 | 1211 | 1129.21 | 319.65 | 28.33468 | 1222.03 | 253.57 | 11.71 | 1.328 | 1.334 | 1.872542 | 225.23 | 1208.66 | 52.26 | 19.19 | 2.623193 | 1.16755 | 172.97 | 1200.96 | 50.99 | 4.11792 | 22.43 | 121.98 | 1199.49 | 39.2 | 21.84 | 4.587513 | 1.16755 | 82.78 | 1195.27 | 29.37 | 5.035119 | 22.1 | 53.41 | 1185.18 | 18.58 | 20.34 | 5.000068 | 1.16755 | 1284.64 | 1238.03
0.000319000013 | 0.00203999993 | 9.00000014e-05 | 0.000172 | 236.7538 | 1554.34 | 1217.56 | 1133.54 | 321.21 | 28.27012 | 1218.12 | 253.75 | 12.09 | 1.328 | 1.334 | 1.869986 | 225.48 | 1204.45 | 52.38 | 19.9 | 2.622793 | 1.16755 | 173.1 | 1196.81 | 51.07 | 4.118804 | 22.87 | 122.03 | 1195.39 | 39.25 | 22.48 | 4.595566 | 1.16755 | 82.78 | 1191.27 | 29.36 | 5.033289 | 21.77 | 53.42 | 1180.98 | 18.54 | 20.59 | 5.00007 | 1.16755 | 1285.25 | 1239.24
0.000285999995 | 0.00200999994 | 7.9999998e-05 | 0.000159000003 | 236.635 | 1553.56 | 1207.15 | 1126.29 | 323.63 | 28.33946 | 1220.14 | 254.09 | 11.83 | 1.328 | 1.334 | 1.865808 | 225.75 | 1206.93 | 52.36 | 19.37 | 2.619568 | 1.16755 | 173.39 | 1199.38 | 51.34 | 3.987119 | 22.48 | 122.05 | 1197.87 | 39.25 | 22.28 | 4.728838 | 1.16755 | 82.8 | 1193.97 | 29.36 | 5.032427 | 21.99 | 53.44 | 1183.89 | 18.61 | 20.64 | 5.000071 | 1.16755 | 1282.87 | 1235.92
0.000375000003 | 0.00206000009 | 7.20000025e-05 | 0.000226999997 | 236.4248 | 1552.18 | 1208.53 | 1127.91 | 322.01 | 28.43264 | 1220.04 | 253.8 | 11.79 | 1.328 | 1.334 | 1.923719 | 225.37 | 1206.96 | 52.29 | 19.38 | 2.623096 | 1.16755 | 173.08 | 1199.48 | 51.11 | 4.121737 | 22.66 | 121.97 | 1198.15 | 39.16 | 21.89 | 4.592802 | 1.16755 | 82.81 | 1194.1 | 29.37 | 5.033634 | 22.09 | 53.44 | 1184.07 | 18.62 | 20.48 | 5.000069 | 1.16755 | 1282.59 | 1234.81
0.000375000003 | 0.00206000009 | 7.20000025e-05 | 0.000226999997 | 236.3456 | 1551.66 | 1210.54 | 1128.33 | 321.05 | 28.316 | 1217.78 | 253.68 | 12.46 | 1.328 | 1.334 | 1.872206 | 225.37 | 1204.44 | 52.42 | 20.4 | 2.62441 | 1.16755 | 172.95 | 1196.99 | 50.93 | 4.117682 | 23.38 | 122.02 | 1195.74 | 39.51 | 23.21 | 4.488087 | 1.16755 | 82.51 | 1191.94 | 29.1 | 5.032521 | 22 | 53.41 | 1181.55 | 18.57 | 20.94 | 5.000074 | 1.16755 | 1284.45 | 1198.39
0.000361999992 | 0.00212999992 | 7.79999973e-05 | 0.000172 | 236.1643 | 1550.47 | 1204.42 | 1124.19 | 320.07 | 28.37086 | 1217.69 | 253.47 | 11.88 | 1.328 | 1.334 | 1.870747 | 225.1 | 1204.53 | 52.3 | 19.88 | 2.625026 | 1.16755 | 172.8 | 1197.13 | 51.18 | 4.134545 | 23.09 | 121.62 | 1195.93 | 39.2 | 22.61 | 4.486974 | 1.16755 | 82.42 | 1191.96 | 29.11 | 5.031403 | 22.41 | 53.31 | 1181.92 | 18.46 | 21.15 | 5.000007 | 1.16755 | 1285.77 | 1188.91
0.000361999992 | 0.00212999992 | 7.79999973e-05 | 0.000172 | 236.4964 | 1552.65 | 1200.37 | 1122.48 | 317.71 | 28.41082 | 1215.42 | 253.34 | 11.8 | 1.328 | 1.334 | 1.875943 | 224.93 | 1202.71 | 52.29 | 19.52 | 2.6273 | 1.16755 | 172.64 | 1195.55 | 50.8 | 3.984688 | 22.67 | 121.84 | 1194.28 | 39.08 | 22.34 | 4.585114 | 1.16755 | 82.76 | 1190.6 | 29.31 | 5.033695 | 22.14 | 53.45 | 1181.1 | 18.66 | 20.83 | 5.000069 | 1.16755 | 1288.24 | 1188.2
0.000361999992 | 0.00212999992 | 7.79999973e-05 | 0.000172 | 235.7728 | 1547.9 | 1203.32 | 1123.83 | 314.18 | 28.3558 | 1215.5 | 252.91 | 11.92 | 1.328 | 1.334 | 1.878181 | 224.56 | 1202.53 | 52.23 | 19.45 | 2.62913 | 1.16755 | 172.33 | 1195.18 | 50.62 | 3.983172 | 22.81 | 121.71 | 1193.84 | 38.99 | 22.12 | 4.58002 | 1.16755 | 82.72 | 1190.03 | 29.26 | 5.033514 | 22.11 | 53.46 | 1180.29 | 18.63 | 20.71 | 5.000068 | 1.16755 | 1286.02 | 1194.02
0.000361999992 | 0.00212999992 | 7.79999973e-05 | 0.000172 | 235.9678 | 1549.18 | 1212.94 | 1131.24 | 315.38 | 28.1957 | 1216.41 | 253.05 | 12.65 | 1.328 | 1.334 | 1.869855 | 224.85 | 1203.21 | 52.39 | 20.71 | 2.690928 | 1.16755 | 172.46 | 1196.02 | 50.56 | 3.976387 | 23.4 | 121.9 | 1194.75 | 39.03 | 23.24 | 4.339414 | 1.16755 | 82.87 | 1190.77 | 29.44 | 5.033712 | 22.07 | 53.43 | 1180.76 | 18.53 | 21.03 | 5.000063 | 1.16755 | 1285.64 | 1188.89
0.000375000003 | 0.00206000009 | 7.20000025e-05 | 0.000226999997 | 236.4385 | 1552.27 | 1194 | 1116.85 | 319.3 | 27.29695 | 1209.27 | 253.38 | 12.01 | 1.328 | 1.334 | 1.866757 | 226.08 | 1196.36 | 52.27 | 20.12 | 2.605106 | 1.16755 | 173.81 | 1189.45 | 51.37 | 4.09114 | 23.12 | 122.44 | 1188.53 | 39.48 | 22.68 | 4.454604 | 1.16755 | 82.96 | 1185.01 | 29.43 | 5.032536 | 22.38 | 53.53 | 1175.76 | 18.67 | 21.42 | 5.000069 | 1.16755 | 1285.88 | 1189.89
0.000375000003 | 0.00206000009 | 7.20000025e-05 | 0.000226999997 | 236.3943 | 1551.98 | 1186.65 | 1108.27 | 320.37 | 28.40552 | 1206.97 | 253.52 | 12.03 | 1.328 | 1.334 | 1.926111 | 225.12 | 1195.74 | 52.21 | 19.83 | 2.686471 | 1.16755 | 172.91 | 1188.5 | 50.9 | 4.115221 | 23.1 | 122.01 | 1187.33 | 39.32 | 22.69 | 4.59474 | 1.16755 | 82.69 | 1183.61 | 29.26 | 5.032014 | 22.36 | 53.43 | 1173.81 | 18.59 | 21.24 | 5.00007 | 1.16755 | 1285.71 | 1188.18
0.000375000003 | 0.00206000009 | 7.20000025e-05 | 0.000226999997 | 236.6289 | 1553.52 | 1192.16 | 1113.64 | 322.11 | 28.38734 | 1205.58 | 253.73 | 12.12 | 1.328 | 1.334 | 1.92677 | 225.34 | 1192.83 | 52.23 | 19.8 | 2.621325 | 1.16755 | 173.11 | 1185.72 | 50.67 | 3.96128 | 23.24 | 122.44 | 1184.55 | 39.38 | 22.53 | 4.577413 | 1.16755 | 83.06 | 1180.97 | 29.44 | 5.033276 | 22.69 | 53.62 | 1171.69 | 18.75 | 21.3 | 5.000067 | 1.16755 | 1285.28 | 1190.41
0.000375000003 | 0.00206000009 | 7.20000025e-05 | 0.000226999997 | 236.6852 | 1553.89 | 1183.05 | 1102.92 | 321.02 | 28.24275 | 1199.29 | 253.74 | 12.93 | 1.328 | 1.334 | 1.919895 | 225.5 | 1186.41 | 52.34 | 21.16 | 2.620463 | 1.16755 | 173.16 | 1179.31 | 50.83 | 4.103029 | 24.09 | 122.33 | 1178.31 | 39.27 | 23.72 | 4.343193 | 1.16755 | 83.06 | 1174.55 | 29.43 | 5.028913 | 22.87 | 53.63 | 1164.74 | 18.76 | 22.14 | 5.000072 | 1.16755 | 1285.58 | 1192.64
0.000361999992 | 0.00212999992 | 7.79999973e-05 | 0.000172 | 236.4126 | 1552.1 | 1183.66 | 1107.06 | 319.8 | 28.38713 | 1200.6 | 253.61 | 12.06 | 1.328 | 1.334 | 1.925011 | 225.22 | 1188.16 | 52.19 | 20.21 | 2.621824 | 1.16755 | 173.03 | 1181.33 | 50.98 | 3.979428 | 23.3 | 122.05 | 1180.35 | 39.28 | 22.92 | 4.471079 | 1.16755 | 82.77 | 1177 | 29.28 | 5.030652 | 22.63 | 53.49 | 1167.9 | 18.63 | 22 | 5.000071 | 1.16755 | 1285.43 | 1192.76
0.000361999992 | 0.00212999992 | 7.79999973e-05 | 0.000172 | 237.2427 | 1557.55 | 1175.96 | 1099.36 | 324.43 | 28.58993 | 1194.17 | 254.18 | 12.32 | 1.328 | 1.334 | 1.876068 | 225.59 | 1181.85 | 52.13 | 20.15 | 2.681254 | 1.16755 | 173.46 | 1175.08 | 50.82 | 4.09474 | 23.43 | 122.64 | 1174.25 | 39.54 | 23.42 | 4.463778 | 1.16755 | 83.1 | 1170.99 | 29.49 | 5.03304 | 22.95 | 53.61 | 1162.07 | 18.78 | 22.18 | 5.000068 | 1.16755 | 1286.11 | 1149.92
0.000372999988 | 0.00214 | 7.50000036e-05 | 6.19999992e-05 | 236.0287 | 1549.58 | 1176.64 | 1103.9 | 315.5 | 28.25438 | 1193.02 | 253.05 | 12.75 | 1.328 | 1.334 | 1.866399 | 224.79 | 1181.24 | 52.26 | 20.71 | 2.624804 | 1.16755 | 172.53 | 1175.04 | 50.19 | 3.951657 | 23.89 | 122.34 | 1174.49 | 39.07 | 23.09 | 4.313283 | 1.16755 | 83.27 | 1171.51 | 29.59 | 5.032453 | 23.43 | 53.68 | 1163.67 | 18.84 | 22.27 | 5.000059 | 1.16755 | 1285.18 | 1151.24
0.000372999988 | 0.00214 | 7.50000036e-05 | 6.19999992e-05 | 236.2191 | 1550.83 | 1167.37 | 1088.65 | 316.56 | 28.09905 | 1184.91 | 253.24 | 13.84 | 1.328 | 1.334 | 1.919515 | 225.14 | 1172.09 | 52.42 | 22.25 | 2.623157 | 1.16755 | 172.72 | 1165.41 | 50.09 | 4.076044 | 24.58 | 122.63 | 1164.6 | 39.94 | 24.57 | 4.242598 | 1.16755 | 82.69 | 1161.25 | 29.29 | 5.030863 | 23.45 | 53.4 | 1151.88 | 18.49 | 22.71 | 5.000061 | 1.16755 | 1285.8 | 1253.01
0.000342999992 | 0.00211 | 9.30000024e-05 | 5.80000014e-05 | 236.0303 | 1549.59 | 1174.47 | 1098.57 | 315.23 | 28.28548 | 1191.5 | 253.01 | 12.26 | 1.328 | 1.334 | 1.91949 | 224.73 | 1179.37 | 52.2 | 20.69 | 2.624367 | 1.16755 | 172.53 | 1172.73 | 50.62 | 4.107424 | 23.5 | 121.91 | 1171.96 | 38.95 | 23.09 | 4.4453125 | 1.16755 | 82.96 | 1168.69 | 29.4 | 5.032887 | 22.84 | 53.56 | 1159.91 | 18.71 | 22.35 | 5.000068 | 1.16755 | 1287.38 | 1294.62
0.000342999992 | 0.00211 | 9.30000024e-05 | 5.80000014e-05 | 236.7827 | 1554.53 | 1166.27 | 1090.89 | 315.91 | 28.38023 | 1184.1 | 253.48 | 12.71 | 1.328 | 1.334 | 1.91931 | 225.1 | 1172.02 | 52.22 | 20.84 | 2.621554 | 1.16755 | 172.88 | 1165.53 | 50.6 | 4.097462 | 23.96 | 122.28 | 1164.92 | 39.05 | 23.27 | 4.323617 | 1.16755 | 83.23 | 1161.66 | 29.58 | 5.032128 | 23.4 | 53.65 | 1153.38 | 18.85 | 22.61 | 5.000062 | 1.16755 | 1286.74 | 1294.84
0.000342999992 | 0.00211 | 9.30000024e-05 | 5.80000014e-05 | 236.5649 | 1553.1 | 1168.34 | 1093.16 | 320.84 | 28.36614 | 1181.39 | 253.35 | 13.43 | 1.328 | 1.334 | 1.871426 | 224.99 | 1169.45 | 52.3 | 21.33 | 2.624212 | 1.16755 | 172.69 | 1163.17 | 50.18 | 4.082321 | 24.39 | 122.51 | 1162.69 | 39.74 | 23.63 | 4.34971 | 1.16755 | 82.77 | 1159.73 | 29.19 | 5.030626 | 23.58 | 53.58 | 1151.43 | 18.72 | 22.48 | 5.000069 | 1.16755 | 1285.92 | 1291.17
0.000375000003 | 0.00206000009 | 7.20000025e-05 | 0.000226999997 | 235.7287 | 1547.61 | 1159.88 | 1081.76 | 313.28 | 27.97689 | 1173.27 | 252.79 | 14.33 | 1.328 | 1.334 | 1.864493 | 224.82 | 1160.73 | 52.39 | 22.94 | 2.688229 | 1.16755 | 172.43 | 1154.46 | 49.65 | 4.058992 | 24.97 | 122.78 | 1153.86 | 40 | 24.95 | 4.027142 | 1.16755 | 82.78 | 1150.63 | 29.19 | 5.029598 | 23.9 | 53.59 | 1141.66 | 18.69 | 23.41 | 5.000066 | 1.16755 | 1285.86 | 1331.02
0.000375000003 | 0.00206000009 | 7.20000025e-05 | 0.000226999997 | 236.015 | 1549.49 | 1171.12 | 1096.52 | 315.07 | 28.30642 | 1184.15 | 253.05 | 12.49 | 1.328 | 1.334 | 1.921608 | 224.74 | 1172.37 | 52.17 | 20.97 | 2.623938 | 1.16755 | 172.57 | 1166.08 | 50.56 | 3.96753 | 23.93 | 122.01 | 1165.48 | 38.98 | 23.27 | 4.441925 | 1.16755 | 83.03 | 1162.45 | 29.37 | 5.032046 | 23.17 | 53.66 | 1154.26 | 18.85 | 22.61 | 5.000067 | 1.16755 | 1285.73 | 1371.81
0.000319000013 | 0.00202000001 | 0.000136000002 | 5.29999998e-05 | 236.2801 | 1551.23 | 1169.39 | 1093.64 | 316.39 | 28.25256 | 1178.95 | 253.2 | 12.9 | 1.328 | 1.334 | 1.868377 | 224.94 | 1166.92 | 52.23 | 21.13 | 2.622476 | 1.16755 | 172.71 | 1160.6 | 50.42 | 3.956933 | 24.08 | 122.29 | 1159.97 | 39 | 23.79 | 4.315506 | 1.16755 | 83.29 | 1156.97 | 29.49 | 5.034169 | 23.22 | 53.8 | 1148.72 | 18.96 | 22.58 | 5.000065 | 1.16755 | 1285.9 | 1825.28
0.000319000013 | 0.00202000001 | 0.000136000002 | 5.29999998e-05 | 236.2725 | 1551.18 | 1170.17 | 1092.69 | 320.47 | 28.30726 | 1177.79 | 253.16 | 12.86 | 1.328 | 1.334 | 1.921002 | 224.86 | 1165.79 | 52.21 | 21.2 | 2.623509 | 1.16755 | 172.65 | 1159.26 | 50.24 | 3.950351 | 24.23 | 122.41 | 1158.51 | 39.26 | 23.93 | 4.323124 | 1.16755 | 83.15 | 1155.37 | 29.34 | 5.032596 | 23.54 | 53.81 | 1146.87 | 18.99 | 22.61 | 5.000074 | 1.16755 | 1286.73 | 1884.11
0.000319000013 | 0.00202000001 | 0.000136000002 | 5.29999998e-05 | 236.6304 | 1553.53 | 1163.66 | 1084.04 | 321.98 | 28.2081 | 1168.78 | 253.33 | 13.77 | 1.328 | 1.334 | 1.923687 | 225.12 | 1155.22 | 52.3 | 22.64 | 2.621556 | 1.16755 | 172.82 | 1148.85 | 50.01 | 3.933875 | 25.32 | 122.81 | 1148.22 | 40.12 | 25.08 | 4.139427 | 1.16755 | 82.69 | 1145.15 | 28.98 | 5.031208 | 23.87 | 53.71 | 1136.37 | 18.84 | 23.32 | 5.000084 | 1.16755 | 1286.6 | 1827.69
0.000319000013 | 0.00202000001 | 0.000136000002 | 5.29999998e-05 | 236.4826 | 1552.56 | 1165.61 | 1092.91 | 314.94 | 28.24781 | 1178.16 | 253.04 | 12.6 | 1.328 | 1.334 | 1.87083 | 224.79 | 1166.8 | 52.21 | 21.23 | 2.687189 | 1.16755 | 172.58 | 1160.91 | 50.45 | 3.833883 | 24.3 | 122.13 | 1160.45 | 38.88 | 23.67 | 4.42969 | 1.16755 | 83.25 | 1157.82 | 29.49 | 5.034397 | 23.6 | 53.76 | 1150.43 | 18.95 | 22.89 | 5.000064 | 1.16755 | 1289.02 | 1708.69
0.000319000013 | 0.00202000001 | 0.000136000002 | 5.29999998e-05 | 236.5329 | 1552.89 | 1172.94 | 1096.96 | 316.79 | 28.28494 | 1179.4 | 252.96 | 12.86 | 1.328 | 1.334 | 1.919595 | 224.68 | 1167.54 | 52.2 | 21 | 2.687888 | 1.16755 | 172.48 | 1161.28 | 50.36 | 3.961085 | 24.05 | 122.12 | 1160.67 | 39.13 | 23.67 | 4.327734 | 1.16755 | 82.99 | 1157.65 | 29.39 | 5.033759 | 23.5 | 53.6 | 1149.51 | 18.8 | 22.52 | 5.000065 | 1.16755 | 1290.33 | 1813.67
0.000319000013 | 0.00202000001 | 0.000136000002 | 5.29999998e-05 | 236.4111 | 1552.09 | 1171.29 | 1094.07 | 314 | 28.17397 | 1176.42 | 252.71 | 13 | 1.328 | 1.334 | 1.925009 | 224.54 | 1164.38 | 52.23 | 21.45 | 2.625906 | 1.16755 | 172.31 | 1157.97 | 49.91 | 3.942326 | 24.69 | 122.4 | 1157.35 | 39.67 | 24.16 | 4.454816 | 1.16755 | 82.73 | 1154.58 | 29.16 | 5.03279 | 23.85 | 53.57 | 1146.48 | 18.75 | 22.77 | 5.000067 | 1.16755 | 1290.79 | 1813.49
0.000319000013 | 0.00202000001 | 0.000136000002 | 5.29999998e-05 | 236.2298 | 1550.9 | 1167.41 | 1085.66 | 313.88 | 27.68818 | 1169.18 | 252.72 | 13.74 | 1.328 | 1.334 | 1.922423 | 225.04 | 1156.19 | 52.48 | 22.56 | 2.684482 | 1.16755 | 172.56 | 1149.63 | 48.2 | 3.849822 | 24.46 | 124.36 | 1147.11 | 38.09 | 24.67 | 4.252725 | 1.16755 | 86.27 | 1142.55 | 28.46 | 5.045381 | 23.24 | 57.81 | 1134.44 | 18.87 | 22.73 | 5.000074 | 1.16755 | 1290.63 | 1811.61
0.000319000013 | 0.00202000001 | 0.000136000002 | 5.29999998e-05 | 237.0508 | 1556.29 | 1169.9 | 1093.23 | 320.24 | 28.03783 | 1177.99 | 253.46 | 12.63 | 1.328 | 1.334 | 1.864273 | 225.43 | 1165.79 | 52.33 | 21.4 | 2.680936 | 1.16755 | 173.1 | 1159.49 | 49.11 | 3.879238 | 23.99 | 123.99 | 1157.32 | 37.54 | 23.91 | 4.49339 | 1.16755 | 86.45 | 1153.29 | 28.63 | 5.048017 | 22.87 | 57.82 | 1145.9 | 18.95 | 22.32 | 5.000072 | 1.16755 | 1289.35 | 1808.21
0.000372999988 | 0.00214 | 7.50000036e-05 | 6.19999992e-05 | 237.3036 | 1557.95 | 1173.73 | 1096.86 | 321.64 | 28.09509 | 1180.79 | 253.66 | 12.61 | 1.328 | 1.334 | 1.922797 | 225.56 | 1168.8 | 52.29 | 20.75 | 2.616567 | 1.16755 | 173.27 | 1162.29 | 49 | 3.869505 | 23.65 | 124.27 | 1159.97 | 37.64 | 23.02 | 4.4861 | 1.16755 | 86.63 | 1155.69 | 28.78 | 5.047521 | 22.73 | 57.85 | 1148.33 | 18.98 | 21.75 | 5.000073 | 1.16755 | 1288.43 | 1808.07
0.000372999988 | 0.00214 | 7.50000036e-05 | 6.19999992e-05 | 236.635 | 1553.56 | 1174.04 | 1096.29 | 318 | 27.96483 | 1179.54 | 253.25 | 12.91 | 1.328 | 1.334 | 1.919903 | 225.28 | 1167.41 | 52.35 | 21.32 | 2.618805 | 1.16755 | 172.93 | 1160.91 | 48.72 | 3.867441 | 23.8 | 124.21 | 1158.53 | 37.77 | 23.3 | 4.366165 | 1.16755 | 86.44 | 1154.18 | 28.62 | 5.046553 | 22.74 | 57.82 | 1146.45 | 18.93 | 21.61 | 5.000073 | 1.16755 | 1287.67 | 1812.22
0.000372999988 | 0.00214 | 7.50000036e-05 | 6.19999992e-05 | 236.1719 | 1550.52 | 1170.28 | 1087.18 | 315.27 | 27.80914 | 1175.89 | 252.94 | 13.69 | 1.328 | 1.334 | 1.86336 | 225.13 | 1163.76 | 52.44 | 22.51 | 2.620873 | 1.16755 | 172.69 | 1156.68 | 48.7 | 3.869861 | 24.75 | 123.99 | 1153.96 | 38.17 | 24.62 | 4.280895 | 1.16755 | 85.82 | 1149.07 | 28.35 | 5.043612 | 22.89 | 57.47 | 1140.13 | 18.55 | 22.28 | 5.000075 | 1.16755 | 1287.26 | 1813.52
0.000372999988 | 0.00214 | 7.50000036e-05 | 6.19999992e-05 | 230.0394 | 1544.55 | 1176.88 | 1096.81 | 308.7 | 26.81198 | 1182.08 | 246 | 12.48 | 1.328 | 1.334 | 1.921581 | 219.19 | 1169.07 | 52.32 | 21.48 | 2.737948 | 1.16755 | 166.87 | 1162.2 | 46.72 | 4.072216 | 23.45 | 120.15 | 1159.51 | 35.73 | 23.42 | 4.584263 | 1.16755 | 84.42 | 1154.77 | 27.47 | 5.048979 | 22.6 | 56.95 | 1146.3 | 18.04 | 21.47 | 5.000076 | 1.16755 | 1287.61 | 1816.79
0.000342999992 | 0.00211 | 9.30000024e-05 | 5.80000014e-05 | 236.1734 | 1550.53 | 1178.74 | 1100.94 | 314.38 | 28.00193 | 1185.52 | 252.98 | 12.76 | 1.328 | 1.334 | 1.917536 | 224.98 | 1173.27 | 52.32 | 20.96 | 2.685143 | 1.16755 | 172.66 | 1166.75 | 48.91 | 3.883133 | 23.44 | 123.75 | 1164.36 | 37.64 | 22.92 | 4.502092 | 1.16755 | 86.11 | 1159.96 | 28.53 | 5.047103 | 22.16 | 57.58 | 1151.99 | 18.74 | 21.3 | 5.000072 | 1.16755 | 1287.04 | 1816.77
0.000342999992 | 0.00211 | 9.30000024e-05 | 5.80000014e-05 | 236.3821 | 1551.9 | 1179.34 | 1100.25 | 317.14 | 27.85811 | 1186.08 | 253.17 | 12.76 | 1.328 | 1.334 | 1.921007 | 225.31 | 1173.49 | 52.42 | 21.08 | 2.619458 | 1.16755 | 172.89 | 1166.74 | 48.76 | 3.867649 | 23.67 | 124.13 | 1164.17 | 37.44 | 22.87 | 4.473035 | 1.16755 | 86.69 | 1159.54 | 28.83 | 5.048452 | 22.52 | 57.86 | 1151.68 | 18.97 | 21.21 | 5.000072 | 1.16755 | 1287.1 | 1815.84
0.000342999992 | 0.00211 | 9.30000024e-05 | 5.80000014e-05 | 236.3425 | 1551.64 | 1176.81 | 1095.64 | 316.17 | 27.97453 | 1182.77 | 253.2 | 13.06 | 1.328 | 1.334 | 1.922359 | 225.22 | 1168.95 | 52.39 | 21.42 | 2.683527 | 1.16755 | 172.83 | 1162.17 | 48.77 | 3.872001 | 23.61 | 124.06 | 1159.51 | 37.87 | 23.23 | 4.379424 | 1.16755 | 86.19 | 1154.72 | 28.57 | 5.046781 | 21.83 | 57.62 | 1146.04 | 18.72 | 21.43 | 5.000075 | 1.16755 | 1287 | 1817.6
0.000342999992 | 0.00211 | 9.30000024e-05 | 5.80000014e-05 | 236.9777 | 1555.81 | 1182.51 | 1102.49 | 319.22 | 27.92421 | 1188.73 | 253.35 | 12.61 | 1.328 | 1.334 | 1.863072 | 225.42 | 1175.97 | 52.38 | 20.8 | 2.680728 | 1.16755 | 173.04 | 1169.12 | 49.18 | 3.884114 | 23 | 123.86 | 1166.43 | 37.44 | 23.05 | 4.491112 | 1.16755 | 86.42 | 1161.7 | 28.71 | 5.047338 | 22.1 | 57.71 | 1153.31 | 18.8 | 21.42 | 5.000074 | 1.16755 | 1289 | 1816.25
0.000330999988 | 0.00208000001 | 9.40000027e-05 | 6.80000012e-05 | 236.1811 | 1550.58 | 1184.67 | 1104.88 | 312.29 | 27.88585 | 1192.28 | 252.73 | 12.31 | 1.328 | 1.334 | 1.916526 | 224.84 | 1179.5 | 52.32 | 20.38 | 2.622977 | 1.16755 | 172.52 | 1172.49 | 49.03 | 3.88988 | 22.63 | 123.49 | 1169.65 | 37.05 | 22.12 | 4.744474 | 1.16755 | 86.44 | 1164.84 | 28.76 | 5.049868 | 21.61 | 57.68 | 1156.45 | 18.8 | 20.6 | 5.000073 | 1.16755 | 1289.06 | 1817.13
0.000330999988 | 0.00208000001 | 9.40000027e-05 | 6.80000012e-05 | 236.7233 | 1554.14 | 1180.18 | 1099.94 | 316.36 | 27.86548 | 1189.72 | 253 | 12.53 | 1.328 | 1.334 | 1.922069 | 225.13 | 1176.84 | 52.38 | 20.53 | 2.620538 | 1.16755 | 172.75 | 1169.77 | 48.85 | 3.876058 | 22.95 | 123.9 | 1166.88 | 37.4 | 22.38 | 4.479602 | 1.16755 | 86.5 | 1161.99 | 28.75 | 5.047112 | 21.91 | 57.75 | 1153.41 | 18.86 | 20.91 | 5.000074 | 1.16755 | 1290.21 | 1814.26
0.000372999988 | 0.00214 | 7.50000036e-05 | 6.19999992e-05 | 231.1043 | 1551.7 | 1179.45 | 1096.97 | 310.77 | 26.72607 | 1188.06 | 246.26 | 12.91 | 1.328 | 1.334 | 1.920942 | 219.53 | 1174.31 | 52.48 | 21.89 | 2.737276 | 1.16755 | 167.05 | 1167.13 | 46.83 | 4.073154 | 23.42 | 120.22 | 1164.12 | 35.67 | 23 | 4.583403 | 1.16755 | 84.55 | 1158.84 | 27.58 | 5.047805 | 21.83 | 56.97 | 1149.69 | 18.07 | 20.94 | 5.000076 | 1.16755 | 1291.76 | 1815.16
0.000300000014 | 0.00209999993 | 6.80000012e-05 | 0.000136999995 | 230.1187 | 1308.8 | 1183.87 | 1103.93 | 44.76 | 24.71374 | 1193.18 | 228.75 | 10.61 | 1.328 | 1.334 | 2.120656 | 204.04 | 1181.3 | 47.01 | 20.16 | 3.18567 | 1.16755 | 157.03 | 1174.18 | 42.37 | 4.396406 | 21.42 | 114.66 | 1174.47 | 33.11 | 21.78 | 5.187616 | 1.16755 | 81.55 | 1170.92 | 25.58 | 5.040847 | 20.68 | 55.97 | 1165.12 | 17.11 | 19.15 | 5.000091 | 1.16755 | 1291.14 | 1815.35
0.000318000006 | 0.00208000001 | 6.60000005e-05 | 7.40000032e-05 | 236.1932 | 1550.66 | 1175.92 | 1093.18 | 288.66 | 26.88262 | 1188.2 | 249.59 | 13.37 | 1.328 | 1.334 | 1.916567 | 222.71 | 1174.61 | 51.67 | 21.82 | 2.622456 | 1.16755 | 171.04 | 1167.25 | 46.21 | 3.903669 | 22.95 | 124.83 | 1166.86 | 35.37 | 22.87 | 4.632537 | 1.16755 | 89.46 | 1162.86 | 27.77 | 5.059847 | 21.57 | 61.69 | 1156.61 | 18.78 | 19.73 | 5.000015 | 1.16755 | 1314.88 | 1786.64
0.000285999995 | 0.00200999994 | 7.9999998e-05 | 0.000159000003 | 235.1632 | 1348.61 | 1177.82 | 1099.58 | 78.76 | 25.43582 | 1190.45 | 236.03 | 12.33 | 1.328 | 1.334 | 2.037761 | 210.6 | 1179.19 | 47.21 | 20.53 | 2.926427 | 1.16755 | 163.39 | 1172.2 | 42.6 | 4.144413 | 22.04 | 120.79 | 1172.51 | 33.38 | 22.3 | 4.915504 | 1.16755 | 87.41 | 1169.3 | 26.49 | 5.059124 | 20.98 | 60.92 | 1164.49 | 17.98 | 19.17 | 5.000076 | 1.16755 | 1303.2 | 1786.74
1.40000002e-05 | 0.00138999999 | 9.50000031e-05 | 1.70000003e-05 | 236.9356 | 1596.74 | 1177.23 | 1097.29 | 167.7 | 25.86061 | 1191.44 | 240.26 | 13.42 | 1.328 | 1.334 | 1.991954 | 214.4 | 1180 | 46.61 | 21.87 | 2.753458 | 1.16755 | 167.79 | 1172.39 | 43.8 | 4.114997 | 24.01 | 123.99 | 1172.22 | 34.56 | 24.03 | 4.471662 | 1.16755 | 89.43 | 1168.17 | 27.65 | 5.058216 | 23.59 | 61.78 | 1162.98 | 18.83 | 21.34 | 5.000027 | 1.16755 | 1460.96 | 1785.56
1.40000002e-05 | 0.00138999999 | 9.50000031e-05 | 1.70000003e-05 | 236.575 | 1594.31 | 1181.13 | 1099.39 | 164.55 | 25.87513 | 1193.27 | 240.11 | 13.39 | 1.328 | 1.334 | 1.995654 | 214.23 | 1181.59 | 46.52 | 22.16 | 2.753698 | 1.16755 | 167.71 | 1173.79 | 43.79 | 4.117821 | 24.09 | 123.92 | 1173.52 | 34.57 | 24.4 | 4.620601 | 1.16755 | 89.35 | 1169.43 | 27.57 | 5.055838 | 23.49 | 61.78 | 1164 | 18.81 | 21.28 | 5.000088 | 1.16755 | 1460.21 | 1785.27
1.40000002e-05 | 0.00138999999 | 9.50000031e-05 | 1.70000003e-05 | 229.8726 | 1543.43 | 1177.18 | 1093.81 | 46.25 | 24.68203 | 1191.45 | 228.7 | 12.4 | 1.328 | 1.334 | 2.049304 | 204.02 | 1180.12 | 46.19 | 22.27 | 2.891356 | 1.16755 | 157.83 | 1171.93 | 41.59 | 4.528732 | 24.62 | 116.24 | 1172.27 | 33.54 | 24.81 | 5.25768 | 1.16755 | 82.7 | 1168.86 | 26.14 | 5.06013 | 24.59 | 56.56 | 1164.46 | 17.68 | 22.45 | 5.000082 | 1.16755 | 1526.26 | 1785.49
1.20000004e-05 | 0.00298999995 | 4.40000003e-05 | 0.000538000022 | 230.3498 | 1742.02 | 1187.11 | 1096.52 | 211.14 | 25.13284 | 1210.17 | 235.05 | 14.1 | 1.328 | 1.334 | 1.999622 | 209.92 | 1197.32 | 46.93 | 24.25 | 2.954232 | 1.16755 | 162.99 | 1188.32 | 42.68 | 3.708127 | 27.59 | 120.31 | 1187.67 | 34.95 | 28.54 | 4.408738 | 1.16755 | 85.36 | 1182.52 | 26.75 | 5.052754 | 27.23 | 58.61 | 1176.31 | 19.73 | 26.93 | 5.000062 | 1.16755 | 1586.31 | 1785.6
1.40000002e-05 | 0.00138999999 | 9.50000031e-05 | 1.70000003e-05 | 237.1063 | 1597.89 | 1140.45 | 1072 | 59.93 | 25.63621 | 1155.33 | 235.12 | 13.35 | 1.328 | 1.334 | 2.102083 | 209.48 | 1146.64 | 45.6 | 23.19 | 2.847029 | 1.16755 | 163.88 | 1140.92 | 42.03 | 4.148926 | 26.22 | 121.85 | 1142.25 | 33.52 | 26.73 | 5.147818 | 1.16755 | 88.33 | 1141.03 | 26.41 | 5.066852 | 25.22 | 61.92 | 1139.27 | 18.95 | 24.23 | 5.00008 | 1.16755 | 1568.78 | 1786.12
1.40000002e-05 | 0.00138999999 | 9.50000031e-05 | 1.70000003e-05 | 236.6314 | 1594.69 | 1176.17 | 1093.99 | 56.47 | 25.44307 | 1190.2 | 235.03 | 13.05 | 1.328 | 1.334 | 2.099816 | 209.59 | 1179.06 | 46.72 | 23.44 | 2.950697 | 1.16755 | 162.87 | 1171.42 | 42.1 | 4.209218 | 25.98 | 120.77 | 1171.68 | 33.34 | 26.7 | 5.064193 | 1.16755 | 87.43 | 1168.46 | 26.25 | 5.065464 | 25.05 | 61.18 | 1164.04 | 18.22 | 23.33 | 5.000085 | 1.16755 | 1568.7 | 1786.75
9.99999975e-06 | 0.00147999998 | 0.000106 | 1.70000003e-05 | 229.0583 | 1814.06 | 1166.07 | 1083.7 | 30.94 | 24.71344 | 1183.07 | 228.61 | 13.83 | 1.328 | 1.334 | 2.151745 | 203.89 | 1171.91 | 41.91 | 25.26 | 3.002426 | 1.16755 | 161.98 | 1163.84 | 38.62 | 4.27915 | 28.2 | 123.36 | 1163.95 | 32.94 | 30.34 | 4.785441 | 1.16755 | 90.42 | 1160.73 | 27.14 | 4.962559 | 29.78 | 63.28 | 1157.87 | 20.37 | 29.12 | 5.000074 | 1.16755 | 1808.99 | 1709.36
1.6e-05 | 0.00141000003 | 9.60000034e-05 | 3.19999999e-05 | 230.2995 | 1823.89 | 1155.02 | 1073.55 | 54.16 | 24.96273 | 1172.26 | 228.77 | 15.69 | 1.328 | 1.334 | 2.077299 | 203.8 | 1161.15 | 42.19 | 25.68 | 3.115974 | 1.16755 | 161.61 | 1153.53 | 39.36 | 3.951214 | 29.08 | 122.25 | 1153.72 | 32.79 | 30.91 | 4.689749 | 1.16755 | 89.46 | 1150.54 | 26.59 | 4.924067 | 29.86 | 62.87 | 1147.34 | 19.93 | 29.3 | 5.000067 | 1.16755 | 1804.42 | 1649.76
1.49999996e-05 | 0.00147000002 | 9.60000034e-05 | 2.49999994e-05 | 230.2514 | 1587.09 | 1141.72 | 1057.66 | 35.16 | 25.78516 | 1152.74 | 229.03 | 12.52 | 1.328 | 1.334 | 2.187456 | 203.24 | 1141.6 | 42.25 | 25.16 | 2.935707 | 1.16755 | 160.99 | 1133.88 | 41.91 | 4.580461 | 27.86 | 119.08 | 1134.73 | 32.41 | 28.14 | 5.196626 | 1.16755 | 86.67 | 1131.95 | 25.78 | 5.069167 | 26.64 | 60.89 | 1128.3 | 17.95 | 24.87 | 5.000084 | 1.16755 | 1557.5 | 1174.57
1.49999996e-05 | 0.00147000002 | 9.60000034e-05 | 2.49999994e-05 | 230.7867 | 1590.78 | 1139.82 | 1053.51 | 59.41 | 25.43362 | 1150.66 | 229.54 | 13.13 | 1.328 | 1.334 | 2.106735 | 204.1 | 1139.05 | 42.36 | 25.48 | 2.922765 | 1.16755 | 161.74 | 1131.09 | 41.73 | 4.531199 | 28.25 | 120.01 | 1131.81 | 32.97 | 28.98 | 5.14972 | 1.16755 | 87.04 | 1129.1 | 26.01 | 5.070486 | 27.62 | 61.03 | 1125.44 | 18.06 | 25.3 | 5.000082 | 1.16755 | 1544.55 | 1149.29
9.99999975e-06 | 0.00116999994 | 8.19999987e-05 | 1.70000003e-05 | 230.1281 | 1586.24 | 1137.54 | 1049.83 | 110.3 | 25.16848 | 1149.33 | 231.22 | 13.42 | 1.328 | 1.334 | 2.102552 | 206.05 | 1137.51 | 44.5 | 25.83 | 2.863989 | 1.16755 | 161.55 | 1129.47 | 41.87 | 4.38507 | 27.91 | 119.68 | 1129.93 | 32.82 | 28.54 | 4.955243 | 1.16755 | 86.86 | 1126.68 | 25.99 | 5.068559 | 26.87 | 60.87 | 1122.31 | 17.9 | 24.76 | 5.000031 | 1.16755 | 1498.7 | 1148.76
9.99999975e-06 | 0.00116999994 | 8.19999987e-05 | 1.70000003e-05 | 229.9337 | 1584.9 | 1150.27 | 1068.24 | 109.68 | 25.21259 | 1156.99 | 231.16 | 12.49 | 1.328 | 1.334 | 2.102977 | 205.95 | 1146.04 | 44.46 | 24.23 | 3.030035 | 1.16755 | 161.49 | 1138.88 | 41.96 | 4.393544 | 26.37 | 119.53 | 1139.5 | 32.61 | 27.05 | 5.019195 | 1.16755 | 86.92 | 1136.56 | 25.97 | 5.06793 | 25.63 | 60.95 | 1132.64 | 17.99 | 23.88 | 5.000088 | 1.16755 | 1499.13 | 1146.13
1.40000002e-05 | 0.00138999999 | 9.50000031e-05 | 1.70000003e-05 | 236.0349 | 1590.67 | 1138.44 | 1052.36 | 115.36 | 25.53604 | 1146.18 | 237.66 | 15.55 | 1.328 | 1.334 | 2.059689 | 212.13 | 1134.32 | 43 | 24.53 | 2.769567 | 1.16755 | 169.13 | 1126.44 | 42.84 | 3.953423 | 27.61 | 126.29 | 1126.69 | 35.65 | 29.06 | 4.338623 | 1.16755 | 90.64 | 1123.44 | 28.27 | 4.959061 | 27.43 | 62.37 | 1119.12 | 19.34 | 25.42 | 5.000089 | 1.16755 | 1499.67 | 1144.64
1.49999996e-05 | 0.00147000002 | 9.60000034e-05 | 2.49999994e-05 | 230.3123 | 1587.51 | 1136.49 | 1049.6 | 169.54 | 25.25548 | 1146.56 | 234.26 | 14.07 | 1.328 | 1.334 | 2.025921 | 209 | 1134.8 | 45.34 | 25.26 | 2.845331 | 1.16755 | 163.66 | 1127.08 | 42.26 | 4.157631 | 27.14 | 121.4 | 1127.38 | 33.69 | 28.06 | 4.658671 | 1.16755 | 87.71 | 1123.93 | 26.53 | 5.068761 | 26.2 | 61.18 | 1119.23 | 18.17 | 24.29 | 5.000026 | 1.16755 | 1447.31 | 1143.34
1.49999996e-05 | 0.00147000002 | 9.60000034e-05 | 2.49999994e-05 | 231.1117 | 1593.02 | 1152.98 | 1074.48 | 243.51 | 26.16129 | 1155.55 | 239.94 | 12.16 | 1.328 | 1.334 | 1.955769 | 213.77 | 1143.78 | 47.13 | 23.18 | 2.756193 | 1.16755 | 166.64 | 1137.25 | 44.11 | 4.205318 | 24.89 | 122.53 | 1137.9 | 33.8 | 25.36 | 4.915106 | 1.16755 | 88.73 | 1135.41 | 27.13 | 5.071411 | 24.12 | 61.6 | 1131.75 | 18.7 | 22.39 | 5.000082 | 1.16755 | 1382.77 | 1143.25
0.00035799999 | 0.00209000008 | 0.000114000002 | 5.29999998e-05 | 236.0607 | 1549.79 | 1144.47 | 1064.13 | 310.28 | 27.60465 | 1152.36 | 251.85 | 14.63 | 1.328 | 1.334 | 1.870334 | 224.24 | 1139.79 | 52.45 | 23.04 | 2.628086 | 1.16755 | 171.79 | 1133.32 | 48.04 | 3.992537 | 25.18 | 123.75 | 1132.49 | 37.75 | 25.49 | 4.486551 | 1.16755 | 86 | 1129.76 | 28.31 | 5.042042 | 24.03 | 57.69 | 1124.27 | 18.8 | 21.67 | 5.000079 | 1.16755 | 1295.13 | 1143.18
0.00035799999 | 0.00209000008 | 0.000114000002 | 5.29999998e-05 | 236.3943 | 1551.98 | 1138.46 | 1058.36 | 314.06 | 27.69709 | 1149.24 | 252.28 | 14.89 | 1.328 | 1.334 | 1.870579 | 224.59 | 1136.81 | 52.43 | 23.55 | 2.624403 | 1.16755 | 172.16 | 1130.44 | 48.25 | 3.992626 | 26.05 | 123.91 | 1129.8 | 37.96 | 26.06 | 4.258077 | 1.16755 | 85.95 | 1126.96 | 28.3 | 5.042189 | 24.79 | 57.65 | 1121.66 | 18.71 | 22.42 | 5.00008 | 1.16755 | 1292.71 | 1073.39
0.000302 | 0.00200999994 | 8.6e-05 | 5.19999994e-05 | 236.9411 | 1555.57 | 1142.07 | 1060.52 | 318.03 | 27.85928 | 1150.53 | 252.72 | 14.92 | 1.328 | 1.334 | 1.920774 | 224.86 | 1137.76 | 52.38 | 23.86 | 2.621579 | 1.16755 | 172.48 | 1131.29 | 48.57 | 4.000234 | 25.97 | 123.91 | 1130.56 | 38.6 | 26.68 | 4.191265 | 1.16755 | 85.31 | 1127.62 | 27.68 | 5.042002 | 24.61 | 57.63 | 1119.28 | 18.7 | 23.52 | 5.000081 | 1.16755 | 1292.61 | 1071.15
0.000302 | 0.00200999994 | 8.6e-05 | 5.19999994e-05 | 236.1536 | 1550.4 | 1165.48 | 1087.2 | 313.05 | 27.98597 | 1163.04 | 252.15 | 13.39 | 1.328 | 1.334 | 1.920677 | 224.16 | 1150.97 | 52.18 | 21.95 | 2.626082 | 1.16755 | 171.98 | 1144.7 | 49.04 | 4.03796 | 24.61 | 122.94 | 1144.14 | 37.31 | 24.86 | 4.51329 | 1.16755 | 85.63 | 1141.54 | 28.07 | 5.047844 | 23.47 | 57.56 | 1134.1 | 18.67 | 22.71 | 5.00008 | 1.16755 | 1294 | 1071.12
0.000302 | 0.00200999994 | 8.6e-05 | 5.19999994e-05 | 235.8719 | 1548.55 | 1136.15 | 1057.6 | 310.68 | 27.77772 | 1146.67 | 251.89 | 14.69 | 1.328 | 1.334 | 1.862696 | 224.11 | 1134.39 | 52.31 | 23.3 | 2.627164 | 1.16755 | 171.8 | 1128.18 | 48.34 | 4.00764 | 25.73 | 123.46 | 1127.65 | 38.11 | 26.25 | 4.283895 | 1.16755 | 85.35 | 1125.12 | 27.89 | 5.045896 | 24.42 | 57.46 | 1117.42 | 18.52 | 23.5 | 5.000075 | 1.16755 | 1293.23 | 1058.24
0.000302 | 0.00200999994 | 8.6e-05 | 5.19999994e-05 | 236.4644 | 1552.44 | 1137.15 | 1057.54 | 314.34 | 27.94378 | 1145.78 | 252.3 | 14.79 | 1.328 | 1.334 | 1.863591 | 224.35 | 1133.4 | 52.26 | 23.54 | 2.565589 | 1.16755 | 172.09 | 1127.04 | 48.35 | 4.00101 | 26.54 | 123.74 | 1126.58 | 38.31 | 26.23 | 4.286802 | 1.16755 | 85.43 | 1124 | 27.85 | 5.043224 | 24.66 | 57.58 | 1116.34 | 18.71 | 23.61 | 5.000082 | 1.16755 | 1295.09 | 1060.09
0.000302 | 0.00200999994 | 8.6e-05 | 5.19999994e-05 | 236.9518 | 1555.64 | 1136.19 | 1055.24 | 313.01 | 27.99683 | 1145.13 | 252.52 | 14.75 | 1.328 | 1.334 | 1.863723 | 224.52 | 1132.43 | 52.15 | 23.77 | 2.685004 | 1.16755 | 172.37 | 1126.13 | 48.38 | 4.131397 | 26.22 | 123.99 | 1125.65 | 38.43 | 26.5 | 4.284665 | 1.16755 | 85.56 | 1122.87 | 28.03 | 5.044888 | 24.46 | 57.53 | 1114.8 | 18.6 | 23.62 | 5.000075 | 1.16755 | 1295.84 | 957.23
0.000302 | 0.00200999994 | 8.6e-05 | 5.19999994e-05 | 236.0455 | 1549.69 | 1167.65 | 1087.33 | 306.52 | 27.85083 | 1162.69 | 251.78 | 13.56 | 1.328 | 1.334 | 1.91806 | 223.93 | 1150.54 | 52.21 | 22.23 | 2.627953 | 1.16755 | 171.72 | 1144.1 | 48.87 | 4.035873 | 25.05 | 122.85 | 1143.47 | 37.13 | 24.87 | 4.501323 | 1.16755 | 85.72 | 1140.65 | 28.28 | 5.046353 | 23.58 | 57.44 | 1132.94 | 18.57 | 22.8 | 5.00007 | 1.16755 | 1293.96 | 959.53
0.00035799999 | 0.00209000008 | 0.000114000002 | 5.29999998e-05 | 236.4948 | 1552.64 | 1137.69 | 1056.56 | 312.17 | 27.92713 | 1148.85 | 252.09 | 14.44 | 1.328 | 1.334 | 1.872655 | 224.16 | 1136.24 | 52.19 | 23.35 | 2.625908 | 1.16755 | 171.97 | 1129.67 | 48.47 | 4.009295 | 25.84 | 123.5 | 1128.91 | 38.25 | 25.97 | 4.293653 | 1.16755 | 85.25 | 1125.89 | 27.87 | 5.045607 | 24.36 | 57.38 | 1117.57 | 18.45 | 23.04 | 5.000077 | 1.16755 | 1294.7 | 951.39
0.00035799999 | 0.00209000008 | 0.000114000002 | 5.29999998e-05 | 235.5596 | 1546.5 | 1135.96 | 1055.76 | 307.16 | 27.74727 | 1147.3 | 251.5 | 14.52 | 1.328 | 1.334 | 1.919463 | 223.75 | 1134.83 | 52.27 | 23.3 | 2.56979 | 1.16755 | 171.48 | 1128.29 | 48.08 | 4.004282 | 26.19 | 123.4 | 1127.66 | 38.25 | 26.08 | 4.405705 | 1.16755 | 85.15 | 1124.99 | 27.6 | 5.045026 | 24.45 | 57.55 | 1116.92 | 18.68 | 23.36 | 5.000092 | 1.16755 | 1294.24 | 953.44
0.00035799999 | 0.00209000008 | 0.000114000002 | 5.29999998e-05 | 237.2534 | 1557.62 | 1141.19 | 1062.26 | 316.85 | 28.07863 | 1149.24 | 252.84 | 14.17 | 1.328 | 1.334 | 1.924426 | 224.76 | 1136.97 | 52.18 | 23.14 | 2.620677 | 1.16755 | 172.58 | 1130.72 | 48.47 | 3.992566 | 25.85 | 124.11 | 1130.18 | 38.37 | 26.07 | 4.397786 | 1.16755 | 85.74 | 1127.73 | 28.17 | 5.048808 | 24.16 | 57.57 | 1120.07 | 18.64 | 23.12 | 5.000072 | 1.16755 | 1293.49 | 952.95
0.00035799999 | 0.00209000008 | 0.000114000002 | 5.29999998e-05 | 237.0538 | 1556.31 | 1144.64 | 1064.44 | 314.8 | 28.05996 | 1154.6 | 252.84 | 13.74 | 1.328 | 1.334 | 1.872808 | 224.78 | 1142.18 | 52.14 | 22.68 | 2.55954 | 1.16755 | 172.64 | 1135.51 | 49.2 | 4.025311 | 25.61 | 123.44 | 1134.85 | 37.38 | 25.1 | 4.379737 | 1.16755 | 86.06 | 1131.78 | 28.51 | 5.046718 | 24.15 | 57.55 | 1123.76 | 18.65 | 22.69 | 5.000069 | 1.16755 | 1291.5 | 950.38
0.00035799999 | 0.00209000008 | 0.000114000002 | 5.29999998e-05 | 237.2214 | 1557.41 | 1140.03 | 1059.9 | 315.82 | 28.03516 | 1151.17 | 252.96 | 14.1 | 1.328 | 1.334 | 1.863261 | 224.92 | 1138.64 | 52.2 | 23.24 | 2.559078 | 1.16755 | 172.72 | 1132.09 | 48.67 | 3.996862 | 26.45 | 124.05 | 1131.52 | 38.39 | 26.29 | 4.287781 | 1.16755 | 85.66 | 1128.72 | 28.18 | 5.045482 | 24.72 | 57.48 | 1120.82 | 18.57 | 23.31 | 5.000071 | 1.16755 | 1290.06 | 950.09
0.000318000006 | 0.00208000001 | 6.60000005e-05 | 7.40000032e-05 | 236.6989 | 1553.98 | 1145.95 | 1068.13 | 315.38 | 28.08964 | 1154.41 | 252.81 | 13.73 | 1.328 | 1.334 | 1.921063 | 224.72 | 1142.13 | 52.16 | 22.57 | 2.620519 | 1.16755 | 172.56 | 1135.87 | 48.61 | 4.137938 | 25.42 | 123.95 | 1135.47 | 38.02 | 25.47 | 4.387069 | 1.16755 | 85.93 | 1132.89 | 28.33 | 5.04883 | 23.76 | 57.6 | 1125.2 | 18.7 | 22.62 | 5.000069 | 1.16755 | 1289.44 | 947.86
0.000318000006 | 0.00208000001 | 6.60000005e-05 | 7.40000032e-05 | 237.1864 | 1557.18 | 1152.55 | 1081.1 | 317.92 | 28.28733 | 1163.15 | 253.18 | 12.93 | 1.328 | 1.334 | 1.923886 | 224.9 | 1152.16 | 52.08 | 21.76 | 2.618606 | 1.16755 | 172.82 | 1146.55 | 49.16 | 4.021457 | 24.46 | 123.66 | 1146.37 | 37.73 | 24.7 | 4.390092 | 1.16755 | 85.93 | 1144.31 | 28.34 | 5.050941 | 23.28 | 57.59 | 1137.75 | 18.73 | 22.14 | 5.000069 | 1.16755 | 1288.83 | 950.24
0.000318000006 | 0.00208000001 | 6.60000005e-05 | 7.40000032e-05 | 236.635 | 1553.56 | 1149.09 | 1071.93 | 313.88 | 28.13735 | 1159.17 | 253 | 13.25 | 1.328 | 1.334 | 1.922766 | 224.86 | 1147.32 | 52.16 | 22.09 | 2.620398 | 1.16755 | 172.7 | 1141.04 | 48.91 | 4.010684 | 24.73 | 123.79 | 1140.41 | 37.95 | 24.64 | 4.394738 | 1.16755 | 85.84 | 1137.68 | 28.24 | 5.047843 | 23.44 | 57.6 | 1130.08 | 18.71 | 22.22 | 5.000072 | 1.16755 | 1289.1 | 949.93
0.000318000006 | 0.00208000001 | 6.60000005e-05 | 7.40000032e-05 | 237.2884 | 1557.85 | 1146.73 | 1068.72 | 319.48 | 28.25651 | 1158.66 | 253.38 | 13.47 | 1.328 | 1.334 | 1.87375 | 225.13 | 1146.46 | 52.14 | 22.22 | 2.617735 | 1.16755 | 172.99 | 1140.06 | 48.89 | 4.002592 | 25.14 | 124.1 | 1139.4 | 38.19 | 24.9 | 4.522169 | 1.16755 | 85.91 | 1136.78 | 28.3 | 5.047903 | 23.85 | 57.61 | 1128.97 | 18.79 | 22.53 | 5.000072 | 1.16755 | 1289.42 | 948.72
0.000318000006 | 0.00208000001 | 6.60000005e-05 | 7.40000032e-05 | 237.2519 | 1557.61 | 1151.79 | 1081.16 | 316.47 | 28.20757 | 1161.21 | 253.22 | 12.85 | 1.328 | 1.334 | 1.8732 | 225.01 | 1150.17 | 52.09 | 21.54 | 2.557101 | 1.16755 | 172.92 | 1144.57 | 48.89 | 4.003898 | 23.71 | 124.03 | 1144.26 | 37.35 | 23.83 | 4.601202 | 1.16755 | 86.68 | 1142.29 | 28.79 | 5.052506 | 22.78 | 57.89 | 1136.07 | 19.06 | 21.77 | 5.000064 | 1.16755 | 1290.47 | 949.54
0.000318000006 | 0.00208000001 | 6.60000005e-05 | 7.40000032e-05 | 236.3395 | 1551.62 | 1154.48 | 1077.23 | 309.58 | 28.00095 | 1163.59 | 252.39 | 13.25 | 1.328 | 1.334 | 1.866492 | 224.39 | 1151.35 | 52.2 | 21.83 | 2.564344 | 1.16755 | 172.19 | 1144.91 | 49.09 | 4.033593 | 24.19 | 123.1 | 1144.18 | 37.05 | 23.67 | 4.492356 | 1.16755 | 86.05 | 1141.19 | 28.4 | 5.046376 | 22.95 | 57.65 | 1133.56 | 18.8 | 21.86 | 5.000069 | 1.16755 | 1291.8 | 949.23
0.000318000006 | 0.00208000001 | 6.60000005e-05 | 7.40000032e-05 | 237.0554 | 1556.32 | 1152.7 | 1073.82 | 314.4 | 28.04086 | 1163.75 | 252.81 | 13.71 | 1.328 | 1.334 | 1.92032 | 224.77 | 1151.17 | 52.22 | 22.21 | 2.561099 | 1.16755 | 172.55 | 1144.53 | 48.84 | 4.011656 | 24.77 | 123.71 | 1143.7 | 37.99 | 24.49 | 4.397847 | 1.16755 | 85.72 | 1140.63 | 28.28 | 5.04542 | 23.43 | 57.44 | 1132.46 | 18.58 | 22.14 | 5.00007 | 1.16755 | 1292.26 | 948.43
0.000318000006 | 0.00208000001 | 6.60000005e-05 | 7.40000032e-05 | 236.376 | 1551.86 | 1162.23 | 1086.66 | 309.48 | 27.98852 | 1168.12 | 252.27 | 13.08 | 1.328 | 1.334 | 1.923641 | 224.28 | 1156.23 | 52.25 | 21.57 | 2.627648 | 1.16755 | 172.03 | 1150.11 | 48.63 | 4.01875 | 23.65 | 123.4 | 1149.41 | 37.4 | 23.52 | 4.623422 | 1.16755 | 86 | 1146.78 | 28.29 | 5.048147 | 22.35 | 57.71 | 1139.38 | 18.82 | 21.49 | 5.000072 | 1.16755 | 1292.78 | 954.18
0.000316999998 | 0.00199000002 | 0.000107 | 4.99999987e-05 | 236.4583 | 1552.4 | 1158.31 | 1081.31 | 311.47 | 28.01477 | 1167.22 | 252.51 | 13.04 | 1.328 | 1.334 | 1.865097 | 224.5 | 1155.01 | 52.23 | 21.48 | 2.564988 | 1.16755 | 172.27 | 1148.53 | 49.07 | 4.033794 | 23.95 | 123.2 | 1147.76 | 37.12 | 23.45 | 4.626062 | 1.16755 | 86.08 | 1144.87 | 28.36 | 5.049631 | 22.57 | 57.72 | 1137.07 | 18.83 | 21.66 | 5.000073 | 1.16755 | 1292.01 | 952.25
0.000316999998 | 0.00199000002 | 0.000107 | 4.99999987e-05 | 237.1376 | 1556.86 | 1155.93 | 1076.54 | 317 | 28.10718 | 1166.7 | 253.03 | 13.35 | 1.328 | 1.334 | 1.919891 | 224.92 | 1154.25 | 52.24 | 21.92 | 2.621723 | 1.16755 | 172.68 | 1147.59 | 49.03 | 4.019916 | 24.78 | 123.65 | 1146.76 | 37.5 | 24.12 | 4.380062 | 1.16755 | 86.15 | 1143.38 | 28.37 | 5.046386 | 23.47 | 57.78 | 1135.19 | 18.87 | 22.11 | 5.000079 | 1.16755 | 1293.72 | 950.47
0.000316999998 | 0.00199000002 | 0.000107 | 4.99999987e-05 | 236.6319 | 1553.54 | 1161.73 | 1084.8 | 311.41 | 27.9167 | 1170.32 | 252.52 | 13.06 | 1.328 | 1.334 | 1.917358 | 224.6 | 1157.96 | 52.29 | 21.89 | 2.62472 | 1.16755 | 172.31 | 1151.69 | 49.03 | 3.897122 | 24.08 | 123.28 | 1150.85 | 37.08 | 23.81 | 4.487715 | 1.16755 | 86.2 | 1147.89 | 28.3 | 5.04845 | 22.65 | 57.9 | 1140.03 | 19.04 | 21.8 | 5.000078 | 1.16755 | 1293.42 | 1247.99
0 | 0 | 0 | 0 | 237.3036 | 1557.95 | 1164.2 | 1084.68 | 316.42 | 28.13421 | 1171.35 | 253.1 | 13.13 | 1.328 | 1.334 | 1.867234 | 224.96 | 1158.87 | 52.2 | 21.67 | 2.620895 | 1.16755 | 172.76 | 1152.19 | 49.12 | 3.890145 | 23.89 | 123.64 | 1151.1 | 37.46 | 23.52 | 4.501296 | 1.16755 | 86.18 | 1147.86 | 28.48 | 5.048124 | 22.46 | 57.7 | 1139.55 | 18.85 | 21.78 | 5.000072 | 1.16755 | 1293.29 | 1224.24
0 | 0 | 0 | 0 | 237.127 | 1556.79 | 1152.75 | 1073.95 | 315.25 | 28.06395 | 1166.28 | 252.97 | 13.43 | 1.328 | 1.334 | 1.921496 | 224.9 | 1153.83 | 52.2 | 21.99 | 2.560771 | 1.16755 | 172.7 | 1147.11 | 48.89 | 4.011069 | 24.7 | 123.81 | 1146.25 | 37.54 | 24.15 | 4.372291 | 1.16755 | 86.27 | 1143 | 28.52 | 5.04837 | 23.49 | 57.75 | 1134.89 | 18.82 | 22.16 | 5.000072 | 1.16755 | 1293.08 | 1242.58
0.000295000005 | 0.00221000006 | 0.000134000002 | 8.19999987e-05 | 228.8879 | 1301.8 | 1159.24 | 1081.95 | 101.63 | 24.71855 | 1165.41 | 230.81 | 12.01 | 1.328 | 1.334 | 2.05971 | 206.09 | 1154.19 | 47.18 | 20.49 | 3.002488 | 1.16755 | 158.91 | 1147.68 | 42.51 | 4.178658 | 22.33 | 116.4 | 1147.02 | 33.78 | 22.96 | 4.997321 | 1.16755 | 82.62 | 1144.71 | 26.3 | 5.044773 | 21.74 | 56.32 | 1137.98 | 17.42 | 20.51 | 5.000072 | 1.16755 | 1236.43 | 1325.33
0.000295000005 | 0.00221000006 | 0.000134000002 | 8.19999987e-05 | 229.9956 | 1308.1 | 1152.97 | 1072.47 | 108.49 | 24.67302 | 1163.32 | 231.12 | 12.33 | 1.328 | 1.334 | 2.122683 | 206.45 | 1151.59 | 47.39 | 21.06 | 3.001975 | 1.16755 | 159.06 | 1144.66 | 42.57 | 4.336983 | 22.71 | 116.49 | 1143.85 | 33.9 | 23.2 | 5.011782 | 1.16755 | 82.59 | 1141.13 | 26.35 | 5.040788 | 21.92 | 56.24 | 1133.44 | 17.33 | 21.97 | 5.000087 | 1.16755 | 1235.88 | 1325.15
0.000228999997 | 0.00208000001 | 0.000140000004 | 7.00000019e-05 | 238.4184 | 1326.85 | 1144.05 | 1058.78 | 201.43 | 26.10845 | 1155.78 | 243.19 | 11.9 | 1.328 | 1.334 | 1.91272 | 217.09 | 1144.34 | 51.15 | 20.24 | 2.741415 | 1.16755 | 165.94 | 1137.05 | 45.65 | 4.07747 | 21.64 | 120.29 | 1135.82 | 35.57 | 21.54 | 4.736733 | 1.16755 | 84.72 | 1132.45 | 27.7 | 5.052569 | 20.24 | 57.02 | 1124.1 | 18.14 | 19.65 | 5.000075 | 1.16755 | 1173.49 | 1346.36
0.000228999997 | 0.00208000001 | 0.000140000004 | 7.00000019e-05 | 235.8201 | 1312.39 | 1147.28 | 1064.06 | 185.11 | 25.91889 | 1146.89 | 242.01 | 12.37 | 1.328 | 1.334 | 1.841007 | 216.09 | 1136.3 | 50.91 | 20.24 | 2.747768 | 1.16755 | 165.18 | 1129.79 | 45.16 | 3.911214 | 21.16 | 120.02 | 1128.74 | 35.28 | 21.37 | 4.707395 | 1.16755 | 84.74 | 1125.88 | 27.57 | 5.056972 | 19.9 | 57.17 | 1118.32 | 18.31 | 19.47 | 5.000064 | 1.16755 | 1174.88 | 1718.16
0.000228999997 | 0.00208000001 | 0.000140000004 | 7.00000019e-05 | 238.380625 | 1326.64 | 1158.86 | 1074.46 | 262.49 | 26.9174 | 1165.62 | 248.73 | 11.57 | 1.328 | 1.334 | 1.842592 | 221.81 | 1152.85 | 52.46 | 18.52 | 2.582863 | 1.16755 | 169.35 | 1145.49 | 47.57 | 4.099408 | 20.39 | 121.78 | 1144.26 | 36.44 | 19.94 | 4.659029 | 1.16755 | 85.34 | 1140.73 | 28.07 | 5.054978 | 19.06 | 57.27 | 1132.25 | 18.47 | 18.23 | 5.000061 | 1.16755 | 1121.49 | 1707.68
1.49999996e-05 | 0.00147000002 | 9.60000034e-05 | 2.49999994e-05 | 231.1277 | 1593.13 | 1144.79 | 1062.98 | 202.69 | 25.69745 | 1157.67 | 236.49 | 13.11 | 1.328 | 1.334 | 1.965402 | 210.8 | 1146.6 | 45.19 | 23.58 | 2.746496 | 1.16755 | 165.61 | 1139.11 | 43.43 | 4.157477 | 25.58 | 122.18 | 1139.44 | 33.55 | 25.93 | 4.64959 | 1.16755 | 88.63 | 1136.11 | 27.03 | 5.069168 | 24.82 | 61.6 | 1132.03 | 18.69 | 22.57 | 5.000084 | 1.16755 | 1421.99 | 1710.09
1.49999996e-05 | 0.00147000002 | 9.60000034e-05 | 2.49999994e-05 | 230.0686 | 1585.83 | 1149.53 | 1068.67 | 196.32 | 25.59429 | 1161.05 | 235.96 | 12.98 | 1.328 | 1.334 | 2.025775 | 210.37 | 1150.28 | 45.21 | 23.37 | 2.827589 | 1.16755 | 165.16 | 1143.03 | 42.97 | 4.145003 | 25.19 | 122.19 | 1143.35 | 33.46 | 25.8 | 5.017686 | 1.16755 | 88.73 | 1140.35 | 27.05 | 5.074018 | 24.4 | 61.68 | 1136.45 | 18.73 | 22.34 | 5.000077 | 1.16755 | 1420.53 | 1706.13
9.99999975e-06 | 0.00147999998 | 0.000106 | 1.70000003e-05 | 229.1795 | 1815.02 | 1151.19 | 1071.39 | 291.91 | 26.35734 | 1162.48 | 242.13 | 15.65 | 1.328 | 1.334 | 1.932504 | 215.77 | 1150.6 | 44.44 | 25.54 | 2.677004 | 1.16755 | 171.33 | 1143.72 | 43.41 | 3.928068 | 27.82 | 127.92 | 1144.18 | 34.99 | 29.09 | 4.126129 | 1.16755 | 92.93 | 1141.12 | 28.94 | 4.928481 | 28.42 | 63.99 | 1138.13 | 21.11 | 27.69 | 5.000069 | 1.16755 | 1564.26 | 1830.13
1.20000004e-05 | 0.00218999991 | 5.60000008e-05 | 1.20000004e-05 | 230.4647 | 1588.56 | 1152.93 | 1066.1 | 44.86 | 25.10306 | 1162.77 | 229.17 | 12.1 | 1.328 | 1.334 | 2.180273 | 204.07 | 1151.06 | 42.04 | 24.82 | 2.996897 | 1.16755 | 162.03 | 1142.95 | 42.27 | 4.338246 | 27.58 | 119.76 | 1143.44 | 33.06 | 28.27 | 5.080187 | 1.16755 | 86.7 | 1140.2 | 25.95 | 5.07058 | 26.28 | 60.75 | 1135.85 | 17.76 | 24.63 | 4.999986 | 1.16755 | 1552.59 | 1809.27
1.20000004e-05 | 0.00218999991 | 5.60000008e-05 | 1.20000004e-05 | 230.411 | 1588.19 | 1152.79 | 1067.03 | 44.25 | 25.0799 | 1161.42 | 229.16 | 12.19 | 1.328 | 1.334 | 2.104119 | 204.08 | 1149.64 | 42 | 25.07 | 2.995299 | 1.16755 | 162.08 | 1141.76 | 41.84 | 4.507139 | 27.67 | 120.24 | 1142.42 | 33.2 | 28.61 | 5.058801 | 1.16755 | 87.04 | 1139.59 | 26.15 | 5.070292 | 26.7 | 60.89 | 1135.61 | 17.92 | 24.87 | 5.000089 | 1.16755 | 1552.5 | 1813.93
1.20000004e-05 | 0.00218999991 | 5.60000008e-05 | 1.20000004e-05 | 231.3482 | 1594.65 | 1150.54 | 1065.34 | 54.83 | 25.04557 | 1160.69 | 229.4 | 12.64 | 1.328 | 1.334 | 2.179433 | 204.36 | 1149.27 | 42.26 | 24.96 | 2.997655 | 1.16755 | 162.1 | 1141.45 | 41.61 | 4.298172 | 27.54 | 120.49 | 1141.95 | 33.46 | 28.69 | 5.046355 | 1.16755 | 87.03 | 1139.2 | 26.04 | 5.07101 | 26.5 | 60.99 | 1135.3 | 18.02 | 24.69 | 5.000084 | 1.16755 | 1551.8 | 1814.14
1.20000004e-05 | 0.00218999991 | 5.60000008e-05 | 1.20000004e-05 | 230.5575 | 1589.2 | 1149.03 | 1067.65 | 56.6 | 24.95701 | 1159.76 | 229.23 | 12.41 | 1.328 | 1.334 | 2.101695 | 204.27 | 1148.68 | 42.58 | 24.54 | 3.094392 | 1.16755 | 161.69 | 1141.49 | 41.6 | 4.518361 | 26.87 | 120.09 | 1142.29 | 33.22 | 28.24 | 5.088982 | 1.16755 | 86.87 | 1139.88 | 25.76 | 5.071031 | 26.2 | 61.11 | 1136.28 | 18.13 | 24.85 | 5.000091 | 1.16755 | 1553.3 | 1818.01
1.49999996e-05 | 0.00212999992 | 4.89999984e-05 | 1.20000004e-05 | 230.8984 | 1591.55 | 1160.83 | 1074.1 | 73.87 | 24.84419 | 1166.38 | 229.58 | 12.95 | 1.328 | 1.334 | 2.102654 | 204.73 | 1154.51 | 42.73 | 24.17 | 2.918534 | 1.16755 | 162 | 1146.35 | 42 | 4.531131 | 26.99 | 120 | 1146.82 | 32.88 | 27.54 | 4.945613 | 1.16755 | 87.12 | 1143.42 | 26.05 | 5.070755 | 25.87 | 61.07 | 1139.04 | 18.07 | 24.52 | 5.000087 | 1.16755 | 1544.05 | 1822.07
1.10000001e-05 | 0.00115000003 | 4.19999997e-05 | 9.99999975e-06 | 231.5513 | 1596.05 | 1164.45 | 1071.6 | 74.77 | 24.73363 | 1167.26 | 229.84 | 13.78 | 1.328 | 1.334 | 2.070372 | 205.11 | 1154.58 | 43.77 | 25.16 | 3.005573 | 1.16755 | 161.34 | 1145.98 | 41.34 | 4.121822 | 27.37 | 120 | 1145.94 | 33.01 | 28.19 | 4.707227 | 1.16755 | 86.99 | 1141.89 | 26.03 | 5.074571 | 26.44 | 60.96 | 1136.96 | 17.93 | 24.89 | 5.000087 | 1.16755 | 1541.29 | 1819.81
1.10000001e-05 | 0.00115000003 | 4.19999997e-05 | 9.99999975e-06 | 231.7515 | 1597.43 | 1153.23 | 1064.8 | 78.27 | 24.79577 | 1162.22 | 229.89 | 13.85 | 1.328 | 1.334 | 2.074799 | 205.09 | 1150.39 | 44.35 | 25.4 | 3.020684 | 1.16755 | 160.74 | 1142.37 | 41.14 | 4.344271 | 27.27 | 119.6 | 1142.66 | 32.81 | 28.1 | 4.722346 | 1.16755 | 86.79 | 1138.91 | 25.87 | 5.074011 | 26.26 | 60.92 | 1134.38 | 17.92 | 24.94 | 5.000035 | 1.16755 | 1540.32 | 1820.38
9.99999975e-06 | 0.00104999996 | 5.40000001e-05 | 1.10000001e-05 | 230.8767 | 1591.4 | 1160.54 | 1076.02 | 66.22 | 24.93019 | 1167.47 | 229.6 | 12.89 | 1.328 | 1.334 | 2.074904 | 204.67 | 1156.11 | 44.09 | 24.69 | 2.934747 | 1.16755 | 160.58 | 1148.4 | 41.46 | 4.370659 | 26.18 | 119.12 | 1148.79 | 32.7 | 27.52 | 4.946589 | 1.16755 | 86.42 | 1145.57 | 25.66 | 5.073557 | 25.44 | 60.76 | 1141.4 | 17.78 | 24.61 | 5.000088 | 1.16755 | 1542.65 | 1817.55
1.49999996e-05 | 0.00212999992 | 4.89999984e-05 | 1.20000004e-05 | 231.0537 | 1592.62 | 1175.39 | 1087.82 | 138.88 | 25.00675 | 1176.05 | 232.52 | 13.13 | 1.328 | 1.334 | 2.023485 | 207.51 | 1164.06 | 45.47 | 23.68 | 2.946794 | 1.16755 | 162.04 | 1156.04 | 42.14 | 4.210031 | 25.51 | 119.9 | 1155.99 | 32.73 | 26.13 | 4.834892 | 1.16755 | 87.17 | 1151.97 | 26.23 | 5.069523 | 24.4 | 60.94 | 1146.82 | 17.97 | 23 | 5.00003 | 1.16755 | 1480.14 | 1816.93
9.99999975e-06 | 0.00150000001 | 6.29999995e-05 | 1.10000001e-05 | 230.3105 | 1484.68 | 1167.14 | 1081.96 | 37.83 | 24.80939 | 1169.32 | 228.52 | 11.34 | 1.328 | 1.334 | 2.122061 | 203.71 | 1156.99 | 41.49 | 21.85 | 3.195126 | 1.16755 | 162.22 | 1149.11 | 37.78 | 4.349866 | 24.02 | 124.44 | 1149.05 | 31.3 | 25.42 | 5.330681 | 1.16755 | 93.14 | 1146.13 | 29.23 | 5.058273 | 26.93 | 63.91 | 1144.13 | 21.03 | 25.56 | 5.000072 | 1.16755 | 1474.24 | 1818.65
9.99999975e-06 | 0.00150000001 | 6.29999995e-05 | 1.10000001e-05 | 229.6062 | 1480.14 | 1153.55 | 1071.83 | 32.93 | 24.79852 | 1162.23 | 228.41 | 11.53 | 1.328 | 1.334 | 2.120343 | 203.61 | 1150.57 | 41.63 | 22.2 | 3.100943 | 1.16755 | 161.98 | 1143 | 37.63 | 4.354096 | 24.09 | 124.35 | 1143.12 | 31.32 | 25.66 | 5.331588 | 1.16755 | 93.03 | 1140.64 | 29.13 | 5.059068 | 27.36 | 63.9 | 1139.13 | 20.99 | 26.06 | 5.000071 | 1.16755 | 1473.96 | 1789.87
1.40000002e-05 | 0.00199000002 | 4.70000014e-05 | 2.30000005e-05 | 230.6347 | 1486.77 | 1161.15 | 1081.75 | 43.39 | 24.68673 | 1166.28 | 228.67 | 11.85 | 1.328 | 1.334 | 2.11864 | 203.99 | 1154.97 | 41.24 | 21.65 | 3.087853 | 1.16755 | 162.75 | 1147.7 | 37.82 | 4.329324 | 23.45 | 124.93 | 1147.85 | 31.65 | 25.12 | 5.293115 | 1.16755 | 93.28 | 1145.46 | 29.24 | 5.054071 | 26.57 | 64.04 | 1144.02 | 21.15 | 25.85 | 5.000071 | 1.16755 | 1470.21 | 1816.9
1.40000002e-05 | 0.00138999999 | 9.50000031e-05 | 1.70000003e-05 | 242.8252 | 1594.2 | 1163.98 | 1075.31 | 161.92 | 25.66205 | 1164.3 | 239.91 | 14.96 | 1.328 | 1.334 | 2.052015 | 214.25 | 1152.08 | 42.66 | 23.2 | 2.813287 | 1.16755 | 171.59 | 1143.83 | 44.12 | 3.938758 | 26.16 | 127.47 | 1143.73 | 37.06 | 27.9 | 4.265863 | 1.16755 | 90.41 | 1139.99 | 28.23 | 5.053845 | 26.12 | 62.18 | 1134.93 | 19.17 | 23.81 | 5.00009 | 1.16755 | 1464.95 | 1816.48
1.49999996e-05 | 0.00147000002 | 9.60000034e-05 | 2.49999994e-05 | 230.4661 | 1588.57 | 1149.39 | 1060.2 | 158.4 | 25.10935 | 1158.5 | 233.37 | 14.3 | 1.328 | 1.334 | 2.024971 | 208.26 | 1146.21 | 43.11 | 24.41 | 2.882263 | 1.16755 | 165.15 | 1137.91 | 42.84 | 4.270165 | 27.01 | 122.31 | 1138.17 | 34.08 | 28.1 | 4.603098 | 1.16755 | 88.23 | 1134.39 | 26.78 | 5.066566 | 26.1 | 61.45 | 1129.5 | 18.44 | 24.13 | 5.000081 | 1.16755 | 1461.65 | 1791.45
1.49999996e-05 | 0.00147000002 | 9.60000034e-05 | 2.49999994e-05 | 230.1455 | 1586.36 | 1162.1 | 1080.53 | 159.93 | 25.31206 | 1169.72 | 233.4 | 12.98 | 1.328 | 1.334 | 2.028442 | 208.09 | 1158.72 | 45.66 | 23.41 | 2.865375 | 1.16755 | 162.43 | 1151.32 | 42.39 | 4.408077 | 25.18 | 120.04 | 1151.68 | 33.07 | 25.99 | 4.870684 | 1.16755 | 86.97 | 1148.45 | 25.97 | 5.065521 | 24.32 | 61 | 1143.96 | 18.05 | 22.81 | 5.000083 | 1.16755 | 1459.12 | 1481.07
1.49999996e-05 | 0.00147000002 | 9.60000034e-05 | 2.49999994e-05 | 231.3699 | 1594.8 | 1162.26 | 1075.32 | 191.74 | 25.27077 | 1171.22 | 235.45 | 13.76 | 1.328 | 1.334 | 1.994951 | 210.18 | 1159.51 | 45.28 | 23.28 | 2.890379 | 1.16755 | 164.9 | 1151.54 | 42.84 | 4.115908 | 25.62 | 122.06 | 1151.6 | 33.67 | 25.73 | 4.757495 | 1.16755 | 88.39 | 1147.83 | 26.87 | 5.072002 | 24.32 | 61.52 | 1142.94 | 18.56 | 22.72 | 4.999985 | 1.16755 | 1438.1 | 1621.66
1.10000001e-05 | 0.00110999995 | 6.80000012e-05 | 1.89999992e-05 | 230.1426 | 1586.34 | 1150.62 | 1066.08 | 195.79 | 25.5174 | 1159.92 | 235.97 | 13.4 | 1.328 | 1.334 | 1.957196 | 210.46 | 1148.29 | 45.72 | 23.72 | 2.837265 | 1.16755 | 164.74 | 1140.69 | 42.92 | 4.351441 | 25.74 | 121.82 | 1141.01 | 33.57 | 25.95 | 4.851924 | 1.16755 | 88.25 | 1137.58 | 26.78 | 5.069053 | 24.7 | 61.47 | 1132.89 | 18.51 | 22.64 | 5.000084 | 1.16755 | 1422.78 | 1613.74
1.10000001e-05 | 0.00110999995 | 6.80000012e-05 | 1.89999992e-05 | 231.3874 | 1594.92 | 1154.59 | 1069.27 | 206.18 | 25.54201 | 1162.1 | 236.6 | 13.58 | 1.328 | 1.334 | 1.963575 | 211.06 | 1150.48 | 45.83 | 23.89 | 2.831886 | 1.16755 | 165.23 | 1142.81 | 43.16 | 4.165214 | 25.94 | 122.07 | 1143.01 | 33.83 | 26.26 | 4.679568 | 1.16755 | 88.24 | 1139.42 | 26.74 | 5.070412 | 24.72 | 61.5 | 1134.68 | 18.54 | 22.85 | 5.000078 | 1.16755 | 1423.25 | 1499.43
1.10000001e-05 | 0.00110999995 | 6.80000012e-05 | 1.89999992e-05 | 230.4705 | 1588.6 | 1154.95 | 1075.1 | 201.59 | 25.58753 | 1163.38 | 236.15 | 12.94 | 1.328 | 1.334 | 1.960512 | 210.56 | 1152.54 | 46.17 | 23.16 | 2.770274 | 1.16755 | 164.39 | 1145.39 | 42.97 | 4.378583 | 24.81 | 121.42 | 1145.83 | 33.36 | 25.7 | 5.068995 | 1.16755 | 88.06 | 1142.99 | 26.61 | 5.071496 | 24.01 | 61.45 | 1138.94 | 18.51 | 22.49 | 5.000078 | 1.16755 | 1421.6 | 1484.41
1.80000006e-05 | 0.0022499999 | 6.29999995e-05 | 9.99999975e-06 | 230.7722 | 1590.68 | 1154.82 | 1071.91 | 210.43 | 25.71486 | 1165.27 | 236.98 | 12.61 | 1.328 | 1.334 | 2.023798 | 211.26 | 1154.23 | 46.36 | 23.19 | 2.92255 | 1.16755 | 164.9 | 1146.84 | 43.19 | 4.193251 | 25.15 | 121.71 | 1147.05 | 33.52 | 25.92 | 5.083229 | 1.16755 | 88.19 | 1143.94 | 26.83 | 5.072003 | 24.14 | 61.36 | 1139.28 | 18.41 | 22.58 | 5.000079 | 1.16755 | 1414.38 | 1446.28
1.80000006e-05 | 0.0022499999 | 6.29999995e-05 | 9.99999975e-06 | 231.2437 | 1593.93 | 1159.24 | 1072.56 | 213.72 | 25.65357 | 1165.14 | 237.23 | 12.96 | 1.328 | 1.334 | 1.962291 | 211.57 | 1153.29 | 46.3 | 23.55 | 2.760988 | 1.16755 | 165.27 | 1145.31 | 43.25 | 4.364228 | 25.57 | 122.02 | 1145.44 | 33.9 | 26.18 | 4.889191 | 1.16755 | 88.12 | 1141.92 | 26.83 | 5.07196 | 24.5 | 61.29 | 1137.01 | 18.34 | 22.73 | 5.00008 | 1.16755 | 1414.57 | 1304.74
1.20000004e-05 | 0.00218999991 | 5.60000008e-05 | 1.20000004e-05 | 230.5024 | 1588.82 | 1157.17 | 1073.05 | 203.45 | 25.64008 | 1163.95 | 236.83 | 12.81 | 1.328 | 1.334 | 2.028274 | 211.19 | 1152.66 | 46.06 | 23.66 | 2.836597 | 1.16755 | 165.13 | 1145.15 | 43.19 | 4.177376 | 25.69 | 121.94 | 1145.41 | 33.6 | 25.85 | 4.865162 | 1.16755 | 88.34 | 1141.99 | 26.9 | 5.072884 | 24.32 | 61.44 | 1137.29 | 18.49 | 22.67 | 5.000078 | 1.16755 | 1414.74 | 1304.13
1.80000006e-05 | 0.0022499999 | 6.29999995e-05 | 9.99999975e-06 | 231.2336 | 1593.86 | 1158.35 | 1078.37 | 214.18 | 25.76727 | 1167.4 | 237.22 | 12.46 | 1.328 | 1.334 | 1.956835 | 211.45 | 1156.66 | 46.52 | 23.24 | 2.844345 | 1.16755 | 164.93 | 1149.58 | 43.37 | 4.206671 | 25.07 | 121.56 | 1149.98 | 33.62 | 25.86 | 4.709757 | 1.16755 | 87.94 | 1146.88 | 26.73 | 5.076934 | 24.27 | 61.21 | 1142.71 | 18.27 | 22.67 | 5.000077 | 1.16755 | 1413.8 | 1285.76
1.80000006e-05 | 0.0022499999 | 6.29999995e-05 | 9.99999975e-06 | 230.5561 | 1589.19 | 1160.99 | 1077.09 | 206.11 | 25.68584 | 1166.41 | 236.91 | 12.56 | 1.328 | 1.334 | 2.02406 | 211.23 | 1155.12 | 46.09 | 23.38 | 2.76172 | 1.16755 | 165.14 | 1147.51 | 43.28 | 4.182055 | 25.26 | 121.86 | 1147.69 | 33.66 | 25.76 | 5.080961 | 1.16755 | 88.2 | 1144.52 | 26.83 | 5.072322 | 24.28 | 61.37 | 1139.93 | 18.43 | 22.53 | 5.000079 | 1.16755 | 1413.81 | 1273.91
1.80000006e-05 | 0.0022499999 | 6.29999995e-05 | 9.99999975e-06 | 231.2597 | 1594.04 | 1162.89 | 1077.42 | 215.6 | 25.71138 | 1167.81 | 237.33 | 12.73 | 1.328 | 1.334 | 1.956302 | 211.62 | 1156.15 | 46.49 | 23.38 | 2.841345 | 1.16755 | 165.13 | 1148.45 | 43.48 | 4.203652 | 25.49 | 121.65 | 1148.6 | 33.53 | 25.72 | 4.701728 | 1.16755 | 88.12 | 1144.9 | 26.79 | 5.071822 | 24.25 | 61.33 | 1140.04 | 18.39 | 22.67 | 5.00008 | 1.16755 | 1413.25 | 1273.91
1.10000001e-05 | 0.00110999995 | 6.80000012e-05 | 1.89999992e-05 | 230.1702 | 1586.53 | 1157.99 | 1072.36 | 212.64 | 25.67888 | 1165.39 | 237.45 | 12.88 | 1.328 | 1.334 | 1.96483 | 211.77 | 1153.72 | 46.37 | 23.56 | 2.837139 | 1.16755 | 165.4 | 1146.02 | 43.32 | 4.181623 | 25.39 | 122.08 | 1146.11 | 33.58 | 25.46 | 4.871224 | 1.16755 | 88.5 | 1142.5 | 27 | 5.070993 | 24.26 | 61.5 | 1137.71 | 18.54 | 22.07 | 5.000083 | 1.16755 | 1405.86 | 1274.86
1.10000001e-05 | 0.00110999995 | 6.80000012e-05 | 1.89999992e-05 | 231.5658 | 1596.15 | 1157.06 | 1068.77 | 223.59 | 25.60156 | 1162.61 | 238.22 | 13.96 | 1.328 | 1.334 | 1.894418 | 212.61 | 1150.43 | 46.7 | 23.63 | 2.757107 | 1.16755 | 165.91 | 1142.36 | 43.49 | 4.177163 | 25.38 | 122.42 | 1142.28 | 34.06 | 26.08 | 4.712722 | 1.16755 | 88.36 | 1138.4 | 26.95 | 5.066308 | 24.31 | 61.41 | 1133.07 | 18.45 | 22.45 | 5.000019 | 1.16755 | 1405.82 | 1302.14
1.40000002e-05 | 0.00199000002 | 4.70000014e-05 | 2.30000005e-05 | 230.8115 | 1487.91 | 1159.91 | 1079.3 | 111.66 | 24.92181 | 1165.62 | 231.5 | 12.63 | 1.328 | 1.334 | 2.058304 | 206.58 | 1154.04 | 44.85 | 22.78 | 3.025745 | 1.16755 | 161.73 | 1147 | 41.87 | 4.33356 | 24.48 | 119.86 | 1147.37 | 32.5 | 25.06 | 4.86395 | 1.16755 | 87.36 | 1144.15 | 26.28 | 5.062062 | 23.73 | 61.08 | 1139.63 | 18.14 | 21.98 | 5.000079 | 1.16755 | 1399.77 | 1221.36
1.10000001e-05 | 0.00115000003 | 4.19999997e-05 | 9.99999975e-06 | 231.6978 | 1597.06 | 1162.2 | 1082.68 | 239.69 | 26.03513 | 1165.67 | 239.55 | 12.73 | 1.328 | 1.334 | 2.000067 | 213.51 | 1153.96 | 47.29 | 23.1 | 2.81659 | 1.16755 | 166.22 | 1147.36 | 43.97 | 4.184314 | 24.46 | 122.25 | 1147.88 | 33.69 | 25.17 | 4.840667 | 1.16755 | 88.56 | 1145.13 | 26.98 | 5.077348 | 23.55 | 61.58 | 1141.18 | 18.64 | 22.74 | 5.000075 | 1.16755 | 1392.41 | 1147.74
1.10000001e-05 | 0.00115000003 | 4.19999997e-05 | 9.99999975e-06 | 231.5049 | 1595.73 | 1160.51 | 1075.1 | 240.71 | 24.91797 | 1168.67 | 239.5 | 13.15 | 1.328 | 1.334 | 1.918982 | 214.58 | 1155.61 | 47.76 | 23.68 | 2.725872 | 1.16755 | 166.82 | 1148.14 | 43.87 | 3.965969 | 25.17 | 122.95 | 1148.22 | 33.86 | 25.49 | 4.807384 | 1.16755 | 89.09 | 1144.77 | 27.34 | 5.075532 | 24.19 | 61.75 | 1140.14 | 18.81 | 22.67 | 5.000082 | 1.16755 | 1391.58 | 1044.59
1.10000001e-05 | 0.00115000003 | 4.19999997e-05 | 9.99999975e-06 | 230.9623 | 1591.99 | 1155.48 | 1069.89 | 236.95 | 25.91778 | 1166.43 | 239.18 | 13.03 | 1.328 | 1.334 | 1.99735 | 213.26 | 1153.65 | 47.17 | 23.34 | 2.738878 | 1.16755 | 166.09 | 1145.99 | 43.85 | 4.177504 | 25.26 | 122.24 | 1146.18 | 33.58 | 25.4 | 4.827742 | 1.16755 | 88.66 | 1142.58 | 27.12 | 5.077968 | 24.14 | 61.54 | 1137.76 | 18.58 | 22.75 | 5.000075 | 1.16755 | 1391.55 | 1048.45
1.10000001e-05 | 0.00115000003 | 4.19999997e-05 | 9.99999975e-06 | 231.8342 | 1598 | 1153.91 | 1070.08 | 242.99 | 25.91916 | 1166.73 | 239.7 | 13.29 | 1.328 | 1.334 | 1.997434 | 213.78 | 1154.09 | 47.17 | 23.79 | 2.809724 | 1.16755 | 166.61 | 1146.84 | 43.74 | 4.151432 | 25.4 | 122.87 | 1147.13 | 33.94 | 25.83 | 4.823999 | 1.16755 | 88.93 | 1143.9 | 27.19 | 5.075649 | 24.27 | 61.74 | 1139.46 | 18.79 | 22.97 | 5.000076 | 1.16755 | 1391.61 | 1022.83
1.10000001e-05 | 0.00115000003 | 4.19999997e-05 | 9.99999975e-06 | 230.8926 | 1591.51 | 1161.12 | 1079.26 | 240.38 | 26.00393 | 1167.19 | 239.19 | 12.72 | 1.328 | 1.334 | 1.934987 | 213.19 | 1154.82 | 47.61 | 23.29 | 2.827354 | 1.16755 | 165.58 | 1147.86 | 44.21 | 4.045478 | 24.76 | 121.37 | 1148.21 | 33.32 | 24.92 | 4.868391 | 1.16755 | 88.05 | 1144.99 | 26.64 | 5.072158 | 23.49 | 61.41 | 1140.67 | 18.46 | 22.73 | 5.000079 | 1.16755 | 1391.11 | 1022.98
1.10000001e-05 | 0.00115000003 | 4.19999997e-05 | 9.99999975e-06 | 228.2798 | 1573.5 | 1150 | 1065.62 | 219.62 | 25.57892 | 1161.72 | 237.71 | 13.98 | 1.328 | 1.334 | 1.925921 | 212.14 | 1150.36 | 46.93 | 23.54 | 2.672194 | 1.16755 | 165.21 | 1142.66 | 43.18 | 4.160661 | 25.27 | 122.03 | 1142.87 | 33.74 | 25.57 | 4.819663 | 1.16755 | 88.29 | 1139.46 | 26.85 | 5.07656 | 24.1 | 61.44 | 1134.94 | 18.48 | 22.88 | 5.000082 | 1.16755 | 1391.51 | 1024.1
9.99999975e-06 | 0.00104999996 | 5.40000001e-05 | 1.10000001e-05 | 230.6721 | 1589.99 | 1139.72 | 1056.18 | 236.4 | 25.64357 | 1154.12 | 239.06 | 14.81 | 1.328 | 1.334 | 1.932277 | 213.41 | 1141.47 | 45.69 | 23.8 | 2.630184 | 1.16755 | 167.72 | 1133.98 | 43.89 | 4.085944 | 26.11 | 123.83 | 1134.44 | 34.67 | 26.26 | 4.429203 | 1.16755 | 89.16 | 1131.19 | 27.29 | 5.073361 | 25.03 | 61.87 | 1126.92 | 18.89 | 23.33 | 5.000077 | 1.16755 | 1391.13 | 959.44
9.99999975e-06 | 0.00116999994 | 8.19999987e-05 | 1.70000003e-05 | 230.9507 | 1591.91 | 1150.58 | 1073.61 | 254.4 | 26.19382 | 1161.79 | 240.53 | 12.16 | 1.328 | 1.334 | 1.955532 | 214.34 | 1150.12 | 47.08 | 22.9 | 2.747603 | 1.16755 | 167.26 | 1143.57 | 44.19 | 4.185533 | 24.57 | 123.07 | 1144.17 | 34.09 | 25.45 | 4.911721 | 1.16755 | 88.98 | 1141.77 | 27.21 | 5.070952 | 23.92 | 61.77 | 1138.2 | 18.86 | 22.7 | 5.000003 | 1.16755 | 1377.05 | 980.8
9.99999975e-06 | 0.00116999994 | 8.19999987e-05 | 1.70000003e-05 | 230.3051 | 1587.46 | 1149.61 | 1067.57 | 250.4 | 26.1146 | 1161.14 | 240.14 | 12.55 | 1.328 | 1.334 | 1.95731 | 214.02 | 1148.55 | 46.78 | 23.1 | 2.74507 | 1.16755 | 167.24 | 1141.34 | 44.47 | 4.194892 | 25.06 | 122.77 | 1141.72 | 33.82 | 25.18 | 4.544784 | 1.16755 | 88.95 | 1138.29 | 27.24 | 5.068548 | 23.78 | 61.71 | 1133.84 | 18.77 | 22.46 | 5.000078 | 1.16755 | 1377.67 | 980.13
9.99999975e-06 | 0.00116999994 | 8.19999987e-05 | 1.70000003e-05 | 231.2466 | 1593.95 | 1138.54 | 1055.52 | 252.48 | 25.91215 | 1151.35 | 240.72 | 13.92 | 1.328 | 1.334 | 1.952938 | 214.81 | 1138.69 | 46.06 | 23.91 | 2.718747 | 1.16755 | 168.75 | 1131.52 | 44.3 | 4.113656 | 25.73 | 124.45 | 1131.94 | 35.05 | 26.67 | 4.226109 | 1.16755 | 89.4 | 1128.55 | 27.48 | 5.067404 | 24.87 | 61.92 | 1124.13 | 18.96 | 23.12 | 5.000077 | 1.16755 | 1377.55 | 954.32
9.99999975e-06 | 0.00116999994 | 8.19999987e-05 | 1.70000003e-05 | 231.3859 | 1594.91 | 1135.23 | 1053.01 | 253.45 | 25.99006 | 1147.93 | 240.81 | 13.96 | 1.328 | 1.334 | 1.88833 | 214.82 | 1135.35 | 45.99 | 23.82 | 2.718564 | 1.16755 | 168.83 | 1128.29 | 44.31 | 4.11176 | 25.8 | 124.52 | 1128.79 | 35.13 | 26.89 | 4.093167 | 1.16755 | 89.39 | 1125.45 | 27.49 | 5.066062 | 24.7 | 61.9 | 1121.07 | 18.95 | 23.29 | 5.000076 | 1.16755 | 1376.68 | 955.25
9.99999975e-06 | 0.00116999994 | 8.19999987e-05 | 1.70000003e-05 | 230.4284 | 1588.31 | 1141.28 | 1065.7 | 249.42 | 26.20706 | 1153.32 | 240.18 | 12.43 | 1.328 | 1.334 | 1.956008 | 213.97 | 1141.88 | 46.6 | 23.21 | 2.742072 | 1.16755 | 167.37 | 1135.55 | 43.99 | 4.341626 | 25.12 | 123.38 | 1136.46 | 34.35 | 26.12 | 4.540442 | 1.16755 | 89.03 | 1134.15 | 27.23 | 5.070406 | 23.92 | 61.8 | 1130.62 | 18.86 | 23.13 | 5.000074 | 1.16755 | 1376.64 | 955.01
9.99999975e-06 | 0.00150000001 | 6.29999995e-05 | 1.10000001e-05 | 230.706 | 1487.23 | 1140.71 | 1059.92 | 161 | 25.27557 | 1151.59 | 233.99 | 12.75 | 1.328 | 1.334 | 2.059278 | 208.72 | 1140.16 | 46.59 | 23.76 | 2.963494 | 1.16755 | 162.13 | 1133.39 | 44.19 | 4.3303 | 25.66 | 117.94 | 1134.21 | 34.66 | 26.79 | 4.42258 | 1.16755 | 83.28 | 1131.07 | 26.65 | 5.035911 | 24.71 | 56.63 | 1125.84 | 17.73 | 22.97 | 5.000088 | 1.16755 | 1358.17 | 1050.87
9.99999975e-06 | 0.00150000001 | 6.29999995e-05 | 1.10000001e-05 | 229.4868 | 1479.37 | 1138.33 | 1059.75 | 150.95 | 25.12101 | 1148.08 | 233.49 | 13.23 | 1.328 | 1.334 | 1.998241 | 208.37 | 1136.87 | 45.56 | 23.46 | 2.94229 | 1.16755 | 162.81 | 1130.33 | 43.75 | 4.252978 | 25.99 | 119.06 | 1131.33 | 34.82 | 26.72 | 4.353946 | 1.16755 | 84.24 | 1128.55 | 27.18 | 5.04267 | 25.4 | 57.06 | 1124.37 | 18.14 | 23.53 | 5.000079 | 1.16755 | 1357.69 | 1049.57
9.99999975e-06 | 0.00150000001 | 6.29999995e-05 | 1.10000001e-05 | 229.8978 | 1482.02 | 1138.62 | 1062.05 | 159.14 | 25.22988 | 1148.32 | 233.66 | 12.84 | 1.328 | 1.334 | 2.05779 | 208.43 | 1137.59 | 46.93 | 23.55 | 2.97467 | 1.16755 | 161.5 | 1131.43 | 43.69 | 4.331141 | 25.5 | 117.81 | 1132.53 | 34.55 | 26.6 | 4.41676 | 1.16755 | 83.26 | 1130 | 26.44 | 5.041405 | 24.45 | 56.82 | 1125.48 | 17.91 | 23.08 | 5.000085 | 1.16755 | 1359 | 1049.46
9.99999975e-06 | 0.00150000001 | 5.70000011e-05 | 1.10000001e-05 | 230.6145 | 1486.64 | 1140.87 | 1068.48 | 203.88 | 25.70815 | 1150.77 | 237.12 | 12.16 | 1.328 | 1.334 | 1.99332 | 211.41 | 1140.71 | 48.18 | 23.11 | 2.893934 | 1.16755 | 163.23 | 1135.11 | 44.59 | 4.190903 | 24.84 | 118.64 | 1136.31 | 34.72 | 25.95 | 4.589188 | 1.16755 | 83.92 | 1134.46 | 26.82 | 5.042489 | 23.85 | 57.1 | 1130.49 | 18.19 | 22.82 | 5.00008 | 1.16755 | 1318.8 | 1048.7
9.99999975e-06 | 0.00150000001 | 5.70000011e-05 | 1.10000001e-05 | 229.4139 | 1478.9 | 1139.29 | 1060.11 | 193.73 | 25.54176 | 1150 | 236.42 | 12.63 | 1.328 | 1.334 | 2.059921 | 210.87 | 1138.93 | 47.99 | 23.33 | 2.895835 | 1.16755 | 162.88 | 1132.41 | 44.67 | 4.362516 | 25.15 | 118.21 | 1133.31 | 34.11 | 25.54 | 4.427056 | 1.16755 | 84.1 | 1130.12 | 27.19 | 5.043459 | 24.19 | 56.91 | 1125.15 | 18 | 22.58 | 5.000077 | 1.16755 | 1319.19 | 1049.53
9.99999975e-06 | 0.00147999998 | 5.90000018e-05 | 1.20000004e-05 | 229.4728 | 1479.28 | 1142.17 | 1067.12 | 192.53 | 25.58924 | 1149.33 | 236.53 | 12.64 | 1.328 | 1.334 | 1.939709 | 210.94 | 1138.74 | 47.58 | 22.93 | 2.885501 | 1.16755 | 163.36 | 1132.77 | 44.51 | 4.16751 | 24.99 | 118.85 | 1133.86 | 34.22 | 25.15 | 4.270691 | 1.16755 | 84.63 | 1131.14 | 27.4 | 5.042453 | 24.08 | 57.23 | 1126.99 | 18.33 | 22.59 | 5.000072 | 1.16755 | 1318.01 | 1048.14
9.99999975e-06 | 0.00147999998 | 5.90000018e-05 | 1.20000004e-05 | 230.4687 | 1485.7 | 1136.59 | 1058.34 | 198.58 | 25.59897 | 1149.04 | 236.98 | 12.91 | 1.328 | 1.334 | 2.056866 | 211.39 | 1137.95 | 46.96 | 23.04 | 2.794699 | 1.16755 | 164.43 | 1131.32 | 44.64 | 4.124137 | 25.2 | 119.79 | 1132.11 | 35.1 | 25.99 | 4.276857 | 1.16755 | 84.69 | 1129.22 | 27.51 | 5.044048 | 24.67 | 57.18 | 1124.57 | 18.29 | 22.82 | 5.000074 | 1.16755 | 1317.46 | 1047.73
9.99999975e-06 | 0.00150000001 | 5.70000011e-05 | 1.10000001e-05 | 229.9366 | 1482.27 | 1142.87 | 1065.39 | 261.74 | 26.46813 | 1151.18 | 242.96 | 11.45 | 1.328 | 1.334 | 1.931054 | 216.49 | 1138.8 | 49.91 | 22.9 | 2.804803 | 1.16755 | 166.58 | 1132.79 | 46.74 | 4.235169 | 24.92 | 119.84 | 1133.86 | 34.89 | 24.6 | 4.384738 | 1.16755 | 84.95 | 1130.92 | 27.81 | 5.046821 | 23.46 | 57.14 | 1126.09 | 18.26 | 21.62 | 5.000072 | 1.16755 | 1256.36 | 1048.53
9.99999975e-06 | 0.00150000001 | 5.70000011e-05 | 1.10000001e-05 | 230.5199 | 1486.03 | 1145.75 | 1073.28 | 155.23 | 25.32686 | 1150.66 | 233.83 | 12.45 | 1.328 | 1.334 | 1.992892 | 208.51 | 1140.57 | 45.37 | 22.77 | 2.938114 | 1.16755 | 163.14 | 1134.79 | 42.53 | 4.337916 | 24.79 | 120.61 | 1135.93 | 33.05 | 25.25 | 4.739793 | 1.16755 | 87.56 | 1134 | 26.34 | 5.058819 | 23.59 | 61.22 | 1130.83 | 18.26 | 23.33 | 5.000078 | 1.16755 | 1359.29 | 1047.1
9.99999975e-06 | 0.00147999998 | 5.90000018e-05 | 1.20000004e-05 | 230.3632 | 1485.02 | 1137.32 | 1053.9 | 155.85 | 24.41156 | 1146.94 | 233.85 | 12.82 | 1.328 | 1.334 | 2.047373 | 209.44 | 1135.05 | 45.23 | 23.6 | 2.913597 | 1.16755 | 164.21 | 1127.84 | 42.74 | 4.125464 | 25.81 | 121.47 | 1128.27 | 33.65 | 26.17 | 4.424106 | 1.16755 | 87.82 | 1124.9 | 26.61 | 5.057377 | 24.53 | 61.21 | 1120.18 | 18.22 | 22.75 | 5.00008 | 1.16755 | 1359.23 | 1047.1
1.40000002e-05 | 0.00199000002 | 4.70000014e-05 | 2.30000005e-05 | 229.5038 | 1479.48 | 1131.02 | 1053.18 | 249.79 | 26.2817 | 1145.22 | 241.95 | 11.85 | 1.328 | 1.334 | 1.995823 | 215.67 | 1132.66 | 47.61 | 22.5 | 2.763312 | 1.16755 | 168.06 | 1126.28 | 44.74 | 4.182448 | 24.46 | 123.32 | 1127.03 | 34.11 | 24.55 | 4.665952 | 1.16755 | 89.21 | 1124.43 | 27.57 | 5.064218 | 23.09 | 61.64 | 1120.07 | 18.71 | 21.4 | 5.000072 | 1.16755 | 1263 | 1048.44
1.49999996e-05 | 0.00135999999 | 9.69999965e-05 | 2.09999998e-05 | 235.3598 | 1483.79 | 1144.76 | 1065.63 | 170.6 | 25.99576 | 1150.6 | 240.88 | 13.85 | 1.328 | 1.334 | 1.941223 | 214.89 | 1139.55 | 47.3 | 23.09 | 2.763671 | 1.16755 | 167.59 | 1133.04 | 44.55 | 4.026926 | 24.59 | 123.04 | 1133.68 | 34.02 | 25.52 | 4.2426 | 1.16755 | 89.02 | 1130.65 | 27.29 | 5.054014 | 23.59 | 61.73 | 1126.22 | 18.78 | 22.59 | 5.000078 | 1.16755 | 1346.74 | 1047.72
1.49999996e-05 | 0.00135999999 | 9.69999965e-05 | 2.09999998e-05 | 236.2972 | 1489.7 | 1138.26 | 1060.23 | 177.62 | 26.02556 | 1153.95 | 241.3 | 13.73 | 1.328 | 1.334 | 1.992494 | 215.27 | 1142.97 | 47.28 | 22.44 | 2.759249 | 1.16755 | 167.99 | 1136.31 | 44.44 | 4.158254 | 24.37 | 123.55 | 1136.92 | 34.31 | 24.49 | 4.367786 | 1.16755 | 89.24 | 1133.75 | 27.4 | 5.056908 | 23.35 | 61.84 | 1129.18 | 18.9 | 21.62 | 5.000076 | 1.16755 | 1346.52 | 1048.04
1.40000002e-05 | 0.00199000002 | 4.70000014e-05 | 2.30000005e-05 | 230.0886 | 1483.25 | 1132.82 | 1076.87 | 185.4 | 25.16398 | 1150.61 | 234.82 | 13.61 | 1.328 | 1.334 | 1.987832 | 209.66 | 1139.1 | 47.8 | 23.02 | 2.913588 | 1.16755 | 161.86 | 1132.56 | 40.48 | 4.131196 | 24.07 | 121.38 | 1132.88 | 32.37 | 23.89 | 4.836281 | 1.16755 | 89.01 | 1131.26 | 26.52 | 5.059826 | 23.42 | 62.49 | 1126.85 | 19.6 | 22.76 | 5.000074 | 1.16755 | 1347.68 | 1045.78
1.40000002e-05 | 0.00199000002 | 4.70000014e-05 | 2.30000005e-05 | 230.0964 | 1483.3 | 1130.94 | 1076.71 | 187.72 | 25.20171 | 1147.68 | 234.96 | 13.64 | 1.328 | 1.334 | 1.985692 | 209.76 | 1136.78 | 47.92 | 22.89 | 2.9161 | 1.16755 | 161.84 | 1130.59 | 40.2 | 4.120537 | 23.74 | 121.64 | 1131 | 32.66 | 24.27 | 4.675175 | 1.16755 | 88.98 | 1129.77 | 26.47 | 5.059623 | 23.22 | 62.51 | 1125.64 | 19.58 | 23.07 | 5.000073 | 1.16755 | 1345.32 | 1046.96
1.49999996e-05 | 0.00135999999 | 9.69999965e-05 | 2.09999998e-05 | 236.4432 | 1490.62 | 1145.41 | 1068.12 | 186.6 | 26.07487 | 1157.85 | 241.85 | 13.41 | 1.328 | 1.334 | 1.992442 | 215.78 | 1147.03 | 47.9 | 22.82 | 2.766493 | 1.16755 | 167.88 | 1140.57 | 44.61 | 4.032076 | 24.46 | 123.27 | 1141.18 | 34.43 | 25.54 | 4.542764 | 1.16755 | 88.84 | 1138.6 | 27.21 | 5.058641 | 23.43 | 61.63 | 1134.21 | 18.66 | 22.34 | 5.000076 | 1.16755 | 1340.7 | 1046.92
1.49999996e-05 | 0.00135999999 | 9.69999965e-05 | 2.09999998e-05 | 236.5875 | 1491.53 | 1150.63 | 1072.29 | 180.52 | 26.13775 | 1165.28 | 241.88 | 13.13 | 1.328 | 1.334 | 1.998113 | 215.74 | 1154.31 | 47.37 | 21.78 | 2.689667 | 1.16755 | 168.37 | 1147.34 | 44.4 | 3.996789 | 23.76 | 123.97 | 1147.63 | 34.37 | 24.23 | 4.495216 | 1.16755 | 89.6 | 1144.47 | 27.69 | 5.060292 | 22.98 | 61.91 | 1139.84 | 18.96 | 21.46 | 5.000075 | 1.16755 | 1339.83 | 1046.44
1.49999996e-05 | 0.00135999999 | 9.69999965e-05 | 2.09999998e-05 | 235.7072 | 1485.98 | 1143.85 | 1066.27 | 177.41 | 26.12029 | 1157.5 | 241.69 | 13.34 | 1.328 | 1.334 | 1.991718 | 215.57 | 1147.34 | 47.05 | 22.17 | 2.822341 | 1.16755 | 168.52 | 1140.79 | 44.34 | 4.132753 | 24.02 | 124.18 | 1141.37 | 34.57 | 24.8 | 4.492463 | 1.16755 | 89.61 | 1138.49 | 27.67 | 5.057645 | 23.2 | 61.94 | 1134.23 | 19 | 21.76 | 5.000074 | 1.16755 | 1337.47 | 1046.32
9.99999975e-06 | 0.00104999996 | 5.40000001e-05 | 1.10000001e-05 | 231.605 | 1596.42 | 1142.02 | 1063.53 | 240.87 | 25.83845 | 1149.86 | 239.44 | 14.51 | 1.328 | 1.334 | 1.999887 | 213.6 | 1138.4 | 47.02 | 23.83 | 2.730815 | 1.16755 | 166.58 | 1131.94 | 44 | 3.984333 | 25.59 | 122.58 | 1132.64 | 34.38 | 26.46 | 4.181262 | 1.16755 | 88.2 | 1129.77 | 26.75 | 5.069001 | 24.25 | 61.45 | 1125.88 | 18.5 | 23.54 | 5.000016 | 1.16755 | 1393.7 | 1047.67
0.000693999988 | 0.00602999981 | 2.80000004e-05 | 0.00147000002 | 234.5416 | 1325.67 | 1160.66 | 1077.81 | 48.02 | 25.55291 | 1164.25 | 235.13 | 11.71 | 1.328 | 1.334 | 2.064337 | 209.57 | 1152.5 | 48.56 | 21.64 | 2.854602 | 1.16755 | 161.01 | 1145.41 | 42.92 | 4.186643 | 23.5 | 118.09 | 1145.97 | 32.86 | 23.75 | 5.098037 | 1.16755 | 85.23 | 1143.05 | 25.12 | 5.056207 | 22.15 | 60.11 | 1138.1 | 17.11 | 23.53 | 5.000093 | 1.16755 | 1306.93 | 1047.5
0.000693999988 | 0.00602999981 | 2.80000004e-05 | 0.00147000002 | 233.7384 | 1321.13 | 1154.68 | 1064.02 | 47.14 | 25.41611 | 1163.41 | 235.03 | 12.24 | 1.328 | 1.334 | 2.103157 | 209.61 | 1151.32 | 48.66 | 22.24 | 2.918377 | 1.16755 | 160.95 | 1143.36 | 42.8 | 4.371891 | 24.29 | 118.15 | 1143.9 | 32.84 | 24.42 | 5.23302 | 1.16755 | 85.31 | 1140.41 | 25.17 | 5.066293 | 22.72 | 60.14 | 1135.15 | 17.17 | 21.52 | 5.000092 | 1.16755 | 1306.91 | 1047.49
0.000693999988 | 0.00602999981 | 2.80000004e-05 | 0.00147000002 | 228.1823 | 1318.16 | 1157.32 | 1074.36 | 35.12 | 24.89072 | 1165.53 | 228.77 | 11.28 | 1.328 | 1.334 | 2.034053 | 203.88 | 1154.21 | 47.45 | 21.25 | 3.050512 | 1.16755 | 156.43 | 1146.98 | 40.87 | 4.61159 | 22.7 | 115.56 | 1147.65 | 31.32 | 23.24 | 5.141108 | 1.16755 | 84.24 | 1144.45 | 24.47 | 5.071659 | 21.36 | 59.77 | 1139.9 | 16.83 | 20.66 | 4.99998 | 1.16755 | 1307.24 | 1046.99
1.40000002e-05 | 0.00199000002 | 4.70000014e-05 | 2.30000005e-05 | 229.6171 | 1480.21 | 1160.22 | 1104.19 | 135.76 | 24.94324 | 1165.38 | 232.14 | 12.71 | 1.328 | 1.334 | 2.054672 | 207.2 | 1154.26 | 46.93 | 22.88 | 2.919331 | 1.16755 | 160.27 | 1147.77 | 40.18 | 4.145598 | 23.43 | 120.09 | 1148.02 | 31.6 | 24.26 | 4.804212 | 1.16755 | 88.49 | 1146.65 | 26.51 | 5.053854 | 23.08 | 61.98 | 1142.63 | 19.08 | 23.08 | 5.000069 | 1.16755 | 1382.82 | 1048.75
1.80000006e-05 | 0.0022499999 | 6.29999995e-05 | 9.99999975e-06 | 230.7142 | 1590.28 | 1153.16 | 1073.6 | 140.11 | 25.21136 | 1161.15 | 232.54 | 13.37 | 1.328 | 1.334 | 2.027044 | 207.33 | 1150.44 | 45.51 | 24.1 | 2.951966 | 1.16755 | 161.82 | 1143.58 | 42.32 | 4.422853 | 25.92 | 119.5 | 1144.27 | 32.71 | 26.87 | 4.501439 | 1.16755 | 86.79 | 1141.11 | 25.92 | 5.065876 | 24.64 | 60.87 | 1136.95 | 17.93 | 23.44 | 5.000082 | 1.16755 | 1476.96 | 1047.28
1.80000006e-05 | 0.0022499999 | 6.29999995e-05 | 9.99999975e-06 | 231.6108 | 1596.46 | 1150.91 | 1066.88 | 147.58 | 25.16526 | 1157.78 | 232.88 | 13.9 | 1.328 | 1.334 | 2.025429 | 207.71 | 1146.48 | 45.62 | 24.67 | 2.94896 | 1.16755 | 162.09 | 1139.14 | 42.28 | 4.223051 | 26.61 | 119.81 | 1139.54 | 32.98 | 27.24 | 4.506822 | 1.16755 | 86.83 | 1136.03 | 26.02 | 5.068081 | 25.38 | 60.81 | 1131.41 | 17.85 | 23.65 | 5.000029 | 1.16755 | 1477.32 | 1046.94
1.40000002e-05 | 0.00138999999 | 9.50000031e-05 | 1.70000003e-05 | 236.6878 | 1595.07 | 1147.57 | 1059.69 | 136.78 | 25.65602 | 1156.76 | 238.6 | 15.5 | 1.328 | 1.334 | 2.054962 | 212.94 | 1144.3 | 45.91 | 25.32 | 2.823983 | 1.16755 | 167.03 | 1136.44 | 44.08 | 3.988363 | 28.07 | 122.95 | 1136.64 | 34.79 | 28.59 | 4.23915 | 1.16755 | 88.16 | 1132.57 | 26.9 | 5.052763 | 26.46 | 61.26 | 1126.92 | 18.23 | 24.32 | 5.000024 | 1.16755 | 1487 | 1047.14
1.80000006e-05 | 0.0022499999 | 6.29999995e-05 | 9.99999975e-06 | 230.6272 | 1589.68 | 1146.97 | 1070.67 | 196.86 | 25.54422 | 1156.53 | 235.93 | 13.39 | 1.328 | 1.334 | 2.0278 | 210.39 | 1146.46 | 46.38 | 23.81 | 2.853712 | 1.16755 | 164.01 | 1140.05 | 43.15 | 4.221834 | 25.43 | 120.86 | 1140.8 | 33.59 | 26.67 | 4.39013 | 1.16755 | 87.27 | 1138.16 | 26.19 | 5.06178 | 23.95 | 61.08 | 1134.15 | 18.12 | 23.16 | 5.000082 | 1.16755 | 1426.64 | 1047.09
1.49999996e-05 | 0.00147000002 | 9.60000034e-05 | 2.49999994e-05 | 230.9811 | 1592.12 | 1145.69 | 1062 | 222.9 | 25.76348 | 1156.98 | 237.83 | 13.52 | 1.328 | 1.334 | 2.025109 | 212.06 | 1145.57 | 46.6 | 24.05 | 2.762945 | 1.16755 | 165.46 | 1138.12 | 44.15 | 4.233039 | 26.2 | 121.31 | 1138.55 | 33.55 | 26.26 | 4.255728 | 1.16755 | 87.76 | 1134.66 | 26.57 | 5.064949 | 24.65 | 61.19 | 1129.84 | 18.24 | 22.59 | 5.000082 | 1.16755 | 1404.23 | 1045.16
1.49999996e-05 | 0.00147000002 | 9.60000034e-05 | 2.49999994e-05 | 230.7215 | 1590.33 | 1144.7 | 1062.96 | 224.11 | 25.83559 | 1157.02 | 237.95 | 13.3 | 1.328 | 1.334 | 1.95679 | 212.12 | 1145.92 | 46.62 | 23.93 | 2.838367 | 1.16755 | 165.5 | 1138.8 | 43.7 | 4.207383 | 26.11 | 121.8 | 1139.32 | 33.68 | 26.35 | 4.385934 | 1.16755 | 88.12 | 1135.94 | 26.78 | 5.069699 | 24.62 | 61.34 | 1131.37 | 18.37 | 22.83 | 5.00008 | 1.16755 | 1401.48 | 1046.17
9.99999975e-06 | 0.00150000001 | 5.70000011e-05 | 1.10000001e-05 | 229.8141 | 1481.48 | 1142.04 | 1064.86 | 151.18 | 25.19035 | 1151.88 | 233.75 | 13.48 | 1.328 | 1.334 | 1.993464 | 208.56 | 1140.91 | 45.91 | 23.43 | 2.948823 | 1.16755 | 162.65 | 1134.57 | 42.37 | 4.189511 | 24.53 | 120.28 | 1135.17 | 32.75 | 25.23 | 4.43719 | 1.16755 | 87.53 | 1132.14 | 26.5 | 5.062208 | 23.42 | 61.03 | 1127.9 | 18.06 | 21.98 | 5.000084 | 1.16755 | 1355.64 | 1046.2
9.99999975e-06 | 0.00147999998 | 5.90000018e-05 | 1.20000004e-05 | 230.0219 | 1482.82 | 1147.52 | 1069.34 | 152.97 | 25.13489 | 1158.87 | 233.84 | 13.4 | 1.328 | 1.334 | 1.998061 | 208.71 | 1147.47 | 45.8 | 23.22 | 2.943986 | 1.16755 | 162.91 | 1140.9 | 42.97 | 4.2096 | 24.4 | 119.94 | 1141.42 | 32.61 | 25.54 | 4.315994 | 1.16755 | 87.33 | 1138.1 | 26.36 | 5.057085 | 23.48 | 60.97 | 1133.42 | 18.02 | 22.27 | 5.000081 | 1.16755 | 1355.76 | 1046.26
9.99999975e-06 | 0.00147999998 | 5.90000018e-05 | 1.20000004e-05 | 231.0054 | 1489.16 | 1147.46 | 1065.98 | 165.88 | 25.3397 | 1156.02 | 234.34 | 12.91 | 1.328 | 1.334 | 1.992145 | 209 | 1144.16 | 45.52 | 23.06 | 2.860326 | 1.16755 | 163.48 | 1137 | 42.8 | 4.180242 | 24.89 | 120.68 | 1137.35 | 33.19 | 25.39 | 4.453335 | 1.16755 | 87.49 | 1133.93 | 26.47 | 5.060771 | 23.83 | 61.02 | 1129.07 | 18.05 | 21.86 | 5.000079 | 1.16755 | 1354.67 | 1045.21
9.99999975e-06 | 0.00147999998 | 5.90000018e-05 | 1.20000004e-05 | 229.7288 | 1480.93 | 1149.87 | 1069.81 | 156.25 | 25.24195 | 1155.61 | 233.81 | 13.04 | 1.328 | 1.334 | 2.057765 | 208.57 | 1144.31 | 45.81 | 22.98 | 2.946023 | 1.16755 | 162.76 | 1137.52 | 42.61 | 4.199229 | 25.36 | 120.15 | 1138.14 | 32.9 | 25.17 | 4.601311 | 1.16755 | 87.25 | 1135.05 | 26.24 | 5.058124 | 23.6 | 61.01 | 1130.44 | 18.05 | 21.85 | 5.000079 | 1.16755 | 1354.31 | 1046.27
1.40000002e-05 | 0.00199000002 | 4.70000014e-05 | 2.30000005e-05 | 230.4904 | 1485.84 | 1147.63 | 1090.2 | 174.38 | 25.11873 | 1155.79 | 234.01 | 13.84 | 1.328 | 1.334 | 2.017741 | 208.9 | 1144.15 | 47.87 | 23.46 | 2.869009 | 1.16755 | 161.03 | 1137.52 | 40.49 | 4.04874 | 24.19 | 120.54 | 1137.74 | 32 | 24.5 | 4.737284 | 1.16755 | 88.54 | 1136.16 | 26.38 | 5.056334 | 23.19 | 62.16 | 1131.47 | 19.26 | 22.89 | 5.000072 | 1.16755 | 1359.81 | 1046.36
1.49999996e-05 | 0.00135999999 | 9.69999965e-05 | 2.09999998e-05 | 235.309 | 1483.47 | 1141.7 | 1055.46 | 125.34 | 25.71862 | 1150.36 | 238.11 | 14.49 | 1.328 | 1.334 | 2.059161 | 212.4 | 1138.31 | 46.31 | 24.21 | 2.839557 | 1.16755 | 166.09 | 1130.87 | 43.67 | 4.157512 | 25.84 | 122.42 | 1131.2 | 34.53 | 27.13 | 4.376958 | 1.16755 | 87.89 | 1127.61 | 26.87 | 5.056326 | 24.77 | 61.02 | 1122.3 | 18.03 | 23.09 | 5.00017 | 1.16755 | 1387.16 | 1045.74
9.99999975e-06 | 0.00150000001 | 6.29999995e-05 | 1.10000001e-05 | 230.6099 | 1486.61 | 1147.02 | 1066.02 | 172.17 | 25.33127 | 1153.32 | 234.61 | 13.29 | 1.328 | 1.334 | 1.995623 | 209.28 | 1141.65 | 46.07 | 23.34 | 2.869608 | 1.16755 | 163.21 | 1134.71 | 42.61 | 4.189162 | 25.06 | 120.6 | 1135.21 | 33.3 | 25.43 | 4.470172 | 1.16755 | 87.3 | 1131.96 | 26.33 | 5.059774 | 23.75 | 60.97 | 1127.2 | 18.01 | 22.13 | 5.000079 | 1.16755 | 1348.36 | 1046.12
9.99999975e-06 | 0.00150000001 | 5.70000011e-05 | 1.10000001e-05 | 230.5075 | 1485.95 | 1149.42 | 1069.57 | 204.37 | 25.72678 | 1154.07 | 237.09 | 12.59 | 1.328 | 1.334 | 1.995221 | 211.36 | 1142.69 | 48.38 | 23.51 | 2.974905 | 1.16755 | 162.98 | 1136.35 | 44.82 | 4.217604 | 25.48 | 118.16 | 1137.24 | 34.37 | 25.78 | 4.596811 | 1.16755 | 83.79 | 1134.33 | 27.06 | 5.047251 | 24.16 | 56.73 | 1129.33 | 17.83 | 22.26 | 5.000075 | 1.16755 | 1316.2 | 1046.69
9.99999975e-06 | 0.00150000001 | 5.70000011e-05 | 1.10000001e-05 | 229.645 | 1480.39 | 1143.47 | 1065.3 | 199.32 | 25.66777 | 1152.64 | 236.65 | 12.75 | 1.328 | 1.334 | 1.992973 | 210.98 | 1141.63 | 48.24 | 23.44 | 2.828816 | 1.16755 | 162.74 | 1135.2 | 44.94 | 4.230056 | 25.64 | 117.8 | 1136.2 | 34.39 | 25.69 | 4.472082 | 1.16755 | 83.41 | 1133.28 | 26.74 | 5.042439 | 24.1 | 56.67 | 1128.29 | 17.78 | 22.23 | 5.000081 | 1.16755 | 1316.31 | 1047.68
9.99999975e-06 | 0.00150000001 | 5.70000011e-05 | 1.10000001e-05 | 230.6812 | 1487.07 | 1143.87 | 1068.11 | 207.19 | 25.80623 | 1149.8 | 237.18 | 12.44 | 1.328 | 1.334 | 1.994181 | 211.37 | 1139.17 | 48.27 | 23.79 | 2.825737 | 1.16755 | 163.1 | 1133.22 | 44.95 | 4.220114 | 25.53 | 118.15 | 1134.39 | 34.58 | 26.07 | 4.474163 | 1.16755 | 83.57 | 1132.07 | 26.77 | 5.042499 | 24.02 | 56.8 | 1127.45 | 17.9 | 22.79 | 5.000082 | 1.16755 | 1316.77 | 1046.78
9.99999975e-06 | 0.00150000001 | 6.29999995e-05 | 1.10000001e-05 | 229.9956 | 1482.65 | 1146.36 | 1067.47 | 266.75 | 26.49186 | 1150.96 | 242.98 | 11.89 | 1.328 | 1.334 | 1.885779 | 216.49 | 1138.34 | 50.13 | 23.12 | 2.740458 | 1.16755 | 166.36 | 1132.09 | 46.21 | 4.218646 | 25.23 | 120.15 | 1133.09 | 35.22 | 25.11 | 4.38627 | 1.16755 | 84.93 | 1130.28 | 27.82 | 5.045915 | 23.91 | 57.11 | 1125.45 | 18.23 | 21.95 | 5.00008 | 1.16755 | 1254.29 | 1308.72
9.99999975e-06 | 0.00150000001 | 6.29999995e-05 | 1.10000001e-05 | 230.3803 | 1485.13 | 1146.24 | 1066.55 | 206.02 | 25.76772 | 1153.55 | 237.38 | 12.7 | 1.328 | 1.334 | 1.997029 | 211.61 | 1142.32 | 46.31 | 23.09 | 2.924395 | 1.16755 | 165.3 | 1135.72 | 43.62 | 4.183321 | 25.1 | 121.68 | 1136.39 | 33.75 | 25.35 | 4.494846 | 1.16755 | 87.93 | 1133.43 | 26.8 | 5.061047 | 23.58 | 61.13 | 1128.76 | 18.16 | 23.17 | 5.000078 | 1.16755 | 1312.14 | 1308.28
1.29999999e-05 | 0.00211 | 7.50000036e-05 | 2.30000005e-05 | 236.3208 | 1130.23 | 1136.66 | 1078.95 | 33.64 | 25.51902 | 1148.4 | 234.6 | 10.26 | 1.328 | 1.334 | 2.121303 | 209.08 | 1137.25 | 42.02 | 17.55 | 2.972435 | 1.16755 | 167.06 | 1130.24 | 39.31 | 4.13292 | 19.52 | 127.75 | 1130.76 | 32.63 | 20.66 | 5.05987 | 1.16755 | 95.12 | 1130.38 | 30.87 | 5.06114 | 21.99 | 64.25 | 1129.42 | 21.37 | 20.96 | 5.000047 | 1.16755 | 1123.11 | 1312.77
1.29999999e-05 | 0.00211 | 7.50000036e-05 | 2.30000005e-05 | 237.1676 | 1134.28 | 1142.27 | 1084.48 | 57.72 | 25.53956 | 1154.04 | 235.39 | 10.23 | 1.328 | 1.334 | 2.060321 | 209.85 | 1142.68 | 47.04 | 19.14 | 2.984005 | 1.16755 | 162.81 | 1136.37 | 41.29 | 4.134893 | 19.92 | 121.52 | 1137.03 | 32.16 | 20.09 | 5.201924 | 1.16755 | 89.36 | 1136.19 | 27.14 | 5.062974 | 19.78 | 62.22 | 1132.77 | 19.36 | 19.32 | 5.000054 | 1.16755 | 1108.56 | 1307.72
1.29999999e-05 | 0.00211 | 7.50000036e-05 | 2.30000005e-05 | 237.1216 | 1134.06 | 1141.78 | 1084.75 | 64.18 | 25.47183 | 1153.05 | 235.38 | 10.48 | 1.328 | 1.334 | 2.059694 | 209.91 | 1141.86 | 49.25 | 19.37 | 3.031269 | 1.16755 | 160.66 | 1135.92 | 41.54 | 4.103678 | 20.12 | 119.12 | 1136.76 | 32.17 | 20.26 | 5.298793 | 1.16755 | 86.95 | 1135.94 | 25.48 | 5.061135 | 19.06 | 61.47 | 1131.91 | 18.61 | 18.5 | 5.000062 | 1.16755 | 1107.73 | 1715.56
1.29999999e-05 | 0.00211 | 7.50000036e-05 | 2.30000005e-05 | 237.8325 | 1137.46 | 1142.15 | 1086.79 | 63.42 | 25.5607 | 1155.65 | 235.52 | 10.2 | 1.328 | 1.334 | 2.060753 | 209.96 | 1144.77 | 47.35 | 18.82 | 2.98934 | 1.16755 | 162.61 | 1138.75 | 41.05 | 4.13651 | 19.79 | 121.56 | 1139.55 | 31.9 | 19.96 | 4.989435 | 1.16755 | 89.66 | 1138.85 | 27.29 | 5.06186 | 19.81 | 62.37 | 1135.85 | 19.54 | 19.25 | 5.000052 | 1.16755 | 1106.59 | 1717.38
1.29999999e-05 | 0.00211 | 7.50000036e-05 | 2.30000005e-05 | 237.7134 | 1136.89 | 1148.21 | 1090.49 | 65.74 | 25.52618 | 1160.26 | 235.59 | 10.28 | 1.328 | 1.334 | 2.059036 | 210.07 | 1148.73 | 47.75 | 18.86 | 2.912036 | 1.16755 | 162.32 | 1142.21 | 41.23 | 4.161633 | 19.65 | 121.09 | 1142.77 | 31.91 | 20.5 | 5.022372 | 1.16755 | 89.18 | 1141.89 | 27.14 | 5.060539 | 19.79 | 62.04 | 1138.27 | 19.18 | 19.5 | 5.00005 | 1.16755 | 1103.56 | 1715.46
1.99999995e-05 | 0.00107999996 | 7.9999998e-05 | 1.29999999e-05 | 237.1028 | 1133.97 | 1136.53 | 1053.16 | 49.59 | 25.55916 | 1148.37 | 235.75 | 10.3 | 1.328 | 1.334 | 2.125648 | 210.19 | 1136.71 | 44.05 | 19.44 | 2.89006 | 1.16755 | 166.14 | 1129.83 | 44.27 | 4.303434 | 21.03 | 121.87 | 1130.85 | 33.85 | 21.49 | 5.102856 | 1.16755 | 88.02 | 1128.76 | 26.87 | 5.056693 | 20.26 | 61.15 | 1124.77 | 18.24 | 18.71 | 5.000063 | 1.16755 | 1097.95 | 1774.05
1.99999995e-05 | 0.00107999996 | 7.9999998e-05 | 1.29999999e-05 | 237.2847 | 1134.84 | 1138.74 | 1058.5 | 50.57 | 25.58812 | 1150.46 | 235.79 | 10.19 | 1.328 | 1.334 | 2.126341 | 210.2 | 1139.35 | 44.11 | 18.94 | 2.891608 | 1.16755 | 166.09 | 1132.78 | 43.94 | 4.288323 | 20.79 | 122.15 | 1133.91 | 33.88 | 21.17 | 5.257114 | 1.16755 | 88.27 | 1132.12 | 27.05 | 5.063115 | 20.29 | 61.22 | 1128.74 | 18.31 | 18.54 | 5.000066 | 1.16755 | 1097.7 | 1776.74
1.10000001e-05 | 0.00141000003 | 0.000107 | 2.7e-05 | 236.095 | 1129.15 | 1138.32 | 1059.36 | 50.07 | 25.5528 | 1148 | 235.17 | 10.54 | 1.328 | 1.334 | 2.0621 | 209.61 | 1137.07 | 46.13 | 18.81 | 2.943228 | 1.16755 | 163.48 | 1130.7 | 42.83 | 4.36091 | 20.8 | 120.65 | 1131.92 | 33.42 | 20.91 | 5.143544 | 1.16755 | 87.23 | 1129.97 | 26.32 | 5.061474 | 19.96 | 60.91 | 1126.52 | 18.02 | 18.41 | 5.000066 | 1.16755 | 1106.64 | 1822.52
1.10000001e-05 | 0.00141000003 | 0.000107 | 2.7e-05 | 237.0171 | 1133.56 | 1128.17 | 1051.45 | 57.13 | 25.5979 | 1142.31 | 235.4 | 10.57 | 1.328 | 1.334 | 2.062229 | 209.8 | 1131.54 | 46.14 | 19 | 2.941413 | 1.16755 | 163.66 | 1125.48 | 43.13 | 4.1964 | 20.88 | 120.53 | 1126.37 | 33.27 | 21.47 | 4.961405 | 1.16755 | 87.26 | 1124.66 | 26.53 | 5.063035 | 20.07 | 60.73 | 1120.97 | 17.82 | 18.75 | 5.00007 | 1.16755 | 1105.86 | 1789.46
1.10000001e-05 | 0.00141000003 | 0.000107 | 2.7e-05 | 237.6025 | 1136.36 | 1142.72 | 1063.07 | 59.67 | 25.64756 | 1153.59 | 236.13 | 10.04 | 1.328 | 1.334 | 2.058978 | 210.48 | 1142.44 | 43.48 | 18.1 | 2.874609 | 1.16755 | 167 | 1135.7 | 44.15 | 4.097499 | 20.2 | 122.85 | 1136.62 | 33.92 | 20.45 | 5.050226 | 1.16755 | 88.93 | 1134.53 | 27.47 | 5.064273 | 19.79 | 61.46 | 1131.13 | 18.56 | 18.22 | 5.000058 | 1.16755 | 1091.63 | 1769.05
1.10000001e-05 | 0.00141000003 | 0.000107 | 2.7e-05 | 236.5571 | 1131.36 | 1138.01 | 1059.93 | 50.26 | 25.61373 | 1149.82 | 235.86 | 10.11 | 1.328 | 1.334 | 2.124229 | 210.25 | 1139.08 | 43.38 | 18.21 | 2.875068 | 1.16755 | 166.87 | 1132.61 | 44.06 | 4.253097 | 20.33 | 122.81 | 1133.78 | 33.82 | 20.7 | 5.04031 | 1.16755 | 88.99 | 1131.97 | 27.5 | 5.063947 | 19.89 | 61.49 | 1128.89 | 18.58 | 18.23 | 5.000056 | 1.16755 | 1091.87 | 1752.33
1.10000001e-05 | 0.00141000003 | 0.000107 | 2.7e-05 | 236.8247 | 1132.64 | 1130.2 | 1050.75 | 56.81 | 25.56346 | 1144.98 | 235.96 | 10.5 | 1.328 | 1.334 | 2.061001 | 210.4 | 1133.88 | 43.19 | 18.73 | 2.868986 | 1.16755 | 167.21 | 1127.3 | 44.4 | 4.096198 | 21.22 | 122.81 | 1128.56 | 34 | 21.18 | 5.056077 | 1.16755 | 88.81 | 1126.7 | 27.25 | 5.060503 | 20.28 | 61.56 | 1123.44 | 18.64 | 18.67 | 5.000061 | 1.16755 | 1091.07 | 1744.23
1.10000001e-05 | 0.00141000003 | 0.000107 | 2.7e-05 | 236.5174 | 1131.17 | 1133.23 | 1054.76 | 58.05 | 25.53869 | 1144.38 | 235.89 | 10.55 | 1.328 | 1.334 | 2.061319 | 210.35 | 1133.46 | 43.5 | 18.57 | 2.875317 | 1.16755 | 166.85 | 1127.08 | 44.31 | 4.268722 | 20.79 | 122.54 | 1128.42 | 34.08 | 21.42 | 4.893877 | 1.16755 | 88.46 | 1126.84 | 26.97 | 5.061689 | 20.01 | 61.49 | 1123.57 | 18.61 | 18.99 | 5.000072 | 1.16755 | 1089.95 | 1725.58
1.29999999e-05 | 0.00211 | 7.50000036e-05 | 2.30000005e-05 | 236.8017 | 1132.53 | 1136.36 | 1075.84 | 97.83 | 25.49102 | 1147.27 | 236.95 | 10.79 | 1.328 | 1.334 | 2.053054 | 211.46 | 1135.43 | 48.36 | 19.08 | 2.91169 | 1.16755 | 163.1 | 1128.77 | 41.58 | 4.166567 | 19.6 | 121.52 | 1129.2 | 32.32 | 19.73 | 5.056125 | 1.16755 | 89.2 | 1127.78 | 27.11 | 5.063105 | 19.56 | 62.09 | 1123.48 | 19.24 | 18.73 | 5.000059 | 1.16755 | 1072.84 | 1722.57
1.29999999e-05 | 0.00211 | 7.50000036e-05 | 2.30000005e-05 | 237.2283 | 1134.57 | 1140.54 | 1084.56 | 99.16 | 25.53804 | 1150.9 | 237.06 | 10.6 | 1.328 | 1.334 | 1.989131 | 211.53 | 1139.78 | 48.68 | 18.76 | 2.837883 | 1.16755 | 162.85 | 1133.72 | 41.5 | 4.022629 | 19.72 | 121.35 | 1134.49 | 32.16 | 19.7 | 5.059269 | 1.16755 | 89.19 | 1133.69 | 26.99 | 5.060168 | 19.36 | 62.2 | 1130.22 | 19.35 | 18.86 | 5.00005 | 1.16755 | 1073.53 | 1730.68
1.29999999e-05 | 0.00211 | 7.50000036e-05 | 2.30000005e-05 | 235.9507 | 1128.46 | 1138.89 | 1083.1 | 91.12 | 25.46746 | 1155.08 | 236.71 | 10.86 | 1.328 | 1.334 | 1.996178 | 211.24 | 1144.01 | 48.87 | 18.66 | 2.92352 | 1.16755 | 162.37 | 1137.87 | 41.16 | 4.022949 | 19.69 | 121.21 | 1138.58 | 31.96 | 19.68 | 5.047116 | 1.16755 | 89.25 | 1137.67 | 27.09 | 5.060443 | 19.46 | 62.16 | 1134.11 | 19.32 | 18.78 | 5.000049 | 1.16755 | 1074.55 | 1735.33
1.29999999e-05 | 0.00211 | 7.50000036e-05 | 2.30000005e-05 | 237.7531 | 1137.08 | 1155.01 | 1097.01 | 98.1 | 25.58367 | 1160.8 | 237.22 | 10.32 | 1.328 | 1.334 | 1.99718 | 211.64 | 1149.47 | 48.68 | 18.36 | 2.917317 | 1.16755 | 162.96 | 1144.62 | 41.78 | 4.032967 | 18.98 | 121.18 | 1144.93 | 32.17 | 19.02 | 4.891801 | 1.16755 | 89.01 | 1143.52 | 26.93 | 5.056818 | 18.91 | 62.08 | 1139.41 | 19.27 | 18.19 | 5.000046 | 1.16755 | 1073.58 | 1739.11
1.99999995e-05 | 0.00107999996 | 7.9999998e-05 | 1.29999999e-05 | 236.6972 | 1132.03 | 1154.67 | 1075.36 | 96.95 | 25.78663 | 1157.65 | 238.01 | 10.06 | 1.328 | 1.334 | 1.997088 | 212.23 | 1146.47 | 46.89 | 17.92 | 2.856198 | 1.16755 | 165.34 | 1141.54 | 44.2 | 4.071141 | 19.36 | 121.14 | 1142.17 | 33.24 | 19.45 | 4.811223 | 1.16755 | 87.9 | 1139.52 | 26.96 | 5.061999 | 18.71 | 60.94 | 1135.37 | 18.05 | 17.24 | 5.000056 | 1.16755 | 1054.95 | 1731.07
1.99999995e-05 | 0.00107999996 | 7.9999998e-05 | 1.29999999e-05 | 237.9559 | 1138.05 | 1154.06 | 1080.48 | 103.79 | 25.89241 | 1160.02 | 238.41 | 9.83 | 1.328 | 1.334 | 1.997266 | 212.52 | 1149.93 | 46.85 | 17.66 | 2.852761 | 1.16755 | 165.67 | 1145.57 | 44.57 | 4.235237 | 19.33 | 121.1 | 1146.69 | 33.14 | 19.15 | 4.990247 | 1.16755 | 87.96 | 1144.64 | 26.89 | 5.065029 | 18.44 | 61.07 | 1141.21 | 18.19 | 16.95 | 5.000053 | 1.16755 | 1053.94 | 1663.41
1.99999995e-05 | 0.00107999996 | 7.9999998e-05 | 1.29999999e-05 | 237.4729 | 1135.74 | 1156.36 | 1080.67 | 102.58 | 25.846 | 1160.17 | 238.3 | 9.9 | 1.328 | 1.334 | 2.056111 | 212.45 | 1149.79 | 46.88 | 17.58 | 2.853336 | 1.16755 | 165.57 | 1145.19 | 44.49 | 4.234276 | 19.24 | 121.08 | 1146.13 | 33.43 | 19.51 | 4.832756 | 1.16755 | 87.65 | 1143.87 | 26.74 | 5.06111 | 18.53 | 60.91 | 1140.08 | 18.03 | 17.24 | 5.000054 | 1.16755 | 1054.05 | 1713.12
1.99999995e-05 | 0.00107999996 | 7.9999998e-05 | 1.29999999e-05 | 236.7599 | 1132.33 | 1159.73 | 1082.86 | 98.82 | 25.80719 | 1164.4 | 238.08 | 9.77 | 1.328 | 1.334 | 1.995056 | 212.27 | 1153.56 | 46.89 | 17.26 | 2.856132 | 1.16755 | 165.38 | 1148.7 | 44.41 | 4.235125 | 18.93 | 120.97 | 1149.45 | 33.23 | 18.77 | 4.994985 | 1.16755 | 87.74 | 1146.89 | 26.85 | 5.064602 | 18.06 | 60.89 | 1142.81 | 18.01 | 16.8 | 5.000056 | 1.16755 | 1054.15 | 1714.93
1.99999995e-05 | 0.00107999996 | 7.9999998e-05 | 1.29999999e-05 | 237.4499 | 1135.63 | 1165.41 | 1087.44 | 102.31 | 25.83553 | 1169.36 | 238.33 | 9.7 | 1.328 | 1.334 | 2.000173 | 212.5 | 1158.46 | 46.78 | 17.22 | 2.925227 | 1.16755 | 165.72 | 1153.48 | 44.56 | 4.07579 | 18.84 | 121.16 | 1154.03 | 33.26 | 18.84 | 4.817855 | 1.16755 | 87.9 | 1151.19 | 26.9 | 5.061157 | 18.2 | 61 | 1146.9 | 18.12 | 16.74 | 5.000053 | 1.16755 | 1054.32 | 1716.68
1.99999995e-05 | 0.00107999996 | 7.9999998e-05 | 1.29999999e-05 | 237.5775 | 1136.24 | 1156.09 | 1081.76 | 102.13 | 25.86156 | 1163.24 | 238.38 | 9.76 | 1.328 | 1.334 | 2.057932 | 212.52 | 1153 | 46.56 | 17.35 | 2.846011 | 1.16755 | 165.96 | 1148.42 | 44.46 | 4.058695 | 18.88 | 121.5 | 1149.21 | 33.3 | 18.85 | 4.801105 | 1.16755 | 88.2 | 1146.89 | 27.08 | 5.065909 | 18.29 | 61.12 | 1143.35 | 18.25 | 16.93 | 5.000054 | 1.16755 | 1053.61 | 1700.84
2.90000007e-05 | 0.00170999998 | 5.80000014e-05 | 3.89999987e-05 | 230.6427 | 1641.27 | 1168.92 | 1089.72 | 138.38 | 27.13836 | 1181.61 | 231.77 | 16.13 | 1.328 | 1.334 | 2.047058 | 204.63 | 1170.68 | 42.9 | 22.89 | 2.446994 | 1.16633 | 161.73 | 1162.63 | 40.89 | 3.947911 | 26.05 | 120.84 | 1161.36 | 32.19 | 26.28 | 4.546678 | 1.16633 | 88.65 | 1157.98 | 24.74 | 5.058599 | 24.35 | 63.91 | 1151.65 | 20.78 | 28.31 | 5.000068 | 1.16633 | 1546.58 | 1700.61
0.00156999996 | 0.00734000001 | 4.09999993e-05 | 0.000384000014 | 235.6936 | 1547.38 | 1222.84 | 1140.15 | 17.24 | 28.01999 | 1237.83 | 234.74 | 10.75 | 1.328 | 1.334 | 2.127413 | 206.72 | 1226.07 | 50.03 | 20.52 | 2.36924 | 1.16633 | 156.69 | 1216.93 | 41.85 | 4.132469 | 21.64 | 114.84 | 1215.99 | 32.33 | 21.68 | 5.121237 | 1.16633 | 82.51 | 1210.88 | 27.71 | 5.024716 | 22.68 | 54.8 | 1205.35 | 19.89 | 21.94 | 5.000049 | 1.16633 | 1549 | 1308.2
0.00161000004 | 0.00730999978 | 4.80000017e-05 | 0.000300999993 | 236.3821 | 1551.9 | 1224.88 | 1141.15 | 22.12 | 27.83027 | 1238.04 | 234.76 | 11.23 | 1.328 | 1.334 | 2.128057 | 206.93 | 1226.08 | 49.12 | 20.72 | 2.484364 | 1.16633 | 157.81 | 1217.06 | 41.97 | 4.079556 | 22.36 | 115.84 | 1216.23 | 32.8 | 22.13 | 4.913551 | 1.16633 | 83.04 | 1211.04 | 28.03 | 5.023351 | 23.27 | 55.01 | 1205.69 | 20.05 | 23.81 | 5.000048 | 1.16633 | 1549.35 | 1310.85
0.00156999996 | 0.00734000001 | 5.19999994e-05 | 0.000387000007 | 235.7211 | 1547.56 | 1221.44 | 1134.56 | 241.85 | 28.90825 | 1236.3 | 245.12 | 12.24 | 1.328 | 1.334 | 2.005446 | 216.22 | 1222.06 | 51.23 | 19.23 | 2.071384 | 1.16633 | 164.99 | 1212.15 | 44.65 | 3.899445 | 21.26 | 120.34 | 1210.76 | 34.33 | 20.42 | 4.714544 | 1.16633 | 86.01 | 1205.21 | 29.81 | 5.029884 | 22.17 | 56.2 | 1198.28 | 21.37 | 21.28 | 5.000031 | 1.16633 | 1359.21 | 1178.7
0.00156999996 | 0.00734000001 | 4.09999993e-05 | 0.000384000014 | 236.6685 | 1553.78 | 1225.14 | 1143.72 | 248.7 | 29.03802 | 1235.1 | 245.66 | 11.93 | 1.328 | 1.334 | 1.943681 | 216.63 | 1221.95 | 51.26 | 18.77 | 2.174064 | 1.16633 | 165.37 | 1213.1 | 44.96 | 3.904776 | 20.56 | 120.41 | 1212.11 | 34.42 | 19.57 | 4.577016 | 1.16633 | 85.99 | 1207.01 | 29.76 | 5.029459 | 21.32 | 56.23 | 1200.8 | 21.45 | 21.02 | 5.000027 | 1.16633 | 1357.31 | 1055.47
0.00159 | 0.00730999978 | 4.89999984e-05 | 0.000333000004 | 237.0571 | 1463.57 | 1223.74 | 1138.04 | 237.74 | 29.08649 | 1238.56 | 245.73 | 10.87 | 1.328 | 1.334 | 1.938487 | 216.64 | 1225.73 | 50.74 | 17.19 | 2.16865 | 1.16633 | 165.9 | 1216.28 | 44.85 | 3.782661 | 19.12 | 121.05 | 1215.16 | 34.59 | 18.4 | 4.659758 | 1.16633 | 86.46 | 1210.01 | 30.03 | 5.042819 | 20.08 | 56.43 | 1204.28 | 21.68 | 19.83 | 5.000015 | 1.16633 | 1276.46 | 1216.79
0.00159 | 0.00730999978 | 4.89999984e-05 | 0.000333000004 | 236.0173 | 1457.15 | 1224 | 1138.03 | 231.23 | 29.07099 | 1240.96 | 245.25 | 10.65 | 1.328 | 1.334 | 1.867128 | 216.18 | 1229.41 | 50.73 | 17.05 | 2.235247 | 1.16633 | 165.45 | 1219.76 | 44.7 | 3.788854 | 19.07 | 120.75 | 1218.57 | 34.36 | 18.11 | 4.653733 | 1.16633 | 86.39 | 1213.09 | 30.06 | 5.044165 | 20.09 | 56.33 | 1207.23 | 21.56 | 19.78 | 5.000022 | 1.16633 | 1275.35 | 1195.79
0.00155000004 | 0.0071899998 | 5.29999998e-05 | 0.000163000004 | 236.8611 | 1462.36 | 1219.92 | 1133.3 | 240.73 | 29.03175 | 1235.89 | 245.89 | 11.38 | 1.328 | 1.334 | 1.934198 | 216.86 | 1222.87 | 50.8 | 17.71 | 2.167745 | 1.16633 | 166.06 | 1213.39 | 44.85 | 3.777612 | 20.13 | 121.21 | 1212.39 | 34.56 | 18.58 | 4.650156 | 1.16633 | 86.65 | 1207.21 | 30.04 | 5.04269 | 21 | 56.61 | 1201.46 | 21.84 | 20.56 | 5.000018 | 1.16633 | 1273.82 | 1186.01
1.49999996e-05 | 0.00124999997 | 6.19999992e-05 | 5.80000014e-05 | 230.0933 | 1586 | 1165.42 | 1079.05 | 65.48 | 27.11537 | 1194.46 | 229.51 | 13.99 | 1.328 | 1.334 | 2.125307 | 202.4 | 1182.29 | 45.67 | 24.58 | 2.424181 | 1.16633 | 156.73 | 1172.76 | 39.81 | 4.337399 | 26.59 | 116.92 | 1172.37 | 31.77 | 26.57 | 5.098446 | 1.16633 | 85.15 | 1167.7 | 25.01 | 5.067523 | 25.26 | 60.14 | 1161.86 | 17.13 | 23.78 | 5.000093 | 1.16633 | 1547.45 | 1041.61
1.49999996e-05 | 0.00124999997 | 6.19999992e-05 | 5.80000014e-05 | 230.7374 | 1590.44 | 1216.6 | 1133.92 | 70.26 | 27.10064 | 1237.77 | 229.66 | 12.18 | 1.328 | 1.334 | 2.055184 | 202.56 | 1225.66 | 46.77 | 20.8 | 2.368134 | 1.16633 | 155.79 | 1215.97 | 40.26 | 4.243416 | 21.99 | 115.53 | 1214.84 | 31.41 | 22.18 | 5.173622 | 1.16633 | 84.12 | 1209.65 | 24.62 | 5.067647 | 20.42 | 59.5 | 1202.87 | 16.49 | 19.23 | 5.000093 | 1.16633 | 1546.44 | 1040.95
1.49999996e-05 | 0.00124999997 | 6.19999992e-05 | 5.80000014e-05 | 230.2441 | 1587.04 | 1169.46 | 1091.96 | 68.53 | 27.32435 | 1196.68 | 229.65 | 13.24 | 1.328 | 1.334 | 2.05241 | 202.32 | 1185.71 | 44.66 | 22.12 | 2.339585 | 1.16633 | 157.66 | 1177.06 | 40.42 | 4.136702 | 24.18 | 117.24 | 1176.8 | 32.02 | 24.27 | 4.888086 | 1.16633 | 85.22 | 1172.78 | 24.93 | 5.063284 | 22.81 | 60.29 | 1167.7 | 17.31 | 21.55 | 5.000093 | 1.16633 | 1544.03 | 1044.12
1.49999996e-05 | 0.00135999999 | 9.69999965e-05 | 2.09999998e-05 | 228.9888 | 1476.16 | 1163.52 | 1089.57 | 194.65 | 28.11943 | 1192.12 | 237.09 | 12.34 | 1.328 | 1.334 | 1.891375 | 208.97 | 1181.67 | 44.78 | 19.34 | 2.150452 | 1.16633 | 164.19 | 1173.62 | 42.78 | 4.005364 | 21.28 | 121.41 | 1173.57 | 33.1 | 20.46 | 4.427848 | 1.16633 | 88.31 | 1169.75 | 26.91 | 5.071855 | 20.39 | 61.4 | 1165.15 | 18.48 | 17.99 | 5.000083 | 1.16633 | 1309.1 | 1041.12
1.49999996e-05 | 0.00135999999 | 9.69999965e-05 | 2.09999998e-05 | 229.7737 | 1481.22 | 1152.47 | 1069.09 | 200.19 | 27.9467 | 1176.65 | 237.5 | 13.92 | 1.328 | 1.334 | 1.976646 | 209.56 | 1165.28 | 45.18 | 21.84 | 2.177443 | 1.16633 | 164.38 | 1156.45 | 42.52 | 3.870327 | 23.77 | 121.86 | 1156.18 | 33.13 | 22.76 | 4.650577 | 1.16633 | 88.73 | 1152.14 | 27.21 | 5.07185 | 22.8 | 61.52 | 1147.2 | 18.57 | 19.4 | 5.000009 | 1.16633 | 1308.33 | 1192.33
1.49999996e-05 | 0.00135999999 | 9.69999965e-05 | 2.09999998e-05 | 230.4951 | 1485.87 | 1202.2 | 1126.51 | 204.1 | 28.12022 | 1227.78 | 237.91 | 11.25 | 1.328 | 1.334 | 1.900953 | 209.79 | 1215.91 | 45.72 | 18.34 | 2.102788 | 1.16633 | 164.07 | 1207.01 | 43.03 | 3.790789 | 19.69 | 121.04 | 1205.9 | 33.12 | 19.27 | 4.236194 | 1.16633 | 87.92 | 1200.68 | 26.85 | 5.06059 | 18.68 | 61.07 | 1194.06 | 18.15 | 16.76 | 5.000013 | 1.16633 | 1305.79 | 1145.47
1.10000001e-05 | 0.00141000003 | 0.000107 | 2.7e-05 | 237.0108 | 1133.53 | 1147.16 | 1073.87 | 31.7 | 27.98649 | 1170.96 | 234.59 | 10.1 | 1.328 | 1.334 | 2.083711 | 206.61 | 1160.44 | 39.94 | 16 | 2.380152 | 1.16633 | 166.67 | 1152.81 | 38.55 | 3.95756 | 17.73 | 128.12 | 1152.88 | 31.98 | 18.47 | 4.888068 | 1.16633 | 96.14 | 1150.52 | 31.11 | 5.061927 | 20.03 | 65.03 | 1149.55 | 22.18 | 18.74 | 5.00004 | 1.16633 | 1127.83 | 1549.27
1.10000001e-05 | 0.00141000003 | 0.000107 | 2.7e-05 | 237.797 | 1137.29 | 1136.87 | 1055.08 | 35.77 | 27.85363 | 1160.34 | 234.72 | 11.01 | 1.328 | 1.334 | 2.08033 | 206.86 | 1148.69 | 38.02 | 17.28 | 2.351437 | 1.16633 | 168.84 | 1140.05 | 39.05 | 3.886469 | 19.38 | 129.79 | 1139.94 | 32.68 | 20.26 | 4.826072 | 1.16633 | 97.11 | 1137.38 | 31.72 | 5.063128 | 22.07 | 65.39 | 1136.34 | 22.52 | 21.41 | 5.000045 | 1.16633 | 1127.77 | 1689.98
1.10000001e-05 | 0.00109999999 | 6.29999995e-05 | 2.09999998e-05 | 231.4817 | 1130.54 | 1143.87 | 1071.71 | 46.08 | 26.86259 | 1167.1 | 228.89 | 9.06 | 1.328 | 1.334 | 2.080211 | 202.03 | 1156.58 | 38.67 | 15.9 | 2.433891 | 1.16633 | 163.36 | 1148.94 | 37.7 | 4.122852 | 17.54 | 125.66 | 1149.06 | 31.06 | 18.26 | 4.884952 | 1.16633 | 94.6 | 1146.67 | 30.16 | 5.063647 | 19.76 | 64.44 | 1145.72 | 21.58 | 18.66 | 5.000039 | 1.16633 | 1111.7 | 1689.85
1.10000001e-05 | 0.00141000003 | 0.000107 | 2.7e-05 | 237.8346 | 1137.47 | 1134 | 1050.81 | 64.1 | 27.82285 | 1151.13 | 235.37 | 11.77 | 1.328 | 1.334 | 2.084429 | 207.54 | 1139.47 | 45.46 | 19.55 | 2.266469 | 1.16633 | 162.08 | 1131.37 | 42.92 | 4.284943 | 21.29 | 119.16 | 1132.07 | 33.09 | 20.82 | 4.704795 | 1.16633 | 86.07 | 1128.89 | 25.6 | 5.062919 | 19.8 | 60.47 | 1123.96 | 17.54 | 17.52 | 5.000064 | 1.16633 | 1107.51 | 1531.3
1.20000004e-05 | 0.00147000002 | 9.50000031e-05 | 2.7e-05 | 234.3951 | 1121.02 | 1141.03 | 1057.12 | 58.49 | 27.67067 | 1144.98 | 235.41 | 12.06 | 1.328 | 1.334 | 2.081401 | 207.74 | 1133.56 | 44.26 | 18.94 | 2.087275 | 1.16633 | 163.48 | 1125.18 | 41.44 | 3.832345 | 20.02 | 122.04 | 1125.24 | 33.04 | 20.18 | 4.681791 | 1.16633 | 89 | 1122.41 | 27.32 | 5.064274 | 19.71 | 61.68 | 1118.56 | 18.75 | 17.62 | 5.000056 | 1.16633 | 1094.11 | 1532.81
1.20000004e-05 | 0.00147000002 | 9.50000031e-05 | 2.7e-05 | 234.3825 | 1120.96 | 1134.96 | 1059.3 | 55.58 | 27.88108 | 1148.8 | 235.32 | 11.31 | 1.328 | 1.334 | 2.079944 | 207.44 | 1138.27 | 43.97 | 17.72 | 2.086753 | 1.16633 | 163.47 | 1130.65 | 41.62 | 3.98288 | 19.04 | 121.85 | 1131.06 | 32.77 | 18.87 | 4.522407 | 1.16633 | 89.08 | 1128.31 | 27.32 | 5.063119 | 18.58 | 61.76 | 1124.94 | 18.84 | 16.64 | 5.000049 | 1.16633 | 1094.81 | 1528.78
1.20000004e-05 | 0.00147000002 | 9.50000031e-05 | 2.7e-05 | 227.0748 | 1086.01 | 1143.95 | 1065.83 | 14.51 | 27.72262 | 1137.29 | 234.39 | 11.74 | 1.328 | 1.334 | 2.08171 | 206.67 | 1127.4 | 44.02 | 18.41 | 2.040157 | 1.16633 | 162.65 | 1120.17 | 41.14 | 3.982676 | 19.57 | 121.51 | 1121.03 | 32.45 | 19.53 | 4.654446 | 1.16633 | 89.06 | 1118.97 | 27.24 | 5.062495 | 19.19 | 61.82 | 1116.43 | 18.9 | 17.09 | 5.000049 | 1.16633 | 1095.82 | 1530.54
1.10000001e-05 | 0.00109999999 | 6.29999995e-05 | 2.09999998e-05 | 226.9751 | 1108.53 | 1138.53 | 1053.5 | 33.32 | 26.91936 | 1145.41 | 228.57 | 11.22 | 1.328 | 1.334 | 2.080097 | 201.65 | 1133.32 | 43.01 | 19.49 | 2.19064 | 1.16633 | 158.64 | 1124.69 | 39.93 | 4.020207 | 20.43 | 118.71 | 1124.83 | 31.57 | 20.3 | 4.798063 | 1.16633 | 87.14 | 1121.6 | 26.22 | 5.069761 | 19.57 | 60.92 | 1115.03 | 17.99 | 18.71 | 5.00006 | 1.16633 | 1099.93 | 1528.32
1.99999995e-05 | 0.00107999996 | 7.9999998e-05 | 1.29999999e-05 | 234.3909 | 1121 | 1134.81 | 1058.26 | 71.69 | 27.74115 | 1147.82 | 235.73 | 11.51 | 1.328 | 1.334 | 2.019301 | 207.99 | 1137.24 | 46.07 | 17.96 | 2.161277 | 1.16633 | 161.92 | 1129.75 | 41.19 | 3.903366 | 19.08 | 120.73 | 1130.08 | 32.1 | 18.99 | 4.557201 | 1.16633 | 88.63 | 1127.14 | 27.18 | 5.064757 | 18.8 | 61.45 | 1121.39 | 18.53 | 16.76 | 5.00005 | 1.16633 | 1084.5 | 1532.07
1.99999995e-05 | 0.00107999996 | 7.9999998e-05 | 1.29999999e-05 | 236.8331 | 1132.68 | 1144.09 | 1063.35 | 70.86 | 27.88491 | 1148.86 | 236.29 | 11.3 | 1.328 | 1.334 | 2.082054 | 208.4 | 1137.77 | 43.13 | 17.88 | 2.072408 | 1.16633 | 165.27 | 1129.62 | 42.37 | 3.947562 | 19.44 | 122.9 | 1129.9 | 33.07 | 19.32 | 4.498179 | 1.16633 | 89.83 | 1126.87 | 28 | 5.065026 | 19.25 | 61.83 | 1123.29 | 18.93 | 16.89 | 5.000051 | 1.16633 | 1084.14 | 1533.93
1.99999995e-05 | 0.00107999996 | 7.9999998e-05 | 1.29999999e-05 | 234.3951 | 1121.02 | 1138.47 | 1056.02 | 51.52 | 27.8316 | 1132.91 | 235.73 | 11.99 | 1.328 | 1.334 | 2.020154 | 207.9 | 1122.3 | 42.23 | 19.25 | 2.06277 | 1.16633 | 165.67 | 1114.71 | 42.24 | 4.059288 | 20.92 | 123.43 | 1115.63 | 32.85 | 20.48 | 4.595585 | 1.16633 | 90.58 | 1113.39 | 28.4 | 5.064023 | 20.67 | 62.18 | 1110.75 | 19.24 | 18.41 | 4.999978 | 1.16633 | 1085.64 | 1535.46
9.00000032e-06 | 0.00138999999 | 5.50000004e-05 | 1.29999999e-05 | 234.3993 | 1121.04 | 1134.95 | 1057.26 | 53.54 | 27.90295 | 1147.6 | 235.71 | 11.15 | 1.328 | 1.334 | 2.020785 | 207.8 | 1136.83 | 42.85 | 17.67 | 2.071368 | 1.16633 | 164.95 | 1128.94 | 42.13 | 3.941138 | 19.28 | 122.82 | 1129.3 | 33.05 | 19.19 | 4.488752 | 1.16633 | 89.77 | 1126.67 | 27.82 | 5.064469 | 18.64 | 61.95 | 1123.15 | 19.03 | 17.14 | 5.000049 | 1.16633 | 1085.61 | 1473.6
9.00000032e-06 | 0.00138999999 | 5.50000004e-05 | 1.29999999e-05 | 226.5521 | 1083.51 | 1140.83 | 1060.93 | 19.52 | 27.6617 | 1139.96 | 234.39 | 11.64 | 1.328 | 1.334 | 2.01678 | 206.73 | 1129.47 | 44.73 | 18.51 | 2.002152 | 1.16633 | 162 | 1121.81 | 40.95 | 4.006491 | 19.51 | 121.05 | 1122.41 | 31.86 | 19.5 | 4.645487 | 1.16633 | 89.19 | 1119.98 | 27.51 | 5.063653 | 19.06 | 61.68 | 1116.97 | 18.74 | 17.26 | 5.000059 | 1.16633 | 1086.41 | 1536.65
1.10000001e-05 | 0.00141000003 | 0.000107 | 2.7e-05 | 235.5472 | 1126.53 | 1142.2 | 1058.13 | 61.61 | 27.85879 | 1150.45 | 236.03 | 11.65 | 1.328 | 1.334 | 2.079283 | 208.17 | 1139.02 | 42.54 | 18.66 | 2.115763 | 1.16633 | 165.63 | 1130.51 | 42.32 | 4.071218 | 20.33 | 123.31 | 1130.81 | 33.15 | 20.12 | 4.626167 | 1.16633 | 90.16 | 1127.78 | 28.08 | 5.063832 | 19.95 | 62.08 | 1123.96 | 19.16 | 17.63 | 5.000174 | 1.16633 | 1083.91 | 1537.11
1.10000001e-05 | 0.00141000003 | 0.000107 | 2.7e-05 | 234.3867 | 1120.98 | 1137.55 | 1063.87 | 56.79 | 27.98851 | 1149.2 | 235.77 | 11.12 | 1.328 | 1.334 | 2.085186 | 207.78 | 1139.23 | 42.35 | 17.46 | 2.065797 | 1.16633 | 165.43 | 1131.88 | 42.21 | 3.921222 | 19.06 | 123.22 | 1132.49 | 32.97 | 18.74 | 4.463867 | 1.16633 | 90.25 | 1130.13 | 28.01 | 5.065251 | 18.72 | 62.24 | 1127.35 | 19.34 | 16.66 | 4.999982 | 1.16633 | 1084.16 | 1534.59
1.10000001e-05 | 0.00141000003 | 0.000107 | 2.7e-05 | 234.3763 | 1120.93 | 1137.02 | 1058.47 | 67.97 | 27.95441 | 1147.32 | 236.17 | 11.63 | 1.328 | 1.334 | 2.017775 | 208.21 | 1136.41 | 43.11 | 17.67 | 2.025424 | 1.16633 | 165.1 | 1128.32 | 42.24 | 3.947479 | 19.43 | 122.86 | 1128.68 | 32.88 | 19.13 | 4.488193 | 1.16633 | 89.98 | 1125.83 | 27.9 | 5.06271 | 18.94 | 62.08 | 1122.41 | 19.13 | 16.59 | 5.000042 | 1.16633 | 1076.1 | 1535.38
1.10000001e-05 | 0.00141000003 | 0.000107 | 2.7e-05 | 234.3784 | 1120.94 | 1137.97 | 1057.11 | 68.86 | 27.93086 | 1148.17 | 236.2 | 11.71 | 1.328 | 1.334 | 2.083014 | 208.27 | 1137.08 | 42.57 | 18.11 | 2.018669 | 1.16633 | 165.7 | 1128.75 | 42.23 | 3.917668 | 19.78 | 123.47 | 1129.01 | 33.24 | 19.82 | 4.626188 | 1.16633 | 90.23 | 1128.06 | 28.08 | 5.063956 | 18.98 | 62.15 | 1124.04 | 19.21 | 16.72 | 5.000046 | 1.16633 | 1075.71 | 1534.79
1.20000004e-05 | 0.00147000002 | 9.50000031e-05 | 2.7e-05 | 234.3972 | 1121.03 | 1134.8 | 1057.84 | 66.57 | 28.01021 | 1148.11 | 236.12 | 11.43 | 1.328 | 1.334 | 2.019837 | 208.11 | 1137.45 | 41.51 | 17.42 | 2.488895 | 1.16633 | 166.6 | 1130.08 | 42.61 | 3.892136 | 19.04 | 123.99 | 1130.55 | 33.41 | 19.14 | 4.603234 | 1.16633 | 90.58 | 1129.69 | 28.22 | 5.063148 | 18.35 | 62.36 | 1126.08 | 19.46 | 16.63 | 5.000042 | 1.16633 | 1076.72 | 1533
1.20000004e-05 | 0.00147000002 | 9.50000031e-05 | 2.7e-05 | 234.3951 | 1121.02 | 1140.81 | 1061.13 | 61.6 | 27.95155 | 1147.62 | 236.12 | 11.34 | 1.328 | 1.334 | 2.079776 | 208.17 | 1136.8 | 41.22 | 17.66 | 2.427068 | 1.16633 | 166.95 | 1129.12 | 42.67 | 3.877273 | 19.24 | 124.28 | 1129.5 | 33.4 | 19.39 | 4.748858 | 1.16633 | 90.88 | 1128.65 | 28.53 | 5.065698 | 18.53 | 62.35 | 1124.88 | 19.45 | 16.62 | 5.000054 | 1.16633 | 1075.82 | 1534.2
1.20000004e-05 | 0.00147000002 | 9.50000031e-05 | 2.7e-05 | 234.3784 | 1120.94 | 1136.96 | 1055.9 | 67.01 | 27.91446 | 1146.01 | 236.12 | 11.79 | 1.328 | 1.334 | 2.018933 | 208.2 | 1134.83 | 41.31 | 17.83 | 2.428233 | 1.16633 | 166.89 | 1126.95 | 42.61 | 3.876912 | 19.74 | 124.28 | 1127.35 | 33.67 | 19.65 | 4.601215 | 1.16633 | 90.61 | 1126.39 | 28.4 | 5.066895 | 19.21 | 62.21 | 1122.66 | 19.3 | 17.08 | 5.000049 | 1.16633 | 1077.34 | 1534.75
1.20000004e-05 | 0.00110999995 | 7.89999976e-05 | 1.6e-05 | 236.7871 | 1132.46 | 1136.4 | 1056.27 | 89.29 | 28.07622 | 1148.26 | 237.31 | 11.27 | 1.328 | 1.334 | 2.022322 | 209.23 | 1137.11 | 42 | 17.75 | 2.545995 | 1.16633 | 167.23 | 1129.56 | 43.08 | 3.905003 | 19.33 | 124.15 | 1129.95 | 33.48 | 19.1 | 4.474061 | 1.16633 | 90.67 | 1126.86 | 28.38 | 5.062207 | 18.89 | 62.29 | 1122.98 | 19.34 | 16.92 | 5.00004 | 1.16633 | 1066.11 | 1536.23
9.00000032e-06 | 0.00138999999 | 5.50000004e-05 | 1.29999999e-05 | 237.9998 | 1138.26 | 1140.99 | 1062.7 | 90.08 | 28.09555 | 1151.5 | 237.34 | 10.9 | 1.328 | 1.334 | 2.019413 | 209.24 | 1140.62 | 42.39 | 17.42 | 2.613877 | 1.16633 | 166.85 | 1133.35 | 42.68 | 3.904583 | 19.04 | 124.17 | 1133.74 | 33.46 | 19.1 | 4.624006 | 1.16633 | 90.71 | 1131.03 | 28.36 | 5.063573 | 18.53 | 62.35 | 1127.3 | 19.39 | 16.85 | 5.000041 | 1.16633 | 1071.27 | 1536.16
9.00000032e-06 | 0.00138999999 | 5.50000004e-05 | 1.29999999e-05 | 237.3391 | 1135.1 | 1138.66 | 1056.48 | 85.91 | 27.97794 | 1150.39 | 237.15 | 11.38 | 1.328 | 1.334 | 2.021598 | 209.18 | 1138.88 | 42.11 | 18.2 | 2.671526 | 1.16633 | 167.07 | 1131.34 | 42.72 | 3.892627 | 19.67 | 124.35 | 1131.62 | 33.55 | 19.95 | 4.77713 | 1.16633 | 90.8 | 1128.83 | 28.4 | 5.063873 | 18.91 | 62.4 | 1124.75 | 19.44 | 17.11 | 5.000043 | 1.16633 | 1071.98 | 1537.97
9.00000032e-06 | 0.00138999999 | 5.50000004e-05 | 1.29999999e-05 | 236.6177 | 1131.65 | 1138.12 | 1059.08 | 78.01 | 28.03008 | 1149.65 | 236.96 | 11.12 | 1.328 | 1.334 | 2.080847 | 208.93 | 1138.83 | 42.11 | 17.67 | 2.611222 | 1.16633 | 166.82 | 1131.53 | 42.77 | 4.05091 | 19.17 | 124.05 | 1131.98 | 33.51 | 19.07 | 4.473621 | 1.16633 | 90.54 | 1128.97 | 28.27 | 5.060105 | 18.67 | 62.27 | 1125.15 | 19.32 | 16.89 | 5.000039 | 1.16633 | 1071.92 | 1534.76
9.00000032e-06 | 0.00138999999 | 5.50000004e-05 | 1.29999999e-05 | 237.2513 | 1134.68 | 1134.96 | 1056.71 | 88.63 | 28.14543 | 1147.58 | 237.28 | 10.92 | 1.328 | 1.334 | 2.02146 | 209.14 | 1136.72 | 42.33 | 17.52 | 2.744872 | 1.16633 | 166.81 | 1131.24 | 42.65 | 3.904189 | 18.83 | 124.16 | 1131.49 | 33.64 | 19.12 | 4.632676 | 1.16633 | 90.52 | 1130.4 | 28.28 | 5.064477 | 18.27 | 62.24 | 1126.28 | 19.27 | 16.45 | 5.000045 | 1.16633 | 1069.86 | 1534.96
9.00000032e-06 | 0.00138999999 | 5.50000004e-05 | 1.29999999e-05 | 237.9643 | 1138.09 | 1137.07 | 1056.31 | 89.77 | 28.13145 | 1149.78 | 237.51 | 10.99 | 1.328 | 1.334 | 2.081238 | 209.38 | 1138.67 | 42.23 | 18.04 | 2.740024 | 1.16633 | 167.15 | 1132.97 | 42.68 | 3.893319 | 19.54 | 124.47 | 1133.14 | 33.61 | 19.53 | 4.618854 | 1.16633 | 90.86 | 1131.93 | 28.44 | 5.063389 | 18.83 | 62.42 | 1127.65 | 19.44 | 16.86 | 5.000043 | 1.16633 | 1069.4 | 1533.5
1.20000004e-05 | 0.00147000002 | 9.50000031e-05 | 2.7e-05 | 235.9779 | 1128.59 | 1165.37 | 1084.67 | 66.37 | 28.01066 | 1162.08 | 236.23 | 10.85 | 1.328 | 1.334 | 2.019734 | 208.22 | 1150.94 | 41.89 | 16.92 | 2.815075 | 1.16633 | 166.33 | 1145.2 | 42.56 | 4.051669 | 18.41 | 123.77 | 1145.36 | 33.48 | 18.59 | 4.6229 | 1.16633 | 90.29 | 1144.02 | 28.1 | 5.06236 | 18.08 | 62.19 | 1139.89 | 19.28 | 15.59 | 5.000045 | 1.16633 | 1082.8 | 1336.94
1.20000004e-05 | 0.00147000002 | 9.50000031e-05 | 2.7e-05 | 237.0798 | 1133.86 | 1158.02 | 1076.3 | 74.15 | 27.9597 | 1162.12 | 236.53 | 11.14 | 1.328 | 1.334 | 2.079424 | 208.57 | 1150.89 | 41.85 | 17.49 | 2.739536 | 1.16633 | 166.72 | 1144.96 | 42.68 | 4.043301 | 19.16 | 124.04 | 1145.13 | 33.54 | 19.22 | 4.616901 | 1.16633 | 90.5 | 1143.73 | 28.29 | 5.066607 | 18.67 | 62.21 | 1139.51 | 19.3 | 16.25 | 5.00005 | 1.16633 | 1081.9 | 1342.98
1.20000004e-05 | 0.00147000002 | 9.50000031e-05 | 2.7e-05 | 236.3982 | 1130.6 | 1175.95 | 1092.75 | 67.35 | 27.95318 | 1168.69 | 236.39 | 10.68 | 1.328 | 1.334 | 2.079545 | 208.43 | 1157.41 | 41.53 | 16.68 | 2.735106 | 1.16633 | 166.9 | 1151.3 | 42.98 | 3.899708 | 18.29 | 123.92 | 1151.18 | 33.46 | 18.29 | 4.616769 | 1.16633 | 90.46 | 1149.47 | 28.28 | 5.063986 | 18 | 62.18 | 1145.02 | 19.27 | 15.48 | 5.000048 | 1.16633 | 1081.51 | 1340.94
1.20000004e-05 | 0.00147000002 | 9.50000031e-05 | 2.7e-05 | 236.5132 | 1131.15 | 1172.61 | 1090.57 | 67.89 | 27.979 | 1167.44 | 236.41 | 10.59 | 1.328 | 1.334 | 2.084837 | 208.43 | 1156.27 | 41.65 | 16.84 | 2.807366 | 1.16633 | 166.78 | 1150.38 | 42.72 | 4.039369 | 18.33 | 124.06 | 1150.42 | 33.57 | 18.52 | 4.615533 | 1.16633 | 90.49 | 1148.94 | 28.26 | 5.063664 | 18.07 | 62.23 | 1144.62 | 19.33 | 15.78 | 5.000047 | 1.16633 | 1081.95 | 1341.5
1.20000004e-05 | 0.00147000002 | 9.50000031e-05 | 2.7e-05 | 230.0607 | 1123.6 | 1159.73 | 1080.3 | 55.54 | 27.25761 | 1164.51 | 229.94 | 10.3 | 1.328 | 1.334 | 2.081173 | 202.68 | 1153.24 | 38.31 | 16.83 | 2.797473 | 1.16633 | 164.37 | 1147.13 | 41.53 | 3.97906 | 18.59 | 122.84 | 1147.23 | 33 | 18.86 | 4.833308 | 1.16633 | 89.84 | 1146.21 | 27.73 | 5.070764 | 18.21 | 62.11 | 1142.24 | 19.21 | 16.04 | 5.000054 | 1.16633 | 1082.12 | 1341.79
1.20000004e-05 | 0.00147000002 | 9.50000031e-05 | 2.7e-05 | 230.5705 | 1126.09 | 1181.83 | 1100.22 | 62.83 | 27.25237 | 1172.99 | 230.03 | 10.04 | 1.328 | 1.334 | 2.084109 | 202.78 | 1161.54 | 38.5 | 15.92 | 2.799845 | 1.16633 | 164.28 | 1155.2 | 41.63 | 3.990763 | 17.68 | 122.65 | 1155.02 | 33.42 | 18.01 | 4.541784 | 1.16633 | 89.23 | 1153.39 | 27.39 | 5.068625 | 17.5 | 61.84 | 1148.87 | 18.95 | 15.04 | 5.000054 | 1.16633 | 1082.41 | 1341.29
1.20000004e-05 | 0.00147000002 | 9.50000031e-05 | 2.7e-05 | 229.6717 | 1121.7 | 1178.49 | 1096.31 | 58.5 | 26.83553 | 1173.14 | 229.83 | 9.73 | 1.328 | 1.334 | 2.075555 | 203 | 1161.48 | 38.44 | 16.17 | 2.864669 | 1.16633 | 164.56 | 1155.14 | 41.79 | 3.980887 | 17.82 | 122.77 | 1154.96 | 33.45 | 18.29 | 4.863655 | 1.16633 | 89.32 | 1153.62 | 27.44 | 5.068691 | 17.6 | 61.88 | 1149.22 | 19 | 15.32 | 5.000055 | 1.16633 | 1081.03 | 1340.48
1.20000004e-05 | 0.00147000002 | 9.50000031e-05 | 2.7e-05 | 230.5501 | 1125.99 | 1163.39 | 1083.05 | 62.99 | 27.21838 | 1168.95 | 230 | 10.41 | 1.328 | 1.334 | 2.081911 | 202.78 | 1157.47 | 38.37 | 16.7 | 2.796922 | 1.16633 | 164.41 | 1151.19 | 41.46 | 4.130887 | 18.42 | 122.95 | 1151.23 | 33.34 | 18.78 | 5.036914 | 1.16633 | 89.61 | 1150.08 | 27.61 | 5.071987 | 18.18 | 62 | 1145.91 | 19.09 | 15.78 | 5.000056 | 1.16633 | 1081.97 | 1345.25
1.99999995e-05 | 0.00107999996 | 7.9999998e-05 | 1.29999999e-05 | 236.8143 | 1132.59 | 1175.09 | 1091.2 | 99.88 | 27.97179 | 1173.28 | 237.9 | 10.81 | 1.328 | 1.334 | 2.019669 | 209.93 | 1161.62 | 42.52 | 16.71 | 2.738667 | 1.16633 | 167.41 | 1155.39 | 43.19 | 3.912662 | 18.12 | 124.22 | 1155.15 | 33.58 | 18.28 | 4.488757 | 1.16633 | 90.64 | 1153.23 | 28.51 | 5.065661 | 18.1 | 62.13 | 1148.35 | 19.22 | 15.34 | 5.000048 | 1.16633 | 1056.91 | 1342.2
1.29999999e-05 | 0.00118000002 | 8.09999983e-05 | 1.70000003e-05 | 231.023 | 1128.3 | 1170.84 | 1090.1 | 84.48 | 27.27645 | 1173.34 | 230.96 | 10.23 | 1.328 | 1.334 | 2.078681 | 203.68 | 1161.63 | 40.4 | 16.31 | 2.760717 | 1.16633 | 163.28 | 1153.73 | 41.38 | 3.89781 | 17.84 | 121.9 | 1153.55 | 32.36 | 18.01 | 4.87768 | 1.16633 | 89.54 | 1150.37 | 27.73 | 5.068951 | 17.82 | 61.81 | 1146.24 | 18.87 | 15.71 | 4.999986 | 1.16633 | 1064.98 | 1343.86
1.29999999e-05 | 0.00118000002 | 8.09999983e-05 | 1.70000003e-05 | 231.4612 | 1130.44 | 1163.25 | 1080.24 | 86.12 | 27.30908 | 1170.87 | 231.08 | 10.3 | 1.328 | 1.334 | 2.081236 | 203.77 | 1158.89 | 40.21 | 16.92 | 2.689131 | 1.16633 | 163.56 | 1150.54 | 41.44 | 4.038919 | 18.54 | 122.12 | 1150.39 | 32.32 | 18.66 | 4.691484 | 1.16633 | 89.8 | 1146.81 | 28.01 | 5.071785 | 18.58 | 61.79 | 1142.69 | 18.88 | 16.29 | 4.999997 | 1.16633 | 1064.63 | 1343.85
1.29999999e-05 | 0.00118000002 | 8.09999983e-05 | 1.70000003e-05 | 230.9207 | 1127.8 | 1170.86 | 1090.17 | 83.87 | 27.39554 | 1176.47 | 230.93 | 9.53 | 1.328 | 1.334 | 2.084542 | 203.54 | 1164.87 | 40.24 | 16.1 | 2.830016 | 1.16633 | 163.3 | 1156.94 | 41.52 | 4.053331 | 17.72 | 121.78 | 1156.81 | 32.3 | 17.74 | 4.546843 | 1.16633 | 89.48 | 1153.17 | 27.64 | 5.070461 | 17.56 | 61.84 | 1148.71 | 18.94 | 15.69 | 5.000049 | 1.16633 | 1065.89 | 1344.83
7.99999998e-06 | 0.00141999999 | 5.60000008e-05 | 1.70000003e-05 | 236.6595 | 1131.85 | 1163.45 | 1083.08 | 99.61 | 28.03416 | 1171.75 | 237.95 | 10.64 | 1.328 | 1.334 | 2.018704 | 209.92 | 1160.44 | 42.26 | 16.44 | 2.734094 | 1.16633 | 167.66 | 1154.43 | 43.29 | 3.906123 | 17.95 | 124.37 | 1154.31 | 33.78 | 18.21 | 4.644839 | 1.16633 | 90.59 | 1152.72 | 28.45 | 5.064633 | 17.69 | 62.14 | 1148.03 | 19.26 | 15.39 | 5.000047 | 1.16633 | 1056.07 | 1344.1
7.99999998e-06 | 0.00141999999 | 5.60000008e-05 | 1.70000003e-05 | 237.199 | 1134.43 | 1163.29 | 1081.03 | 102.71 | 28.01822 | 1172.33 | 238.13 | 10.75 | 1.328 | 1.334 | 2.017904 | 210.11 | 1160.7 | 42.53 | 17.1 | 2.737436 | 1.16633 | 167.58 | 1154.58 | 43.26 | 3.773414 | 18.53 | 124.32 | 1154.34 | 33.71 | 18.69 | 4.647781 | 1.16633 | 90.61 | 1152.71 | 28.48 | 5.066228 | 18.19 | 62.13 | 1147.87 | 19.24 | 15.87 | 5.000048 | 1.16633 | 1055.9 | 1342.79
7.99999998e-06 | 0.00141999999 | 5.60000008e-05 | 1.70000003e-05 | 237.8535 | 1137.56 | 1167.38 | 1088.13 | 106.46 | 28.12216 | 1176.62 | 238.32 | 10.33 | 1.328 | 1.334 | 2.015585 | 210.2 | 1165.52 | 42.57 | 16.29 | 2.670818 | 1.16633 | 167.63 | 1159.51 | 43.35 | 3.917791 | 17.82 | 124.28 | 1159.38 | 33.79 | 18.04 | 4.506497 | 1.16633 | 90.49 | 1157.66 | 28.4 | 5.065531 | 17.69 | 62.09 | 1153.12 | 19.19 | 15.17 | 5.000048 | 1.16633 | 1056.29 | 1344.02
7.99999998e-06 | 0.00141999999 | 5.60000008e-05 | 1.70000003e-05 | 236.3145 | 1130.2 | 1169.5 | 1088.48 | 97.73 | 28.0142 | 1176.1 | 237.84 | 10.68 | 1.328 | 1.334 | 2.017792 | 209.82 | 1164.56 | 42.56 | 16.45 | 2.674009 | 1.16633 | 167.26 | 1158.41 | 43.16 | 3.917461 | 17.97 | 124.1 | 1158.24 | 33.7 | 18.35 | 4.652957 | 1.16633 | 90.4 | 1156.6 | 28.35 | 5.065516 | 17.85 | 62.05 | 1151.89 | 19.15 | 15.33 | 5.000048 | 1.16633 | 1056.49 | 1342.56
7.99999998e-06 | 0.00141999999 | 5.60000008e-05 | 1.70000003e-05 | 237.9308 | 1137.93 | 1168.09 | 1086.06 | 106.89 | 28.09023 | 1175.83 | 238.35 | 10.66 | 1.328 | 1.334 | 2.020371 | 210.26 | 1164.26 | 42.66 | 16.95 | 2.738897 | 1.16633 | 167.6 | 1158.13 | 43.25 | 3.914686 | 18.51 | 124.35 | 1158 | 33.75 | 18.65 | 4.65342 | 1.16633 | 90.6 | 1156.4 | 28.49 | 5.066367 | 18.35 | 62.11 | 1151.65 | 19.23 | 15.69 | 5.000049 | 1.16633 | 1056.11 | 1342.02
7.99999998e-06 | 0.00141999999 | 5.60000008e-05 | 1.70000003e-05 | 237.0317 | 1133.63 | 1174.23 | 1093.37 | 102.59 | 28.15405 | 1177.41 | 238.11 | 10.28 | 1.328 | 1.334 | 2.0801 | 209.95 | 1166.25 | 42.57 | 16.33 | 2.811801 | 1.16633 | 167.38 | 1160.31 | 43.41 | 4.075576 | 17.68 | 123.97 | 1160.24 | 33.71 | 17.99 | 4.515805 | 1.16633 | 90.26 | 1158.45 | 28.25 | 5.065577 | 17.51 | 62.01 | 1153.6 | 19.12 | 15.11 | 5.00005 | 1.16633 | 1055.83 | 1341.96
7.99999998e-06 | 0.00141999999 | 5.60000008e-05 | 1.70000003e-05 | 237.6235 | 1136.46 | 1180.32 | 1097.55 | 106.5 | 28.14295 | 1181.11 | 238.33 | 10.3 | 1.328 | 1.334 | 2.020027 | 210.19 | 1169.51 | 42.58 | 16.35 | 2.738569 | 1.16633 | 167.61 | 1163.26 | 43.42 | 3.920979 | 17.78 | 124.19 | 1162.97 | 33.74 | 18.1 | 4.827321 | 1.16633 | 90.45 | 1161.14 | 28.42 | 5.065975 | 17.71 | 62.03 | 1156.25 | 19.14 | 15.12 | 5.000049 | 1.16633 | 1055.12 | 1341.92
7.99999998e-06 | 0.00141999999 | 5.60000008e-05 | 1.70000003e-05 | 237.6904 | 1136.78 | 1171.97 | 1089.26 | 106.7 | 28.16868 | 1179.65 | 238.38 | 10.49 | 1.328 | 1.334 | 2.01595 | 210.21 | 1167.91 | 42.66 | 16.87 | 2.740329 | 1.16633 | 167.55 | 1161.67 | 43.43 | 3.927283 | 18.38 | 124.12 | 1161.47 | 33.71 | 18.47 | 4.512605 | 1.16633 | 90.41 | 1159.53 | 28.45 | 5.067934 | 18.06 | 61.96 | 1154.37 | 19.05 | 15.49 | 5.000052 | 1.16633 | 1054.65 | 1341.94
7.99999998e-06 | 0.00141999999 | 5.60000008e-05 | 1.70000003e-05 | 237.0025 | 1133.49 | 1178.82 | 1096.47 | 104.39 | 28.10955 | 1182.22 | 238.18 | 10.29 | 1.328 | 1.334 | 2.021868 | 210.07 | 1170.65 | 42.54 | 16.12 | 2.672297 | 1.16633 | 167.53 | 1164.3 | 43.46 | 3.925051 | 17.57 | 124.07 | 1163.92 | 33.82 | 17.87 | 4.374322 | 1.16633 | 90.25 | 1161.83 | 28.3 | 5.065028 | 17.45 | 61.95 | 1156.63 | 19.05 | 15.01 | 5.000049 | 1.16633 | 1054.43 | 1340.98
7.99999998e-06 | 0.00141999999 | 5.60000008e-05 | 1.70000003e-05 | 237.4708 | 1135.73 | 1178.47 | 1094.92 | 106.82 | 28.16414 | 1178.95 | 238.33 | 10.36 | 1.328 | 1.334 | 2.019029 | 210.16 | 1167.07 | 42.61 | 16.3 | 2.673022 | 1.16633 | 167.55 | 1160.66 | 43.5 | 3.789529 | 17.91 | 124.05 | 1160.24 | 33.75 | 18.17 | 4.67116 | 1.16633 | 90.3 | 1158.35 | 28.33 | 5.063854 | 17.72 | 61.97 | 1153.16 | 19.09 | 15.1 | 5.000048 | 1.16633 | 1054.69 | 1346.51
7.99999998e-06 | 0.00141999999 | 5.60000008e-05 | 1.70000003e-05 | 238.004 | 1138.28 | 1168.76 | 1086.92 | 108.83 | 28.17289 | 1176.29 | 238.48 | 10.57 | 1.328 | 1.334 | 2.020509 | 210.31 | 1164.76 | 42.6 | 16.8 | 2.737706 | 1.16633 | 167.71 | 1158.61 | 43.15 | 3.906917 | 18.35 | 124.56 | 1158.44 | 33.88 | 18.66 | 4.816775 | 1.16633 | 90.68 | 1156.89 | 28.58 | 5.068195 | 18.26 | 62.1 | 1152.25 | 19.22 | 15.58 | 5.000051 | 1.16633 | 1054.61 | 1344.05
7.99999998e-06 | 0.00141999999 | 5.60000008e-05 | 1.70000003e-05 | 236.8707 | 1132.86 | 1176.53 | 1095.84 | 105.36 | 28.15382 | 1180.78 | 238.15 | 10.13 | 1.328 | 1.334 | 2.022214 | 209.99 | 1169.48 | 42.64 | 15.98 | 2.675434 | 1.16633 | 167.35 | 1163.29 | 43.36 | 3.927604 | 17.48 | 123.99 | 1163.01 | 33.83 | 17.76 | 4.521531 | 1.16633 | 90.16 | 1161.14 | 28.22 | 5.066164 | 17.36 | 61.94 | 1156.2 | 19.06 | 14.93 | 5.00005 | 1.16633 | 1054.7 | 1340.67
7.99999998e-06 | 0.00138999999 | 5.70000011e-05 | 1.20000004e-05 | 237.5586 | 1136.15 | 1176.76 | 1095.2 | 107.5 | 28.15397 | 1178.57 | 238.35 | 10.25 | 1.328 | 1.334 | 2.021662 | 210.19 | 1167.14 | 42.62 | 16.16 | 2.739526 | 1.16633 | 167.57 | 1161 | 43.46 | 3.926406 | 17.65 | 124.11 | 1160.76 | 33.79 | 17.94 | 4.670366 | 1.16633 | 90.32 | 1158.98 | 28.34 | 5.06618 | 17.51 | 61.98 | 1154.14 | 19.08 | 15.06 | 5.000049 | 1.16633 | 1054.67 | 1344.57
7.99999998e-06 | 0.00138999999 | 5.70000011e-05 | 1.20000004e-05 | 236.5215 | 1131.19 | 1168.69 | 1084.77 | 102.32 | 28.09012 | 1175.57 | 238.03 | 10.45 | 1.328 | 1.334 | 2.01865 | 209.94 | 1163.68 | 42.53 | 16.43 | 2.739392 | 1.16633 | 167.41 | 1157.22 | 43.35 | 3.922973 | 18.11 | 124.06 | 1156.87 | 33.76 | 18.31 | 4.664305 | 1.16633 | 90.3 | 1154.94 | 28.35 | 5.066091 | 17.79 | 61.95 | 1149.56 | 19.05 | 15.41 | 5.00005 | 1.16633 | 1055.01 | 1335.05
7.99999998e-06 | 0.00138999999 | 5.70000011e-05 | 1.20000004e-05 | 238.1211 | 1138.84 | 1176.3 | 1097.83 | 109.76 | 28.24678 | 1180.79 | 238.52 | 10 | 1.328 | 1.334 | 2.016526 | 210.28 | 1169.85 | 42.58 | 15.93 | 2.671073 | 1.16633 | 167.7 | 1163.92 | 43.44 | 3.923072 | 17.39 | 124.26 | 1163.78 | 33.82 | 17.7 | 4.6671 | 1.16633 | 90.44 | 1162.2 | 28.35 | 5.066142 | 17.29 | 62.09 | 1157.67 | 19.22 | 14.9 | 5.000049 | 1.16633 | 1054.75 | 1341.04
7.99999998e-06 | 0.00138999999 | 5.70000011e-05 | 1.20000004e-05 | 236.9335 | 1133.16 | 1168.16 | 1088.69 | 104.46 | 28.155 | 1175.38 | 238.15 | 10.29 | 1.328 | 1.334 | 2.017568 | 210 | 1164.05 | 42.47 | 16.05 | 2.73809 | 1.16633 | 167.53 | 1158.08 | 43.38 | 4.069101 | 17.75 | 124.15 | 1158.07 | 33.76 | 17.83 | 4.827165 | 1.16633 | 90.39 | 1156.49 | 28.32 | 5.064488 | 17.53 | 62.07 | 1151.9 | 19.18 | 15.21 | 5.000046 | 1.16633 | 1054.89 | 1337.09
7.99999998e-06 | 0.00138999999 | 5.70000011e-05 | 1.20000004e-05 | 237.6736 | 1136.7 | 1161.86 | 1081.21 | 107.39 | 28.11597 | 1174.21 | 238.34 | 10.56 | 1.328 | 1.334 | 2.02017 | 210.23 | 1162.76 | 42.6 | 16.82 | 2.671089 | 1.16633 | 167.63 | 1156.64 | 43.35 | 3.918013 | 18.35 | 124.28 | 1156.51 | 33.82 | 18.56 | 4.826044 | 1.16633 | 90.46 | 1155 | 28.39 | 5.065842 | 18 | 62.07 | 1150.29 | 19.18 | 15.82 | 5.000049 | 1.16633 | 1054.78 | 1337.95
7.99999998e-06 | 0.00138999999 | 5.70000011e-05 | 1.20000004e-05 | 236.5132 | 1131.15 | 1159.13 | 1082.72 | 101.83 | 28.1122 | 1171.56 | 238 | 10.54 | 1.328 | 1.334 | 2.015852 | 209.89 | 1160.84 | 42.81 | 16.27 | 2.679223 | 1.16633 | 167.08 | 1155.16 | 43.11 | 3.925681 | 17.79 | 123.97 | 1155.22 | 33.75 | 18.3 | 4.514788 | 1.16633 | 90.22 | 1153.98 | 28.18 | 5.065073 | 17.67 | 62.04 | 1149.68 | 19.16 | 15.43 | 5.000046 | 1.16633 | 1055.25 | 1337.94
7.99999998e-06 | 0.00138999999 | 5.70000011e-05 | 1.20000004e-05 | 237.5252 | 1135.99 | 1153.99 | 1078.08 | 106.76 | 28.19027 | 1169.07 | 238.33 | 10.49 | 1.328 | 1.334 | 2.019339 | 210.14 | 1158.37 | 42.49 | 16.45 | 2.737469 | 1.16633 | 167.65 | 1152.83 | 43.27 | 3.912611 | 18.01 | 124.38 | 1152.98 | 33.86 | 18.38 | 4.659029 | 1.16633 | 90.52 | 1151.79 | 28.37 | 5.066651 | 17.87 | 62.15 | 1147.69 | 19.26 | 15.65 | 5.000049 | 1.16633 | 1054.89 | 1339.75
7.99999998e-06 | 0.00138999999 | 5.70000011e-05 | 1.20000004e-05 | 237.2471 | 1134.66 | 1149.02 | 1069.64 | 105.04 | 28.12088 | 1166.91 | 238.23 | 10.81 | 1.328 | 1.334 | 2.01921 | 210.11 | 1155.66 | 42.39 | 17.19 | 2.735361 | 1.16633 | 167.72 | 1149.8 | 43.33 | 3.91136 | 18.82 | 124.39 | 1149.89 | 33.84 | 18.94 | 4.65399 | 1.16633 | 90.55 | 1148.56 | 28.41 | 5.066563 | 18.33 | 62.14 | 1144.14 | 19.24 | 16.31 | 5.000051 | 1.16633 | 1054.95 | 1339.69
7.99999998e-06 | 0.00138999999 | 5.70000011e-05 | 1.20000004e-05 | 237.7677 | 1137.15 | 1150.86 | 1074.35 | 108.27 | 28.22948 | 1166.41 | 238.42 | 10.39 | 1.328 | 1.334 | 2.023058 | 210.19 | 1155.69 | 42.42 | 16.39 | 2.668571 | 1.16633 | 167.77 | 1150 | 43.34 | 3.912028 | 17.99 | 124.43 | 1150.07 | 33.94 | 18.38 | 4.66179 | 1.16633 | 90.49 | 1148.92 | 28.35 | 5.066172 | 17.81 | 62.14 | 1144.67 | 19.25 | 15.73 | 5.000048 | 1.16633 | 1054.58 | 1343.01
7.99999998e-06 | 0.00141999999 | 5.60000008e-05 | 1.70000003e-05 | 229.34 | 1120.08 | 1139.09 | 1060.13 | 83.71 | 27.32598 | 1151.98 | 231.2 | 11 | 1.328 | 1.334 | 2.078516 | 203.87 | 1140.79 | 43.87 | 17.97 | 1.923059 | 1.16633 | 160 | 1134.42 | 39.97 | 4.153676 | 18.68 | 120.03 | 1134.15 | 31.6 | 19.03 | 4.61581 | 1.16633 | 88.43 | 1132.64 | 27.06 | 5.064682 | 18.78 | 61.37 | 1128.42 | 18.47 | 16.49 | 5.000047 | 1.16633 | 1054.86 | 1332.69
0.00161000004 | 0.00730999978 | 4.80000017e-05 | 0.000300999993 | 235.9389 | 1548.99 | 1184.9 | 1108.86 | 20.06 | 25.60241 | 1193.39 | 234.61 | 11.95 | 1.328 | 1.334 | 2.034885 | 209.01 | 1182.88 | 45.6 | 20.79 | 1.916442 | 1.16633 | 163.41 | 1174.67 | 38.62 | 3.952105 | 22.87 | 124.79 | 1174.4 | 30.84 | 23.33 | 4.585986 | 1.16633 | 93.95 | 1170.9 | 28.08 | 5.058282 | 23.79 | 65.87 | 1168.71 | 22.95 | 24.54 | 5.000053 | 1.16633 | 1549.12 | 1239.21
0.00156999996 | 0.00734000001 | 5.19999994e-05 | 0.000387000007 | 236.7553 | 1554.35 | 1194.52 | 1113.88 | 24.75 | 25.51873 | 1204.95 | 234.86 | 12.08 | 1.328 | 1.334 | 2.100779 | 209.34 | 1193.61 | 45.42 | 20.61 | 2.002601 | 1.16633 | 163.92 | 1184.6 | 38.67 | 4.101955 | 22.59 | 125.25 | 1183.97 | 31.06 | 23.52 | 4.749422 | 1.16633 | 94.19 | 1180.09 | 28.38 | 5.063123 | 23.81 | 65.81 | 1177.27 | 22.81 | 24.66 | 5.000058 | 1.16633 | 1549.86 | 1210.43
0.00156999996 | 0.00734000001 | 5.19999994e-05 | 0.000387000007 | 235.3342 | 1545.02 | 1191.59 | 1108.98 | 14.71 | 25.3876 | 1204.41 | 234.74 | 12.08 | 1.328 | 1.334 | 2.103119 | 209.35 | 1192.95 | 45.74 | 20.88 | 2.00528 | 1.16633 | 163.61 | 1183.62 | 38.6 | 4.111126 | 22.96 | 125.01 | 1182.91 | 31.03 | 23.77 | 4.942833 | 1.16633 | 93.98 | 1178.98 | 28.21 | 5.063696 | 24.14 | 65.77 | 1176.01 | 22.8 | 25.22 | 5.000057 | 1.16633 | 1548.4 | 1210.58
0.00156 | 0.0074 | 4.19999997e-05 | 0.000287000003 | 235.1283 | 1789.02 | 1208.76 | 1125.77 | 78.69 | 28.01184 | 1225.85 | 235.68 | 14.48 | 1.328 | 1.334 | 2.143999 | 207.67 | 1214.35 | 48.81 | 23.6 | 1.8789 | 1.16633 | 158.86 | 1204.11 | 41.06 | 4.175153 | 25.84 | 117.8 | 1203.04 | 33.37 | 26.19 | 4.437432 | 1.16633 | 84.43 | 1197.81 | 28.28 | 5.028004 | 26.88 | 56.15 | 1192.29 | 21.26 | 26.62 | 5.000045 | 1.16633 | 1755.44 | 1783.64
0.00156 | 0.0074 | 4.19999997e-05 | 0.000287000003 | 236.0575 | 1796.09 | 1215.58 | 1131.1 | 88.21 | 27.98271 | 1231.32 | 235.89 | 14.71 | 1.328 | 1.334 | 2.145092 | 207.91 | 1219.58 | 49.15 | 23.7 | 1.923545 | 1.16633 | 158.76 | 1209.24 | 40.99 | 4.18137 | 25.66 | 117.77 | 1208.03 | 33.46 | 26.16 | 4.30912 | 1.16633 | 84.31 | 1202.43 | 28.31 | 5.026812 | 27.22 | 56 | 1196.68 | 21.12 | 27.28 | 5.00005 | 1.16633 | 1754.63 | 1847
0.00156 | 0.0074 | 4.19999997e-05 | 0.000287000003 | 235.2125 | 1789.66 | 1203.73 | 1117.67 | 76.97 | 27.72385 | 1220.25 | 235.7 | 15.38 | 1.328 | 1.334 | 2.142244 | 207.98 | 1208.31 | 49.12 | 25.07 | 1.87907 | 1.16633 | 158.86 | 1197.84 | 40.89 | 4.167182 | 27.33 | 117.97 | 1196.82 | 33.68 | 27.76 | 4.30632 | 1.16633 | 84.29 | 1191.46 | 28.39 | 4.946339 | 29.08 | 55.9 | 1186.04 | 21.01 | 28.52 | 5.000044 | 1.16633 | 1751.52 | 1848.04
0.00167000003 | 0.00750999991 | 2.49999994e-05 | 0.000483999989 | 236.4255 | 1798.89 | 1204.95 | 1121.75 | 94.87 | 28.02942 | 1221.41 | 236.11 | 14.65 | 1.328 | 1.334 | 2.073427 | 208.08 | 1209.85 | 48.97 | 23.95 | 1.921181 | 1.16633 | 159.11 | 1199.79 | 40.97 | 4.164742 | 25.98 | 118.14 | 1198.76 | 33.6 | 26.34 | 4.300724 | 1.16633 | 84.54 | 1193.45 | 28.53 | 5.028604 | 27.64 | 56.01 | 1188.12 | 21.13 | 27.82 | 5.000044 | 1.16633 | 1747.29 | 1777.14
0.00167000003 | 0.00750999991 | 2.49999994e-05 | 0.000483999989 | 235.1007 | 1788.81 | 1212.81 | 1129.55 | 84.96 | 27.77175 | 1226.9 | 235.85 | 15.2 | 1.328 | 1.334 | 2.070953 | 208.08 | 1215.34 | 49.03 | 23.92 | 1.919957 | 1.16633 | 159.05 | 1205.31 | 40.93 | 4.161848 | 26.03 | 118.12 | 1204.32 | 33.45 | 26.39 | 4.426844 | 1.16633 | 84.67 | 1199.18 | 28.57 | 5.027349 | 27.73 | 56.1 | 1194.05 | 21.21 | 28.12 | 5.000043 | 1.16633 | 1745.79 | 1781.65
0.00167000003 | 0.00750999991 | 2.49999994e-05 | 0.000483999989 | 235.1073 | 1788.86 | 1212.72 | 1131.51 | 84.82 | 27.86821 | 1230.05 | 235.89 | 14.92 | 1.328 | 1.334 | 2.071432 | 208.02 | 1218.73 | 49.62 | 23.92 | 1.927873 | 1.16633 | 158.4 | 1208.94 | 40.97 | 4.20191 | 25.94 | 117.43 | 1208.04 | 33.23 | 26.47 | 4.455829 | 1.16633 | 84.2 | 1203.08 | 28.25 | 5.025038 | 27.65 | 55.95 | 1197.87 | 21.05 | 28.13 | 5.000044 | 1.16633 | 1743.08 | 1776.77
2.7e-05 | 0.00132000004 | 3.79999983e-05 | 6.70000009e-05 | 229.6255 | 1531.52 | 1153.76 | 1067.03 | 122.51 | 27.5031 | 1167.55 | 230.97 | 14.39 | 1.328 | 1.334 | 2.028682 | 203.47 | 1155.9 | 45.51 | 23.41 | 1.917486 | 1.16633 | 157.96 | 1145.99 | 40.16 | 4.282351 | 25.37 | 117.8 | 1145.71 | 31.87 | 25.67 | 4.612287 | 1.16633 | 85.93 | 1141.44 | 25.37 | 5.070355 | 24.14 | 60.56 | 1136.43 | 17.64 | 22.37 | 5.000089 | 1.16633 | 1452.99 | 1285.91
2.7e-05 | 0.00132000004 | 3.79999983e-05 | 6.70000009e-05 | 230.1892 | 1535.28 | 1153.55 | 1068.42 | 126.78 | 27.50701 | 1167.04 | 231.15 | 14.55 | 1.328 | 1.334 | 2.028544 | 203.64 | 1155.67 | 45.34 | 23.49 | 1.915074 | 1.16633 | 158.3 | 1146.01 | 40.25 | 4.271021 | 25.59 | 118.05 | 1145.89 | 32.04 | 25.82 | 4.612477 | 1.16633 | 86.01 | 1141.97 | 25.28 | 5.064466 | 24.36 | 60.73 | 1137.24 | 17.82 | 22.58 | 5.000089 | 1.16633 | 1453.04 | 1281.53
2.7e-05 | 0.00132000004 | 3.79999983e-05 | 6.70000009e-05 | 229.8519 | 1533.03 | 1156.2 | 1073.38 | 124.54 | 27.47054 | 1168.36 | 231.03 | 13.9 | 1.328 | 1.334 | 2.053352 | 203.56 | 1157.12 | 45.75 | 22.77 | 1.91631 | 1.16633 | 157.81 | 1147.7 | 40.1 | 4.315178 | 24.55 | 117.71 | 1147.44 | 31.7 | 24.94 | 4.679382 | 1.16633 | 86.01 | 1143.52 | 25.43 | 5.072154 | 23.49 | 60.58 | 1138.69 | 17.66 | 21.75 | 5.000084 | 1.16633 | 1451.67 | 1252.19
2.7e-05 | 0.00132000004 | 3.79999983e-05 | 6.70000009e-05 | 230.2597 | 1535.75 | 1158.24 | 1073.86 | 129.91 | 27.44953 | 1170.04 | 231.35 | 14.19 | 1.328 | 1.334 | 2.099325 | 203.9 | 1158.94 | 46.09 | 22.97 | 1.87705 | 1.16633 | 157.81 | 1149.28 | 39.94 | 4.285285 | 24.55 | 117.87 | 1148.95 | 31.75 | 25.09 | 4.795645 | 1.16633 | 86.12 | 1145.11 | 25.49 | 5.077892 | 23.61 | 60.63 | 1140.57 | 17.68 | 22.07 | 5.000083 | 1.16633 | 1449.34 | 1251.81
2.7e-05 | 0.00132000004 | 3.79999983e-05 | 6.70000009e-05 | 230.4111 | 1536.76 | 1159.45 | 1078.53 | 132.26 | 27.51025 | 1169.48 | 231.44 | 14.01 | 1.328 | 1.334 | 2.021726 | 203.93 | 1158.81 | 46.03 | 22.73 | 1.92261 | 1.16633 | 157.9 | 1149.84 | 40.3 | 4.306247 | 24.55 | 117.6 | 1149.85 | 31.79 | 24.79 | 4.819248 | 1.16633 | 85.81 | 1146.41 | 25.2 | 5.071756 | 23.25 | 60.61 | 1142.09 | 17.71 | 21.83 | 5.000086 | 1.16633 | 1448.47 | 1260.66
2.7e-05 | 0.00132000004 | 3.79999983e-05 | 6.70000009e-05 | 230.0693 | 1534.48 | 1162.01 | 1076.52 | 133.04 | 27.47568 | 1167.42 | 231.45 | 14.13 | 1.328 | 1.334 | 2.098218 | 203.97 | 1156.17 | 46.22 | 23.25 | 1.92466 | 1.16633 | 157.75 | 1146.65 | 40.31 | 4.316679 | 24.97 | 117.44 | 1146.48 | 31.77 | 25.26 | 4.638567 | 1.16633 | 85.67 | 1142.51 | 25.16 | 5.068355 | 23.59 | 60.51 | 1137.67 | 17.59 | 22.04 | 5.000087 | 1.16633 | 1445.74 | 1251.75
2.7e-05 | 0.00132000004 | 3.79999983e-05 | 6.70000009e-05 | 230.2897 | 1535.95 | 1165.96 | 1083.33 | 135.97 | 27.46468 | 1172.18 | 231.51 | 13.86 | 1.328 | 1.334 | 2.101684 | 204.04 | 1161.41 | 46.08 | 22.51 | 1.922383 | 1.16633 | 157.96 | 1152.18 | 40.32 | 4.303554 | 24.41 | 117.64 | 1152.07 | 31.92 | 24.86 | 4.826494 | 1.16633 | 85.72 | 1148.41 | 25.11 | 5.067733 | 22.98 | 60.61 | 1143.81 | 17.7 | 21.53 | 5.000088 | 1.16633 | 1446.41 | 1251.85
2.7e-05 | 0.00132000004 | 3.79999983e-05 | 6.70000009e-05 | 230.681 | 1538.56 | 1168.38 | 1082.43 | 137.11 | 27.36727 | 1171.13 | 231.53 | 14.28 | 1.328 | 1.334 | 2.054464 | 204.16 | 1159.4 | 46.43 | 22.59 | 1.877277 | 1.16633 | 157.73 | 1149.59 | 39.89 | 4.317108 | 24.28 | 117.84 | 1149.07 | 31.69 | 24.54 | 4.682488 | 1.16633 | 86.15 | 1144.84 | 25.52 | 5.07339 | 23.31 | 60.63 | 1139.58 | 17.69 | 21.71 | 5.000083 | 1.16633 | 1448.51 | 1226.3
2.7e-05 | 0.00132000004 | 3.79999983e-05 | 6.70000009e-05 | 230.2687 | 1535.81 | 1168.17 | 1078.91 | 133.81 | 27.32817 | 1170.25 | 231.42 | 14.37 | 1.328 | 1.334 | 2.099263 | 204.09 | 1158.46 | 46.09 | 23.3 | 1.920936 | 1.16633 | 158 | 1148.44 | 39.89 | 4.273738 | 24.74 | 118.11 | 1147.92 | 31.86 | 25.22 | 4.787631 | 1.16633 | 86.25 | 1143.81 | 25.67 | 5.080372 | 23.91 | 60.58 | 1138.8 | 17.64 | 22.15 | 5.000081 | 1.16633 | 1447.74 | 1159.37
2.7e-05 | 0.00132000004 | 3.79999983e-05 | 6.70000009e-05 | 230.0663 | 1534.46 | 1164.11 | 1081.29 | 132.71 | 27.34324 | 1169.93 | 231.33 | 14.27 | 1.328 | 1.334 | 2.099465 | 203.99 | 1159.19 | 46.35 | 22.8 | 1.924995 | 1.16633 | 157.64 | 1150.02 | 39.87 | 4.291605 | 24.31 | 117.77 | 1149.85 | 31.69 | 24.87 | 4.795993 | 1.16633 | 86.08 | 1146.34 | 25.47 | 5.079561 | 23.38 | 60.61 | 1141.85 | 17.7 | 21.65 | 5.000082 | 1.16633 | 1448.29 | 942.12
2.7e-05 | 0.00132000004 | 3.79999983e-05 | 6.70000009e-05 | 230.4066 | 1536.73 | 1165.17 | 1079.93 | 137.67 | 27.41444 | 1168.32 | 231.48 | 14.11 | 1.328 | 1.334 | 2.020737 | 204.06 | 1157.02 | 46.33 | 22.9 | 1.924868 | 1.16633 | 157.73 | 1147.57 | 40.37 | 4.320844 | 24.63 | 117.36 | 1147.38 | 31.8 | 24.99 | 4.839615 | 1.16633 | 85.56 | 1143.55 | 25.05 | 5.069153 | 23.29 | 60.51 | 1138.74 | 17.62 | 21.7 | 5.000088 | 1.16633 | 1447.47 | 975.51
1.89999992e-05 | 0.00124000001 | 5.90000018e-05 | 6.80000012e-05 | 230.4426 | 1536.97 | 1160.77 | 1082.75 | 148.22 | 27.33635 | 1169.94 | 232.2 | 14.57 | 1.328 | 1.334 | 1.983927 | 204.87 | 1159.33 | 46.51 | 22.39 | 1.919206 | 1.16633 | 158.36 | 1150.75 | 39.68 | 4.099071 | 23.8 | 118.68 | 1150.56 | 31.88 | 24.64 | 4.658589 | 1.16633 | 86.8 | 1147.25 | 25.72 | 5.074163 | 23.05 | 61.08 | 1143.04 | 18.15 | 22.02 | 5.000078 | 1.16633 | 1434.8 | 1531.71
1.99999995e-05 | 0.00124000001 | 4.19999997e-05 | 6.39999998e-05 | 230.0018 | 1534.03 | 1158.34 | 1070.88 | 145.17 | 27.19365 | 1166.41 | 232.03 | 15.42 | 1.328 | 1.334 | 1.98676 | 204.83 | 1154.37 | 46.48 | 23.76 | 1.918234 | 1.16633 | 158.35 | 1144.6 | 39.65 | 4.094803 | 25.1 | 118.7 | 1144.01 | 31.95 | 25.62 | 4.335835 | 1.16633 | 86.75 | 1139.47 | 25.82 | 5.07465 | 24.4 | 60.93 | 1134.2 | 17.99 | 22.52 | 5.000081 | 1.16633 | 1434.88 | 1533.41
2.30000005e-05 | 0.00127999997 | 4.89999984e-05 | 6.80000012e-05 | 230.4396 | 1536.95 | 1165.12 | 1086.17 | 167.39 | 27.50144 | 1170.87 | 233.05 | 14.14 | 1.328 | 1.334 | 2.052644 | 205.55 | 1160.28 | 46.94 | 22.02 | 1.879275 | 1.16633 | 158.61 | 1151.55 | 40.04 | 4.122516 | 23.28 | 118.57 | 1151.24 | 31.86 | 23.94 | 4.869759 | 1.16633 | 86.71 | 1147.94 | 25.66 | 5.073487 | 22.36 | 61.05 | 1143.66 | 18.14 | 21.2 | 5.000079 | 1.16633 | 1419.94 | 1514.96
2.30000005e-05 | 0.00127999997 | 4.89999984e-05 | 6.80000012e-05 | 229.9254 | 1533.52 | 1165.46 | 1080.32 | 163.96 | 27.38366 | 1171.3 | 232.87 | 14.65 | 1.328 | 1.334 | 1.985667 | 205.49 | 1159.74 | 46.99 | 22.77 | 1.879172 | 1.16633 | 158.5 | 1150.13 | 39.91 | 4.298128 | 24.25 | 118.59 | 1149.66 | 31.93 | 24.81 | 4.514493 | 1.16633 | 86.66 | 1145.6 | 25.74 | 5.076425 | 23.26 | 60.92 | 1140.41 | 18.01 | 21.91 | 5.000079 | 1.16633 | 1420.13 | 1524.87
2.49999994e-05 | 0.00127000001 | 4.6000001e-05 | 7.20000025e-05 | 230.1398 | 1534.95 | 1164.17 | 1081.65 | 165.48 | 27.46581 | 1169.68 | 232.93 | 14.4 | 1.328 | 1.334 | 1.982378 | 205.46 | 1158.44 | 46.46 | 22.48 | 1.917732 | 1.16633 | 159 | 1149.31 | 40.09 | 4.277876 | 24.04 | 118.91 | 1149.02 | 32.09 | 24.48 | 4.675356 | 1.16633 | 86.82 | 1145.31 | 25.75 | 5.072346 | 23.07 | 61.07 | 1140.54 | 18.15 | 21.52 | 5.000081 | 1.16633 | 1420.42 | 1830.82
1.99999995e-05 | 0.00124000001 | 4.19999997e-05 | 6.39999998e-05 | 230.2387 | 1535.61 | 1161.24 | 1079.55 | 166.12 | 27.45097 | 1167.77 | 233 | 14.36 | 1.328 | 1.334 | 2.049211 | 205.54 | 1156.65 | 46.05 | 22.15 | 1.912644 | 1.16633 | 159.49 | 1147.6 | 40.17 | 4.076651 | 23.49 | 119.32 | 1147.14 | 32.04 | 24.32 | 4.833172 | 1.16633 | 87.28 | 1143.65 | 26.07 | 5.077337 | 22.82 | 61.21 | 1139.17 | 18.29 | 21.76 | 5.000078 | 1.16633 | 1419.66 | 1527.15
2.30000005e-05 | 0.00127999997 | 4.89999984e-05 | 6.80000012e-05 | 230.4876 | 1537.27 | 1157.65 | 1072.77 | 171.09 | 27.44553 | 1167.98 | 233.23 | 14.63 | 1.328 | 1.334 | 1.985383 | 205.79 | 1156.34 | 46.72 | 22.88 | 1.919449 | 1.16633 | 159.07 | 1146.84 | 39.96 | 4.093585 | 24.29 | 119.11 | 1146.26 | 32.08 | 24.68 | 4.670145 | 1.16633 | 87.03 | 1142.25 | 25.91 | 5.076391 | 23.3 | 61.12 | 1137.13 | 18.2 | 21.95 | 5.00008 | 1.16633 | 1417.28 | 1527.36
2.49999994e-05 | 0.00127000001 | 4.6000001e-05 | 7.20000025e-05 | 230.1188 | 1534.81 | 1160.27 | 1078.56 | 167.72 | 27.47587 | 1166.68 | 233.07 | 14.63 | 1.328 | 1.334 | 1.998066 | 205.6 | 1156.03 | 45.98 | 22.61 | 1.940491 | 1.16633 | 159.62 | 1147.2 | 40.15 | 3.982869 | 23.88 | 119.47 | 1146.94 | 32.13 | 24.71 | 4.504967 | 1.16633 | 87.34 | 1143.47 | 26.04 | 5.081141 | 23.14 | 61.3 | 1139.23 | 18.38 | 22.05 | 5.000078 | 1.16633 | 1418.08 | 1531.65
1.89999992e-05 | 0.00124000001 | 5.90000018e-05 | 6.80000012e-05 | 229.9913 | 1533.96 | 1160.82 | 1079.3 | 173.96 | 27.58499 | 1166.35 | 233.33 | 14.09 | 1.328 | 1.334 | 1.979202 | 205.75 | 1155.3 | 46.61 | 22.22 | 1.919267 | 1.16633 | 159.14 | 1146.35 | 40.19 | 4.10615 | 23.58 | 118.95 | 1145.96 | 32.04 | 24.18 | 4.678564 | 1.16633 | 86.91 | 1142.39 | 25.84 | 5.075293 | 22.71 | 61.07 | 1137.71 | 18.14 | 21.49 | 5.000079 | 1.16633 | 1413.71 | 1528.42
1.49999996e-05 | 0.00152000005 | 4.70000014e-05 | 1.80000006e-05 | 230.8146 | 1024.24 | 1158.26 | 1077.45 | 96.43 | 27.44878 | 1169.83 | 232.05 | 8.67 | 1.328 | 1.334 | 2.082733 | 204.6 | 1158.1 | 44.31 | 15.78 | 1.927005 | 1.16633 | 160.29 | 1149.16 | 41.34 | 4.2311 | 16.29 | 118.95 | 1148.78 | 31.52 | 16.9 | 4.864907 | 1.16633 | 87.43 | 1145.37 | 26.65 | 5.071647 | 15.99 | 60.78 | 1140.3 | 17.95 | 14.83 | 5.000041 | 1.16633 | 950.56 | 1304.45
1.49999996e-05 | 0.00152000005 | 4.70000014e-05 | 1.80000006e-05 | 230.4744 | 1022.73 | 1163.04 | 1078.62 | 94.3 | 27.44331 | 1174.27 | 231.99 | 8.53 | 1.328 | 1.334 | 2.098764 | 204.55 | 1163.03 | 43.51 | 15.34 | 1.891066 | 1.16633 | 161.04 | 1153.55 | 41.31 | 4.183075 | 16.31 | 119.73 | 1153.25 | 31.48 | 16.85 | 4.667811 | 1.16633 | 88.25 | 1149.76 | 27.07 | 5.089223 | 16.11 | 61.18 | 1145.32 | 18.35 | 14.86 | 5.000041 | 1.16633 | 949.33 | 1355.55
0.000283000001 | 0.00214 | 8.70000003e-05 | 6.39999998e-05 | 237.024 | 1319.09 | 1162.63 | 1080.38 | 100.37 | 27.80772 | 1169.82 | 236.7 | 13.45 | 1.328 | 1.334 | 2.02037 | 208.89 | 1158.12 | 48.85 | 22.28 | 2.960725 | 1.16633 | 160.04 | 1151.31 | 44.55 | 4.199039 | 23.65 | 115.49 | 1150.61 | 35.07 | 23.56 | 4.428452 | 1.16633 | 80.42 | 1147.08 | 27.72 | 5.019392 | 23.21 | 52.7 | 1141.46 | 17.86 | 21.06 | 5.000088 | 1.16633 | 1260.01 | 1157.97
0.000283000001 | 0.00214 | 8.70000003e-05 | 6.39999998e-05 | 234.5191 | 1305.15 | 1161.63 | 1074.12 | 85.32 | 27.69388 | 1171.01 | 236.08 | 13.79 | 1.328 | 1.334 | 2.019939 | 208.39 | 1158.34 | 49.13 | 22.53 | 2.901569 | 1.16633 | 159.26 | 1150.71 | 44.65 | 4.236588 | 23.78 | 114.61 | 1149.6 | 34.94 | 23.67 | 4.343307 | 1.16633 | 79.67 | 1145.2 | 27.37 | 5.01758 | 23.38 | 52.3 | 1138.43 | 17.45 | 21.05 | 5.000097 | 1.16633 | 1260.3 | 1159.19
0.000283000001 | 0.00214 | 8.70000003e-05 | 6.39999998e-05 | 236.5604 | 1316.51 | 1170.72 | 1082.84 | 99.2 | 27.74777 | 1177.07 | 236.65 | 13.53 | 1.328 | 1.334 | 2.082349 | 208.9 | 1164.48 | 48.85 | 22.32 | 2.960076 | 1.16633 | 160.05 | 1156.87 | 44.73 | 4.207609 | 23.22 | 115.32 | 1155.55 | 35.05 | 23.1 | 4.318512 | 1.16633 | 80.27 | 1150.82 | 27.77 | 5.019255 | 22.91 | 52.5 | 1143.91 | 17.65 | 20.71 | 5.000094 | 1.16633 | 1258.39 | 1156.88
0.000283000001 | 0.00214 | 8.70000003e-05 | 6.39999998e-05 | 237.0779 | 1319.39 | 1168.51 | 1084.94 | 103.44 | 27.80282 | 1176.76 | 236.82 | 13.39 | 1.328 | 1.334 | 2.083399 | 209.01 | 1164.89 | 49.01 | 21.95 | 2.962218 | 1.16633 | 160 | 1157.74 | 45.42 | 4.251579 | 23.57 | 114.58 | 1156.95 | 34.47 | 23.12 | 4.448502 | 1.16633 | 80.11 | 1152.85 | 27.6 | 5.020843 | 22.91 | 52.51 | 1146.63 | 17.67 | 20.63 | 5.00009 | 1.16633 | 1257.97 | 1047.79
0.000299000007 | 0.00218000007 | 8.19999987e-05 | 7.00000019e-05 | 236.5424 | 1316.41 | 1165.12 | 1075.42 | 102.41 | 27.69298 | 1178.18 | 236.68 | 13.99 | 1.328 | 1.334 | 2.083639 | 208.99 | 1165.17 | 49.4 | 22.67 | 2.971212 | 1.16633 | 159.59 | 1157.25 | 45.48 | 4.26747 | 24.17 | 114.11 | 1156.03 | 34.39 | 23.51 | 4.352486 | 1.16633 | 79.72 | 1150.86 | 27.47 | 5.018475 | 23.45 | 52.25 | 1143.45 | 17.39 | 20.77 | 5.000098 | 1.16633 | 1257.95 | 1046.75
0.000299000007 | 0.00218000007 | 8.19999987e-05 | 7.00000019e-05 | 236.770625 | 1317.68 | 1170.8 | 1082.81 | 104.79 | 27.82502 | 1179.61 | 236.78 | 13.43 | 1.328 | 1.334 | 2.082954 | 208.95 | 1167.02 | 49.38 | 22.03 | 2.972775 | 1.16633 | 159.57 | 1159.3 | 45.52 | 4.125405 | 23.34 | 114.05 | 1157.92 | 34.43 | 22.76 | 4.358442 | 1.16633 | 79.62 | 1152.92 | 27.39 | 5.018572 | 22.44 | 52.23 | 1145.4 | 17.39 | 20.36 | 5.000098 | 1.16633 | 1256.76 | 1037.12
0.000299000007 | 0.00218000007 | 8.19999987e-05 | 7.00000019e-05 | 236.891 | 1318.35 | 1172.83 | 1088.34 | 100.29 | 27.87049 | 1182.01 | 236.82 | 13.17 | 1.328 | 1.334 | 2.020436 | 208.94 | 1169.8 | 48.9 | 21.73 | 2.961806 | 1.16633 | 160.04 | 1162.45 | 44.83 | 4.371426 | 22.97 | 115.21 | 1161.48 | 35.03 | 22.77 | 4.444458 | 1.16633 | 80.18 | 1157.23 | 27.72 | 5.021213 | 22.45 | 52.46 | 1150.7 | 17.63 | 20.16 | 5.000089 | 1.16633 | 1256.07 | 1038.36
0.000299000007 | 0.00218000007 | 8.19999987e-05 | 7.00000019e-05 | 236.6071 | 1316.77 | 1171 | 1081.04 | 104.31 | 27.83253 | 1182.77 | 236.8 | 13.44 | 1.328 | 1.334 | 2.022024 | 208.97 | 1169.52 | 49.5 | 22.31 | 2.974991 | 1.16633 | 159.47 | 1161.49 | 45.66 | 4.135241 | 23.4 | 113.81 | 1159.91 | 34.53 | 22.89 | 4.380108 | 1.16633 | 79.28 | 1154.62 | 27.28 | 5.021939 | 22.56 | 52 | 1146.69 | 17.16 | 20.28 | 5.000097 | 1.16633 | 1255.32 | 1040.71
0.00039999999 | 0.00190499995 | 8.19999987e-05 | 7.30000029e-05 | 237.588 | 1187.94 | 1192.12 | 1104.2 | 185.58 | 28.6219 | 1199.16 | 243.36 | 11.62 | 1.328 | 1.334 | 1.903 | 214.74 | 1187.07 | 47.79 | 17.08 | 2.757966 | 1.16633 | 166.95 | 1178.75 | 43.89 | 4.174634 | 17.54 | 123.06 | 1176.7 | 33.95 | 17.49 | 4.269147 | 1.16633 | 89.11 | 1171.78 | 27.68 | 5.071127 | 16.55 | 61.43 | 1165.23 | 18.51 | 15.56 | 5.000056 | 1.16633 | 1046.36 | 1039.9
0.000486000004 | 0.00247800001 | 0.000115000003 | 8.39999993e-05 | 238.3636 | 1140 | 1190.08 | 1096.83 | 241.13 | 29.36932 | 1194.71 | 248.58 | 10.74 | 1.328 | 1.334 | 1.84984 | 219.21 | 1180.93 | 48.39 | 15.59 | 2.552142 | 1.16633 | 170.82 | 1172.02 | 45.76 | 3.817935 | 16.83 | 125.06 | 1171.32 | 35.2 | 17.21 | 4.343757 | 1.16633 | 89.86 | 1168.73 | 28.04 | 5.083702 | 15.8 | 61.82 | 1162.03 | 18.98 | 14.61 | 5.000071 | 1.16633 | 956.86 | 1119.12
0.000486000004 | 0.00247800001 | 0.000115000003 | 8.39999993e-05 | 237.6297 | 1136.49 | 1188.66 | 1102.51 | 250.25 | 29.82771 | 1196.33 | 251.16 | 10.31 | 1.328 | 1.334 | 1.859363 | 221.33 | 1183.99 | 49.26 | 15.26 | 2.549267 | 1.16633 | 172.07 | 1176 | 46.28 | 3.667248 | 16.14 | 125.79 | 1175.5 | 35.36 | 16.17 | 4.210159 | 1.16633 | 90.43 | 1173.24 | 28.53 | 5.086029 | 15.24 | 61.9 | 1167.14 | 19.05 | 14.17 | 5.000047 | 1.16633 | 939.74 | 1044.25
0.000486000004 | 0.00247800001 | 0.000115000003 | 8.39999993e-05 | 237.5816 | 1136.26 | 1189.6 | 1099.67 | 245.51 | 29.9132 | 1198.19 | 251.48 | 10.18 | 1.328 | 1.334 | 1.856282 | 221.57 | 1185.12 | 48.46 | 15.24 | 2.602615 | 1.16633 | 173.11 | 1176.76 | 46.54 | 3.793345 | 15.92 | 126.57 | 1176.08 | 35.61 | 16.25 | 4.341775 | 1.16633 | 90.96 | 1173.61 | 29 | 5.086895 | 15.15 | 61.96 | 1167.08 | 19.12 | 14.05 | 5.000046 | 1.16633 | 937 | 1044.27
0.000534999999 | 0.00247299997 | 0.000108 | 7.20000025e-05 | 237.6653 | 1136.66 | 1189.01 | 1101.85 | 248.1 | 29.99386 | 1198.01 | 251.81 | 9.87 | 1.328 | 1.334 | 1.856975 | 221.81 | 1185.38 | 48.46 | 14.73 | 2.529397 | 1.16633 | 173.35 | 1177.15 | 46.58 | 3.632776 | 15.54 | 126.77 | 1176.43 | 35.71 | 15.67 | 4.343833 | 1.16633 | 91.06 | 1173.94 | 29.08 | 5.089417 | 14.89 | 61.98 | 1167.76 | 19.14 | 13.66 | 5.000049 | 1.16633 | 935.3 | 1042.1
0.000534999999 | 0.00247299997 | 0.000108 | 7.20000025e-05 | 237.728 | 1136.96 | 1185.18 | 1099.18 | 252.31 | 29.94344 | 1195.87 | 251.88 | 10 | 1.328 | 1.334 | 1.859399 | 221.94 | 1183.49 | 48.95 | 14.74 | 2.537045 | 1.16633 | 172.99 | 1175.44 | 46.58 | 3.80713 | 15.62 | 126.41 | 1174.9 | 35.59 | 15.53 | 4.203832 | 1.16633 | 90.82 | 1172.37 | 28.82 | 5.087047 | 14.91 | 62 | 1166.2 | 19.19 | 13.53 | 5.000048 | 1.16633 | 934.77 | 1041.32
0.000534999999 | 0.00247299997 | 0.000108 | 7.20000025e-05 | 237.1614 | 1134.25 | 1189.94 | 1101.8 | 249.64 | 29.98508 | 1198.65 | 251.67 | 9.88 | 1.328 | 1.334 | 1.859976 | 221.69 | 1185.72 | 48.57 | 14.54 | 2.533371 | 1.16633 | 173.12 | 1177.37 | 46.69 | 3.646411 | 15.07 | 126.43 | 1176.49 | 35.66 | 15.47 | 4.202249 | 1.16633 | 90.77 | 1173.75 | 28.85 | 5.087088 | 14.33 | 61.92 | 1167.13 | 19.1 | 13.29 | 5.000049 | 1.16633 | 933.23 | 1299.21
0.000534999999 | 0.00247299997 | 0.000108 | 7.20000025e-05 | 236.8645 | 1132.83 | 1188.22 | 1104.07 | 248 | 29.94479 | 1198.18 | 251.54 | 9.79 | 1.328 | 1.334 | 1.786691 | 221.59 | 1185.85 | 48.77 | 14.32 | 2.537924 | 1.16633 | 172.82 | 1177.94 | 46.08 | 3.629433 | 14.87 | 126.74 | 1177.21 | 35.56 | 15.04 | 4.177851 | 1.16633 | 91.18 | 1174.72 | 29.12 | 5.088869 | 14.38 | 62.06 | 1168.77 | 19.24 | 12.97 | 5.000046 | 1.16633 | 932.93 | 1299.71
0.000534999999 | 0.00247299997 | 0.000108 | 7.20000025e-05 | 236.4881 | 1131.03 | 1186.21 | 1102.64 | 245.87 | 29.87918 | 1197.66 | 251.19 | 9.97 | 1.328 | 1.334 | 1.860169 | 221.31 | 1185.4 | 48.5 | 14.49 | 2.468264 | 1.16633 | 172.81 | 1177.45 | 46.11 | 3.782069 | 15.13 | 126.7 | 1176.89 | 35.63 | 15.22 | 4.176777 | 1.16633 | 91.07 | 1174.52 | 29.01 | 5.089035 | 14.58 | 62.06 | 1168.68 | 19.22 | 13.16 | 5.000048 | 1.16633 | 933.32 | 1409.3
0.000311999989 | 0.0022799999 | 0.000123999998 | 6.70000009e-05 | 237.6716 | 1601.7 | 1176.72 | 1098.2 | 163.82 | 25.93925 | 1189.22 | 239.02 | 13.81 | 1.328 | 1.334 | 2.05888 | 213.08 | 1178.04 | 47.92 | 22.48 | 2.797482 | 1.16633 | 165.16 | 1170.74 | 45.23 | 4.159062 | 23.8 | 119.93 | 1169.39 | 37.52 | 24.32 | 4.330915 | 1.16633 | 82.41 | 1165.47 | 28.85 | 5.026884 | 23.78 | 53.56 | 1159.71 | 18.76 | 22.56 | 5.000077 | 1.16633 | 1486.62 | 1341.91
0.000269000011 | 0.00200999994 | 6.80000012e-05 | 6.80000012e-05 | 235.3176 | 1534.68 | 1187.04 | 1103.23 | 272.47 | 26.96341 | 1196.73 | 246.9 | 12.8 | 1.328 | 1.334 | 1.905631 | 219.94 | 1184.48 | 52.34 | 20.51 | 2.674766 | 1.16633 | 167.6 | 1176.93 | 48.61 | 3.937217 | 22.44 | 118.99 | 1177.04 | 38.33 | 22.72 | 4.245196 | 1.16633 | 80.66 | 1172.71 | 27.94 | 5.036786 | 22.12 | 52.72 | 1166.07 | 17.92 | 20.5 | 5.000048 | 1.16633 | 1322.9 | 1736.41
0.000269000011 | 0.00200999994 | 6.80000012e-05 | 6.80000012e-05 | 234.8269 | 1531.48 | 1192.87 | 1106.45 | 264.51 | 26.93052 | 1200.63 | 246.61 | 13.18 | 1.328 | 1.334 | 1.900403 | 219.68 | 1187.84 | 52.44 | 21 | 2.68004 | 1.16633 | 167.24 | 1180.06 | 48.53 | 3.947917 | 23.29 | 118.71 | 1178.67 | 38.17 | 23.92 | 4.246459 | 1.16633 | 80.54 | 1174.52 | 27.89 | 5.036069 | 22.66 | 52.65 | 1167.7 | 17.87 | 20.69 | 5.000048 | 1.16633 | 1324.04 | 1732.97
0.000261000008 | 0.00206999993 | 5.29999998e-05 | 6.50000002e-05 | 235.8282 | 1538.01 | 1198.32 | 1111.5 | 281.32 | 27.39622 | 1205.77 | 249.34 | 12.11 | 1.328 | 1.334 | 1.900792 | 221.94 | 1193.07 | 52.31 | 20 | 2.655919 | 1.16633 | 169.63 | 1185.14 | 49.28 | 4.084772 | 22.58 | 120.35 | 1183.74 | 38.52 | 23.08 | 4.231288 | 1.16633 | 81.83 | 1179.45 | 29.11 | 5.049652 | 22.26 | 52.72 | 1172.79 | 17.88 | 20.48 | 5.000076 | 1.16633 | 1308.83 | 1706.67
0.000261000008 | 0.00206999993 | 5.29999998e-05 | 6.50000002e-05 | 235.3575 | 1534.94 | 1196.8 | 1111.79 | 278.16 | 27.24266 | 1204.74 | 249.03 | 12.28 | 1.328 | 1.334 | 1.899914 | 221.78 | 1192.31 | 52.34 | 20.27 | 2.585244 | 1.16633 | 169.44 | 1184.52 | 49.46 | 4.100389 | 22.44 | 119.98 | 1184.69 | 38.25 | 22.27 | 4.230508 | 1.16633 | 81.73 | 1180.13 | 28.9 | 5.041386 | 21.85 | 52.83 | 1173.53 | 18.04 | 19.97 | 5.000084 | 1.16633 | 1309.13 | 1686.48
0.000261000008 | 0.00206999993 | 5.29999998e-05 | 6.50000002e-05 | 236.4569 | 1542.11 | 1199.5 | 1113.11 | 288.33 | 27.56854 | 1209.12 | 249.96 | 11.71 | 1.328 | 1.334 | 1.898887 | 222.39 | 1196.42 | 52.27 | 19.8 | 2.650731 | 1.16633 | 170.12 | 1188.46 | 49.7 | 4.093225 | 22.23 | 120.42 | 1187.01 | 38.58 | 22.65 | 4.242264 | 1.16633 | 81.84 | 1182.53 | 29.09 | 5.045329 | 21.86 | 52.75 | 1175.71 | 17.91 | 20.29 | 5.000082 | 1.16633 | 1306.62 | 1685.42
0.000261000008 | 0.00206999993 | 5.29999998e-05 | 6.50000002e-05 | 235.1673 | 1533.7 | 1199.8 | 1113.35 | 279.95 | 27.33835 | 1208.22 | 249.15 | 12.19 | 1.328 | 1.334 | 1.897984 | 221.81 | 1195.51 | 52.35 | 19.97 | 2.657989 | 1.16633 | 169.46 | 1187.6 | 49.46 | 4.286962 | 22.47 | 120 | 1186.38 | 38.26 | 22.63 | 4.232449 | 1.16633 | 81.74 | 1181.81 | 29.05 | 5.047107 | 21.99 | 52.69 | 1174.91 | 17.87 | 20.25 | 5.000079 | 1.16633 | 1306.25 | 1685.39
0.000269000011 | 0.00200999994 | 6.80000012e-05 | 6.80000012e-05 | 234.8883 | 1531.88 | 1196.35 | 1112.36 | 278.09 | 27.30446 | 1210.19 | 248.96 | 12.14 | 1.328 | 1.334 | 1.903284 | 221.66 | 1197.69 | 52.31 | 19.84 | 2.586578 | 1.16633 | 169.35 | 1189.85 | 49.45 | 4.103849 | 22.43 | 119.9 | 1188.58 | 38.22 | 22.6 | 4.231874 | 1.16633 | 81.68 | 1184.37 | 28.88 | 5.042449 | 21.81 | 52.8 | 1177.81 | 18.01 | 20.3 | 5.000085 | 1.16633 | 1305.98 | 1660.67
0.000269000011 | 0.00200999994 | 6.80000012e-05 | 6.80000012e-05 | 235.4985 | 1535.86 | 1201.43 | 1118.1 | 282.64 | 27.43469 | 1213.12 | 249.43 | 11.67 | 1.328 | 1.334 | 1.903681 | 222 | 1200.82 | 52.28 | 19.34 | 2.655126 | 1.16633 | 169.72 | 1193.16 | 49.51 | 4.094792 | 21.73 | 120.21 | 1191.82 | 38.5 | 22.12 | 4.238587 | 1.16633 | 81.71 | 1187.53 | 29.02 | 5.047723 | 21.37 | 52.69 | 1180.87 | 17.9 | 20.06 | 5.000079 | 1.16633 | 1305.56 | 1662.99
0.000269000011 | 0.00200999994 | 6.80000012e-05 | 6.80000012e-05 | 234.8239 | 1531.46 | 1201.04 | 1116.15 | 277.83 | 27.31903 | 1215.24 | 249.02 | 12.06 | 1.328 | 1.334 | 1.897525 | 221.7 | 1202.74 | 52.35 | 19.6 | 2.659164 | 1.16633 | 169.35 | 1194.84 | 49.25 | 4.092313 | 22.06 | 120.1 | 1193.38 | 38.37 | 22.29 | 4.229696 | 1.16633 | 81.73 | 1188.86 | 29.07 | 5.048507 | 21.75 | 52.66 | 1181.95 | 17.85 | 20.17 | 5.000078 | 1.16633 | 1304.56 | 1661.47
0.000269000011 | 0.00200999994 | 6.80000012e-05 | 6.80000012e-05 | 235.888 | 1538.4 | 1190.21 | 1108.48 | 285.97 | 27.4581 | 1208.78 | 249.72 | 12.04 | 1.328 | 1.334 | 1.900877 | 222.26 | 1196.75 | 52.26 | 20.03 | 2.57976 | 1.16633 | 170 | 1189.18 | 49.56 | 4.08671 | 22.51 | 120.44 | 1188.03 | 38.64 | 22.96 | 4.239989 | 1.16633 | 81.8 | 1184.16 | 29.01 | 5.045389 | 22.09 | 52.79 | 1177.94 | 18.01 | 20.65 | 5.000081 | 1.16633 | 1304.2 | 1662.13
0.000269000011 | 0.00200999994 | 6.80000012e-05 | 6.80000012e-05 | 235.6028 | 1536.54 | 1188.47 | 1106.94 | 283.28 | 27.40978 | 1205.66 | 249.6 | 12.06 | 1.328 | 1.334 | 1.905868 | 222.19 | 1193.66 | 52.28 | 19.82 | 2.651759 | 1.16633 | 169.91 | 1186.28 | 49.33 | 4.261351 | 22.24 | 120.58 | 1185.29 | 38.44 | 22.61 | 4.217926 | 1.16633 | 82.14 | 1181.31 | 29.28 | 5.047723 | 22.02 | 52.86 | 1175.26 | 18.04 | 20.69 | 5.000076 | 1.16633 | 1304.27 | 1662
0.000261000008 | 0.00206999993 | 5.29999998e-05 | 6.50000002e-05 | 235.7193 | 1537.3 | 1189.55 | 1104.45 | 284.21 | 27.39648 | 1208.1 | 249.7 | 12.15 | 1.328 | 1.334 | 1.905104 | 222.31 | 1195.58 | 52.34 | 20.24 | 2.727778 | 1.16633 | 169.97 | 1187.85 | 49.65 | 4.092189 | 22.87 | 120.32 | 1186.56 | 38.38 | 23.11 | 4.100468 | 1.16633 | 81.94 | 1182.06 | 29.19 | 5.047558 | 22.48 | 52.75 | 1175.22 | 17.96 | 20.98 | 5.000079 | 1.16633 | 1304.41 | 1662
0.000261000008 | 0.00206999993 | 5.29999998e-05 | 6.50000002e-05 | 235.6611 | 1536.92 | 1178.96 | 1095.69 | 284.13 | 27.40479 | 1198.14 | 249.64 | 12.5 | 1.328 | 1.334 | 1.897841 | 222.24 | 1185.92 | 52.31 | 20.79 | 2.652674 | 1.16633 | 169.93 | 1178.47 | 49.53 | 4.087897 | 23.32 | 120.4 | 1177.44 | 38.47 | 23.74 | 4.100939 | 1.16633 | 81.93 | 1173.25 | 29.08 | 5.044933 | 22.72 | 52.85 | 1166.85 | 18.05 | 21.35 | 5.000082 | 1.16633 | 1304.62 | 1662.83
0.000261000008 | 0.00206999993 | 5.29999998e-05 | 6.50000002e-05 | 235.8205 | 1537.96 | 1180.19 | 1097.78 | 285.62 | 27.48308 | 1199.39 | 249.81 | 12.13 | 1.328 | 1.334 | 1.902186 | 222.32 | 1188.74 | 52.19 | 19.98 | 2.649351 | 1.16633 | 170.13 | 1181.14 | 49.7 | 4.273685 | 22.57 | 120.43 | 1180.12 | 38.62 | 22.88 | 4.109545 | 1.16633 | 81.81 | 1175.86 | 29.06 | 5.046405 | 22.14 | 52.75 | 1169.34 | 17.95 | 20.89 | 5.00008 | 1.16633 | 1304.82 | 1665.85
0.000261000008 | 0.00206999993 | 5.29999998e-05 | 6.50000002e-05 | 235.0861 | 1533.17 | 1177.91 | 1093.46 | 280.67 | 27.32826 | 1196.7 | 249.32 | 12.34 | 1.328 | 1.334 | 1.839092 | 221.99 | 1184.2 | 52.28 | 20.63 | 2.653816 | 1.16633 | 169.71 | 1176.55 | 49.39 | 4.085956 | 23.07 | 120.32 | 1175.37 | 38.27 | 23.29 | 4.087199 | 1.16633 | 82.05 | 1170.98 | 29.18 | 5.046729 | 22.83 | 52.87 | 1164.5 | 18.06 | 20.92 | 5.000078 | 1.16633 | 1304.52 | 1664.45
0.000859000022 | 0.0142000001 | 2.59999997e-05 | 0.000479999988 | 228.4679 | 1136.22 | 1170.67 | 1078.63 | 226.9 | 26.22886 | 1169.53 | 241.9 | 9.92 | 1.328 | 1.334 | 1.910894 | 215.67 | 1157.76 | 48.75 | 17.59 | 2.822714 | 1.16633 | 166.92 | 1150.28 | 44.98 | 4.177257 | 18.15 | 121.94 | 1150.44 | 32.12 | 17.54 | 4.56153 | 1.16633 | 89.82 | 1146.02 | 26.09 | 5.083584 | 17.17 | 63.73 | 1138.27 | 20.97 | 19.1 | 5.000022 | 1.16633 | 956.66 | 1652.6
0.000269000011 | 0.00200999994 | 6.80000012e-05 | 6.80000012e-05 | 235.4219 | 1535.36 | 1180.19 | 1094.77 | 62.01 | 25.49685 | 1191.43 | 235.07 | 12.71 | 1.328 | 1.334 | 2.046266 | 209.57 | 1180.21 | 50.23 | 23.33 | 2.999876 | 1.16633 | 159.34 | 1172.59 | 44.71 | 4.345969 | 24.84 | 114.63 | 1173.05 | 36.13 | 25.8 | 4.760599 | 1.16633 | 78.5 | 1169.22 | 26.72 | 5.036793 | 24.55 | 51.78 | 1163.4 | 16.93 | 22.44 | 5.000093 | 1.16633 | 1509.5 | 1655.07
0.000315000012 | 0.00209999993 | 7.00000019e-05 | 5.40000001e-05 | 228.8488 | 1526.34 | 1163.59 | 1070.06 | 209.86 | 25.32135 | 1168.96 | 236.48 | 14.22 | 1.328 | 1.334 | 2.045847 | 211.16 | 1156.71 | 47.17 | 22.98 | 2.818241 | 1.16633 | 163.99 | 1147.98 | 47.42 | 4.059049 | 25.38 | 116.57 | 1148.21 | 37.46 | 25.93 | 4.266889 | 1.16633 | 79.11 | 1143.4 | 27.47 | 5.032485 | 24.32 | 51.64 | 1136.24 | 16.84 | 21.39 | 4.999983 | 1.16633 | 1368.82 | 1758.9
0.000335999997 | 0.0022499999 | 7.79999973e-05 | 5.90000018e-05 | 227.9912 | 1520.62 | 1159.89 | 1069.37 | 205.96 | 25.1803 | 1165.35 | 236.18 | 14.8 | 1.328 | 1.334 | 1.980466 | 211 | 1153 | 45.57 | 23.23 | 2.775343 | 1.16633 | 165.43 | 1144.56 | 46.08 | 4.214489 | 25.99 | 119.35 | 1145.04 | 38.62 | 27.42 | 3.982087 | 1.16633 | 80.73 | 1140.91 | 28.55 | 5.030807 | 26.23 | 52.18 | 1134.82 | 17.33 | 22.74 | 4.999972 | 1.16633 | 1365.56 | 1756.3
0.000268000003 | 0.00208000001 | 0.000114000002 | 4.80000017e-05 | 235.1898 | 1431.59 | 1173.34 | 1091.09 | 115.09 | 25.6099 | 1177.68 | 237.4 | 12.6 | 1.328 | 1.334 | 1.997458 | 211.79 | 1167.11 | 50.13 | 21.41 | 2.828235 | 1.16633 | 161.66 | 1160.01 | 45.79 | 4.182427 | 22.54 | 115.87 | 1159.15 | 36.36 | 23.41 | 4.47805 | 1.16633 | 79.51 | 1155.79 | 27.47 | 5.028658 | 21.77 | 52.04 | 1150.39 | 17.17 | 21.15 | 5.000098 | 1.16633 | 1359.14 | 1755.94
0.000268000003 | 0.00208000001 | 0.000114000002 | 4.80000017e-05 | 234.7395 | 1530.91 | 1170.41 | 1087.04 | 224.17 | 26.48325 | 1172.55 | 243.65 | 12.66 | 1.328 | 1.334 | 1.978572 | 217.16 | 1162.42 | 51.84 | 21.95 | 2.698018 | 1.16633 | 165.32 | 1155.39 | 47.52 | 4.318124 | 23.82 | 117.8 | 1154.75 | 37.21 | 24.05 | 4.483688 | 1.16633 | 80.59 | 1151.42 | 28.18 | 5.032333 | 22.88 | 52.41 | 1146.14 | 17.59 | 21.83 | 5.000093 | 1.16633 | 1360.79 | 1754.58
0.000268000003 | 0.00208000001 | 0.000114000002 | 4.80000017e-05 | 235.0715 | 1430.87 | 1161.42 | 1069.86 | 170.38 | 26.00389 | 1177.82 | 240.54 | 13.58 | 1.328 | 1.334 | 2.000264 | 214.54 | 1165.75 | 51.19 | 21.77 | 2.666907 | 1.16633 | 163.35 | 1157.12 | 46.36 | 4.174822 | 23.16 | 116.99 | 1155.48 | 36.64 | 23.5 | 4.493057 | 1.16633 | 80.35 | 1150.88 | 28.25 | 5.039771 | 22.42 | 52.1 | 1143.83 | 17.31 | 20.06 | 5.000088 | 1.16633 | 1307.82 | 1753.76
0.000268000003 | 0.00208000001 | 0.000114000002 | 4.80000017e-05 | 235.2719 | 1432.09 | 1170.74 | 1086.55 | 171.68 | 26.02216 | 1171.05 | 240.62 | 12.58 | 1.328 | 1.334 | 1.928504 | 214.6 | 1160.56 | 51.07 | 21.34 | 2.736647 | 1.16633 | 163.53 | 1153.46 | 46.33 | 4.355451 | 22.49 | 117.2 | 1152.74 | 36.44 | 23.02 | 4.466403 | 1.16633 | 80.76 | 1149.33 | 28.39 | 5.044099 | 21.95 | 52.37 | 1144 | 17.58 | 19.84 | 5.000077 | 1.16633 | 1307.71 | 1752.92
0.000295000005 | 0.00188899995 | 0.000113000002 | 8.9000001e-05 | 235.1555 | 1329.14 | 1158.95 | 1078.58 | 83.07 | 25.49443 | 1165.55 | 235.93 | 13.13 | 1.328 | 1.334 | 2.04336 | 210.43 | 1154.44 | 49.53 | 22.42 | 2.90902 | 1.16633 | 160.9 | 1147.98 | 45.06 | 4.269521 | 23.83 | 115.84 | 1147.68 | 36.19 | 24.66 | 4.533013 | 1.16633 | 79.65 | 1145.02 | 27.65 | 5.028514 | 23.57 | 52 | 1139.85 | 17.18 | 20.68 | 5.000092 | 1.16633 | 1288.49 | 1752.66
0.000295000005 | 0.00188899995 | 0.000113000002 | 8.9000001e-05 | 235.2316 | 1329.57 | 1156.19 | 1074.71 | 83.08 | 25.51321 | 1168.01 | 235.92 | 13.19 | 1.328 | 1.334 | 2.041785 | 210.4 | 1156.43 | 49.45 | 22.59 | 2.981253 | 1.16633 | 160.95 | 1149.74 | 45.17 | 4.123404 | 23.91 | 115.78 | 1149.12 | 36.36 | 25.04 | 4.547344 | 1.16633 | 79.42 | 1146.29 | 27.55 | 5.027634 | 23.68 | 51.87 | 1140.81 | 17.06 | 20.98 | 5.000095 | 1.16633 | 1288.53 | 1728.51
0.000295000005 | 0.00188899995 | 0.000113000002 | 8.9000001e-05 | 235.4687 | 1330.91 | 1170.51 | 1092.77 | 84.37 | 25.52952 | 1173.82 | 235.96 | 12.82 | 1.328 | 1.334 | 2.101554 | 210.43 | 1163.07 | 49.49 | 22.02 | 2.981866 | 1.16633 | 160.94 | 1156.95 | 45.14 | 4.122362 | 23.31 | 115.8 | 1156.62 | 36.11 | 24.44 | 4.659495 | 1.16633 | 79.69 | 1154.41 | 27.65 | 5.030509 | 22.86 | 52.04 | 1149.56 | 17.23 | 20.54 | 5.000088 | 1.16633 | 1288.37 | 1726.9
0.000436000002 | 0.0020930001 | 9.50000031e-05 | 0.000149 | 236.2825 | 1335.51 | 1158.31 | 1079.13 | 85.15 | 25.48193 | 1171.53 | 236.16 | 13.2 | 1.328 | 1.334 | 2.036941 | 210.68 | 1160.28 | 49.24 | 22.3 | 2.89947 | 1.16633 | 161.44 | 1153.74 | 45.24 | 4.251951 | 23.53 | 116.2 | 1153.29 | 36.3 | 23.93 | 4.653299 | 1.16633 | 79.9 | 1150.52 | 27.94 | 5.028856 | 23.02 | 51.96 | 1145.32 | 17.14 | 20.22 | 5.000096 | 1.16633 | 1286.67 | 1725.9
0.000381999998 | 0.00214700005 | 9.99999975e-05 | 0.000132000001 | 236.3091 | 1335.66 | 1157.07 | 1077.65 | 83.44 | 25.53302 | 1167.11 | 236.16 | 13.34 | 1.328 | 1.334 | 2.040248 | 210.63 | 1155.88 | 48.8 | 22.84 | 2.890602 | 1.16633 | 161.83 | 1149.48 | 45.35 | 4.236403 | 23.81 | 116.48 | 1149.14 | 36.33 | 24.31 | 4.50763 | 1.16633 | 80.15 | 1146.33 | 28.05 | 5.025935 | 23.2 | 52.1 | 1141.17 | 17.27 | 20.7 | 5.0001 | 1.16633 | 1286.14 | 1728.34
0.000381999998 | 0.00214700005 | 9.99999975e-05 | 0.000132000001 | 235.7677 | 1332.6 | 1166.03 | 1086.36 | 78.88 | 25.47914 | 1169.62 | 236.06 | 13.44 | 1.328 | 1.334 | 2.100947 | 210.58 | 1158.59 | 48.46 | 23.1 | 2.882835 | 1.16633 | 162.12 | 1152.3 | 45.34 | 4.162281 | 23.71 | 116.78 | 1152.01 | 36.04 | 24.55 | 4.34682 | 1.16633 | 80.74 | 1149.15 | 28.3 | 5.027617 | 23.48 | 52.44 | 1144.32 | 17.64 | 21.13 | 5.000082 | 1.16633 | 1287.04 | 1728.99
0.000381999998 | 0.00214700005 | 9.99999975e-05 | 0.000132000001 | 235.8102 | 1332.84 | 1161.33 | 1081.32 | 78.95 | 25.51793 | 1172.57 | 236.06 | 13.09 | 1.328 | 1.334 | 2.102373 | 210.55 | 1161.35 | 48.27 | 22.27 | 2.810222 | 1.16633 | 162.28 | 1154.55 | 45.48 | 4.216725 | 23.75 | 116.8 | 1154.11 | 36.17 | 23.89 | 4.474486 | 1.16633 | 80.63 | 1151.04 | 28.38 | 5.027307 | 22.94 | 52.25 | 1145.73 | 17.43 | 20.26 | 4.99997 | 1.16633 | 1285.52 | 1729.55
0.000381999998 | 0.00214700005 | 9.99999975e-05 | 0.000132000001 | 235.0335 | 1328.45 | 1160.62 | 1081.19 | 74.72 | 25.54318 | 1169.05 | 235.94 | 12.9 | 1.328 | 1.334 | 2.041962 | 210.4 | 1157.86 | 48.04 | 22.24 | 2.948698 | 1.16633 | 162.36 | 1151.44 | 45.56 | 4.214421 | 23.46 | 116.8 | 1151.1 | 36.08 | 23.75 | 4.466116 | 1.16633 | 80.72 | 1148.17 | 28.34 | 5.024052 | 22.73 | 52.38 | 1143.05 | 17.56 | 20.49 | 5.000087 | 1.16633 | 1285.61 | 1729.83
0.000381999998 | 0.00214700005 | 9.99999975e-05 | 0.000132000001 | 235.7588 | 1332.55 | 1163.99 | 1082.16 | 84.58 | 25.46773 | 1168.79 | 236.12 | 13.51 | 1.328 | 1.334 | 2.038307 | 210.66 | 1157.29 | 48.38 | 22.71 | 2.879897 | 1.16633 | 162.28 | 1150.61 | 45.56 | 4.221426 | 23.63 | 116.72 | 1150.11 | 36.05 | 24.4 | 4.475943 | 1.16633 | 80.67 | 1147.17 | 28.28 | 5.025129 | 23.21 | 52.39 | 1141.71 | 17.61 | 20.63 | 5.000095 | 1.16633 | 1283.69 | 1732.16
0.000381999998 | 0.00214700005 | 9.99999975e-05 | 0.000132000001 | 236.7903 | 1338.38 | 1158.23 | 1075.62 | 95.44 | 25.47682 | 1165.48 | 236.41 | 13.51 | 1.328 | 1.334 | 2.100626 | 210.93 | 1153.92 | 48.85 | 22.4 | 2.887462 | 1.16633 | 162.08 | 1147.05 | 45.42 | 4.082308 | 23.63 | 116.66 | 1146.26 | 36.11 | 23.77 | 4.365271 | 1.16633 | 80.55 | 1142.74 | 28.19 | 5.026217 | 23.19 | 52.36 | 1137.22 | 17.55 | 20.21 | 5.000098 | 1.16633 | 1283.94 | 1728.05
0.000381999998 | 0.00214700005 | 9.99999975e-05 | 0.000132000001 | 235.4952 | 1331.06 | 1162.67 | 1081.47 | 83.98 | 25.56374 | 1171.2 | 236.1 | 12.99 | 1.328 | 1.334 | 2.041636 | 210.54 | 1159.69 | 48.64 | 22.19 | 2.888275 | 1.16633 | 161.9 | 1152.9 | 45.35 | 4.082473 | 23.34 | 116.55 | 1152.17 | 36.07 | 23.78 | 4.483587 | 1.16633 | 80.48 | 1148.98 | 28.17 | 5.027255 | 22.78 | 52.31 | 1143.59 | 17.5 | 20.25 | 5.000093 | 1.16633 | 1283.83 | 1730.66
0.000381999998 | 0.00214700005 | 9.99999975e-05 | 0.000132000001 | 235.0264 | 1328.41 | 1169.24 | 1092.33 | 81.43 | 25.46194 | 1178.32 | 235.99 | 12.9 | 1.328 | 1.334 | 2.03936 | 210.53 | 1167.43 | 49.06 | 22.04 | 2.896775 | 1.16633 | 161.47 | 1161.21 | 45.26 | 4.250012 | 23.48 | 116.21 | 1161.02 | 36.17 | 23.92 | 4.639028 | 1.16633 | 80.04 | 1158.6 | 27.77 | 5.028366 | 22.43 | 52.27 | 1153.6 | 17.47 | 20.29 | 5.000096 | 1.16633 | 1285.17 | 1730.31
0.000381999998 | 0.00214700005 | 9.99999975e-05 | 0.000132000001 | 235.3785 | 1330.4 | 1170.29 | 1092.39 | 82.05 | 25.48951 | 1182.32 | 236.04 | 12.56 | 1.328 | 1.334 | 2.043218 | 210.55 | 1171.19 | 49.38 | 21.43 | 2.904815 | 1.16633 | 161.17 | 1164.62 | 45.21 | 4.114709 | 22.45 | 115.96 | 1163.89 | 35.85 | 22.63 | 4.633387 | 1.16633 | 80.11 | 1160.74 | 27.97 | 5.029518 | 21.56 | 52.14 | 1155.04 | 17.33 | 19.26 | 5.000087 | 1.16633 | 1286.06 | 1730.74
0.000381999998 | 0.00214700005 | 9.99999975e-05 | 0.000132000001 | 235.1555 | 1329.14 | 1169.97 | 1088.08 | 74.7 | 25.43114 | 1184.82 | 235.94 | 12.87 | 1.328 | 1.334 | 2.103741 | 210.51 | 1172.9 | 48.82 | 21.73 | 2.891876 | 1.16633 | 161.69 | 1165.71 | 45.4 | 4.244565 | 22.7 | 116.29 | 1164.78 | 35.94 | 23.07 | 4.487704 | 1.16633 | 80.35 | 1161.13 | 28.26 | 5.030026 | 22.15 | 52.09 | 1154.92 | 17.27 | 19.62 | 5.000084 | 1.16633 | 1287.56 | 1729.5
0.000295000005 | 0.00188899995 | 0.000113000002 | 8.9000001e-05 | 236.4648 | 1336.54 | 1169.28 | 1092.42 | 110.62 | 25.52899 | 1179.77 | 237.08 | 12.82 | 1.328 | 1.334 | 2.039034 | 211.55 | 1168.91 | 49.53 | 21.16 | 2.825172 | 1.16633 | 162.02 | 1162.41 | 45.61 | 4.257604 | 22.07 | 116.41 | 1161.82 | 36.08 | 22.56 | 4.642122 | 1.16633 | 80.33 | 1158.93 | 28.11 | 5.032282 | 21.31 | 52.22 | 1153.41 | 17.4 | 19.05 | 5.000086 | 1.16633 | 1268.49 | 1709.36
0.00039999999 | 0.00190499995 | 8.19999987e-05 | 7.30000029e-05 | 235.3307 | 1330.13 | 1182.05 | 1102.44 | 146.78 | 25.86866 | 1195.05 | 239.46 | 11.87 | 1.328 | 1.334 | 1.975319 | 213.59 | 1183.37 | 46.27 | 18.65 | 2.731511 | 1.16633 | 167.32 | 1175.72 | 43.94 | 4.070488 | 19.36 | 123.38 | 1175.41 | 34.29 | 19.89 | 5.06251 | 1.16633 | 89.09 | 1171.81 | 27.79 | 5.059887 | 18.65 | 61.3 | 1166.53 | 18.41 | 17.76 | 5.000082 | 1.16633 | 1224.22 | 1000.71
0.00039999999 | 0.00190499995 | 8.19999987e-05 | 7.30000029e-05 | 234.90475 | 1225.59 | 1185.81 | 1105.92 | 24.37 | 32.40231 | 1198.1 | 234.57 | 12.28 | 1.328 | 1.334 | 2.109692 | 202.17 | 1186.86 | 39.49 | 17.17 | 2.942614 | 1.16633 | 162.68 | 1178.78 | 37.29 | 3.872065 | 17.49 | 125.39 | 1177.87 | 33.34 | 19.65 | 5.120743 | 1.16633 | 92.05 | 1174.71 | 28.9 | 5.064332 | 18.67 | 63.15 | 1170.77 | 20.23 | 17.72 | 5.00006 | 1.16633 | 1220.92 | 1003.32
0.000310000003 | 0.00200799992 | 0.000125999999 | 0.000111000001 | 235.9623 | 1333.7 | 1192.73 | 1109.12 | 53.05 | 32.51805 | 1204.53 | 235.07 | 12.77 | 1.328 | 1.334 | 2.045648 | 202.55 | 1193.47 | 42.1 | 17.5 | 3.051084 | 1.16633 | 160.45 | 1184.86 | 41.13 | 4.215826 | 19.69 | 119.32 | 1184.53 | 32.53 | 20.31 | 5.211729 | 1.16633 | 86.79 | 1180.63 | 26.36 | 5.072658 | 18.92 | 60.43 | 1175.49 | 17.6 | 16.82 | 4.999982 | 1.16633 | 1312.92 | 1001.51
0.00159999996 | 0.00735000009 | 3.89999987e-05 | 0.000216 | 235.5923 | 1792.55 | 1224.47 | 1134.43 | 147.63 | 27.77636 | 1241.03 | 237.83 | 14.93 | 1.328 | 1.334 | 1.99882 | 210.05 | 1227.72 | 46.58 | 22.25 | 2.736834 | 1.16633 | 163.47 | 1217.7 | 43.05 | 3.9145 | 24.96 | 120.42 | 1216.29 | 34.72 | 26.08 | 4.408471 | 1.16633 | 85.7 | 1210.3 | 29.57 | 5.029457 | 27.23 | 56.13 | 1203.35 | 21.31 | 27.05 | 5.000047 | 1.16633 | 1695.26 | 956.96
0.000560000015 | 0.0024629999 | 4.50000007e-05 | 9.30000024e-05 | 228.702 | 1019.97 | 1216.14 | 1127.16 | 91.42 | 25.01512 | 1235.56 | 231 | 7.34 | 1.328 | 1.334 | 2.00434 | 205.99 | 1222.64 | 45.64 | 12.95 | 2.796845 | 1.16633 | 160.35 | 1212.79 | 42.78 | 4.302344 | 14.49 | 117.57 | 1211.76 | 32.31 | 13.88 | 4.652621 | 1.16633 | 85.26 | 1205.92 | 25.72 | 5.083785 | 13.38 | 59.54 | 1198.38 | 16.72 | 11.83 | 5.000073 | 1.16633 | 969.42 | 1726.93
0.000554999977 | 0.00225799996 | 4.99999987e-05 | 0.000109000001 | 230.1101 | 1026.25 | 1217.33 | 1131.17 | 97.86 | 25.0782 | 1236.37 | 231.38 | 7.17 | 1.328 | 1.334 | 2.006044 | 206.3 | 1224.04 | 45.4 | 12.65 | 2.865195 | 1.16633 | 160.9 | 1214.67 | 43.1 | 4.29547 | 13.94 | 117.8 | 1213.7 | 32.48 | 13.78 | 5.062807 | 1.16633 | 85.32 | 1208.56 | 25.79 | 5.083546 | 12.89 | 59.53 | 1201.37 | 16.72 | 11.87 | 5.000074 | 1.16633 | 968.9 | 1696.19
0.000554999977 | 0.00225799996 | 4.99999987e-05 | 0.000109000001 | 230.0697 | 1026.07 | 1217.46 | 1130.15 | 97.66 | 25.15765 | 1235.81 | 231.37 | 7.02 | 1.328 | 1.334 | 2.005323 | 206.22 | 1223.18 | 45.1 | 12.55 | 2.781559 | 1.16633 | 161.12 | 1213.48 | 43.08 | 4.279806 | 13.97 | 118.04 | 1212.42 | 32.47 | 13.55 | 5.042667 | 1.16633 | 85.57 | 1207.09 | 25.95 | 5.085126 | 12.97 | 59.62 | 1199.7 | 16.79 | 11.76 | 5.000073 | 1.16633 | 967.3 | 1795.68
0.000518999994 | 0.00242000003 | 0.000117000003 | 7.30000029e-05 | 237.6695 | 1136.68 | 1208.05 | 1120.07 | 189.03 | 26.52039 | 1228.36 | 244.5 | 8.72 | 1.328 | 1.334 | 1.904411 | 217.98 | 1216.5 | 48.73 | 14.18 | 2.621886 | 1.16633 | 169.25 | 1207.41 | 45.98 | 4.008568 | 15.84 | 123.27 | 1206.63 | 34.57 | 15.05 | 4.491498 | 1.16633 | 88.7 | 1201.19 | 27.81 | 5.08322 | 15.18 | 60.89 | 1194.61 | 18.06 | 12.7 | 5.000064 | 1.16633 | 993.35 | 1789.46
0.000518999994 | 0.00242000003 | 0.000117000003 | 7.30000029e-05 | 237.3893 | 1135.34 | 1206.15 | 1118.99 | 190.12 | 26.58954 | 1227.34 | 244.59 | 8.44 | 1.328 | 1.334 | 1.896778 | 218 | 1215.47 | 48.57 | 13.89 | 2.548037 | 1.16633 | 169.43 | 1206.31 | 45.85 | 3.994915 | 15.15 | 123.58 | 1205.37 | 34.76 | 14.73 | 4.668032 | 1.16633 | 88.82 | 1200.3 | 27.96 | 5.08532 | 14.34 | 60.86 | 1193.51 | 18.03 | 12.37 | 5.000066 | 1.16633 | 990.87 | 1797.47
0.000518999994 | 0.00242000003 | 0.000117000003 | 7.30000029e-05 | 237.0025 | 1133.49 | 1204.69 | 1118.69 | 187.4 | 26.62987 | 1225.94 | 244.3 | 8.54 | 1.328 | 1.334 | 1.905435 | 217.67 | 1214.25 | 48 | 13.81 | 2.540653 | 1.16633 | 169.67 | 1205.2 | 46 | 3.98329 | 15.24 | 123.67 | 1204.39 | 34.69 | 14.71 | 4.652144 | 1.16633 | 88.98 | 1199.34 | 28.04 | 5.085122 | 14.52 | 60.94 | 1192.97 | 18.09 | 12.47 | 5.000065 | 1.16633 | 990.93 | 1788.69
0.000518999994 | 0.00242000003 | 0.000117000003 | 7.30000029e-05 | 237.3705 | 1135.25 | 1192.56 | 1105.95 | 156.11 | 26.23859 | 1215.8 | 241.51 | 9.17 | 1.328 | 1.334 | 1.968849 | 215.27 | 1204.2 | 46.63 | 14.96 | 2.608582 | 1.16633 | 168.64 | 1195.22 | 44.97 | 3.931278 | 16.63 | 123.67 | 1194.67 | 34.36 | 16.11 | 4.567092 | 1.16633 | 89.31 | 1189.89 | 28.02 | 5.084582 | 16.09 | 61.29 | 1184.02 | 18.44 | 14 | 5.000062 | 1.16633 | 1020.82 | 1788.05
0.000518999994 | 0.00242000003 | 0.000117000003 | 7.30000029e-05 | 237.2952 | 1134.89 | 1189.05 | 1100.73 | 156.69 | 26.26337 | 1213.72 | 241.56 | 8.94 | 1.328 | 1.334 | 1.90742 | 215.3 | 1201.69 | 46.62 | 14.77 | 2.607741 | 1.16633 | 168.68 | 1192.43 | 44.97 | 4.113727 | 16.25 | 123.71 | 1191.77 | 34.37 | 15.99 | 4.762244 | 1.16633 | 89.34 | 1186.9 | 28.09 | 5.083475 | 15.6 | 61.25 | 1180.81 | 18.38 | 13.59 | 5.000062 | 1.16633 | 1019.74 | 1791.26
0.000518999994 | 0.00242000003 | 0.000117000003 | 7.30000029e-05 | 237.1049 | 1133.98 | 1190.82 | 1105.22 | 156.54 | 26.22609 | 1209.83 | 241.51 | 9.12 | 1.328 | 1.334 | 1.91042 | 215.28 | 1198.51 | 46.2 | 14.54 | 2.599228 | 1.16633 | 169.08 | 1189.79 | 44.88 | 4.08558 | 16.31 | 124.2 | 1189.42 | 34.45 | 16.09 | 4.733451 | 1.16633 | 89.75 | 1185.15 | 28.2 | 5.085238 | 15.81 | 61.55 | 1179.75 | 18.67 | 13.81 | 5.00006 | 1.16633 | 1019 | 1790.35
0.000534999999 | 0.00247299997 | 0.000108 | 7.20000025e-05 | 236.9063 | 1133.03 | 1184.7 | 1095.3 | 172.6 | 26.30551 | 1202.31 | 242.84 | 9.68 | 1.328 | 1.334 | 1.90142 | 216.54 | 1190.57 | 46.48 | 15.26 | 2.591184 | 1.16633 | 170.06 | 1181.66 | 45.44 | 4.08766 | 16.91 | 124.62 | 1181.29 | 34.71 | 16.48 | 4.561538 | 1.16633 | 89.91 | 1176.55 | 28.51 | 5.0831 | 16.51 | 61.4 | 1170.97 | 18.53 | 14.13 | 5.000055 | 1.16633 | 1000.29 | 1756.17
0.000486000004 | 0.00247800001 | 0.000115000003 | 8.39999993e-05 | 237.5147 | 1135.94 | 1184.5 | 1094.93 | 176.71 | 26.38346 | 1204.45 | 243.31 | 9.33 | 1.328 | 1.334 | 1.899275 | 216.93 | 1192.57 | 46.96 | 15 | 2.5261 | 1.16633 | 169.97 | 1183.35 | 45.61 | 4.110478 | 16.32 | 124.36 | 1182.75 | 34.74 | 16.17 | 4.784992 | 1.16633 | 89.62 | 1178.03 | 28.28 | 5.083176 | 15.71 | 61.34 | 1171.9 | 18.49 | 13.69 | 5.000062 | 1.16633 | 1000.59 | 1757.69
0.000486000004 | 0.00247800001 | 0.000115000003 | 8.39999993e-05 | 237.4959 | 1135.85 | 1183.97 | 1097.39 | 177.9 | 26.4223 | 1203.88 | 243.33 | 9.28 | 1.328 | 1.334 | 1.971106 | 216.91 | 1192.55 | 46.82 | 14.95 | 2.594364 | 1.16633 | 170.09 | 1183.87 | 45.5 | 3.916277 | 16.47 | 124.59 | 1183.39 | 34.76 | 16.23 | 4.773187 | 1.16633 | 89.83 | 1179.12 | 28.37 | 5.084659 | 15.96 | 61.46 | 1173.67 | 18.6 | 13.85 | 5.000061 | 1.16633 | 999.73 | 1741.93
0.000486000004 | 0.00247800001 | 0.000115000003 | 8.39999993e-05 | 238.3302 | 1139.84 | 1183.14 | 1092.8 | 221.78 | 26.79816 | 1200.71 | 247.24 | 9.76 | 1.328 | 1.334 | 1.828291 | 220.44 | 1188.6 | 47.56 | 14.84 | 2.501313 | 1.16633 | 172.88 | 1179.46 | 46.37 | 3.888728 | 16.91 | 126.51 | 1178.91 | 35.44 | 16.31 | 4.413616 | 1.16633 | 91.07 | 1174.08 | 29.05 | 5.084315 | 16.46 | 62.02 | 1168.25 | 19.19 | 14.07 | 5.000051 | 1.16633 | 969.54 | 1744.93
0.000518999994 | 0.00242000003 | 0.000117000003 | 7.30000029e-05 | 237.0234 | 1133.59 | 1183.06 | 1095.15 | 208.41 | 26.73794 | 1200.04 | 246.55 | 9.28 | 1.328 | 1.334 | 1.896268 | 219.81 | 1188.46 | 48.21 | 14.61 | 2.521292 | 1.16633 | 171.6 | 1179.68 | 46.13 | 3.929486 | 15.88 | 125.47 | 1179.04 | 35.19 | 15.7 | 4.623545 | 1.16633 | 90.28 | 1174.39 | 28.62 | 5.082661 | 15.26 | 61.66 | 1168.49 | 18.81 | 13.14 | 5.000059 | 1.16633 | 969.69 | 1741.93
0.000518999994 | 0.00242000003 | 0.000117000003 | 7.30000029e-05 | 237.0756 | 1133.84 | 1181.56 | 1095.23 | 209.86 | 26.87728 | 1198.53 | 246.46 | 9.31 | 1.328 | 1.334 | 1.90519 | 219.59 | 1187.18 | 47.51 | 14.29 | 2.510883 | 1.16633 | 172.08 | 1178.5 | 45.98 | 3.895575 | 15.8 | 126.1 | 1177.93 | 35.13 | 15.47 | 4.581531 | 1.16633 | 90.97 | 1173.44 | 28.91 | 5.086528 | 15.31 | 62.06 | 1168.03 | 19.23 | 13.09 | 5.000051 | 1.16633 | 972.31 | 1741.53
0.000486000004 | 0.00247800001 | 0.000115000003 | 8.39999993e-05 | 237.0777 | 1133.85 | 1180.36 | 1090 | 206.23 | 26.61561 | 1196.4 | 246.33 | 9.81 | 1.328 | 1.334 | 1.894047 | 219.71 | 1184.39 | 48.16 | 15.4 | 2.520506 | 1.16633 | 171.55 | 1175.46 | 45.87 | 3.914824 | 16.87 | 125.68 | 1174.91 | 35.11 | 16.31 | 4.421682 | 1.16633 | 90.57 | 1170.17 | 28.83 | 5.082385 | 16.39 | 61.74 | 1164.36 | 18.91 | 13.72 | 5.000055 | 1.16633 | 971.93 | 1742.26
0.000486000004 | 0.00247800001 | 0.000115000003 | 8.39999993e-05 | 237.1467 | 1134.18 | 1184.25 | 1095.72 | 207.05 | 26.75833 | 1196.35 | 246.24 | 9.52 | 1.328 | 1.334 | 1.904037 | 219.48 | 1184.75 | 47.19 | 14.61 | 2.574994 | 1.16633 | 172.29 | 1176.06 | 45.94 | 3.878983 | 16.14 | 126.35 | 1175.5 | 35.25 | 15.89 | 4.56745 | 1.16633 | 91.1 | 1171.08 | 29.01 | 5.084347 | 15.74 | 62.09 | 1165.52 | 19.26 | 13.5 | 5.00005 | 1.16633 | 972.74 | 1726.22
0.000518999994 | 0.00242000003 | 0.000117000003 | 7.30000029e-05 | 237.8848 | 1137.71 | 1188.65 | 1096.17 | 211.8 | 26.74009 | 1197.53 | 246.64 | 9.84 | 1.328 | 1.334 | 1.834271 | 219.9 | 1185.37 | 47.38 | 15.16 | 2.503977 | 1.16633 | 172.52 | 1176.18 | 45.89 | 3.872073 | 16.76 | 126.63 | 1175.5 | 35.42 | 16.36 | 4.392028 | 1.16633 | 91.21 | 1170.66 | 29.07 | 5.081759 | 16.42 | 62.14 | 1164.79 | 19.32 | 13.92 | 5.000048 | 1.16633 | 972.26 | 1726.87
0.000518999994 | 0.00242000003 | 0.000117000003 | 7.30000029e-05 | 237.0631 | 1133.78 | 1188.9 | 1097.44 | 207.03 | 26.72068 | 1197.63 | 246.29 | 9.66 | 1.328 | 1.334 | 1.827078 | 219.57 | 1185.42 | 47.78 | 14.78 | 2.515696 | 1.16633 | 171.79 | 1176.35 | 46.1 | 3.913533 | 15.94 | 125.69 | 1175.59 | 35.27 | 15.64 | 4.609253 | 1.16633 | 90.42 | 1170.76 | 28.78 | 5.084158 | 15.39 | 61.64 | 1164.66 | 18.8 | 13.28 | 5.000057 | 1.16633 | 971.07 | 1726.82
0.000518999994 | 0.00242000003 | 0.000117000003 | 7.30000029e-05 | 237.6067 | 1136.38 | 1185.54 | 1096.22 | 211.69 | 26.84794 | 1197.07 | 246.65 | 9.61 | 1.328 | 1.334 | 1.895066 | 219.8 | 1185.29 | 47.92 | 14.77 | 2.516416 | 1.16633 | 171.88 | 1176.45 | 46.33 | 3.927446 | 16.16 | 125.55 | 1175.85 | 33.6 | 15.42 | 4.718773 | 1.16633 | 91.95 | 1171.1 | 29.54 | 5.084106 | 15.72 | 62.41 | 1165.64 | 19.57 | 13.59 | 5.000048 | 1.16633 | 971.43 | 1721.8
0.000486000004 | 0.00247800001 | 0.000115000003 | 8.39999993e-05 | 238.7818 | 1142 | 1185.65 | 1094.2 | 217.99 | 26.79082 | 1197.8 | 247.32 | 10 | 1.328 | 1.334 | 1.897394 | 220.53 | 1185.81 | 48.41 | 15.55 | 2.517515 | 1.16633 | 172.12 | 1176.84 | 46.38 | 3.929266 | 17.15 | 125.74 | 1176.34 | 33.75 | 16.08 | 4.540533 | 1.16633 | 91.99 | 1171.36 | 29.6 | 5.082758 | 16.75 | 62.39 | 1165.87 | 19.54 | 14.37 | 5.000049 | 1.16633 | 971.18 | 1718.44
0.000518999994 | 0.00242000003 | 0.000117000003 | 7.30000029e-05 | 236.4567 | 1130.88 | 1186.74 | 1097.3 | 206.55 | 26.59735 | 1197.2 | 246.09 | 9.77 | 1.328 | 1.334 | 1.83375 | 219.49 | 1185.45 | 48.59 | 15 | 2.531487 | 1.16633 | 170.9 | 1176.7 | 46.29 | 3.793983 | 16.08 | 124.61 | 1176.01 | 33.54 | 15.48 | 4.566391 | 1.16633 | 91.07 | 1171.05 | 29.21 | 5.085168 | 15.54 | 61.86 | 1165.26 | 19.01 | 13.68 | 5.000056 | 1.16633 | 970.62 | 1709.85
0.000518999994 | 0.00242000003 | 0.000117000003 | 7.30000029e-05 | 237.82 | 1137.4 | 1185.73 | 1092.96 | 213.39 | 26.66533 | 1197.97 | 246.81 | 10.11 | 1.328 | 1.334 | 1.900172 | 220.15 | 1185.87 | 48.18 | 15.74 | 2.516597 | 1.16633 | 171.97 | 1176.73 | 46.6 | 3.939478 | 17.45 | 125.37 | 1176.26 | 33.49 | 16.22 | 4.359005 | 1.16633 | 91.88 | 1170.88 | 29.53 | 5.083648 | 17.11 | 62.35 | 1165.42 | 19.51 | 14.8 | 5.00005 | 1.16633 | 970.38 | 1708.44
0.000518999994 | 0.00242000003 | 0.000117000003 | 7.30000029e-05 | 237.2638 | 1134.74 | 1184.82 | 1093.69 | 210.77 | 26.72619 | 1197.94 | 246.57 | 9.82 | 1.328 | 1.334 | 1.897906 | 219.84 | 1186.01 | 48.03 | 15.19 | 2.587492 | 1.16633 | 171.81 | 1177.1 | 46.58 | 3.942226 | 16.54 | 125.23 | 1176.51 | 33.5 | 15.72 | 4.730453 | 1.16633 | 91.73 | 1171.53 | 29.51 | 5.083208 | 15.9 | 62.22 | 1165.79 | 19.37 | 14.01 | 5.000049 | 1.16633 | 970.78 | 1700.65
0.000523999974 | 0.00250800001 | 7.10000022e-05 | 8.49999997e-05 | 237.2074 | 1134.47 | 1186.35 | 1094.95 | 210.72 | 26.71887 | 1199.33 | 246.56 | 9.74 | 1.328 | 1.334 | 1.903735 | 219.84 | 1187.28 | 48.07 | 15 | 2.587697 | 1.16633 | 171.77 | 1178.31 | 46.54 | 3.941891 | 16.41 | 125.23 | 1177.68 | 33.51 | 15.56 | 4.732298 | 1.16633 | 91.72 | 1172.63 | 29.48 | 5.084764 | 15.81 | 62.24 | 1166.82 | 19.37 | 13.84 | 5.000051 | 1.16633 | 970.62 | 1689.15
0.000523999974 | 0.00250800001 | 7.10000022e-05 | 8.49999997e-05 | 237.268 | 1134.76 | 1191.15 | 1096.68 | 210.76 | 26.69029 | 1201.38 | 246.53 | 10.16 | 1.328 | 1.334 | 1.830862 | 219.84 | 1188.87 | 48.2 | 15.54 | 2.59052 | 1.16633 | 171.64 | 1179.63 | 46.58 | 3.950389 | 17.2 | 125.06 | 1179.03 | 33.53 | 15.97 | 4.373536 | 1.16633 | 91.53 | 1173.42 | 29.4 | 5.082227 | 16.51 | 62.13 | 1167.34 | 19.31 | 14.4 | 5.000051 | 1.16633 | 970.96 | 1682.07
0.000523999974 | 0.00250800001 | 7.10000022e-05 | 8.49999997e-05 | 236.1912 | 1129.61 | 1204.31 | 1110.49 | 247.66 | 27.27015 | 1206.69 | 251.2 | 9.42 | 1.328 | 1.334 | 1.899947 | 223.93 | 1190.15 | 48.57 | 14.24 | 2.421496 | 1.16633 | 175.36 | 1181.23 | 47.18 | 3.712122 | 15.74 | 128.18 | 1180.4 | 34.57 | 14.79 | 4.531045 | 1.16633 | 93.61 | 1175.41 | 30.53 | 5.087462 | 15.53 | 63.08 | 1169.85 | 20.26 | 13.38 | 5.00004 | 1.16633 | 932.05 | 1681.9
0.000539999979 | 0.00249200012 | 0.000113000002 | 7.79999973e-05 | 237.475 | 1135.75 | 1200.47 | 1105.68 | 252.87 | 27.36942 | 1206.7 | 251.98 | 9.26 | 1.328 | 1.334 | 1.833993 | 224.61 | 1189.75 | 48.98 | 14.31 | 2.42281 | 1.16633 | 175.63 | 1180.67 | 47.57 | 3.895786 | 15.82 | 128.06 | 1179.9 | 34.66 | 15.1 | 4.560475 | 1.16633 | 93.4 | 1174.91 | 30.47 | 5.088359 | 15.58 | 62.93 | 1168.94 | 20.09 | 13.57 | 5.000044 | 1.16633 | 933.29 | 1674.49
0.000349000009 | 0.00202000001 | 0.000112000002 | 5.29999998e-05 | 237.7828 | 1343.99 | 1220.93 | 1128.37 | 123.56 | 25.70564 | 1225.57 | 237.95 | 10.54 | 1.328 | 1.334 | 1.971236 | 212.24 | 1213.33 | 43.78 | 16.71 | 2.651876 | 1.16633 | 168.46 | 1203.54 | 43.33 | 4.15249 | 18.9 | 125.13 | 1202.71 | 34.5 | 18.27 | 4.791957 | 1.16633 | 90.63 | 1197.67 | 28.61 | 5.079808 | 18.39 | 62.02 | 1192.05 | 19.14 | 16.05 | 5.000074 | 1.16633 | 1259.92 | 1662.15
0.000349000009 | 0.00202000001 | 0.000112000002 | 5.29999998e-05 | 238.1508 | 1346.07 | 1219.87 | 1128.69 | 125.76 | 25.83358 | 1230.61 | 238.06 | 10.01 | 1.328 | 1.334 | 1.972166 | 212.23 | 1218.04 | 44.12 | 16 | 2.73755 | 1.16633 | 168.11 | 1208.24 | 43.28 | 4.171338 | 17.9 | 124.83 | 1207.19 | 34.38 | 17.57 | 5.037416 | 1.16633 | 90.45 | 1202.07 | 28.53 | 5.081716 | 17.34 | 61.92 | 1196 | 19.01 | 15.46 | 5.000076 | 1.16633 | 1261.28 | 1662.59
0.000365000014 | 0.00209999993 | 0.000101999998 | 6.29999995e-05 | 235.2528 | 1329.69 | 1222.86 | 1131.19 | 108.64 | 25.65026 | 1234.46 | 237.13 | 10.17 | 1.328 | 1.334 | 2.048743 | 211.48 | 1222 | 44.72 | 15.96 | 2.759321 | 1.16633 | 166.76 | 1212.1 | 42.92 | 4.015798 | 17.78 | 123.84 | 1210.9 | 33.96 | 17.53 | 5.294951 | 1.16633 | 89.88 | 1205.83 | 28.21 | 5.079487 | 17.16 | 61.67 | 1199.79 | 18.81 | 15.33 | 5.000075 | 1.16633 | 1262.93 | 1665.42
0.000349000009 | 0.00202000001 | 0.000112000002 | 5.29999998e-05 | 238.0872 | 1345.71 | 1222.38 | 1131.91 | 148.38 | 25.79565 | 1233.82 | 239.13 | 10.02 | 1.328 | 1.334 | 1.964209 | 213.34 | 1221.46 | 44.62 | 16.07 | 2.657299 | 1.16633 | 168.72 | 1211.67 | 43.74 | 4.182905 | 18.12 | 124.98 | 1210.7 | 34.74 | 17.62 | 4.849827 | 1.16633 | 90.24 | 1205.48 | 28.44 | 5.080889 | 17.44 | 61.8 | 1199.38 | 18.91 | 15.35 | 5.000076 | 1.16633 | 1241.08 | 1654
0.000349000009 | 0.00202000001 | 0.000112000002 | 5.29999998e-05 | 238.0217 | 1345.34 | 1225.25 | 1136.97 | 147.32 | 25.87865 | 1235.58 | 239.07 | 9.5 | 1.328 | 1.334 | 1.967205 | 213.19 | 1223.43 | 44.46 | 15.27 | 2.656294 | 1.16633 | 168.73 | 1213.84 | 43.56 | 3.981896 | 17.01 | 125.17 | 1212.68 | 34.75 | 16.92 | 5.06545 | 1.16633 | 90.42 | 1207.74 | 28.56 | 5.083985 | 16.5 | 61.86 | 1201.69 | 18.98 | 14.89 | 5.000075 | 1.16633 | 1241.37 | 1655.09
0.00039500001 | 0.00251000002 | 0.000159000003 | 7.50000036e-05 | 237.5953 | 1342.93 | 1230.8 | 1143.25 | 123.27 | 25.82568 | 1240.94 | 238.16 | 9.73 | 1.328 | 1.334 | 2.062337 | 212.34 | 1227.95 | 44.4 | 15.82 | 2.731791 | 1.16633 | 167.94 | 1218.32 | 43.4 | 4.208565 | 17.37 | 124.54 | 1216.91 | 34.5 | 17.24 | 5.03564 | 1.16633 | 90.04 | 1211.5 | 28.53 | 5.062613 | 16.69 | 61.51 | 1204.39 | 18.64 | 14.82 | 5.000078 | 1.16633 | 1257.17 | 1652.63
0.00039500001 | 0.00251000002 | 0.000159000003 | 7.50000036e-05 | 236.7744 | 1338.29 | 1227.52 | 1139.64 | 118.03 | 25.72675 | 1237.64 | 237.9 | 10.13 | 1.328 | 1.334 | 1.996385 | 212.17 | 1224.52 | 44.34 | 16.55 | 2.731265 | 1.16633 | 167.83 | 1214.97 | 43.33 | 4.049641 | 18.09 | 124.5 | 1213.63 | 34.39 | 17.86 | 4.676154 | 1.16633 | 90.11 | 1208.01 | 28.56 | 5.063975 | 17.39 | 61.55 | 1201.02 | 18.67 | 15.32 | 5.000077 | 1.16633 | 1257.11 | 1615.67
0.00039500001 | 0.00251000002 | 0.000159000003 | 7.50000036e-05 | 237.176 | 1340.56 | 1227.4 | 1142.72 | 124.78 | 25.82821 | 1240.13 | 238.02 | 9.53 | 1.328 | 1.334 | 1.997121 | 212.19 | 1227.45 | 44.33 | 15.55 | 2.731207 | 1.16633 | 167.86 | 1218.13 | 43.41 | 4.20979 | 17.13 | 124.45 | 1216.86 | 34.54 | 16.9 | 5.040805 | 1.16633 | 89.91 | 1211.71 | 28.29 | 5.062503 | 16.35 | 61.62 | 1204.71 | 18.77 | 14.73 | 5.000083 | 1.16633 | 1257.97 | 1615.96
0.000759000017 | 0.00829999987 | 9.2000002e-05 | 0.000786999997 | 235.47 | 1602.22 | 1227.5 | 1139.43 | 104.14 | 25.7274 | 1242.35 | 236.4 | 11.49 | 1.328 | 1.334 | 2.091116 | 210.67 | 1230.19 | 44.66 | 19.69 | 2.791828 | 1.16633 | 166.01 | 1220.58 | 42.6 | 4.234611 | 22.63 | 123.41 | 1219.83 | 34.76 | 23.29 | 5.344294 | 1.16633 | 88.65 | 1215.5 | 30.72 | 5.047771 | 24.48 | 57.93 | 1211.03 | 23.15 | 25.61 | 5.00003 | 1.16633 | 1540.9 | 1595.9
0.000759000017 | 0.00829999987 | 9.2000002e-05 | 0.000786999997 | 237.8437 | 1602.86 | 1229.4 | 1140.38 | 103.72 | 25.62977 | 1243.68 | 236.46 | 11.75 | 1.328 | 1.334 | 2.09262 | 210.83 | 1231.4 | 46.12 | 19.73 | 2.904393 | 1.16633 | 164.71 | 1221.92 | 43.49 | 4.165973 | 22.72 | 121.22 | 1219.66 | 35.06 | 23.47 | 4.923685 | 1.16633 | 86.16 | 1214.98 | 30.9 | 5.039595 | 25.16 | 55.26 | 1207.48 | 22.48 | 27.46 | 5.00002 | 1.16633 | 1538.18 | 1145.23
0.000666000007 | 0.00755999982 | 5.60000008e-05 | 0.00037200001 | 236.0429 | 1539.41 | 1234.84 | 1143.63 | 59.67 | 27.84909 | 1248.45 | 235.51 | 11.43 | 1.328 | 1.334 | 2.042857 | 207.66 | 1235.86 | 45.73 | 19.44 | 2.879719 | 1.16633 | 161.93 | 1225.8 | 42.68 | 4.264257 | 22.41 | 119.25 | 1223.4 | 34.25 | 23.19 | 4.987124 | 1.16633 | 85 | 1218.32 | 30.42 | 5.039481 | 24.24 | 54.58 | 1212.86 | 21.76 | 24.79 | 5.000025 | 1.16633 | 1511.07 | 1134.93
0.000666000007 | 0.00755999982 | 5.60000008e-05 | 0.00037200001 | 236.0475 | 1539.44 | 1233.54 | 1141.97 | 57.37 | 25.47136 | 1247.99 | 235.51 | 10.97 | 1.328 | 1.334 | 2.091913 | 210.04 | 1235.41 | 46.89 | 20.29 | 2.93421 | 1.16633 | 163.15 | 1225.72 | 43.72 | 4.06576 | 23.14 | 119.43 | 1224.93 | 34.81 | 23.26 | 4.812235 | 1.16633 | 84.62 | 1219.54 | 30.24 | 5.035526 | 24.33 | 54.38 | 1213.78 | 21.62 | 24.65 | 5.000029 | 1.16633 | 1510.8 | 1117.43
0.000666000007 | 0.00755999982 | 5.60000008e-05 | 0.00037200001 | 235.3159 | 1344.37 | 1235.54 | 1146.53 | 36.53 | 27.8798 | 1248.87 | 235.12 | 9.82 | 1.328 | 1.334 | 2.100559 | 207.24 | 1236.68 | 45.66 | 17.8 | 2.894532 | 1.16633 | 161.58 | 1227.48 | 43.6 | 4.137564 | 19.83 | 117.98 | 1226.93 | 34.28 | 20.02 | 4.779952 | 1.16633 | 83.7 | 1221.83 | 29.87 | 5.03509 | 20.72 | 53.83 | 1216.58 | 21.01 | 21.09 | 5.000021 | 1.16633 | 1329.37 | 1105.92
0.000666000007 | 0.00755999982 | 5.60000008e-05 | 0.00037200001 | 235.6572 | 1346.32 | 1234.22 | 1143.35 | 56.28 | 25.52902 | 1249.59 | 235.55 | 9.46 | 1.328 | 1.334 | 2.09193 | 210.02 | 1237.04 | 47.6 | 17.84 | 2.791759 | 1.16633 | 162.42 | 1227.21 | 44.09 | 4.127617 | 19.84 | 118.33 | 1226.34 | 34.62 | 19.94 | 4.875288 | 1.16633 | 83.71 | 1220.89 | 29.93 | 5.038221 | 20.72 | 53.78 | 1214.66 | 21.01 | 21.17 | 5.000022 | 1.16633 | 1321.21 | 1074.19
0.000666000007 | 0.00755999982 | 5.60000008e-05 | 0.00037200001 | 236.5596 | 1542.78 | 1216.52 | 1128.64 | 159.96 | 28.12431 | 1240.81 | 239.42 | 12.55 | 1.328 | 1.334 | 2.038008 | 211.29 | 1228.6 | 47.54 | 20.08 | 2.795515 | 1.16633 | 163.75 | 1219.14 | 43.39 | 3.914746 | 22.62 | 120.36 | 1216.62 | 34.21 | 22.78 | 4.621548 | 1.16633 | 86.15 | 1211.55 | 29.71 | 5.038121 | 23.96 | 56.44 | 1205.96 | 21.64 | 23.69 | 5.000031 | 1.16633 | 1427.47 | 1075.52
0.000666000007 | 0.00755999982 | 5.60000008e-05 | 0.00037200001 | 236.302 | 1541.1 | 1216.81 | 1134.26 | 157.79 | 25.87325 | 1240.87 | 239.32 | 11.31 | 1.328 | 1.334 | 2.016784 | 213.45 | 1229.56 | 48.1 | 19.14 | 2.758841 | 1.16633 | 165.35 | 1220.84 | 44.03 | 4.034384 | 21.64 | 121.32 | 1218.81 | 34.52 | 22.18 | 4.76056 | 1.16633 | 86.8 | 1214.45 | 30.1 | 5.044381 | 22.7 | 56.7 | 1209.54 | 21.91 | 23.17 | 5.000031 | 1.16633 | 1427.27 | 1072.38
0.000755999994 | 0.00827000011 | 8.2999999e-05 | 0.000798999972 | 237.5703 | 1446.08 | 1206.52 | 1119.32 | 96.72 | 25.59201 | 1231.26 | 236.78 | 11.56 | 1.328 | 1.334 | 2.016556 | 211.18 | 1219.18 | 47.26 | 20.35 | 2.845646 | 1.16633 | 163.92 | 1210.2 | 43.3 | 4.207986 | 22.63 | 120.62 | 1208.41 | 34.27 | 22.89 | 4.92238 | 1.16633 | 86.35 | 1204.1 | 29.8 | 5.044656 | 23.87 | 56.55 | 1199.43 | 21.73 | 24.37 | 5.000029 | 1.16633 | 1384.82 | 1075.55
0.000647999987 | 0.00841999985 | 7.59999966e-05 | 0.000883999979 | 238.3769 | 1450.99 | 1205.17 | 1114.94 | 122.23 | 25.77392 | 1230.55 | 237.74 | 11.06 | 1.328 | 1.334 | 2.094232 | 211.97 | 1218.17 | 47.18 | 19.69 | 2.75665 | 1.16633 | 164.79 | 1208.53 | 44.09 | 4.223318 | 22.48 | 120.7 | 1206.46 | 34.57 | 22.89 | 4.764085 | 1.16633 | 86.13 | 1201.65 | 29.79 | 5.043283 | 23.52 | 56.34 | 1196.22 | 21.56 | 23.9 | 5.000031 | 1.16633 | 1367.52 | 1072.6
0.000647999987 | 0.00841999985 | 7.59999966e-05 | 0.000883999979 | 237.5276 | 1445.82 | 1201.38 | 1112.51 | 115.37 | 27.95756 | 1223.3 | 237.64 | 12.56 | 1.328 | 1.334 | 2.037417 | 209.68 | 1211.24 | 46.84 | 20.84 | 2.800163 | 1.16633 | 162.84 | 1202.06 | 43.42 | 4.106574 | 23.18 | 119.42 | 1200.15 | 34.14 | 23.4 | 4.818305 | 1.16633 | 85.28 | 1195.67 | 29.12 | 5.041859 | 23.98 | 56.16 | 1187.89 | 21.33 | 25.8 | 5.000028 | 1.16633 | 1366.96 | 1069.54
0.000647999987 | 0.00841999985 | 7.59999966e-05 | 0.000883999979 | 238.0303 | 1448.88 | 1207.24 | 1124.83 | 121.2 | 25.8074 | 1228.09 | 237.9 | 11.07 | 1.328 | 1.334 | 2.017497 | 212.09 | 1216.78 | 47.87 | 19.43 | 2.771087 | 1.16633 | 164.22 | 1208.38 | 44.08 | 4.072847 | 21.69 | 120.14 | 1206.73 | 34.41 | 22.11 | 4.79578 | 1.16633 | 85.73 | 1202.76 | 29.44 | 5.043558 | 22.78 | 56.29 | 1195.87 | 21.47 | 25.35 | 5.000024 | 1.16633 | 1363.38 | 1070.83
0.000647999987 | 0.00841999985 | 7.59999966e-05 | 0.000883999979 | 237.8611 | 1447.85 | 1207.68 | 1124.04 | 121.05 | 28.11805 | 1226.73 | 237.82 | 11.9 | 1.328 | 1.334 | 2.041254 | 209.7 | 1215.48 | 47.37 | 19.69 | 2.89163 | 1.16633 | 162.33 | 1207.03 | 43.32 | 4.132976 | 21.8 | 119.01 | 1205.31 | 33.94 | 22.16 | 4.837355 | 1.16633 | 85.07 | 1201.14 | 29.04 | 5.048434 | 22.88 | 56.03 | 1193.99 | 21.19 | 25.29 | 5.000029 | 1.16633 | 1365.42 | 1071.21
0.000647999987 | 0.00841999985 | 7.59999966e-05 | 0.000883999979 | 237.1793 | 1443.7 | 1197.51 | 1111.01 | 158.03 | 25.85589 | 1218.1 | 239.84 | 11.97 | 1.328 | 1.334 | 2.016608 | 213.98 | 1206.43 | 48.43 | 20.67 | 2.759847 | 1.16633 | 165.55 | 1197.86 | 44.36 | 3.880038 | 22.7 | 121.19 | 1195.98 | 34.87 | 22.57 | 4.619714 | 1.16633 | 86.32 | 1188.92 | 29.84 | 5.049945 | 23.51 | 56.48 | 1181.53 | 21.65 | 25.55 | 5.000027 | 1.16633 | 1326.86 | 1069.73
0.000666000007 | 0.00884000026 | 3.70000016e-05 | 0.00101000001 | 238.0845 | 1449.21 | 1203.9 | 1120.69 | 167.44 | 28.51474 | 1222.72 | 240.31 | 11.64 | 1.328 | 1.334 | 1.968491 | 211.79 | 1211.52 | 49.4 | 19.68 | 2.834005 | 1.16633 | 162.39 | 1203.27 | 44.11 | 4.044048 | 21.69 | 118.28 | 1201.49 | 34.11 | 21.83 | 4.769186 | 1.16633 | 84.17 | 1197.35 | 28.65 | 5.050746 | 22.29 | 55.52 | 1189.53 | 20.72 | 24.44 | 5.000033 | 1.16633 | 1327.3 | 1073.61
0.000666000007 | 0.00884000026 | 3.70000016e-05 | 0.00101000001 | 237.9876 | 1448.62 | 1204.13 | 1119.92 | 164.9 | 26.00704 | 1222.27 | 240.27 | 11.54 | 1.328 | 1.334 | 2.014411 | 214.26 | 1210.82 | 48.65 | 19.79 | 2.762012 | 1.16633 | 165.61 | 1202.45 | 44.33 | 3.884934 | 21.89 | 121.28 | 1200.6 | 34.81 | 22.31 | 4.621045 | 1.16633 | 86.47 | 1196.63 | 29.91 | 5.047175 | 23 | 56.56 | 1189.5 | 21.75 | 25.51 | 5.000023 | 1.16633 | 1325.38 | 1055.51
0.000666000007 | 0.00884000026 | 3.70000016e-05 | 0.00101000001 | 238.2488 | 1450.21 | 1196.53 | 1108.39 | 166.8 | 28.4236 | 1216.53 | 240.35 | 12.29 | 1.328 | 1.334 | 1.97019 | 211.92 | 1204.64 | 49.2 | 20.96 | 2.752037 | 1.16633 | 162.72 | 1195.75 | 44.21 | 4.03215 | 22.96 | 118.51 | 1193.81 | 34.1 | 22.78 | 4.581429 | 1.16633 | 84.41 | 1189.03 | 28.8 | 5.045389 | 23.18 | 55.61 | 1180.75 | 20.82 | 25.3 | 5.000031 | 1.16633 | 1327.44 | 1055.61
0.000666000007 | 0.00884000026 | 3.70000016e-05 | 0.00101000001 | 238.3934 | 1451.09 | 1204.16 | 1118.89 | 168.29 | 26.09896 | 1221.09 | 240.45 | 11.1 | 1.328 | 1.334 | 2.01783 | 214.35 | 1209.64 | 50.1 | 20.14 | 2.718999 | 1.16633 | 164.25 | 1201.16 | 44.95 | 3.991228 | 22.16 | 119.3 | 1199.36 | 34.54 | 22.5 | 4.734158 | 1.16633 | 84.76 | 1186.47 | 28.94 | 5.051172 | 22.96 | 55.82 | 1178.94 | 21.03 | 24.75 | 5.000034 | 1.16633 | 1328.03 | 1050.73
0.000709999993 | 0.00858000014 | 3.40000006e-05 | 0.000959000026 | 237.3058 | 1444.47 | 1199.02 | 1107.73 | 132.03 | 28.15954 | 1215.62 | 238.28 | 12.52 | 1.328 | 1.334 | 2.040495 | 210.12 | 1203.4 | 47.35 | 20.52 | 2.805636 | 1.16633 | 162.77 | 1194.02 | 43.42 | 3.944223 | 22.82 | 119.35 | 1191.75 | 34.12 | 23.09 | 4.649658 | 1.16633 | 85.23 | 1186.97 | 29.4 | 5.048125 | 23.57 | 55.83 | 1178.44 | 21.03 | 25.61 | 5.000032 | 1.16633 | 1351.57 | 1054.04
0.000709999993 | 0.00858000014 | 3.40000006e-05 | 0.000959000026 | 238.1798 | 1449.79 | 1198.97 | 1107.59 | 135.26 | 25.76318 | 1214.7 | 238.54 | 11.83 | 1.328 | 1.334 | 2.016843 | 212.78 | 1202.44 | 47.79 | 20.75 | 2.684376 | 1.16633 | 164.99 | 1193.07 | 44.24 | 4.047718 | 23.27 | 120.75 | 1191.11 | 34.49 | 23.21 | 4.773178 | 1.16633 | 86.26 | 1186.57 | 29.81 | 5.046515 | 23.71 | 56.45 | 1178.7 | 21.66 | 25.78 | 5.000027 | 1.16633 | 1351.57 | 1042.93
0.000709999993 | 0.00858000014 | 3.40000006e-05 | 0.000959000026 | 234.5885 | 1427.93 | 1203.82 | 1115 | 114.89 | 27.99826 | 1219.16 | 237.39 | 12.2 | 1.328 | 1.334 | 2.039073 | 209.39 | 1207.23 | 49.04 | 20.53 | 2.778912 | 1.16633 | 160.35 | 1198.18 | 43.41 | 3.887083 | 22.03 | 116.94 | 1195.85 | 33.66 | 22.38 | 4.582103 | 1.16633 | 83.28 | 1190.82 | 28.29 | 5.053432 | 22.62 | 54.99 | 1182.08 | 20.21 | 24.34 | 5.000037 | 1.16633 | 1351.88 | 1048.13
0.000717999996 | 0.00860000029 | 1.80000006e-05 | 0.00101999997 | 237.7214 | 1447 | 1197.97 | 1104.93 | 153.92 | 28.0626 | 1217.03 | 239.48 | 13.45 | 1.328 | 1.334 | 1.962627 | 211.42 | 1204.15 | 47.87 | 21.12 | 2.725117 | 1.16633 | 163.55 | 1194.54 | 43.74 | 3.941579 | 22.92 | 119.81 | 1192.12 | 34.32 | 22.88 | 4.492531 | 1.16633 | 85.49 | 1186.82 | 29.44 | 5.046025 | 23.45 | 56.05 | 1177.84 | 21.27 | 24.79 | 5.000029 | 1.16633 | 1334.19 | 1019.31
0.000666000007 | 0.00755999982 | 5.60000008e-05 | 0.00037200001 | 235.9233 | 1347.84 | 1201.27 | 1114.57 | 58.18 | 25.61532 | 1215.27 | 235.36 | 10.44 | 1.328 | 1.334 | 2.091777 | 209.75 | 1203.6 | 48.22 | 19.68 | 2.808045 | 1.16633 | 161.53 | 1195.01 | 43.5 | 4.136946 | 21.52 | 118.03 | 1193.4 | 33.87 | 21.86 | 5.03568 | 1.16633 | 84.16 | 1189.51 | 28.6 | 5.050399 | 22.36 | 55.56 | 1182.46 | 20.82 | 24.24 | 5.000031 | 1.16633 | 1321.3 | 972.32
0.000666000007 | 0.00755999982 | 5.60000008e-05 | 0.00037200001 | 236.2261 | 1349.57 | 1197.59 | 1108.69 | 61.1 | 27.87706 | 1215.61 | 235.42 | 11.47 | 1.328 | 1.334 | 2.039156 | 207.55 | 1203.54 | 47.55 | 19.88 | 2.922966 | 1.16633 | 160 | 1194.59 | 42.8 | 4.187279 | 22.07 | 117.2 | 1192.84 | 33.38 | 22.28 | 4.857191 | 1.16633 | 83.82 | 1188.52 | 28.38 | 5.046648 | 22.95 | 55.44 | 1181.02 | 20.69 | 24.63 | 5.00003 | 1.16633 | 1321.27 | 999.84
0.00066000002 | 0.00822000019 | 3.60000013e-05 | 0.000821999973 | 236.6678 | 1477.63 | 1200.74 | 1112.81 | 231.31 | 26.5593 | 1215.48 | 244.67 | 11.75 | 1.328 | 1.334 | 1.944581 | 218.11 | 1203.76 | 52.09 | 20.8 | 2.716147 | 1.16633 | 166.02 | 1195.31 | 45.89 | 3.859489 | 22.76 | 120.13 | 1193.34 | 34.97 | 22.2 | 4.464925 | 1.16633 | 85.16 | 1188.65 | 29.27 | 5.046565 | 22.77 | 55.89 | 1180.05 | 21.11 | 24.36 | 5.000028 | 1.16633 | 1297.59 | 998.67
0.00066000002 | 0.00822000019 | 3.60000013e-05 | 0.000821999973 | 238.4065 | 1451.17 | 1204.25 | 1114.97 | 200.69 | 28.76295 | 1217.24 | 242.51 | 11.91 | 1.328 | 1.334 | 1.969675 | 213.75 | 1205.35 | 50.68 | 20.34 | 2.76266 | 1.16633 | 163.07 | 1196.55 | 44.92 | 3.921061 | 21.88 | 118.15 | 1194.28 | 34.53 | 21.88 | 4.678918 | 1.16633 | 83.62 | 1189.46 | 28.36 | 5.044549 | 21.98 | 55.26 | 1180.25 | 20.52 | 23.61 | 5.000035 | 1.16633 | 1298.42 | 999.02
0.00066000002 | 0.00822000019 | 3.60000013e-05 | 0.000821999973 | 236.6322 | 1440.37 | 1199.08 | 1103.67 | 188.86 | 26.04978 | 1215.65 | 241.7 | 12.1 | 1.328 | 1.334 | 1.878522 | 215.65 | 1202.31 | 51.24 | 21.29 | 2.654997 | 1.16633 | 164.41 | 1192.7 | 45.61 | 3.713132 | 22.81 | 118.8 | 1189.95 | 34.76 | 22.35 | 4.319414 | 1.16633 | 84.04 | 1184.12 | 28.84 | 5.042896 | 22.7 | 55.2 | 1173.55 | 20.39 | 23.99 | 5.000035 | 1.16633 | 1297.84 | 985.2
0.00066000002 | 0.00822000019 | 3.60000013e-05 | 0.000821999973 | 235.1012 | 1482.16 | 1204.35 | 1117.2 | 231.79 | 29.043 | 1216.01 | 245.1 | 12.29 | 1.328 | 1.334 | 1.902544 | 216.06 | 1204.51 | 51.57 | 20.98 | 2.681822 | 1.16633 | 164.49 | 1196.08 | 45.44 | 3.922133 | 22.58 | 119.05 | 1194.12 | 34.66 | 22.08 | 4.522659 | 1.16633 | 84.39 | 1189.42 | 28.82 | 5.04455 | 22.78 | 55.57 | 1180.72 | 20.77 | 23.8 | 5.00003 | 1.16633 | 1297.22 | 960.72
0.000717999996 | 0.00860000029 | 1.80000006e-05 | 0.00101999997 | 237.4011 | 1445.05 | 1203.26 | 1117.43 | 193.68 | 26.13158 | 1219.29 | 241.91 | 12.22 | 1.328 | 1.334 | 1.877674 | 215.78 | 1207.6 | 51.8 | 20.7 | 2.736788 | 1.16633 | 163.98 | 1199.38 | 45.38 | 3.727829 | 21.87 | 118.6 | 1197.26 | 34.7 | 21.76 | 4.483403 | 1.16633 | 83.9 | 1192.59 | 28.51 | 5.040989 | 22.01 | 55.39 | 1184 | 20.6 | 23.67 | 5.00003 | 1.16633 | 1298.9 | 960.6
0.000666000007 | 0.00884000026 | 3.70000016e-05 | 0.00101000001 | 236.1443 | 1437.4 | 1199.47 | 1103.96 | 188.4 | 28.36514 | 1219.6 | 241.54 | 13.59 | 1.328 | 1.334 | 1.963813 | 213.17 | 1206.4 | 51.09 | 21.46 | 2.776626 | 1.16633 | 162.08 | 1196.8 | 44.69 | 3.782606 | 22.76 | 117.39 | 1193.92 | 34.41 | 22.08 | 4.532883 | 1.16633 | 82.98 | 1187.92 | 28.3 | 5.042333 | 22.15 | 54.68 | 1177.25 | 19.87 | 23.33 | 5.000038 | 1.16633 | 1296.38 | 961.34
0.000717999996 | 0.00860000029 | 1.80000006e-05 | 0.00101999997 | 237.8216 | 1447.61 | 1198.75 | 1105.73 | 202.7 | 26.15241 | 1220.1 | 242.89 | 12.26 | 1.328 | 1.334 | 1.942979 | 216.73 | 1207.39 | 51.45 | 21.05 | 2.64737 | 1.16633 | 165.28 | 1198.01 | 45.89 | 3.86276 | 22.6 | 119.39 | 1195.52 | 34.93 | 22.09 | 4.470665 | 1.16633 | 84.46 | 1189.98 | 29.25 | 5.045032 | 22.14 | 55.21 | 1179.84 | 20.39 | 23.17 | 5.000036 | 1.16633 | 1287.69 | 963.42
0.000679999997 | 0.00853999984 | 1.6e-05 | 0.000997000025 | 237.9301 | 1448.27 | 1199.7 | 1108.86 | 204.23 | 28.75837 | 1216.47 | 243.14 | 12.14 | 1.328 | 1.334 | 1.965767 | 214.38 | 1204.2 | 50.88 | 20.3 | 2.688124 | 1.16633 | 163.5 | 1195.01 | 45.03 | 3.918888 | 21.63 | 118.47 | 1192.51 | 34.51 | 21.69 | 4.673901 | 1.16633 | 83.96 | 1187.33 | 28.74 | 5.046034 | 21.57 | 55.22 | 1177.52 | 20.39 | 23.09 | 5.00003 | 1.16633 | 1288.3 | 966.39
0.000666000007 | 0.00755999982 | 5.60000008e-05 | 0.00037200001 | 235.7798 | 1347.02 | 1203.21 | 1113.25 | 96.48 | 25.67207 | 1216.41 | 236.82 | 11.25 | 1.328 | 1.334 | 2.018619 | 211.15 | 1204.17 | 48.71 | 19.9 | 2.727753 | 1.16633 | 162.44 | 1195.12 | 43.82 | 4.135515 | 21.61 | 118.62 | 1193.26 | 33.9 | 21.6 | 4.836925 | 1.16633 | 84.72 | 1188.81 | 28.95 | 5.048817 | 22.35 | 55.77 | 1181.05 | 20.96 | 23.92 | 5.000027 | 1.16633 | 1288.5 | 965.08
0.000709999993 | 0.00858000014 | 3.40000006e-05 | 0.000959000026 | 238.0845 | 1449.21 | 1204.79 | 1114.6 | 212.48 | 26.27463 | 1218.64 | 243.61 | 11.73 | 1.328 | 1.334 | 1.873435 | 217.34 | 1206.21 | 52.27 | 20.48 | 2.589024 | 1.16633 | 165.07 | 1197.19 | 45.74 | 3.879504 | 21.77 | 119.33 | 1194.86 | 34.69 | 21.39 | 4.474118 | 1.16633 | 84.64 | 1189.62 | 29.12 | 5.049498 | 21.84 | 55.52 | 1180.22 | 20.7 | 23.17 | 5.000031 | 1.16633 | 1281.8 | 945.69
0.000709999993 | 0.00858000014 | 3.40000006e-05 | 0.000959000026 | 237.9268 | 1448.25 | 1204.74 | 1112.7 | 208.07 | 28.65406 | 1222.3 | 243.27 | 12.54 | 1.328 | 1.334 | 1.900861 | 214.62 | 1209.68 | 51.51 | 20.85 | 2.696948 | 1.16633 | 163.11 | 1200.39 | 45.1 | 4.114362 | 22.06 | 118.01 | 1198.05 | 34.24 | 21.57 | 4.686002 | 1.16633 | 83.77 | 1192.63 | 28.59 | 5.04334 | 21.56 | 55.18 | 1182.5 | 20.35 | 23.28 | 5.000032 | 1.16633 | 1285.48 | 956.92
0.000709999993 | 0.00858000014 | 3.40000006e-05 | 0.000959000026 | 237.7756 | 1447.33 | 1202.09 | 1114.41 | 206.48 | 26.30107 | 1217.8 | 243.17 | 11.53 | 1.328 | 1.334 | 1.8744 | 216.87 | 1205.9 | 51.7 | 20.49 | 2.58435 | 1.16633 | 165.17 | 1197.19 | 45.9 | 3.8744 | 21.94 | 119.27 | 1195.1 | 34.89 | 21.47 | 4.644497 | 1.16633 | 84.38 | 1190.43 | 28.9 | 5.045283 | 21.47 | 55.48 | 1181.34 | 20.68 | 23.38 | 5.000031 | 1.16633 | 1284.47 | 955.02
0.000679999997 | 0.00853999984 | 1.6e-05 | 0.000997000025 | 238.4229 | 1451.27 | 1206.93 | 1121.6 | 212.45 | 28.94958 | 1221.3 | 243.6 | 11.13 | 1.328 | 1.334 | 1.967101 | 214.65 | 1209.89 | 51.35 | 19.74 | 2.694706 | 1.16633 | 163.3 | 1201.42 | 45.13 | 4.111997 | 21.01 | 118.17 | 1199.45 | 34.36 | 20.86 | 4.869361 | 1.16633 | 83.81 | 1194.96 | 28.52 | 5.04822 | 21.24 | 55.29 | 1186.32 | 20.54 | 22.73 | 4.999973 | 1.16633 | 1285.52 | 954.73
0.000679999997 | 0.00853999984 | 1.6e-05 | 0.000997000025 | 238.1962 | 1449.89 | 1203.6 | 1115 | 209.89 | 26.35312 | 1220.1 | 243.4 | 11.29 | 1.328 | 1.334 | 1.943885 | 217.05 | 1208.19 | 52.08 | 20.53 | 2.657425 | 1.16633 | 164.97 | 1199.46 | 45.88 | 3.88802 | 21.9 | 119.09 | 1197.28 | 34.92 | 21.71 | 4.662277 | 1.16633 | 84.17 | 1192.46 | 29.03 | 5.043106 | 22.09 | 55.14 | 1183.32 | 20.36 | 23.36 | 5.000037 | 1.16633 | 1284.81 | 954.11
0.000679999997 | 0.00853999984 | 1.6e-05 | 0.000997000025 | 237.9251 | 1448.24 | 1200.33 | 1111.35 | 209.29 | 28.6803 | 1214.74 | 243.26 | 12.76 | 1.328 | 1.334 | 1.965441 | 214.58 | 1202.99 | 51.39 | 21.31 | 2.695099 | 1.16633 | 163.19 | 1194.35 | 45.23 | 3.945367 | 22.26 | 117.96 | 1192.21 | 34.29 | 21.87 | 4.692367 | 1.16633 | 83.67 | 1187.42 | 28.75 | 5.045421 | 22.01 | 54.92 | 1178.16 | 20.14 | 22.59 | 5.000038 | 1.16633 | 1284.82 | 954.99
0.000679999997 | 0.00853999984 | 1.6e-05 | 0.000997000025 | 238.5708 | 1452.17 | 1207.04 | 1118.67 | 212.52 | 26.35631 | 1221.39 | 243.65 | 11.1 | 1.328 | 1.334 | 1.879922 | 217.3 | 1209.25 | 52 | 20.16 | 2.584951 | 1.16633 | 165.3 | 1200.39 | 45.93 | 3.878565 | 21.53 | 119.37 | 1198.15 | 34.99 | 21.22 | 4.653621 | 1.16633 | 84.38 | 1193.4 | 29.12 | 5.044913 | 21.68 | 55.26 | 1184.47 | 20.49 | 22.5 | 5.000035 | 1.16633 | 1284.59 | 1298.14
0.000679999997 | 0.00853999984 | 1.6e-05 | 0.000997000025 | 238.4032 | 1451.15 | 1206.54 | 1113.82 | 211.15 | 28.68639 | 1222.5 | 243.51 | 12.28 | 1.328 | 1.334 | 1.899637 | 214.83 | 1209.78 | 51.16 | 20.82 | 2.68712 | 1.16633 | 163.67 | 1200.41 | 45.33 | 4.100231 | 22.33 | 118.34 | 1198.1 | 34.55 | 21.79 | 4.689786 | 1.16633 | 83.79 | 1192.74 | 28.88 | 5.046597 | 22.05 | 54.91 | 1182.7 | 20.13 | 22.81 | 5.000039 | 1.16633 | 1284.78 | 1297.62
0.000679999997 | 0.00851999968 | 2.40000008e-05 | 0.000850000011 | 238.2176 | 1450.02 | 1210.97 | 1122.81 | 208.64 | 26.3094 | 1226.37 | 243.44 | 11.23 | 1.328 | 1.334 | 1.879285 | 217.13 | 1214.28 | 52.15 | 20.55 | 2.589984 | 1.16633 | 164.98 | 1205.47 | 46.05 | 4.064906 | 21.65 | 118.93 | 1203.43 | 34.98 | 21.31 | 4.677668 | 1.16633 | 83.95 | 1198.61 | 28.87 | 5.043204 | 21.31 | 55.08 | 1189.21 | 20.29 | 22.58 | 5.000036 | 1.16633 | 1284.58 | 1412.83
0.000679999997 | 0.00851999968 | 2.40000008e-05 | 0.000850000011 | 238.5429 | 1452 | 1205.52 | 1117.11 | 212.69 | 28.78967 | 1223.6 | 243.64 | 11.81 | 1.328 | 1.334 | 1.900424 | 214.85 | 1211.5 | 51.45 | 20.43 | 2.693135 | 1.16633 | 163.4 | 1202.61 | 45.22 | 4.113144 | 21.59 | 118.18 | 1200.46 | 34.5 | 21.3 | 4.880237 | 1.16633 | 83.68 | 1195.64 | 28.8 | 5.048033 | 21.57 | 54.88 | 1186.24 | 20.11 | 22.51 | 5.000038 | 1.16633 | 1284.24 | 1508.95
0.000679999997 | 0.00851999968 | 2.40000008e-05 | 0.000850000011 | 237.9087 | 1448.14 | 1204.02 | 1109.49 | 213.11 | 26.16188 | 1221.09 | 243.37 | 12.05 | 1.328 | 1.334 | 1.942216 | 217.21 | 1208.3 | 52.4 | 21.32 | 2.592396 | 1.16633 | 164.81 | 1198.74 | 46.04 | 4.073819 | 22.78 | 118.77 | 1196.42 | 34.92 | 22.08 | 4.682561 | 1.16633 | 83.85 | 1190.87 | 28.84 | 5.041806 | 22.23 | 55.01 | 1180.51 | 20.22 | 23.26 | 5.000039 | 1.16633 | 1283.64 | 1528.33
0.000759000017 | 0.00829999987 | 9.2000002e-05 | 0.000786999997 | 237.7461 | 1427.51 | 1202.05 | 1114.97 | 190.04 | 28.69496 | 1215.24 | 241.8 | 11.95 | 1.328 | 1.334 | 1.965989 | 213.1 | 1203.54 | 48.02 | 19.68 | 2.640176 | 1.16633 | 165.08 | 1194.67 | 44.82 | 3.962627 | 21.45 | 120.26 | 1192.67 | 34.72 | 21.62 | 4.712909 | 1.16633 | 85.54 | 1188.45 | 29.53 | 5.045513 | 21.98 | 56.01 | 1180.46 | 21.24 | 23.75 | 5.000026 | 1.16633 | 1283.26 | 1823
0.000644000014 | 0.00549999997 | 5.60000008e-05 | 0.000228000004 | 234.9833 | 1342.47 | 1200.91 | 1115.39 | 92.17 | 25.7313 | 1213.29 | 236.53 | 10.78 | 1.328 | 1.334 | 2.017087 | 210.8 | 1201.79 | 47.59 | 19.19 | 2.858252 | 1.16633 | 163.21 | 1193.48 | 43.73 | 4.077714 | 21.15 | 119.48 | 1191.95 | 34.2 | 21.3 | 5.207417 | 1.16633 | 85.28 | 1188.46 | 29.26 | 5.04886 | 21.99 | 56.02 | 1181.86 | 21.25 | 23.54 | 5.000025 | 1.16633 | 1287.07 | 1824.73
0.000644000014 | 0.00549999997 | 5.60000008e-05 | 0.000228000004 | 234.4827 | 1339.61 | 1204.47 | 1116.69 | 96.08 | 28.00999 | 1216.71 | 236.82 | 11.55 | 1.328 | 1.334 | 2.040773 | 208.81 | 1204.98 | 47.21 | 19.38 | 2.900261 | 1.16633 | 161.6 | 1196.32 | 43.26 | 4.34377 | 21.32 | 118.34 | 1194.78 | 33.99 | 21.5 | 5.0652 | 1.16633 | 84.35 | 1190.77 | 28.74 | 5.04762 | 21.94 | 55.61 | 1183.08 | 20.88 | 23.64 | 5.000029 | 1.16633 | 1281.18 | 1823.46
0.000644000014 | 0.00549999997 | 5.60000008e-05 | 0.000228000004 | 235.3107 | 1344.34 | 1204.75 | 1121.45 | 101.21 | 25.68788 | 1217.5 | 237.03 | 10.69 | 1.328 | 1.334 | 2.018103 | 211.34 | 1206.3 | 47.86 | 18.93 | 2.858636 | 1.16633 | 163.48 | 1198.26 | 43.74 | 4.262857 | 20.62 | 119.74 | 1196.94 | 34.29 | 21.15 | 4.9916 | 1.16633 | 85.45 | 1193.43 | 29.26 | 5.04808 | 21.47 | 56.19 | 1186.75 | 21.45 | 23.43 | 5.000022 | 1.16633 | 1280.4 | 1530.61
0.000644000014 | 0.00549999997 | 5.60000008e-05 | 0.000228000004 | 235.8358 | 1347.34 | 1205.11 | 1121.92 | 135.06 | 28.28288 | 1217.3 | 238.68 | 11.1 | 1.328 | 1.334 | 1.971573 | 210.4 | 1206.16 | 48.16 | 18.55 | 2.822929 | 1.16633 | 162.24 | 1197.97 | 43.61 | 4.173225 | 20.36 | 118.63 | 1196.43 | 33.92 | 20.51 | 4.882801 | 1.16633 | 84.71 | 1192.57 | 28.93 | 5.048039 | 21.08 | 55.78 | 1185.44 | 21.06 | 22.46 | 5.000024 | 1.16633 | 1253.85 | 1532.12
0.000759000017 | 0.00829999987 | 9.2000002e-05 | 0.000786999997 | 236.8617 | 1423.23 | 1201.65 | 1109.59 | 196.37 | 26.23801 | 1214.8 | 242.38 | 11.51 | 1.328 | 1.334 | 1.946517 | 216.14 | 1202.37 | 49.74 | 20.55 | 2.763256 | 1.16633 | 166.4 | 1193.43 | 45.72 | 3.95189 | 22.2 | 120.68 | 1191.3 | 35.16 | 22.05 | 4.915964 | 1.16633 | 85.52 | 1186.8 | 29.78 | 5.044002 | 22.59 | 55.74 | 1178.15 | 21.03 | 23.68 | 5.000031 | 1.16633 | 1273.14 | 1451.6
0.000679999997 | 0.00851999968 | 2.40000008e-05 | 0.000850000011 | 236.6718 | 1337.71 | 1204.56 | 1111.91 | 111.84 | 27.99594 | 1220.4 | 237.38 | 11.61 | 1.328 | 1.334 | 2.03741 | 209.39 | 1207.82 | 49.05 | 19.61 | 2.855323 | 1.16633 | 160.34 | 1198.43 | 43.58 | 4.255534 | 21.11 | 116.76 | 1196.24 | 33.77 | 20.84 | 4.966418 | 1.16633 | 82.99 | 1191.15 | 28.28 | 5.046116 | 21.03 | 54.71 | 1181.6 | 19.98 | 22.1 | 5.000037 | 1.16633 | 1265.87 | 1451.5
0.000759000017 | 0.00829999987 | 9.2000002e-05 | 0.000786999997 | 238.0995 | 1345.78 | 1207.2 | 1119.98 | 127.08 | 25.81582 | 1220.71 | 238.27 | 10.68 | 1.328 | 1.334 | 2.016316 | 212.46 | 1208.91 | 48.8 | 19.16 | 2.787642 | 1.16633 | 163.66 | 1200.31 | 44.23 | 4.117723 | 20.53 | 119.43 | 1198.48 | 34.29 | 20.75 | 5.046375 | 1.16633 | 85.14 | 1194.4 | 29.31 | 5.047106 | 21.55 | 55.83 | 1189.44 | 21.1 | 21.4 | 5.000026 | 1.16633 | 1260.57 | 1452.33
0.000759000017 | 0.00829999987 | 9.2000002e-05 | 0.000786999997 | 237.4226 | 1426.6 | 1201.7 | 1111.3 | 213.15 | 28.82797 | 1217 | 243.93 | 12.15 | 1.328 | 1.334 | 1.967123 | 215.1 | 1204.92 | 49.53 | 20.01 | 2.650043 | 1.16633 | 165.57 | 1195.78 | 44.93 | 3.986223 | 21.55 | 120.64 | 1193.51 | 34.69 | 21.3 | 4.737574 | 1.16633 | 85.95 | 1188.7 | 29.78 | 5.043325 | 22.26 | 56.17 | 1182.84 | 21.43 | 22.27 | 5.000023 | 1.16633 | 1260.88 | 1452.66
0.000759000017 | 0.00829999987 | 9.2000002e-05 | 0.000786999997 | 237.6484 | 1343.23 | 1206.78 | 1121.24 | 147.02 | 25.90776 | 1218.09 | 239.39 | 10.86 | 1.328 | 1.334 | 2.017015 | 213.48 | 1206.68 | 49 | 19.15 | 2.779102 | 1.16633 | 164.48 | 1198.44 | 44.47 | 4.108488 | 20.47 | 120.01 | 1196.8 | 34.45 | 20.59 | 5.044025 | 1.16633 | 85.56 | 1193.01 | 29.49 | 5.04554 | 21.33 | 56.07 | 1188.25 | 21.33 | 21.42 | 5.000021 | 1.16633 | 1239.72 | 1450.25
0.000759000017 | 0.00829999987 | 9.2000002e-05 | 0.000786999997 | 237.6395 | 1343.18 | 1203.99 | 1118.24 | 147.03 | 28.32163 | 1216.64 | 239.39 | 11.22 | 1.328 | 1.334 | 1.971219 | 211.07 | 1205.02 | 47.83 | 18.56 | 2.807287 | 1.16633 | 163.24 | 1196.54 | 44.04 | 4.153783 | 20.17 | 119.2 | 1194.77 | 34.22 | 20.12 | 4.695077 | 1.16633 | 84.98 | 1190.4 | 29.17 | 5.044724 | 21.04 | 55.81 | 1185.28 | 21.09 | 21 | 5.000022 | 1.16633 | 1238.3 | 1447.04
0.000759000017 | 0.00829999987 | 9.2000002e-05 | 0.000786999997 | 235.7885 | 1347.07 | 1203.63 | 1114.46 | 152.6 | 25.84718 | 1216.52 | 239.82 | 11.19 | 1.328 | 1.334 | 2.016529 | 213.97 | 1204.54 | 49.1 | 19.53 | 2.700617 | 1.16633 | 164.87 | 1195.73 | 44.72 | 3.934747 | 21.23 | 120.15 | 1193.76 | 34.49 | 21.04 | 4.845838 | 1.16633 | 85.66 | 1189.42 | 29.62 | 5.045141 | 22.01 | 56.04 | 1184.27 | 21.3 | 21.59 | 5.000021 | 1.16633 | 1237.19 | 1448.92
0.00066000002 | 0.00822000019 | 3.60000013e-05 | 0.000821999973 | 234.7908 | 1341.37 | 1207.04 | 1119.6 | 151.82 | 28.33717 | 1214.95 | 239.78 | 11.51 | 1.328 | 1.334 | 2.039997 | 211.44 | 1203.42 | 48.3 | 19.06 | 2.737952 | 1.16633 | 163.14 | 1194.78 | 44.05 | 3.989513 | 20.79 | 119.09 | 1192.91 | 34.03 | 20.73 | 5.091734 | 1.16633 | 85.06 | 1188.92 | 29.17 | 5.044648 | 21.27 | 55.89 | 1183.89 | 21.15 | 21.15 | 5.000021 | 1.16633 | 1232.02 | 1448.35
0.000647999987 | 0.00841999985 | 7.59999966e-05 | 0.000883999979 | 238.0836 | 1345.69 | 1211.49 | 1125.73 | 169.77 | 26.1094 | 1225.48 | 240.84 | 10.28 | 1.328 | 1.334 | 1.947451 | 214.73 | 1213.85 | 49.64 | 18.45 | 2.703502 | 1.16633 | 165.09 | 1205.31 | 44.93 | 4.124154 | 19.77 | 120.16 | 1203.45 | 34.58 | 19.78 | 4.872967 | 1.16633 | 85.58 | 1199.12 | 29.6 | 5.047939 | 20.5 | 55.98 | 1193.89 | 21.28 | 20.37 | 5.000022 | 1.16633 | 1219.86 | 1448.15
0.000647999987 | 0.00841999985 | 7.59999966e-05 | 0.000883999979 | 237.7952 | 1344.06 | 1209.79 | 1122.63 | 168 | 28.44906 | 1226.31 | 240.73 | 11.14 | 1.328 | 1.334 | 2.03743 | 212.28 | 1214.44 | 48.78 | 18.57 | 2.666136 | 1.16633 | 163.5 | 1205.46 | 44.31 | 3.999325 | 20.19 | 119.19 | 1203.32 | 34.16 | 20.02 | 4.720801 | 1.16633 | 85.03 | 1198.75 | 29.25 | 5.044925 | 20.7 | 55.78 | 1192.98 | 21.06 | 20.83 | 5.000021 | 1.16633 | 1220.08 | 1447.25
0.000661999977 | 0.0083999997 | 5.80000014e-05 | 0.000860999979 | 238.1526 | 1346.08 | 1203.57 | 1111.8 | 181.26 | 26.01038 | 1220.67 | 241.68 | 11.07 | 1.328 | 1.334 | 1.876873 | 215.67 | 1207.96 | 49.63 | 19.36 | 2.69072 | 1.16633 | 166.04 | 1198.76 | 45.38 | 3.939401 | 20.77 | 120.66 | 1196.47 | 34.79 | 20.56 | 4.87404 | 1.16633 | 85.87 | 1191.73 | 29.84 | 5.045379 | 20.71 | 56.03 | 1185.46 | 21.3 | 21.11 | 5.00002 | 1.16633 | 1209.03 | 1446.17
0.00066000002 | 0.00822000019 | 3.60000013e-05 | 0.000821999973 | 237.9438 | 1344.9 | 1201.12 | 1108.99 | 210.41 | 26.33504 | 1217.74 | 244.4 | 10.82 | 1.328 | 1.334 | 1.87793 | 218.07 | 1204.99 | 50.84 | 19.29 | 2.620249 | 1.16633 | 167.23 | 1195.84 | 46.14 | 3.971656 | 20.67 | 121.09 | 1193.6 | 35.06 | 20.2 | 4.569962 | 1.16633 | 86.03 | 1188.55 | 30.06 | 5.043641 | 20.56 | 55.97 | 1182.03 | 21.23 | 20.91 | 5.00002 | 1.16633 | 1179.27 | 1445.84
0.000717999996 | 0.00860000029 | 1.80000006e-05 | 0.00101999997 | 236.1544 | 1232.11 | 1199.12 | 1106.11 | 92.83 | 27.74118 | 1217.15 | 236.72 | 11.96 | 1.328 | 1.334 | 1.964783 | 208.98 | 1204.3 | 47.49 | 18.79 | 2.74897 | 1.16633 | 161.49 | 1194.79 | 43.48 | 3.989213 | 20.14 | 118.01 | 1192.49 | 33.67 | 20.04 | 4.673127 | 1.16633 | 84.34 | 1187.55 | 28.92 | 5.04521 | 19.69 | 55.42 | 1181 | 20.65 | 20.62 | 5.000019 | 1.16633 | 1176.78 | 1445.16
0.00066000002 | 0.00822000019 | 3.60000013e-05 | 0.000821999973 | 237.8589 | 1344.42 | 1202.3 | 1116.72 | 214.25 | 26.49173 | 1217.34 | 244.66 | 10.35 | 1.328 | 1.334 | 1.881193 | 218.17 | 1205.84 | 50.87 | 18.61 | 2.55353 | 1.16633 | 167.3 | 1197.38 | 45.98 | 3.800523 | 20 | 121.32 | 1195.35 | 35.22 | 19.78 | 4.74587 | 1.16633 | 86.1 | 1191.18 | 29.87 | 5.046268 | 20.37 | 56.23 | 1185.74 | 21.46 | 20.27 | 5.00002 | 1.16633 | 1177 | 1445.03
0.00066000002 | 0.00822000019 | 3.60000013e-05 | 0.000821999973 | 238.2871 | 1346.84 | 1204.6 | 1113.82 | 218.55 | 28.90134 | 1220.07 | 245.02 | 11.08 | 1.328 | 1.334 | 1.902796 | 216.12 | 1207.84 | 50.38 | 18.97 | 2.656116 | 1.16633 | 165.74 | 1198.73 | 45.53 | 3.863477 | 20.33 | 120.21 | 1196.31 | 34.84 | 19.98 | 4.626513 | 1.16633 | 85.37 | 1191.28 | 29.47 | 5.043491 | 20.32 | 55.9 | 1184.73 | 21.16 | 20.55 | 5.000025 | 1.16633 | 1175.67 | 1444.25
0.000717999996 | 0.00860000029 | 1.80000006e-05 | 0.00101999997 | 237.6245 | 1239.78 | 1206.8 | 1116.79 | 155.96 | 26.01106 | 1221.61 | 240.47 | 10.5 | 1.328 | 1.334 | 2.017902 | 214.46 | 1209.47 | 49.65 | 18.03 | 2.708091 | 1.16633 | 164.81 | 1200.59 | 44.78 | 3.952354 | 19.05 | 120.03 | 1198.39 | 34.39 | 18.88 | 4.677283 | 1.16633 | 85.64 | 1193.73 | 29.6 | 5.049072 | 18.88 | 56.04 | 1187.6 | 21.31 | 19.84 | 5.00001 | 1.16633 | 1127.31 | 1430.27
0.000717999996 | 0.00860000029 | 1.80000006e-05 | 0.00101999997 | 238.26275 | 1243.11 | 1208.34 | 1119.86 | 166.15 | 28.48939 | 1225.89 | 241.07 | 10.6 | 1.328 | 1.334 | 1.96862 | 212.58 | 1213.88 | 49.07 | 17.37 | 2.740282 | 1.16633 | 163.51 | 1204.89 | 44.32 | 4.006071 | 18.48 | 119.19 | 1202.6 | 34.08 | 18.24 | 4.722406 | 1.16633 | 85.11 | 1197.71 | 29.33 | 5.047028 | 18.38 | 55.78 | 1191.41 | 21.04 | 19.56 | 5.00001 | 1.16633 | 1121.62 | 1432.02
0.000717999996 | 0.00860000029 | 1.80000006e-05 | 0.00101999997 | 237.7395 | 1240.38 | 1203.42 | 1110.18 | 163.43 | 25.98785 | 1222.47 | 240.85 | 10.41 | 1.328 | 1.334 | 1.880112 | 214.86 | 1209.45 | 49.65 | 17.92 | 2.630074 | 1.16633 | 165.21 | 1199.84 | 45.09 | 3.952037 | 19.32 | 120.12 | 1197.37 | 34.53 | 18.94 | 4.686826 | 1.16633 | 85.59 | 1192.2 | 29.78 | 5.048202 | 19.12 | 55.81 | 1185.38 | 21.06 | 20.02 | 5.000015 | 1.16633 | 1122.1 | 1432.11
0.000717999996 | 0.00860000029 | 1.80000006e-05 | 0.00101999997 | 238.63075 | 1245.03 | 1204.28 | 1115.99 | 167.79 | 27.45657 | 1221.91 | 241.2 | 10.37 | 1.328 | 1.334 | 1.955822 | 213.74 | 1209.9 | 49.29 | 17.67 | 2.649412 | 1.16633 | 164.45 | 1200.92 | 44.6 | 4.149904 | 18.95 | 119.85 | 1198.92 | 34.25 | 18.9 | 4.880259 | 1.16633 | 85.6 | 1194.5 | 29.56 | 5.049228 | 18.83 | 56.04 | 1188.55 | 21.31 | 19.96 | 5.00001 | 1.16633 | 1121.81 | 1430.91
0.000709999993 | 0.00858000014 | 3.40000006e-05 | 0.000959000026 | 238.3567 | 1243.6 | 1200.12 | 1112.89 | 165.36 | 26.15859 | 1215.77 | 241.03 | 9.61 | 1.328 | 1.334 | 1.943118 | 214.87 | 1203.94 | 49.29 | 17.2 | 2.623699 | 1.16633 | 165.58 | 1195.13 | 44.79 | 4.093069 | 18.63 | 120.79 | 1193.2 | 34.54 | 18.33 | 4.64826 | 1.16633 | 86.25 | 1188.67 | 29.89 | 5.05137 | 18.83 | 56.36 | 1183.23 | 21.66 | 19.43 | 5.000009 | 1.16633 | 1122.75 | 1429.26
0.000709999993 | 0.00858000014 | 3.40000006e-05 | 0.000959000026 | 237.7759 | 1240.57 | 1199.11 | 1108.19 | 175.92 | 28.6711 | 1213.87 | 241.93 | 10.37 | 1.328 | 1.334 | 1.96712 | 213.25 | 1201.66 | 48.59 | 17.5 | 2.722335 | 1.16633 | 164.66 | 1192.52 | 44.58 | 3.974412 | 18.8 | 120.08 | 1190.19 | 34.34 | 18.64 | 4.701418 | 1.16633 | 85.74 | 1185.41 | 29.61 | 5.049239 | 18.96 | 56.13 | 1179.07 | 21.44 | 19.55 | 5.000009 | 1.16633 | 1109.24 | 1429.95
0.000709999993 | 0.00858000014 | 3.40000006e-05 | 0.000959000026 | 238.6097 | 1244.92 | 1202.76 | 1118.34 | 179.98 | 26.30954 | 1215.3 | 242.27 | 9.57 | 1.328 | 1.334 | 1.943802 | 215.96 | 1204.02 | 49.5 | 17.33 | 2.686388 | 1.16633 | 166.46 | 1195.88 | 45.15 | 4.090065 | 18.53 | 121.31 | 1194.23 | 34.8 | 18.62 | 4.844127 | 1.16633 | 86.51 | 1190.43 | 29.91 | 5.050247 | 18.72 | 56.6 | 1185.47 | 21.86 | 19.51 | 5.000009 | 1.16633 | 1108.83 | 1431.83
0.000709999993 | 0.00858000014 | 3.40000006e-05 | 0.000959000026 | 238.7151 | 1245.47 | 1202.61 | 1116.4 | 181.73 | 28.78 | 1215.75 | 242.3 | 9.99 | 1.328 | 1.334 | 1.968991 | 213.52 | 1204.32 | 49.25 | 17.06 | 2.733782 | 1.16633 | 164.27 | 1195.76 | 44.46 | 3.996338 | 18.43 | 119.81 | 1193.74 | 34.16 | 18.3 | 4.715932 | 1.16633 | 85.65 | 1189.31 | 29.53 | 5.05029 | 18.72 | 56.12 | 1183.63 | 21.37 | 19.3 | 5.000008 | 1.16633 | 1111.23 | 1430.04
0.000365000014 | 0.00209999993 | 0.000101999998 | 6.29999995e-05 | 235.9269 | 1333.5 | 1189 | 1103.87 | 132.28 | 25.84874 | 1207.44 | 238.25 | 10.83 | 1.328 | 1.334 | 1.976738 | 212.4 | 1196.04 | 45.8 | 17.45 | 2.694402 | 1.16633 | 166.6 | 1187.31 | 43.25 | 4.064707 | 19.27 | 123.35 | 1185.4 | 34 | 18.83 | 4.883713 | 1.16633 | 89.35 | 1181.27 | 27.75 | 5.084159 | 18.62 | 61.6 | 1176.37 | 18.69 | 17.43 | 5.000071 | 1.16633 | 1242.34 | 1433.1
0.000365000014 | 0.00209999993 | 0.000101999998 | 6.29999995e-05 | 238.0146 | 1345.3 | 1188.21 | 1101.9 | 145.22 | 28.3383 | 1207.99 | 238.96 | 11.09 | 1.328 | 1.334 | 1.918548 | 210.63 | 1196.29 | 45.18 | 17.58 | 2.725207 | 1.16633 | 165.45 | 1187.29 | 42.67 | 4.110741 | 19.29 | 122.78 | 1185.21 | 33.83 | 19.09 | 5.168656 | 1.16633 | 88.95 | 1181.03 | 27.34 | 5.079799 | 18.44 | 61.61 | 1175.64 | 18.76 | 16.51 | 5.000073 | 1.16633 | 1243.23 | 1433.47
0.000365000014 | 0.00209999993 | 0.000101999998 | 6.29999995e-05 | 237.9191 | 1344.76 | 1186.66 | 1100.77 | 144.56 | 25.87905 | 1207.93 | 238.94 | 10.36 | 1.328 | 1.334 | 1.974143 | 213.06 | 1196.27 | 46.05 | 17.37 | 2.691993 | 1.16633 | 167.01 | 1187.4 | 43.29 | 4.05595 | 18.85 | 123.72 | 1185.29 | 34.27 | 18.67 | 4.895749 | 1.16633 | 89.45 | 1181 | 27.73 | 5.08709 | 18.06 | 61.72 | 1175.61 | 18.88 | 16.31 | 5.000072 | 1.16633 | 1243.38 | 1433.38
0.000365000014 | 0.00209999993 | 0.000101999998 | 6.29999995e-05 | 236.1782 | 1334.92 | 1188.04 | 1100.2 | 112.43 | 28.00503 | 1204.29 | 237.28 | 11.45 | 1.328 | 1.334 | 1.989731 | 209.27 | 1192.6 | 44.9 | 17.67 | 2.660037 | 1.16633 | 164.37 | 1183.3 | 42.12 | 4.308276 | 19.36 | 122.25 | 1181.31 | 33.47 | 19.14 | 4.898265 | 1.16633 | 88.78 | 1176.9 | 27.23 | 5.083229 | 18.54 | 61.55 | 1171.58 | 18.7 | 16.55 | 5.000073 | 1.16633 | 1261.78 | 1433.16
0.000365000014 | 0.00209999993 | 0.000101999998 | 6.29999995e-05 | 238.5118 | 1348.11 | 1190.85 | 1103.44 | 126.1 | 25.76235 | 1205.19 | 237.99 | 10.7 | 1.328 | 1.334 | 1.973954 | 212.23 | 1193.57 | 45.58 | 17.94 | 2.691341 | 1.16633 | 166.65 | 1184.67 | 43.08 | 4.243441 | 19.6 | 123.57 | 1182.82 | 34.18 | 19.34 | 4.876828 | 1.16633 | 89.39 | 1178.64 | 27.65 | 5.083185 | 18.79 | 61.74 | 1173.54 | 18.89 | 16.89 | 5.000075 | 1.16633 | 1261.07 | 1433.12
0.000365000014 | 0.00209999993 | 0.000101999998 | 6.29999995e-05 | 234.5098 | 1325.49 | 1188.75 | 1102.35 | 102.03 | 28.03978 | 1204.55 | 236.84 | 11.01 | 1.328 | 1.334 | 1.992551 | 208.8 | 1193 | 44.52 | 17.3 | 2.732979 | 1.16633 | 164.28 | 1184.02 | 42.26 | 4.112881 | 18.91 | 122.02 | 1181.94 | 33.54 | 18.86 | 5.142742 | 1.16633 | 88.48 | 1177.83 | 27.05 | 5.084242 | 18.06 | 61.43 | 1172.5 | 18.56 | 16.2 | 5.000076 | 1.16633 | 1259.53 | 1430.19
0.000644000014 | 0.00549999997 | 5.60000008e-05 | 0.000228000004 | 235.4708 | 1484.49 | 1193.65 | 1107.29 | 154.16 | 25.77634 | 1208.47 | 239.13 | 12.31 | 1.328 | 1.334 | 1.94442 | 213.35 | 1196.69 | 47.38 | 20.54 | 2.598076 | 1.16633 | 165.97 | 1187.84 | 43.57 | 3.972219 | 22.86 | 122.4 | 1186 | 34.57 | 23.19 | 4.878252 | 1.16633 | 87.83 | 1182.22 | 30.37 | 5.046401 | 23.9 | 57.46 | 1177.98 | 22.71 | 24.53 | 5.000019 | 1.16633 | 1374.29 | 1275.37
0.000644000014 | 0.00549999997 | 5.60000008e-05 | 0.000228000004 | 235.5565 | 1485.03 | 1191.9 | 1106.3 | 45.49 | 27.90072 | 1205.63 | 235.07 | 12.31 | 1.328 | 1.334 | 2.116549 | 207.17 | 1194.23 | 45.3 | 21.38 | 2.875249 | 1.16633 | 161.87 | 1185.67 | 42.09 | 4.419435 | 24.35 | 119.78 | 1184.52 | 33.5 | 24.58 | 5.29241 | 1.16633 | 86.28 | 1181.25 | 29.4 | 5.049743 | 25.49 | 56.88 | 1177.8 | 22.14 | 26.06 | 5.000028 | 1.16633 | 1464.35 | 1037.27
0.000644000014 | 0.00549999997 | 5.60000008e-05 | 0.000228000004 | 229.1597 | 1494.52 | 1194.97 | 1110.87 | 60.29 | 25.53002 | 1199.9 | 235.38 | 12.34 | 1.328 | 1.334 | 2.090755 | 209.85 | 1189.2 | 47.18 | 21.67 | 2.85935 | 1.16633 | 162.67 | 1181.38 | 42.27 | 4.387537 | 24.07 | 120.4 | 1180.44 | 33.75 | 24.64 | 5.078209 | 1.16633 | 86.65 | 1177.42 | 29.58 | 5.044726 | 25.38 | 57.07 | 1174.36 | 22.27 | 26.24 | 5.000025 | 1.16633 | 1462.19 | 1035.04
0.000644000014 | 0.00549999997 | 5.60000008e-05 | 0.000228000004 | 235.4985 | 1535.86 | 1193.55 | 1107.17 | 108.05 | 27.94684 | 1205.68 | 236.9 | 13.47 | 1.328 | 1.334 | 2.116088 | 208.95 | 1194.27 | 46.11 | 21.99 | 2.87019 | 1.16633 | 162.84 | 1185.76 | 42.54 | 4.225716 | 24.54 | 120.3 | 1184.3 | 33.92 | 24.99 | 5.143186 | 1.16633 | 86.38 | 1180.76 | 29.6 | 5.041977 | 25.85 | 56.78 | 1177.06 | 21.97 | 26.46 | 5.000027 | 1.16633 | 1464.03 | 1048.06
0.000679999997 | 0.00851999968 | 2.40000008e-05 | 0.000850000011 | 237.1481 | 1443.51 | 1189.36 | 1098.8 | 121.31 | 25.39108 | 1205.79 | 237.62 | 13.41 | 1.328 | 1.334 | 2.088523 | 212.23 | 1193.7 | 48.31 | 22.24 | 2.774947 | 1.16633 | 163.92 | 1184.9 | 43.26 | 4.219662 | 24.05 | 120.66 | 1183.3 | 34.59 | 23.94 | 4.76718 | 1.16633 | 86.07 | 1179.12 | 29.79 | 5.045239 | 24.25 | 56.28 | 1174.22 | 21.45 | 25.44 | 5.000025 | 1.16633 | 1361.03 | 1054.55
0.000679999997 | 0.00851999968 | 2.40000008e-05 | 0.000850000011 | 234.5885 | 1427.93 | 1195.15 | 1109.98 | 112.42 | 27.896 | 1211.62 | 237.27 | 12.84 | 1.328 | 1.334 | 2.035715 | 209.37 | 1200.15 | 47.47 | 20.65 | 2.741926 | 1.16633 | 161.9 | 1191.56 | 42.78 | 4.11265 | 22.56 | 119.12 | 1189.92 | 33.61 | 22.67 | 4.790219 | 1.16633 | 85.51 | 1185.88 | 29.24 | 5.043165 | 23.47 | 56.27 | 1181.49 | 21.52 | 24.35 | 5.000025 | 1.16633 | 1354.75 | 1037.62
0.000661999977 | 0.0083999997 | 5.80000014e-05 | 0.000860999979 | 238.0024 | 1448.71 | 1201.9 | 1115.81 | 139.2 | 25.71534 | 1216.39 | 238.34 | 12.02 | 1.328 | 1.334 | 2.089044 | 212.63 | 1204.94 | 48.95 | 20.55 | 2.785908 | 1.16633 | 163.68 | 1196.47 | 43.65 | 4.08306 | 22.58 | 120.03 | 1194.77 | 34 | 22.45 | 4.781761 | 1.16633 | 86.03 | 1190.59 | 29.46 | 5.043794 | 23.29 | 56.57 | 1186.07 | 21.82 | 23.95 | 5.000023 | 1.16633 | 1355 | 1037.69
0.000661999977 | 0.0083999997 | 5.80000014e-05 | 0.000860999979 | 237.8693 | 1447.9 | 1202.39 | 1115.98 | 138.03 | 28.11115 | 1216.01 | 238.28 | 12.67 | 1.328 | 1.334 | 2.037577 | 210.17 | 1204.52 | 47.82 | 20.53 | 2.740724 | 1.16633 | 162.35 | 1195.78 | 43.21 | 4.130899 | 22.46 | 119.14 | 1193.99 | 33.84 | 22.37 | 4.829441 | 1.16633 | 85.3 | 1189.82 | 28.98 | 5.042472 | 23.25 | 56.32 | 1184.97 | 21.6 | 23.64 | 5.000027 | 1.16633 | 1354.8 | 1036.27
0.000661999977 | 0.0083999997 | 5.80000014e-05 | 0.000860999979 | 238.2603 | 1450.28 | 1194.22 | 1104.42 | 140.36 | 25.67876 | 1210.24 | 238.44 | 12.29 | 1.328 | 1.334 | 2.015256 | 212.76 | 1197.98 | 48.45 | 20.72 | 2.698849 | 1.16633 | 164.31 | 1188.9 | 43.55 | 4.045449 | 22.72 | 120.76 | 1186.87 | 34.56 | 22.7 | 4.972191 | 1.16633 | 86.2 | 1182.58 | 29.56 | 5.0451 | 23 | 56.64 | 1177.37 | 21.87 | 24.17 | 5.000027 | 1.16633 | 1354.58 | 1038.14
0.000661999977 | 0.0083999997 | 5.80000014e-05 | 0.000860999979 | 234.5885 | 1427.93 | 1205.44 | 1111.76 | 115.38 | 27.87825 | 1221.27 | 237.29 | 12.66 | 1.328 | 1.334 | 2.037196 | 209.41 | 1208.36 | 47.56 | 20.24 | 2.743496 | 1.16633 | 161.85 | 1198.43 | 42.97 | 4.126784 | 22.17 | 118.88 | 1195.97 | 33.81 | 22.18 | 4.820148 | 1.16633 | 85.07 | 1190.78 | 29.09 | 5.045326 | 22.45 | 55.98 | 1184.45 | 21.22 | 23.63 | 5.000028 | 1.16633 | 1353.66 | 1029.56
0.000661999977 | 0.0083999997 | 5.80000014e-05 | 0.000860999979 | 238.1962 | 1449.89 | 1206.11 | 1115.91 | 137.93 | 25.65772 | 1218.44 | 238.41 | 12.07 | 1.328 | 1.334 | 2.014167 | 212.75 | 1206.25 | 48.85 | 20.84 | 2.707916 | 1.16633 | 163.9 | 1197.14 | 43.68 | 4.075048 | 22.57 | 120.22 | 1195.1 | 34.36 | 22.71 | 4.993301 | 1.16633 | 85.86 | 1190.77 | 29.48 | 5.046361 | 23 | 56.38 | 1185.38 | 21.61 | 24.04 | 5.000027 | 1.16633 | 1354.47 | 1029.42
0.000755999994 | 0.00827000011 | 8.2999999e-05 | 0.000798999972 | 238.4722 | 1451.57 | 1200.39 | 1115.43 | 140.33 | 28.14561 | 1213.02 | 238.53 | 12.29 | 1.328 | 1.334 | 2.036834 | 210.38 | 1201.72 | 47.91 | 20.19 | 2.739493 | 1.16633 | 162.47 | 1193.19 | 43.14 | 4.125794 | 22.07 | 119.33 | 1191.46 | 33.85 | 22.25 | 5.024984 | 1.16633 | 85.48 | 1187.57 | 29.16 | 5.046648 | 23.01 | 56.32 | 1183.05 | 21.57 | 23.6 | 5.000025 | 1.16633 | 1354.1 | 1025.93
0.000755999994 | 0.00827000011 | 8.2999999e-05 | 0.000798999972 | 234.5885 | 1427.93 | 1201.5 | 1109.3 | 116.35 | 25.459 | 1214.61 | 237.3 | 12.35 | 1.328 | 1.334 | 2.012874 | 211.84 | 1201.91 | 48.67 | 20.86 | 2.713757 | 1.16633 | 163.17 | 1192.53 | 43.36 | 4.07475 | 22.63 | 119.81 | 1190.36 | 34.24 | 22.55 | 4.987672 | 1.16633 | 85.57 | 1185.71 | 29.38 | 5.044995 | 22.99 | 56.19 | 1180.21 | 21.41 | 23.93 | 5.000028 | 1.16633 | 1353.69 | 1021.08
0.000755999994 | 0.00827000011 | 8.2999999e-05 | 0.000798999972 | 238.7351 | 1453.17 | 1206.31 | 1119.38 | 220.44 | 28.86763 | 1219.49 | 243.84 | 11.92 | 1.328 | 1.334 | 1.90094 | 214.98 | 1207.84 | 49.32 | 19.59 | 2.644929 | 1.16633 | 165.66 | 1199 | 44.6 | 3.959831 | 21.56 | 121.06 | 1196.91 | 34.67 | 21.27 | 4.703779 | 1.16633 | 86.39 | 1192.57 | 29.91 | 5.047185 | 21.89 | 56.48 | 1187.05 | 21.75 | 22.55 | 5.000022 | 1.16633 | 1283.57 | 1024.52
0.000755999994 | 0.00827000011 | 8.2999999e-05 | 0.000798999972 | 238.2159 | 1450.01 | 1202.04 | 1114.96 | 217.59 | 26.48002 | 1213.97 | 243.62 | 11.37 | 1.328 | 1.334 | 1.944812 | 217.14 | 1202.39 | 49.81 | 19.65 | 2.678567 | 1.16633 | 167.33 | 1193.83 | 45.24 | 4.073348 | 21.77 | 122.09 | 1192.06 | 35.07 | 21.49 | 4.84554 | 1.16633 | 87.02 | 1187.95 | 30.27 | 5.048194 | 22.17 | 56.75 | 1182.79 | 22 | 22.6 | 5.000021 | 1.16633 | 1282.51 | 1024.31
0.000661999977 | 0.0083999997 | 5.80000014e-05 | 0.000860999979 | 238.0182 | 1345.32 | 1208.4 | 1116.29 | 111.11 | 28.0472 | 1221.07 | 237.34 | 11.61 | 1.328 | 1.334 | 2.039592 | 209.3 | 1208.59 | 47.59 | 19.43 | 2.822009 | 1.16633 | 161.71 | 1199.16 | 43.19 | 4.148478 | 21.23 | 118.52 | 1196.98 | 33.71 | 21.03 | 4.838469 | 1.16633 | 84.81 | 1192.06 | 29.05 | 5.047587 | 21.8 | 55.76 | 1186.34 | 21 | 22.45 | 5.000026 | 1.16633 | 1273.7 | 1008.69
0.000661999977 | 0.0083999997 | 5.80000014e-05 | 0.000860999979 | 238.2039 | 1346.37 | 1212.21 | 1126.84 | 112.41 | 25.69918 | 1224.6 | 237.41 | 10.84 | 1.328 | 1.334 | 2.092375 | 211.71 | 1213.2 | 48.47 | 19.23 | 2.788141 | 1.16633 | 163.24 | 1204.78 | 43.76 | 4.095616 | 20.74 | 119.48 | 1203.1 | 34.12 | 20.69 | 5.004906 | 1.16633 | 85.36 | 1199.12 | 29.26 | 5.046201 | 21.45 | 56.1 | 1194.45 | 21.37 | 22.26 | 5.000022 | 1.16633 | 1273.62 | 1008.32
0.000755999994 | 0.00827000011 | 8.2999999e-05 | 0.000798999972 | 238.1473 | 1346.05 | 1203.1 | 1113.48 | 113.1 | 28.1029 | 1212.05 | 237.43 | 11.74 | 1.328 | 1.334 | 2.038057 | 209.32 | 1200.13 | 47.62 | 19.33 | 2.747557 | 1.16633 | 161.7 | 1191.05 | 43.07 | 4.33703 | 21.27 | 118.63 | 1189.31 | 33.76 | 21.14 | 5.039449 | 1.16633 | 84.87 | 1185.05 | 29.02 | 5.046291 | 21.6 | 55.85 | 1179.9 | 21.12 | 22.5 | 5.000024 | 1.16633 | 1272.81 | 1002.46
0.000295000005 | 0.00188899995 | 0.000113000002 | 8.9000001e-05 | 235.4439 | 1330.77 | 1207.12 | 1120.46 | 79.54 | 25.53535 | 1213.55 | 235.91 | 11.7 | 1.328 | 1.334 | 2.040099 | 210.37 | 1200.62 | 49.19 | 20.33 | 2.833449 | 1.16633 | 161.18 | 1192.36 | 45.52 | 4.440139 | 21.55 | 115.66 | 1190.87 | 35.9 | 21.41 | 4.940997 | 1.16633 | 79.76 | 1186.47 | 27.65 | 5.025689 | 20.65 | 52.11 | 1178.84 | 17.26 | 18.26 | 5.000093 | 1.16633 | 1288.34 | 994.07
0.000295000005 | 0.00188899995 | 0.000113000002 | 8.9000001e-05 | 235.4828 | 1330.99 | 1206.84 | 1122.92 | 79.61 | 27.91312 | 1213.53 | 235.92 | 12.36 | 1.328 | 1.334 | 2.006874 | 208.01 | 1201.28 | 48.69 | 20.29 | 2.875969 | 1.16633 | 159.32 | 1193.27 | 44.75 | 4.343225 | 21.48 | 114.57 | 1191.8 | 35.42 | 21.4 | 4.985474 | 1.16633 | 79.15 | 1187.53 | 27.22 | 5.02739 | 20.46 | 51.93 | 1180.16 | 17.11 | 18.34 | 5.000086 | 1.16633 | 1288.34 | 993.86
0.000295000005 | 0.00188899995 | 0.000113000002 | 8.9000001e-05 | 236.187 | 1334.97 | 1206.28 | 1119.73 | 87.16 | 25.45515 | 1213.89 | 236.08 | 11.64 | 1.328 | 1.334 | 2.104417 | 210.62 | 1201.03 | 49.96 | 20.57 | 2.846902 | 1.16633 | 160.66 | 1192.83 | 45.35 | 4.303653 | 21.44 | 115.31 | 1191.14 | 35.91 | 21.17 | 5.133768 | 1.16633 | 79.4 | 1186.66 | 27.44 | 5.026445 | 20.37 | 51.96 | 1178.98 | 17.12 | 18.2 | 5.000094 | 1.16633 | 1288.42 | 994.03
0.000285999995 | 0.00209999993 | 6.70000009e-05 | 9.60000034e-05 | 234.6902 | 1326.51 | 1202.68 | 1114.57 | 72.83 | 25.47425 | 1216.58 | 235.95 | 11.67 | 1.328 | 1.334 | 2.050668 | 210.48 | 1205.02 | 49.2 | 20.75 | 2.794735 | 1.16633 | 161.28 | 1196.54 | 45.45 | 4.438044 | 22.28 | 115.83 | 1195.33 | 35.86 | 21.8 | 5.095232 | 1.16633 | 79.97 | 1191.31 | 27.67 | 5.035899 | 21.32 | 52.3 | 1184.42 | 17.46 | 19.27 | 5.000089 | 1.16633 | 1286.51 | 995.9
0.000310000003 | 0.00200799992 | 0.000125999999 | 0.000111000001 | 236.8345 | 1338.63 | 1204.37 | 1115.05 | 34.56 | 27.94155 | 1217.29 | 235.25 | 11.36 | 1.328 | 1.334 | 2.069999 | 207.31 | 1205.33 | 40.29 | 18.48 | 2.754947 | 1.16633 | 167.02 | 1196.08 | 40.72 | 4.236562 | 20.25 | 126.3 | 1194.35 | 34.6 | 20.9 | 5.131896 | 1.16633 | 91.7 | 1190.75 | 34.41 | 5.051864 | 22.24 | 57.29 | 1188.23 | 22.53 | 21.07 | 4.999986 | 1.16633 | 1318.48 | 988.71
0.000295000005 | 0.00188899995 | 0.000113000002 | 8.9000001e-05 | 234.83 | 1327.3 | 1201.4 | 1113.51 | 79.79 | 27.8554 | 1215.34 | 236.14 | 12.54 | 1.328 | 1.334 | 2.075706 | 208.28 | 1203.41 | 48.36 | 20.64 | 2.905086 | 1.16633 | 159.92 | 1195.09 | 44.83 | 4.300709 | 21.99 | 115.09 | 1193.66 | 35.44 | 21.52 | 5.123535 | 1.16633 | 79.65 | 1189.46 | 27.41 | 5.037601 | 20.72 | 52.24 | 1182.37 | 17.4 | 18.5 | 5.000088 | 1.16633 | 1280.1 | 984.4
0.000285999995 | 0.00209999993 | 6.70000009e-05 | 9.60000034e-05 | 234.4585 | 1325.2 | 1204.28 | 1118.24 | 79.72 | 25.54829 | 1215.8 | 236.13 | 11.32 | 1.328 | 1.334 | 2.056245 | 210.58 | 1204.06 | 49.65 | 19.88 | 2.804642 | 1.16633 | 160.93 | 1195.87 | 45.25 | 4.263519 | 21.25 | 115.68 | 1194.46 | 35.84 | 20.84 | 4.918015 | 1.16633 | 79.84 | 1190.28 | 27.54 | 5.040727 | 20.3 | 52.3 | 1183.61 | 17.51 | 18.19 | 5.000085 | 1.16633 | 1281.96 | 984.43
0.000285999995 | 0.00209999993 | 6.70000009e-05 | 9.60000034e-05 | 234.6584 | 1326.33 | 1201.88 | 1112.16 | 79.67 | 27.87486 | 1215.79 | 236.18 | 12.31 | 1.328 | 1.334 | 2.077206 | 208.31 | 1203.53 | 49.05 | 20.3 | 2.921299 | 1.16633 | 159.26 | 1194.89 | 44.72 | 4.523026 | 21.71 | 114.54 | 1193.39 | 35.39 | 21.23 | 4.970191 | 1.16633 | 79.15 | 1188.68 | 27.19 | 5.03912 | 20.69 | 51.96 | 1181.06 | 17.14 | 18.19 | 5.000088 | 1.16633 | 1283.09 | 981.89
0.000285999995 | 0.00209999993 | 6.70000009e-05 | 9.60000034e-05 | 234.6619 | 1326.35 | 1196.93 | 1107.07 | 77.15 | 25.46319 | 1212.54 | 236.1 | 11.93 | 1.328 | 1.334 | 2.051435 | 210.64 | 1200.19 | 49.46 | 20.87 | 2.798162 | 1.16633 | 161.18 | 1191.57 | 45.27 | 4.434762 | 22.47 | 115.91 | 1190.25 | 35.97 | 21.91 | 4.910923 | 1.16633 | 79.94 | 1185.83 | 27.61 | 5.034615 | 21.43 | 52.33 | 1178.78 | 17.5 | 18.94 | 5.000093 | 1.16633 | 1283.94 | 981.2
0.000295000005 | 0.00188899995 | 0.000113000002 | 8.9000001e-05 | 235.1838 | 1329.3 | 1197.74 | 1111.32 | 80.94 | 27.90953 | 1210.96 | 236.22 | 12.41 | 1.328 | 1.334 | 2.075222 | 208.31 | 1199.33 | 49.01 | 20.31 | 2.920485 | 1.16633 | 159.3 | 1191.2 | 44.46 | 4.509367 | 21.48 | 114.84 | 1189.91 | 35.41 | 21.07 | 4.950195 | 1.16633 | 79.43 | 1185.66 | 27.28 | 5.038819 | 20.37 | 52.15 | 1178.66 | 17.35 | 18.26 | 5.000084 | 1.16633 | 1285.62 | 980.4
0.00039999999 | 0.00190499995 | 8.19999987e-05 | 7.30000029e-05 | 235.6969 | 1332.2 | 1196.25 | 1109.88 | 110.12 | 25.5059 | 1210.33 | 237.25 | 12.31 | 1.328 | 1.334 | 2.040763 | 211.75 | 1197.41 | 50.39 | 20.44 | 2.776986 | 1.16633 | 161.36 | 1189.11 | 45.68 | 4.470318 | 21.04 | 115.68 | 1187.41 | 35.91 | 20.71 | 4.978272 | 1.16633 | 79.77 | 1182.65 | 27.78 | 5.026676 | 19.98 | 51.99 | 1174.45 | 17.15 | 17.74 | 5.000083 | 1.16633 | 1263.48 | 979.92
0.00035300001 | 0.00208000001 | 9.2000002e-05 | 5.60000008e-05 | 238.2322 | 1346.53 | 1193.78 | 1109.78 | 127.35 | 28.22426 | 1208.76 | 238.26 | 11.38 | 1.328 | 1.334 | 2.024602 | 210.04 | 1196.58 | 44.99 | 17.92 | 2.793707 | 1.16633 | 165.05 | 1187.87 | 42.38 | 4.151872 | 19.6 | 122.67 | 1185.64 | 33.63 | 19.6 | 4.921972 | 1.16633 | 89.04 | 1181.3 | 27.29 | 5.066861 | 18.85 | 61.75 | 1175.17 | 18.89 | 17.37 | 5.000072 | 1.16633 | 1259.11 | 977.75
0.000395999989 | 0.00225999998 | 9.60000034e-05 | 6.70000009e-05 | 238.2712 | 1346.75 | 1199.58 | 1114.96 | 128.41 | 28.25452 | 1213.42 | 238.28 | 11.03 | 1.328 | 1.334 | 2.023321 | 210.03 | 1201.08 | 44.75 | 17.22 | 2.720621 | 1.16633 | 165.28 | 1192.03 | 42.36 | 4.297777 | 19.05 | 122.92 | 1189.73 | 33.72 | 18.82 | 4.911539 | 1.16633 | 89.2 | 1185.08 | 27.44 | 5.068545 | 18.31 | 61.76 | 1178.73 | 18.89 | 16.73 | 5.000071 | 1.16633 | 1257.92 | 976.14
0.000395999989 | 0.00225999998 | 9.60000034e-05 | 6.70000009e-05 | 238.2411 | 1346.58 | 1196.11 | 1113.19 | 128.27 | 25.84326 | 1211.15 | 238.28 | 10.66 | 1.328 | 1.334 | 2.061097 | 212.44 | 1199.08 | 45.4 | 17.48 | 2.684145 | 1.16633 | 167.04 | 1190.45 | 43.02 | 4.080925 | 19.25 | 124.02 | 1188.23 | 34.16 | 19.19 | 4.868656 | 1.16633 | 89.86 | 1184.01 | 27.76 | 5.067298 | 18.61 | 62.1 | 1178.1 | 19.24 | 16.96 | 5.000071 | 1.16633 | 1258.23 | 976.06
0.000395999989 | 0.00225999998 | 9.60000034e-05 | 6.70000009e-05 | 238.5365 | 1348.25 | 1199.4 | 1117.76 | 131.19 | 28.35823 | 1214.26 | 238.43 | 10.59 | 1.328 | 1.334 | 2.019485 | 210.08 | 1202.35 | 44.68 | 16.66 | 2.787035 | 1.16633 | 165.4 | 1193.74 | 42.39 | 4.136473 | 18.46 | 123.01 | 1191.5 | 33.75 | 18.49 | 5.096051 | 1.16633 | 89.26 | 1187.25 | 27.45 | 5.069733 | 17.93 | 61.81 | 1181.26 | 18.95 | 16.26 | 5.000072 | 1.16633 | 1257.58 | 975.9
0.000395999989 | 0.00225999998 | 9.60000034e-05 | 6.70000009e-05 | 237.5723 | 1342.8 | 1203.18 | 1118.71 | 126.54 | 25.83431 | 1215.76 | 238.17 | 10.38 | 1.328 | 1.334 | 1.997087 | 212.34 | 1203.17 | 45.57 | 17.16 | 2.688639 | 1.16633 | 166.77 | 1194.24 | 42.94 | 4.08895 | 18.74 | 123.83 | 1191.82 | 34.15 | 18.75 | 4.877625 | 1.16633 | 89.68 | 1187.29 | 27.72 | 5.069301 | 18.18 | 61.96 | 1181.07 | 19.09 | 16.6 | 5.000072 | 1.16633 | 1256.49 | 950.02
0.000395999989 | 0.00225999998 | 9.60000034e-05 | 6.70000009e-05 | 237.7439 | 1343.77 | 1192.68 | 1109.97 | 127.62 | 28.2391 | 1205.79 | 238.22 | 11.24 | 1.328 | 1.334 | 2.022881 | 209.98 | 1193.86 | 44.54 | 17.4 | 2.716656 | 1.16633 | 165.44 | 1185.18 | 42.43 | 4.132388 | 19.22 | 123.01 | 1183 | 33.71 | 19.19 | 4.903172 | 1.16633 | 89.3 | 1178.8 | 27.39 | 5.066768 | 18.59 | 61.91 | 1172.93 | 19.04 | 16.92 | 5.000071 | 1.16633 | 1256.63 | 949.61
0.000395999989 | 0.00225999998 | 9.60000034e-05 | 6.70000009e-05 | 238.2818 | 1346.81 | 1200.66 | 1118.88 | 131.19 | 25.96041 | 1213.35 | 238.41 | 10.08 | 1.328 | 1.334 | 1.996338 | 212.45 | 1201.22 | 45.26 | 16.8 | 2.749116 | 1.16633 | 167.19 | 1192.75 | 43.05 | 4.234383 | 18.45 | 124.14 | 1190.64 | 34.24 | 18.48 | 5.051281 | 1.16633 | 89.9 | 1186.49 | 27.81 | 5.069906 | 17.93 | 62.09 | 1180.78 | 19.24 | 16.43 | 5.000071 | 1.16633 | 1256.17 | 949.06
0.000395999989 | 0.00225999998 | 9.60000034e-05 | 6.70000009e-05 | 238.8037 | 1349.76 | 1207.48 | 1123.59 | 132.99 | 28.29869 | 1219.62 | 238.58 | 10.67 | 1.328 | 1.334 | 2.023427 | 210.28 | 1207.19 | 44.68 | 16.67 | 2.785332 | 1.16633 | 165.6 | 1198.29 | 42.49 | 4.293446 | 18.39 | 123.11 | 1195.94 | 33.77 | 18.39 | 4.909764 | 1.16633 | 89.34 | 1191.27 | 27.56 | 5.069666 | 17.76 | 61.78 | 1184.91 | 18.92 | 16.23 | 5.000072 | 1.16633 | 1256.41 | 1290.23
0.000395999989 | 0.00225999998 | 9.60000034e-05 | 6.70000009e-05 | 238.6215 | 1348.73 | 1207.14 | 1125 | 132.67 | 28.34948 | 1219.64 | 238.47 | 10.47 | 1.328 | 1.334 | 2.020934 | 210.12 | 1207.67 | 44.72 | 16.47 | 2.787165 | 1.16633 | 165.4 | 1198.98 | 42.4 | 4.297286 | 18.16 | 123 | 1196.78 | 33.74 | 18.04 | 4.743166 | 1.16633 | 89.26 | 1192.08 | 27.45 | 5.069259 | 17.51 | 61.81 | 1185.81 | 18.96 | 16.09 | 5.000071 | 1.16633 | 1257.2 | 1224.13
0.00039500001 | 0.00251000002 | 0.000159000003 | 7.50000036e-05 | 236.9283 | 1339.16 | 1207.55 | 1123.75 | 122.81 | 25.79935 | 1220.87 | 237.94 | 10.26 | 1.328 | 1.334 | 1.997427 | 212.14 | 1208.3 | 45.39 | 16.86 | 2.754169 | 1.16633 | 166.75 | 1199.5 | 42.93 | 4.242791 | 18.53 | 123.82 | 1197.23 | 34.11 | 18.41 | 4.870124 | 1.16633 | 89.71 | 1192.62 | 27.72 | 5.068094 | 17.54 | 61.99 | 1186.25 | 19.13 | 16.21 | 5.000072 | 1.16633 | 1257.17 | 1342.59
0.00039500001 | 0.00251000002 | 0.000159000003 | 7.50000036e-05 | 235.221 | 1329.51 | 1205.54 | 1124.08 | 110.94 | 28.14984 | 1217.65 | 237.4 | 10.87 | 1.328 | 1.334 | 2.018649 | 209.25 | 1205.76 | 44.35 | 16.89 | 2.788329 | 1.16633 | 164.9 | 1197.21 | 42.11 | 4.288221 | 18.66 | 122.79 | 1195.16 | 33.63 | 18.51 | 5.07464 | 1.16633 | 89.16 | 1190.96 | 27.31 | 5.068849 | 17.6 | 61.85 | 1185.02 | 18.98 | 16.2 | 5.000071 | 1.16633 | 1257.39 | 1342.74
0.000755999994 | 0.00827000011 | 8.2999999e-05 | 0.000798999972 | 238.0128 | 1345.29 | 1214.53 | 1126.79 | 109.31 | 27.99724 | 1223.68 | 237.15 | 11.16 | 1.328 | 1.334 | 2.038023 | 209.15 | 1211.93 | 47.84 | 18.55 | 2.754121 | 1.16633 | 161.31 | 1202.9 | 44 | 4.033535 | 20.72 | 117.31 | 1200.93 | 35.02 | 20.87 | 5.008751 | 1.16633 | 82.29 | 1196.77 | 30.3 | 5.033137 | 22.24 | 51.99 | 1191.76 | 21.3 | 22.7 | 4.999999 | 1.16633 | 1276.91 | 1271.7
0.000679999997 | 0.00851999968 | 2.40000008e-05 | 0.000850000011 | 238.1756 | 1346.21 | 1217.91 | 1128.27 | 122.46 | 28.03868 | 1228.43 | 237.88 | 11.23 | 1.328 | 1.334 | 1.969122 | 209.84 | 1216.25 | 49.01 | 19.19 | 2.849736 | 1.16633 | 160.83 | 1207.24 | 44.74 | 4.309262 | 21.49 | 116.09 | 1207.06 | 35.13 | 20.97 | 4.93255 | 1.16633 | 80.96 | 1202.32 | 29.43 | 5.026986 | 22.12 | 51.53 | 1196.16 | 20.83 | 22.16 | 5.000009 | 1.16633 | 1267.79 | 1271.96
0.000647999987 | 0.00841999985 | 7.59999966e-05 | 0.000883999979 | 238.0093 | 1345.27 | 1225.69 | 1136.41 | 157.05 | 28.31208 | 1228.08 | 239.69 | 10.94 | 1.328 | 1.334 | 1.965155 | 211.38 | 1216.15 | 49.01 | 18.43 | 2.753465 | 1.16633 | 162.37 | 1207.17 | 45.04 | 4.26694 | 20.43 | 117.33 | 1205.37 | 35.39 | 20.47 | 4.723383 | 1.16633 | 81.94 | 1200.76 | 30.15 | 5.030957 | 21.37 | 51.79 | 1194.64 | 21.12 | 21.51 | 5.000006 | 1.16633 | 1235.6 | 1270.9
0.000647999987 | 0.00841999985 | 7.59999966e-05 | 0.000883999979 | 237.5988 | 1342.95 | 1222.38 | 1132.44 | 151.39 | 28.30683 | 1232.14 | 239.52 | 11.1 | 1.328 | 1.334 | 1.96743 | 211.21 | 1219.93 | 49.49 | 18.58 | 2.766732 | 1.16633 | 161.72 | 1210.74 | 44.87 | 4.107193 | 20.45 | 116.85 | 1208.61 | 35.3 | 20.5 | 4.745088 | 1.16633 | 81.55 | 1203.78 | 30.03 | 5.032585 | 21.48 | 51.52 | 1197.31 | 20.8 | 21.51 | 5.000001 | 1.16633 | 1236.47 | 1529.17
0.000679999997 | 0.00851999968 | 2.40000008e-05 | 0.000850000011 | 238.4109 | 1347.54 | 1221.24 | 1128.23 | 124.32 | 28.13342 | 1231.27 | 238 | 11.35 | 1.328 | 1.334 | 2.038909 | 209.87 | 1218.69 | 49.48 | 18.8 | 2.858897 | 1.16633 | 160.39 | 1209.12 | 44.22 | 4.115551 | 20.82 | 116.17 | 1206.75 | 35.03 | 20.72 | 4.918417 | 1.16633 | 81.14 | 1201.53 | 29.98 | 5.031815 | 21.48 | 51.16 | 1194.66 | 20.42 | 21.98 | 5.00001 | 1.16633 | 1264.39 | 1407.67
0.000679999997 | 0.00851999968 | 2.40000008e-05 | 0.000850000011 | 237.7457 | 1343.78 | 1215.58 | 1122.83 | 180.87 | 28.54367 | 1229.73 | 241.66 | 11.24 | 1.328 | 1.334 | 1.965334 | 213.12 | 1217.13 | 49.47 | 18.33 | 2.670175 | 1.16633 | 163.65 | 1207.36 | 45.49 | 4.074195 | 20.34 | 118.16 | 1204.94 | 35.69 | 20.05 | 4.733547 | 1.16633 | 82.47 | 1199.62 | 30.83 | 5.034039 | 20.93 | 51.64 | 1192.45 | 20.9 | 21.35 | 4.999998 | 1.16633 | 1207.97 | 1407.15
0.000755999994 | 0.00827000011 | 8.2999999e-05 | 0.000798999972 | 237.8324 | 1344.27 | 1215.8 | 1124.24 | 195.84 | 28.71438 | 1228.94 | 243.07 | 10.99 | 1.328 | 1.334 | 1.965042 | 214.36 | 1216.62 | 50.38 | 18.37 | 2.675793 | 1.16633 | 163.98 | 1207.23 | 45.94 | 3.937436 | 19.99 | 118.04 | 1204.74 | 35.88 | 19.68 | 4.787685 | 1.16633 | 82.16 | 1199.43 | 30.56 | 5.033394 | 20.32 | 51.6 | 1192.23 | 20.91 | 20.86 | 5.000003 | 1.16633 | 1192.27 | 1406.03
0.000755999994 | 0.00827000011 | 8.2999999e-05 | 0.000798999972 | 237.3777 | 1341.7 | 1214.41 | 1121.83 | 193.2 | 28.70754 | 1227.33 | 242.86 | 11.01 | 1.328 | 1.334 | 1.897934 | 214.15 | 1214.73 | 50.27 | 18.34 | 2.676079 | 1.16633 | 163.88 | 1205.17 | 45.83 | 3.93311 | 20.39 | 118.05 | 1202.68 | 35.89 | 19.81 | 4.782211 | 1.16633 | 82.16 | 1197.42 | 30.53 | 5.032286 | 20.6 | 51.63 | 1190.15 | 20.88 | 21.09 | 5.000001 | 1.16633 | 1191.97 | 1405.74
0.000755999994 | 0.00827000011 | 8.2999999e-05 | 0.000798999972 | 238.1968 | 1346.33 | 1219.84 | 1132.21 | 200.12 | 28.78575 | 1233.5 | 243.4 | 10.61 | 1.328 | 1.334 | 1.901921 | 214.61 | 1221.52 | 50.32 | 18.51 | 2.671897 | 1.16633 | 164.29 | 1212.66 | 46.01 | 3.932065 | 19.97 | 118.28 | 1210.5 | 35.8 | 19.88 | 4.605779 | 1.16633 | 82.48 | 1205.62 | 30.6 | 5.032506 | 21 | 51.88 | 1199.26 | 21.19 | 20.98 | 4.999997 | 1.16633 | 1190.42 | 1408.11
0.000755999994 | 0.00827000011 | 8.2999999e-05 | 0.000798999972 | 238.4428 | 1347.72 | 1219.73 | 1134.14 | 200.69 | 28.91359 | 1232.74 | 243.44 | 10.3 | 1.328 | 1.334 | 1.967536 | 214.53 | 1221.25 | 50.21 | 18.09 | 2.742964 | 1.16633 | 164.32 | 1212.75 | 46.08 | 3.933899 | 19.63 | 118.24 | 1210.71 | 35.92 | 19.59 | 4.61628 | 1.16633 | 82.32 | 1206.05 | 30.56 | 5.0329 | 20.59 | 51.76 | 1199.86 | 21.04 | 20.93 | 4.999999 | 1.16633 | 1191.21 | 1371.08
0.000666000007 | 0.00884000026 | 3.70000016e-05 | 0.00101000001 | 238.3915 | 1347.43 | 1217.23 | 1128.49 | 212.98 | 29.02487 | 1234.57 | 244.7 | 10.46 | 1.328 | 1.334 | 1.902942 | 215.67 | 1222.39 | 50.11 | 18.16 | 2.656258 | 1.16633 | 165.56 | 1213.26 | 46.53 | 3.918481 | 20.01 | 119.03 | 1210.98 | 36.22 | 19.75 | 4.615007 | 1.16633 | 82.81 | 1206.08 | 30.86 | 5.028527 | 20.79 | 51.95 | 1199.33 | 21.22 | 21.04 | 4.999994 | 1.16633 | 1179.58 | 1371.47
0.000647999987 | 0.00841999985 | 7.59999966e-05 | 0.000883999979 | 238.1243 | 1345.92 | 1218.39 | 1131.25 | 209.23 | 28.99677 | 1231.36 | 244.41 | 10.47 | 1.328 | 1.334 | 1.902909 | 215.41 | 1219.51 | 49.92 | 18.15 | 2.727187 | 1.16633 | 165.49 | 1210.83 | 46.25 | 4.069656 | 19.63 | 119.24 | 1208.84 | 36.02 | 19.44 | 4.583469 | 1.16633 | 83.22 | 1204.06 | 31.01 | 5.032076 | 20.71 | 52.21 | 1197.96 | 21.49 | 20.75 | 4.999991 | 1.16633 | 1180.66 | 1369.48
0.000666000007 | 0.00884000026 | 3.70000016e-05 | 0.00101000001 | 238.4038 | 1347.5 | 1219.52 | 1134.56 | 213 | 29.10217 | 1233.82 | 244.66 | 10.17 | 1.328 | 1.334 | 1.904885 | 215.56 | 1222.3 | 50.11 | 17.68 | 2.658601 | 1.16633 | 165.45 | 1213.68 | 46.36 | 3.915045 | 19.28 | 119.09 | 1211.59 | 36.12 | 19.43 | 4.60515 | 1.16633 | 82.97 | 1203.25 | 30.94 | 5.037665 | 20.41 | 52.03 | 1197.26 | 21.29 | 20.75 | 4.999997 | 1.16633 | 1179.82 | 1368.52
0.000666000007 | 0.00884000026 | 3.70000016e-05 | 0.00101000001 | 237.9863 | 1345.14 | 1214.61 | 1124.37 | 211.42 | 27.9257 | 1232 | 244.58 | 10.52 | 1.328 | 1.334 | 1.957202 | 216.65 | 1219.63 | 50.46 | 18.24 | 2.642838 | 1.16633 | 166.19 | 1210.4 | 46.66 | 3.889425 | 20.01 | 119.53 | 1208.02 | 36.4 | 19.89 | 4.761043 | 1.16633 | 83.13 | 1203.07 | 31.05 | 5.031336 | 20.76 | 52.08 | 1196.25 | 21.35 | 20.78 | 4.999994 | 1.16633 | 1178.26 | 1368.45
0.000666000007 | 0.00884000026 | 3.70000016e-05 | 0.00101000001 | 238.2588 | 1346.68 | 1220.74 | 1131.61 | 212.89 | 29.00581 | 1235.99 | 244.7 | 10.36 | 1.328 | 1.334 | 1.903579 | 215.7 | 1223.88 | 50.09 | 18.18 | 2.726836 | 1.16633 | 165.61 | 1214.85 | 46.62 | 3.922125 | 20.09 | 118.99 | 1212.61 | 36.21 | 19.75 | 4.61821 | 1.16633 | 82.78 | 1207.57 | 30.86 | 5.031584 | 20.66 | 51.92 | 1200.76 | 21.19 | 21 | 5.000002 | 1.16633 | 1178.13 | 1368.74
0.000666000007 | 0.00884000026 | 3.70000016e-05 | 0.00101000001 | 238.2075 | 1346.39 | 1219.98 | 1132.96 | 213.87 | 29.00598 | 1233.96 | 244.77 | 10.18 | 1.328 | 1.334 | 1.968517 | 215.77 | 1222.23 | 50.07 | 17.78 | 2.654671 | 1.16633 | 165.7 | 1213.36 | 46.47 | 3.751505 | 19.4 | 119.23 | 1210.97 | 36.22 | 19.42 | 4.604902 | 1.16633 | 83.01 | 1206.15 | 31.01 | 5.03533 | 20.36 | 52 | 1199.74 | 21.27 | 20.76 | 4.999996 | 1.16633 | 1177.51 | 1368.01
0.000709999993 | 0.00858000014 | 3.40000006e-05 | 0.000959000026 | 237.9925 | 1241.7 | 1217.16 | 1126.83 | 174.61 | 28.5579 | 1229.47 | 241.76 | 10.26 | 1.328 | 1.334 | 1.965737 | 213.2 | 1217.27 | 50.64 | 17.42 | 2.770164 | 1.16633 | 162.56 | 1208.25 | 45.78 | 3.98422 | 18.91 | 116.78 | 1205.97 | 35.71 | 18.5 | 4.663283 | 1.16633 | 81.07 | 1200.88 | 29.78 | 5.031941 | 18.69 | 51.29 | 1193.42 | 20.55 | 19.36 | 5.000009 | 1.16633 | 1113.3 | 1352.62
0.000679999997 | 0.00853999984 | 1.6e-05 | 0.000997000025 | 238.4333 | 1244 | 1216.23 | 1125.43 | 177.82 | 28.62244 | 1230.14 | 242.03 | 10.25 | 1.328 | 1.334 | 1.904472 | 213.4 | 1217.68 | 50.9 | 17.41 | 2.632714 | 1.16633 | 162.5 | 1208.31 | 45.99 | 4.004018 | 18.68 | 116.51 | 1205.9 | 35.66 | 18.46 | 4.526173 | 1.16633 | 80.85 | 1200.52 | 29.73 | 5.026768 | 18.61 | 51.12 | 1192.84 | 20.38 | 19.62 | 4.999993 | 1.16633 | 1113.9 | 1350.64
0.000709999993 | 0.00858000014 | 3.40000006e-05 | 0.000959000026 | 237.682 | 1240.08 | 1216.97 | 1123.89 | 175.3 | 28.63606 | 1231.12 | 241.97 | 9.92 | 1.328 | 1.334 | 1.969067 | 213.33 | 1218.45 | 50.77 | 17.3 | 2.629158 | 1.16633 | 162.56 | 1208.7 | 45.89 | 3.990375 | 18.66 | 116.67 | 1206.08 | 35.59 | 18.49 | 4.663906 | 1.16633 | 81.08 | 1200.51 | 30.02 | 5.030926 | 19.24 | 51.06 | 1192.68 | 20.33 | 19.51 | 4.999993 | 1.16633 | 1110.67 | 1347.91
0.000679999997 | 0.00853999984 | 1.6e-05 | 0.000997000025 | 238.1324 | 1242.43 | 1212.21 | 1122.62 | 179.22 | 28.63221 | 1229.68 | 242.32 | 10.33 | 1.328 | 1.334 | 1.96755 | 213.68 | 1217.54 | 51.15 | 17.67 | 2.702984 | 1.16633 | 162.53 | 1208.48 | 45.91 | 4.004087 | 19.12 | 116.62 | 1206.27 | 35.49 | 18.72 | 4.672082 | 1.16633 | 81.13 | 1201.26 | 29.87 | 5.027291 | 18.81 | 51.26 | 1193.86 | 20.51 | 19.69 | 4.99999 | 1.16633 | 1109.11 | 1349.43
0.000679999997 | 0.00853999984 | 1.6e-05 | 0.000997000025 | 238.6001 | 1244.87 | 1208.65 | 1119.55 | 183.3 | 28.72802 | 1226.69 | 242.54 | 10.11 | 1.328 | 1.334 | 1.968603 | 213.81 | 1214.6 | 51.06 | 17.43 | 2.631038 | 1.16633 | 162.75 | 1205.42 | 46.06 | 4.003916 | 18.9 | 116.69 | 1203.17 | 35.72 | 18.76 | 4.688759 | 1.16633 | 80.97 | 1198.24 | 29.98 | 5.032225 | 18.79 | 50.99 | 1190.78 | 20.24 | 19.95 | 4.999997 | 1.16633 | 1108.35 | 1340.91
0.000679999997 | 0.00853999984 | 1.6e-05 | 0.000997000025 | 238.4046 | 1243.85 | 1210.3 | 1119.32 | 249.51 | 29.42727 | 1225.32 | 248.36 | 10.18 | 1.328 | 1.334 | 1.90309 | 218.93 | 1211.21 | 52.26 | 16.96 | 2.531642 | 1.16633 | 166.67 | 1202.06 | 47.61 | 3.824824 | 18.57 | 119.06 | 1199.63 | 36.48 | 18.08 | 4.40493 | 1.16633 | 82.58 | 1194.42 | 30.76 | 5.030175 | 18.65 | 51.82 | 1186.75 | 21.11 | 19.14 | 4.999981 | 1.16633 | 1052.45 | 1340.52
0.000679999997 | 0.00853999984 | 1.6e-05 | 0.000997000025 | 238.51575 | 1244.43 | 1207.44 | 1119.38 | 251.16 | 29.39695 | 1224.45 | 248.47 | 10.43 | 1.328 | 1.334 | 1.83408 | 219.07 | 1210.76 | 52.26 | 16.89 | 2.663075 | 1.16633 | 166.81 | 1202.22 | 47.44 | 3.971572 | 18.92 | 119.37 | 1200.31 | 36.57 | 18.44 | 4.395002 | 1.16633 | 82.8 | 1195.57 | 30.82 | 5.034492 | 18.68 | 51.98 | 1188.4 | 21.25 | 19.54 | 4.99999 | 1.16633 | 1051.36 | 1341.28
0.00035300001 | 0.00208000001 | 9.2000002e-05 | 5.60000008e-05 | 238.0801 | 1345.67 | 1192.21 | 1111.08 | 209.86 | 28.96512 | 1215.9 | 244.22 | 10.52 | 1.328 | 1.334 | 1.95884 | 215.26 | 1204.92 | 46.86 | 16.26 | 2.591199 | 1.16633 | 168.4 | 1196.38 | 44.41 | 4.0022 | 17.8 | 123.99 | 1194.21 | 34.54 | 17.94 | 4.525454 | 1.16633 | 89.45 | 1181.35 | 27.65 | 5.081615 | 17.22 | 61.8 | 1173.35 | 18.9 | 17.65 | 5.000068 | 1.16633 | 1182.04 | 1340.07
0.00035300001 | 0.00208000001 | 9.2000002e-05 | 5.60000008e-05 | 238.0588 | 1345.55 | 1191.93 | 1103.4 | 209.19 | 28.79229 | 1209.01 | 244.21 | 11.26 | 1.328 | 1.334 | 1.948913 | 215.42 | 1197.53 | 46.78 | 17.22 | 2.656316 | 1.16633 | 168.64 | 1188.6 | 44.34 | 4.161406 | 19.05 | 124.3 | 1186.46 | 34.62 | 18.75 | 4.512624 | 1.16633 | 89.68 | 1180.36 | 27.87 | 5.081846 | 18.19 | 61.81 | 1171.64 | 18.92 | 17.31 | 5.000069 | 1.16633 | 1182.35 | 1344.07
0.00035300001 | 0.00208000001 | 9.2000002e-05 | 5.60000008e-05 | 238.05 | 1345.5 | 1172.99 | 1092.42 | 211.73 | 28.91278 | 1201.48 | 244.48 | 10.9 | 1.328 | 1.334 | 1.887868 | 215.57 | 1190.58 | 46.65 | 16.72 | 2.653533 | 1.16633 | 168.92 | 1182.36 | 44.35 | 4.151722 | 18.25 | 124.57 | 1180.5 | 34.65 | 18.18 | 4.503416 | 1.16633 | 89.92 | 1175.05 | 28 | 5.08301 | 17.54 | 61.92 | 1167.22 | 19.08 | 16.99 | 5.000066 | 1.16633 | 1178.95 | 1340.03
0.00035300001 | 0.00208000001 | 9.2000002e-05 | 5.60000008e-05 | 237.176 | 1340.56 | 1174.44 | 1092.02 | 217.17 | 28.9918 | 1202.92 | 245.07 | 10.75 | 1.328 | 1.334 | 1.887996 | 216.07 | 1191.69 | 46.91 | 16.45 | 2.583632 | 1.16633 | 169.16 | 1183.09 | 44.44 | 3.979741 | 18.29 | 124.72 | 1180.95 | 34.71 | 18.02 | 4.687815 | 1.16633 | 90.01 | 1175.32 | 28.03 | 5.083606 | 17.64 | 61.98 | 1167.14 | 19.15 | 16.66 | 5.000066 | 1.16633 | 1168.27 | 1340.24
0.000386 | 0.00203999993 | 0.000128999993 | 6.39999998e-05 | 236.4088 | 1439.01 | 1149.4 | 1068.6 | 57.84 | 28.0103 | 1169.08 | 235.21 | 12.85 | 1.328 | 1.334 | 2.087036 | 207.2 | 1157.54 | 43.09 | 21.06 | 2.852826 | 1.16633 | 164.11 | 1149.61 | 41.35 | 4.244165 | 23.15 | 122.76 | 1148.23 | 33.46 | 23.64 | 4.824723 | 1.16633 | 89.3 | 1144.96 | 27.22 | 5.068843 | 22.5 | 62.08 | 1138.44 | 19.15 | 21.85 | 5.000072 | 1.16633 | 1411.35 | 1342.85
1.40000002e-05 | 0.00199000002 | 4.70000014e-05 | 2.30000005e-05 | 229.1371 | 1586.57 | 1155.38 | 1096.56 | 120.32 | 27.31779 | 1161.02 | 231.08 | 13.91 | 1.328 | 1.334 | 2.077393 | 203.77 | 1149.35 | 43.72 | 23.82 | 2.994509 | 1.16633 | 160.05 | 1142.03 | 38.81 | 4.400432 | 25.12 | 121.24 | 1142.14 | 31.49 | 25.87 | 5.063524 | 1.16633 | 89.75 | 1140.41 | 26.67 | 5.048348 | 24.84 | 63.08 | 1136.35 | 20.21 | 24.39 | 5.000067 | 1.16633 | 1504.55 | 1342.2
0.000311999989 | 0.0022799999 | 0.000123999998 | 6.70000009e-05 | 237.2532 | 1598.88 | 1167.43 | 1082.23 | 159.66 | 28.0758 | 1176.66 | 238.91 | 15.24 | 1.328 | 1.334 | 2.020085 | 210.84 | 1164.68 | 48.24 | 23.81 | 2.853502 | 1.16633 | 162.6 | 1156.74 | 45 | 4.133884 | 25.64 | 117.6 | 1156.71 | 37.29 | 25.83 | 4.007847 | 1.16633 | 80.31 | 1151.61 | 27.44 | 5.021518 | 24.82 | 52.87 | 1141.49 | 17.98 | 24.49 | 5.000079 | 1.16633 | 1487.5 | 1329.82
0.000311999989 | 0.0022799999 | 0.000123999998 | 6.70000009e-05 | 237.3778 | 1599.72 | 1168.13 | 1079.57 | 161.41 | 28.14106 | 1176.98 | 238.94 | 15.29 | 1.328 | 1.334 | 2.022586 | 210.8 | 1164.46 | 47.93 | 24.06 | 2.778788 | 1.16633 | 162.87 | 1155.96 | 45.93 | 4.025091 | 26.01 | 116.94 | 1155.74 | 36.83 | 25.83 | 4.020479 | 1.16633 | 80.11 | 1150.03 | 27.4 | 5.02212 | 24.78 | 52.71 | 1138.8 | 17.78 | 24.48 | 5.00008 | 1.16633 | 1487.15 | 1182.28
0.000268000003 | 0.00208000001 | 0.000114000002 | 4.80000017e-05 | 234.1006 | 1424.96 | 1139.3 | 1045.9 | 180.7 | 28.40829 | 1155.3 | 240.96 | 14.92 | 1.328 | 1.334 | 1.946949 | 212.55 | 1143.09 | 47.06 | 22.41 | 2.692141 | 1.16633 | 165.49 | 1134.32 | 44.54 | 3.942924 | 23.96 | 120.95 | 1134.2 | 35.34 | 24.24 | 4.180748 | 1.16633 | 85.61 | 1129.42 | 27.83 | 5.054914 | 22.87 | 57.78 | 1120.58 | 18.89 | 22.77 | 5.000074 | 1.16633 | 1290.36 | 1174.92
0.000383000006 | 0.00203999993 | 0.000119999997 | 5.99999985e-05 | 236.2494 | 1438.04 | 1138.63 | 1054.24 | 232.18 | 29.01425 | 1151.73 | 244.98 | 13.78 | 1.328 | 1.334 | 1.987095 | 215.97 | 1141.38 | 46.63 | 21.12 | 2.694334 | 1.16633 | 169.34 | 1133.83 | 44.4 | 3.922554 | 22.69 | 124.94 | 1134.06 | 34.8 | 23.04 | 4.41159 | 1.16633 | 90.14 | 1130.64 | 27.72 | 5.074783 | 21.68 | 62.42 | 1126.44 | 19.52 | 20.19 | 5.000069 | 1.16633 | 1255.88 | 1171.86
0.00039500001 | 0.00251000002 | 0.000159000003 | 7.50000036e-05 | 236.992 | 1339.52 | 1165.22 | 1077.15 | 119.81 | 28.04388 | 1164.33 | 237.96 | 13.14 | 1.328 | 1.334 | 2.023253 | 209.91 | 1152.24 | 44.52 | 20.82 | 2.782768 | 1.16633 | 165.39 | 1144.12 | 42.55 | 4.135594 | 22.18 | 122.84 | 1144.01 | 33.71 | 22.89 | 4.737672 | 1.16633 | 89.13 | 1140.25 | 27.36 | 5.061672 | 21.5 | 61.77 | 1134.93 | 18.85 | 20.82 | 5.000072 | 1.16633 | 1257.38 | 1173.72
0.00039500001 | 0.00251000002 | 0.000159000003 | 7.50000036e-05 | 235.0388 | 1328.48 | 1189.74 | 1105.57 | 108.93 | 28.02478 | 1195.36 | 237.41 | 11.96 | 1.328 | 1.334 | 2.023259 | 209.38 | 1183.37 | 45.04 | 18.73 | 2.732752 | 1.16633 | 164.34 | 1174.94 | 42.53 | 4.02789 | 19.77 | 121.81 | 1174.28 | 33.53 | 20.63 | 4.620679 | 1.16633 | 88.28 | 1169.96 | 26.83 | 5.062645 | 18.91 | 61.45 | 1163.93 | 18.55 | 17.69 | 5.000073 | 1.16633 | 1256.49 | 1173.2
0.00039500001 | 0.00251000002 | 0.000159000003 | 7.50000036e-05 | 236.1835 | 1334.95 | 1168.12 | 1081.95 | 117.95 | 28.11406 | 1175.48 | 237.82 | 12.49 | 1.328 | 1.334 | 2.020936 | 209.7 | 1163.3 | 44.95 | 19.71 | 2.866151 | 1.16633 | 164.75 | 1155.08 | 42.46 | 4.162629 | 20.71 | 122.29 | 1154.65 | 33.58 | 21.44 | 4.760706 | 1.16633 | 88.71 | 1150.43 | 27.13 | 5.062408 | 20.09 | 61.58 | 1144.75 | 18.68 | 18.54 | 5.000072 | 1.16633 | 1256.09 | 1173.24
0.00039500001 | 0.00251000002 | 0.000159000003 | 7.50000036e-05 | 233.6375 | 1320.56 | 1173.77 | 1087.58 | 98.5 | 27.9713 | 1178.29 | 237.02 | 12.66 | 1.328 | 1.334 | 2.017423 | 209.04 | 1166.08 | 44.15 | 19.15 | 2.855829 | 1.16633 | 164.89 | 1157.77 | 42.27 | 4.130918 | 20.68 | 122.62 | 1157.38 | 33.66 | 21.13 | 4.571301 | 1.16633 | 88.96 | 1153.1 | 27.24 | 5.061258 | 19.96 | 61.72 | 1147.36 | 18.83 | 18.47 | 5.00007 | 1.16633 | 1255.55 | 1173.6
0.000403000013 | 0.00225999998 | 9.99999975e-05 | 5.90000018e-05 | 234.3275 | 1324.46 | 1164.87 | 1083.26 | 200.2 | 28.83828 | 1177.22 | 243.62 | 11.94 | 1.328 | 1.334 | 1.949916 | 214.78 | 1166.77 | 46.46 | 17.94 | 2.657596 | 1.16633 | 168.32 | 1159.06 | 43.76 | 3.796803 | 19.26 | 124.56 | 1158.79 | 34.48 | 19.56 | 4.314484 | 1.16633 | 90.08 | 1154.94 | 27.84 | 5.078864 | 18.61 | 62.24 | 1150.12 | 19.36 | 17.82 | 5.000062 | 1.16633 | 1164.98 | 1172.84
0.000403000013 | 0.00225999998 | 9.99999975e-05 | 5.90000018e-05 | 238.6197 | 1348.72 | 1165.9 | 1079.48 | 224.33 | 29.05311 | 1179.18 | 245.89 | 11.98 | 1.328 | 1.334 | 1.88777 | 216.83 | 1167.89 | 47.15 | 18.45 | 2.649745 | 1.16633 | 169.68 | 1159.64 | 44.68 | 3.817656 | 19.75 | 125 | 1159.13 | 34.6 | 19.91 | 4.506187 | 1.16633 | 90.4 | 1154.95 | 28.1 | 5.078685 | 18.8 | 62.3 | 1149.46 | 19.43 | 17.58 | 5.000065 | 1.16633 | 1168.13 | 1174.4
0.000403000013 | 0.00225999998 | 9.99999975e-05 | 5.90000018e-05 | 235.1697 | 1329.22 | 1183.33 | 1101.73 | 206.54 | 28.88229 | 1196.58 | 244.25 | 11.33 | 1.328 | 1.334 | 1.890395 | 215.37 | 1185.84 | 47 | 17.23 | 2.592527 | 1.16633 | 168.37 | 1177.78 | 44.3 | 3.833803 | 18.64 | 124.07 | 1177.32 | 34.38 | 18.72 | 4.349475 | 1.16633 | 89.69 | 1173.07 | 27.66 | 5.079544 | 17.96 | 62.03 | 1167.81 | 19.18 | 16.55 | 5.000065 | 1.16633 | 1166.99 | 1174.1
0.000403000013 | 0.00225999998 | 9.99999975e-05 | 5.90000018e-05 | 237.5086 | 1342.44 | 1167.61 | 1085.4 | 219.66 | 29.06374 | 1183.11 | 245.46 | 11.57 | 1.328 | 1.334 | 1.956816 | 216.4 | 1172.53 | 47.1 | 17.96 | 2.727407 | 1.16633 | 169.3 | 1164.84 | 44.55 | 3.668058 | 19.08 | 124.75 | 1164.38 | 34.57 | 19.24 | 4.509996 | 1.16633 | 90.18 | 1160.36 | 27.94 | 5.07993 | 18.43 | 62.24 | 1155.26 | 19.38 | 17.15 | 5.000064 | 1.16633 | 1167.27 | 1173.69
0.000403000013 | 0.00225999998 | 9.99999975e-05 | 5.90000018e-05 | 235.0989 | 1328.82 | 1167.62 | 1084.55 | 204.8 | 28.90444 | 1182.42 | 244.07 | 11.96 | 1.328 | 1.334 | 1.893426 | 215.17 | 1171.54 | 46.36 | 17.86 | 2.651658 | 1.16633 | 168.81 | 1163.54 | 44.19 | 3.966446 | 19.41 | 124.62 | 1163.29 | 34.49 | 19.37 | 4.321198 | 1.16633 | 90.13 | 1159.11 | 27.87 | 5.078465 | 18.68 | 62.26 | 1154 | 19.41 | 17.23 | 5.000063 | 1.16633 | 1167.85 | 1173.2
0.000403000013 | 0.00225999998 | 9.99999975e-05 | 5.90000018e-05 | 237.3724 | 1341.67 | 1176.93 | 1096.96 | 220.09 | 29.06138 | 1193.91 | 245.22 | 11.27 | 1.328 | 1.334 | 1.885721 | 216.15 | 1183.32 | 47.6 | 17.44 | 2.596935 | 1.16633 | 168.55 | 1175.52 | 44.48 | 3.850256 | 18.63 | 124.07 | 1175.12 | 34.45 | 18.81 | 4.373721 | 1.16633 | 89.62 | 1171.02 | 27.57 | 5.079789 | 17.91 | 62.05 | 1165.83 | 19.18 | 16.62 | 5.000068 | 1.16633 | 1169.24 | 1174.03
0.000403000013 | 0.00225999998 | 9.99999975e-05 | 5.90000018e-05 | 237.843 | 1344.33 | 1173.95 | 1093.27 | 220.61 | 29.10221 | 1185.49 | 245.36 | 11.3 | 1.328 | 1.334 | 1.885553 | 216.26 | 1174.93 | 47.26 | 17.57 | 2.658676 | 1.16633 | 169 | 1167.3 | 44.43 | 3.828506 | 19.03 | 124.57 | 1167.02 | 34.49 | 18.93 | 4.350024 | 1.16633 | 90.08 | 1163.08 | 27.86 | 5.080922 | 18.27 | 62.22 | 1158.03 | 19.36 | 16.86 | 5.000064 | 1.16633 | 1170.08 | 1172.77
0.00035300001 | 0.00208000001 | 9.2000002e-05 | 5.60000008e-05 | 236.1693 | 1334.87 | 1166.43 | 1085.22 | 209.41 | 29.01475 | 1178.72 | 244.37 | 11.74 | 1.328 | 1.334 | 1.894043 | 215.36 | 1168.09 | 46.3 | 17.53 | 2.648745 | 1.16633 | 169.06 | 1160.35 | 44.12 | 3.954385 | 19.24 | 124.94 | 1160.2 | 34.52 | 19.08 | 4.472774 | 1.16633 | 90.42 | 1156.38 | 28.05 | 5.082886 | 18.36 | 62.37 | 1151.61 | 19.52 | 17.18 | 5.000063 | 1.16633 | 1170.2 | 1173.01
0.000403000013 | 0.00225999998 | 9.99999975e-05 | 5.90000018e-05 | 237.8731 | 1344.5 | 1171.98 | 1094.07 | 219.75 | 29.08645 | 1187.73 | 245.27 | 11.24 | 1.328 | 1.334 | 1.885877 | 216.18 | 1177.62 | 47.08 | 17.4 | 2.656374 | 1.16633 | 169.1 | 1170.23 | 44.54 | 3.827716 | 18.85 | 124.56 | 1170.06 | 34.53 | 18.87 | 4.351726 | 1.16633 | 90.03 | 1166.34 | 27.83 | 5.080002 | 18.16 | 62.2 | 1161.54 | 19.34 | 16.85 | 5.000064 | 1.16633 | 1170.19 | 1172.47
0.000403000013 | 0.00225999998 | 9.99999975e-05 | 5.90000018e-05 | 237.9828 | 1345.12 | 1180.61 | 1099.86 | 220.94 | 29.08238 | 1188.89 | 245.37 | 11.25 | 1.328 | 1.334 | 1.959283 | 216.28 | 1178.57 | 47.02 | 17.27 | 2.65415 | 1.16633 | 169.26 | 1170.91 | 44.58 | 3.987431 | 18.59 | 124.68 | 1170.65 | 34.57 | 18.65 | 4.350317 | 1.16633 | 90.11 | 1166.61 | 27.89 | 5.080282 | 17.88 | 62.22 | 1161.5 | 19.37 | 16.63 | 5.000064 | 1.16633 | 1169.12 | 1172.34
0.00035300001 | 0.00208000001 | 9.2000002e-05 | 5.60000008e-05 | 237.2415 | 1340.93 | 1174.11 | 1090.26 | 217.78 | 29.00996 | 1181.06 | 244.98 | 11.83 | 1.328 | 1.334 | 1.896483 | 215.97 | 1170.07 | 46.66 | 17.9 | 2.579591 | 1.16633 | 169.31 | 1162.01 | 44.45 | 3.971035 | 19.4 | 124.86 | 1161.75 | 34.59 | 19.36 | 4.332284 | 1.16633 | 90.27 | 1157.62 | 27.99 | 5.081026 | 18.6 | 62.28 | 1152.41 | 19.44 | 17.31 | 5.000064 | 1.16633 | 1169.89 | 1172.11
0.000403000013 | 0.00225999998 | 9.99999975e-05 | 5.90000018e-05 | 237.5511 | 1342.68 | 1175.57 | 1097.62 | 217.95 | 29.05944 | 1183.69 | 245.16 | 11.44 | 1.328 | 1.334 | 1.888826 | 216.1 | 1173.65 | 46.56 | 17.08 | 2.576389 | 1.16633 | 169.54 | 1166.23 | 44.58 | 3.805069 | 18.28 | 124.96 | 1166.01 | 34.61 | 18.41 | 4.492842 | 1.16633 | 90.35 | 1162.43 | 27.98 | 5.079771 | 17.7 | 62.37 | 1157.82 | 19.51 | 16.6 | 5.000062 | 1.16633 | 1168.83 | 1172.74
0.00035300001 | 0.00208000001 | 9.2000002e-05 | 5.60000008e-05 | 237.3175 | 1341.36 | 1188.27 | 1106.49 | 218.89 | 29.07393 | 1195.62 | 245.18 | 10.89 | 1.328 | 1.334 | 1.888494 | 216.1 | 1184.85 | 47.04 | 16.69 | 2.656051 | 1.16633 | 169.06 | 1176.92 | 44.53 | 3.827583 | 17.87 | 124.53 | 1176.35 | 34.52 | 18.15 | 4.513252 | 1.16633 | 90.01 | 1172.2 | 27.86 | 5.082614 | 17.3 | 62.15 | 1166.81 | 19.3 | 16.34 | 5.000065 | 1.16633 | 1167.74 | 1172.76
0.000381999998 | 0.00214 | 6.60000005e-05 | 6.60000005e-05 | 238.1827 | 1346.25 | 1182.69 | 1098.31 | 245.22 | 29.31418 | 1188.03 | 247.98 | 11.32 | 1.328 | 1.334 | 1.954322 | 218.67 | 1175.67 | 47.71 | 17.15 | 2.572486 | 1.16633 | 170.96 | 1167.7 | 45.28 | 3.819665 | 18.48 | 125.68 | 1167.19 | 34.95 | 18.49 | 4.532934 | 1.16633 | 90.73 | 1163.09 | 28.3 | 5.081017 | 17.8 | 62.43 | 1157.71 | 19.59 | 16.61 | 5.000062 | 1.16633 | 1146.46 | 1172.87
0.000381999998 | 0.00214 | 6.60000005e-05 | 6.60000005e-05 | 234.3169 | 1324.4 | 1186.32 | 1107.04 | 225.21 | 29.1056 | 1191.34 | 245.77 | 11.19 | 1.328 | 1.334 | 1.883021 | 216.67 | 1181.06 | 47.82 | 16.91 | 2.595365 | 1.16633 | 168.85 | 1173.54 | 44.71 | 3.857309 | 18.05 | 124.14 | 1173.26 | 34.59 | 18.25 | 4.389347 | 1.16633 | 89.55 | 1169.44 | 27.64 | 5.078722 | 17.22 | 61.91 | 1164.41 | 19.05 | 16.05 | 5.000065 | 1.16633 | 1147.25 | 1172.72
0.000403000013 | 0.00225999998 | 9.99999975e-05 | 5.90000018e-05 | 237.4626 | 1342.18 | 1184.84 | 1098.36 | 240.49 | 29.20917 | 1189.35 | 247.52 | 11.4 | 1.328 | 1.334 | 1.887607 | 218.31 | 1176.57 | 47.54 | 17.37 | 2.642523 | 1.16633 | 170.77 | 1168.51 | 45.11 | 3.975883 | 18.28 | 125.66 | 1167.95 | 34.82 | 18.27 | 4.516063 | 1.16633 | 90.84 | 1163.51 | 28.44 | 5.079953 | 17.62 | 62.4 | 1157.86 | 19.56 | 16.29 | 5.000062 | 1.16633 | 1147.76 | 1172.64
0.000386 | 0.00203999993 | 0.000128999993 | 6.39999998e-05 | 237.1645 | 1443.61 | 1190.68 | 1108.83 | 61.7 | 27.81505 | 1199.85 | 235.35 | 12.33 | 1.328 | 1.334 | 2.081219 | 207.54 | 1188.2 | 44.12 | 20.4 | 2.871047 | 1.16633 | 163.42 | 1180.1 | 41.63 | 4.13814 | 21.86 | 121.79 | 1179.7 | 33.39 | 22.59 | 4.718053 | 1.16633 | 88.4 | 1175.63 | 26.86 | 5.058125 | 21.16 | 61.54 | 1170.35 | 18.61 | 20.35 | 5.000079 | 1.16633 | 1411.09 | 1172.7
0.000386 | 0.00203999993 | 0.000128999993 | 6.39999998e-05 | 237.7296 | 1447.05 | 1195.66 | 1113.03 | 65.98 | 27.8487 | 1202.3 | 235.49 | 12.16 | 1.328 | 1.334 | 2.07946 | 207.64 | 1190.56 | 44.21 | 20.05 | 2.946358 | 1.16633 | 163.43 | 1182.44 | 41.79 | 4.149926 | 21.55 | 121.64 | 1181.97 | 33.58 | 22.19 | 4.910949 | 1.16633 | 88.06 | 1177.93 | 26.64 | 5.06269 | 21.16 | 61.42 | 1170.22 | 18.5 | 20.46 | 5.000076 | 1.16633 | 1410.66 | 1172.71
0.000386 | 0.00203999993 | 0.000128999993 | 6.39999998e-05 | 236.9526 | 1442.32 | 1198.43 | 1112.48 | 60.31 | 27.80851 | 1207.08 | 235.19 | 11.89 | 1.328 | 1.334 | 2.082163 | 207.38 | 1194.57 | 48.08 | 20.83 | 2.966631 | 1.16633 | 159.3 | 1186.2 | 44.42 | 4.172547 | 22.41 | 114.88 | 1185.79 | 35.4 | 22.6 | 4.681361 | 1.16633 | 79.48 | 1180.77 | 27.13 | 5.021284 | 22.36 | 52.35 | 1170.69 | 17.52 | 21.39 | 5.000087 | 1.16633 | 1414.51 | 1172.66
0.000311999989 | 0.0022799999 | 0.000123999998 | 6.70000009e-05 | 237.0781 | 1597.7 | 1184.08 | 1096.61 | 80.17 | 27.68797 | 1194.4 | 235.78 | 14.17 | 1.328 | 1.334 | 2.077708 | 208.09 | 1181.56 | 47.47 | 23.51 | 2.940568 | 1.16633 | 160.62 | 1173.09 | 44.39 | 4.306778 | 25.3 | 116.23 | 1172.78 | 36.65 | 25.96 | 4.311943 | 1.16633 | 79.58 | 1167.47 | 27.26 | 5.027349 | 24.85 | 52.32 | 1156.83 | 17.41 | 24.12 | 5.000007 | 1.16633 | 1551.38 | 1172.52
0.000311999989 | 0.0022799999 | 0.000123999998 | 6.70000009e-05 | 236.8525 | 1596.18 | 1193.13 | 1109.43 | 78.89 | 27.72676 | 1198.35 | 235.73 | 13.86 | 1.328 | 1.334 | 2.078137 | 208 | 1186.58 | 47.86 | 23.04 | 2.951897 | 1.16633 | 160.14 | 1178.65 | 44.43 | 4.338978 | 24.77 | 115.71 | 1178.57 | 36.32 | 25.44 | 4.321796 | 1.16633 | 79.39 | 1173.68 | 26.98 | 5.027865 | 24.28 | 52.41 | 1163.76 | 17.52 | 23.67 | 5.000078 | 1.16633 | 1551.19 | 1172.73
0.000311999989 | 0.0022799999 | 0.000123999998 | 6.70000009e-05 | 237.6167 | 1601.33 | 1203.75 | 1116.28 | 264.21 | 28.95667 | 1210.85 | 246.15 | 13.55 | 1.328 | 1.334 | 1.961864 | 217.19 | 1196.45 | 52.32 | 21.44 | 2.739244 | 1.16633 | 164.87 | 1188.17 | 47.54 | 4.001323 | 22.51 | 117.33 | 1187.29 | 37.2 | 22.39 | 4.058319 | 1.16633 | 80.13 | 1181.04 | 27.74 | 5.024859 | 21.73 | 52.39 | 1168.68 | 17.5 | 21.12 | 5.00009 | 1.16633 | 1395.51 | 1172.64
0.000268000003 | 0.00208000001 | 0.000114000002 | 4.80000017e-05 | 234.7395 | 1530.91 | 1200.15 | 1112.41 | 279.52 | 29.57546 | 1204.1 | 248.48 | 12.5 | 1.328 | 1.334 | 1.970127 | 218.9 | 1190.28 | 52.23 | 20.6 | 2.788476 | 1.16633 | 166.67 | 1182.3 | 48.58 | 4.13654 | 21.41 | 118.09 | 1181.57 | 37.55 | 21.51 | 4.430675 | 1.16633 | 80.54 | 1175.92 | 28.1 | 5.027272 | 20.94 | 52.44 | 1163.87 | 17.56 | 20.44 | 5.000021 | 1.16633 | 1309.76 | 1172.78
0.000269000011 | 0.00200999994 | 6.80000012e-05 | 6.80000012e-05 | 234.6598 | 1530.39 | 1197.39 | 1107.7 | 281.62 | 29.65899 | 1210.63 | 248.46 | 12.71 | 1.328 | 1.334 | 1.921167 | 218.8 | 1197.32 | 52.26 | 19.77 | 2.712959 | 1.16633 | 166.54 | 1188.78 | 48.79 | 4.043612 | 21.58 | 117.75 | 1188.29 | 37.55 | 21.23 | 4.174936 | 1.16633 | 80.2 | 1182.39 | 27.73 | 5.039326 | 21.01 | 52.47 | 1171.05 | 17.64 | 20.04 | 5.000099 | 1.16633 | 1309.89 | 1172.37
0.000269000011 | 0.00200999994 | 6.80000012e-05 | 6.80000012e-05 | 234.9281 | 1532.14 | 1201.56 | 1113.35 | 280.08 | 29.46017 | 1213.62 | 248.63 | 12.49 | 1.328 | 1.334 | 1.922699 | 219.17 | 1200.51 | 52.36 | 19.58 | 2.567034 | 1.16633 | 166.81 | 1191.89 | 48.25 | 3.999532 | 20.95 | 118.56 | 1191.26 | 37.54 | 20.83 | 4.262313 | 1.16633 | 81.02 | 1185.54 | 28.09 | 5.043553 | 20.4 | 52.93 | 1174.63 | 18.1 | 19.91 | 5.000084 | 1.16633 | 1310.02 | 1172.76
0.00189499999 | 0.00362999993 | 0.000117000003 | 0.000831999991 | 236.7099 | 1543.76 | 1194.12 | 1106.96 | 69.74 | 27.82757 | 1209.57 | 235.69 | 13.09 | 1.328 | 1.334 | 2.069179 | 207.86 | 1197.73 | 47.56 | 21.75 | 2.940247 | 1.16633 | 160.3 | 1188.96 | 42.75 | 4.209591 | 23.87 | 117.55 | 1188.58 | 33.62 | 24.39 | 4.76139 | 1.16633 | 83.93 | 1183.74 | 28.2 | 5.037751 | 24.42 | 55.73 | 1175.47 | 20.88 | 26.32 | 5.000037 | 1.16633 | 1508.67 | 1170.77
0.00165999995 | 0.00395900011 | 0.000167000006 | 0.000739999989 | 237.9611 | 1551.92 | 1196.21 | 1112.5 | 68.99 | 27.84507 | 1208.3 | 235.85 | 12.91 | 1.328 | 1.334 | 2.069186 | 208 | 1197.03 | 47.23 | 21.54 | 2.930762 | 1.16633 | 160.77 | 1188.78 | 42.73 | 4.184258 | 23.63 | 118.04 | 1188.58 | 33.55 | 24.03 | 4.727358 | 1.16633 | 84.49 | 1184.15 | 28.43 | 5.038358 | 24.18 | 56.06 | 1176.59 | 21.23 | 26.67 | 5.000034 | 1.16633 | 1512.65 | 1170.19
0.00189499999 | 0.00362999993 | 0.000117000003 | 0.000831999991 | 237.9764 | 1552.02 | 1197.45 | 1110.13 | 68.3 | 27.78349 | 1210.22 | 235.79 | 12.97 | 1.328 | 1.334 | 2.067957 | 208.01 | 1198.36 | 47.41 | 21.64 | 2.934558 | 1.16633 | 160.6 | 1189.6 | 42.8 | 4.197005 | 23.73 | 117.8 | 1189.16 | 33.62 | 24.09 | 4.747931 | 1.16633 | 84.18 | 1184.28 | 28.38 | 5.038262 | 24.23 | 55.8 | 1176 | 20.94 | 26.65 | 5.000037 | 1.16633 | 1514.12 | 1171.9
0.00165999995 | 0.00395900011 | 0.000167000006 | 0.000739999989 | 237.774 | 1550.7 | 1229.52 | 1138.25 | 69.69 | 27.74917 | 1231.75 | 235.81 | 12.28 | 1.328 | 1.334 | 1.996989 | 208.07 | 1219.07 | 48.84 | 20.93 | 2.889961 | 1.16633 | 159.23 | 1209.64 | 43.16 | 4.300578 | 22.95 | 116.07 | 1208.84 | 33.5 | 22.95 | 4.681293 | 1.16633 | 82.57 | 1203.06 | 27.73 | 5.032532 | 23.05 | 54.84 | 1193.4 | 20.01 | 25.04 | 5.000047 | 1.16633 | 1511.33 | 1287.83
0.00151199999 | 0.00866799988 | 5.09999991e-05 | 0.000192000007 | 238.1436 | 1449.57 | 1203.2 | 1118.48 | 123.51 | 27.93922 | 1219.76 | 237.77 | 12.48 | 1.328 | 1.334 | 2.051558 | 209.83 | 1207.62 | 49.16 | 20.53 | 2.991731 | 1.16633 | 160.67 | 1199.3 | 43.53 | 4.171872 | 22.3 | 117.14 | 1198.81 | 33.84 | 22.33 | 4.535279 | 1.16633 | 83.3 | 1193.64 | 28.15 | 5.028436 | 22.66 | 55.15 | 1184.38 | 20.33 | 23.55 | 5.000036 | 1.16633 | 1367.61 | 1666.31
0.00162999996 | 0.00857799966 | 4.6000001e-05 | 0.000192000007 | 238.6151 | 1452.44 | 1205.71 | 1121.99 | 125.99 | 28.03063 | 1219.55 | 237.88 | 11.98 | 1.328 | 1.334 | 2.050263 | 209.84 | 1207.47 | 49.06 | 19.79 | 2.989966 | 1.16633 | 160.78 | 1199.25 | 43.48 | 4.163688 | 21.43 | 117.3 | 1198.67 | 33.98 | 21.67 | 4.535445 | 1.16633 | 83.32 | 1193.54 | 28.14 | 5.033061 | 21.93 | 55.18 | 1184.34 | 20.37 | 23.22 | 5.000038 | 1.16633 | 1369.24 | 1677.03
0.00162999996 | 0.00857799966 | 4.6000001e-05 | 0.000192000007 | 234.7396 | 1428.85 | 1211 | 1129.11 | 96.76 | 27.83988 | 1223.08 | 236.73 | 12.3 | 1.328 | 1.334 | 2.051665 | 208.89 | 1211.31 | 48.8 | 19.85 | 2.994945 | 1.16633 | 160.09 | 1203.34 | 43.35 | 4.173582 | 21.35 | 116.74 | 1202.96 | 33.57 | 21.45 | 4.520758 | 1.16633 | 83.17 | 1197.99 | 28.16 | 5.037848 | 22.06 | 55.01 | 1189.36 | 20.14 | 24.15 | 5.000039 | 1.16633 | 1369.1 | 1670.93
0.00162999996 | 0.00857799966 | 4.6000001e-05 | 0.000192000007 | 237.1629 | 1443.6 | 1192.72 | 1110.29 | 113.28 | 27.98721 | 1211.12 | 237.41 | 12.84 | 1.328 | 1.334 | 2.052397 | 209.42 | 1199.36 | 48.43 | 20.76 | 2.904764 | 1.16633 | 160.99 | 1191.29 | 43.51 | 4.145763 | 22.59 | 117.48 | 1191.04 | 33.97 | 22.92 | 4.65882 | 1.16633 | 83.51 | 1186.42 | 28.28 | 5.032372 | 23.31 | 55.23 | 1177.96 | 20.41 | 24.62 | 5.000037 | 1.16633 | 1368.15 | 1768.37
0.00162999996 | 0.00857799966 | 4.6000001e-05 | 0.000192000007 | 237.7083 | 1446.92 | 1204.49 | 1120.71 | 171.87 | 27.4343 | 1218.7 | 240.47 | 11.62 | 1.328 | 1.334 | 1.980512 | 213.04 | 1206.43 | 50.46 | 19.41 | 2.897634 | 1.16633 | 162.58 | 1198.19 | 44.6 | 4.177919 | 21.27 | 117.98 | 1197.72 | 34.27 | 21.31 | 4.569719 | 1.16633 | 83.71 | 1192.58 | 28.51 | 5.036585 | 21.66 | 55.2 | 1183.05 | 20.42 | 22.89 | 5.000035 | 1.16633 | 1321.68 | 1769.91
0.00162999996 | 0.00857799966 | 4.6000001e-05 | 0.000192000007 | 236.877 | 1441.86 | 1202.33 | 1121.71 | 167.62 | 28.55274 | 1214.66 | 240.23 | 11.51 | 1.328 | 1.334 | 2.052436 | 211.67 | 1203.29 | 49.63 | 19.02 | 2.906733 | 1.16633 | 162.04 | 1195.42 | 44.19 | 4.180844 | 20.99 | 117.85 | 1195.14 | 34.01 | 21.05 | 4.701526 | 1.16633 | 83.84 | 1190.55 | 28.52 | 5.03992 | 21.59 | 55.32 | 1182.21 | 20.53 | 22.88 | 5.000033 | 1.16633 | 1319.97 | 1772.62
0.00162999996 | 0.00857799966 | 4.6000001e-05 | 0.000192000007 | 237.3551 | 1444.77 | 1191.51 | 1108.13 | 167 | 28.42125 | 1204.61 | 240.45 | 12.52 | 1.328 | 1.334 | 2.050927 | 212.03 | 1192.92 | 49.57 | 20.4 | 2.828832 | 1.16633 | 162.46 | 1184.9 | 44.25 | 4.166262 | 22.04 | 118.21 | 1184.59 | 34.18 | 22.05 | 4.548598 | 1.16633 | 84.03 | 1179.87 | 28.66 | 5.036617 | 22.36 | 55.37 | 1171.27 | 20.57 | 23.21 | 5.000036 | 1.16633 | 1320.07 | 1824.87
0.00162999996 | 0.00857799966 | 4.6000001e-05 | 0.000192000007 | 237.3616 | 1444.81 | 1201.42 | 1120.42 | 217.95 | 28.94087 | 1212.24 | 244.08 | 11.63 | 1.328 | 1.334 | 1.929031 | 215.14 | 1200.77 | 50.59 | 18.73 | 2.748025 | 1.16633 | 164.55 | 1192.82 | 45.25 | 3.884032 | 20.36 | 119.3 | 1192.24 | 34.5 | 20.36 | 4.446731 | 1.16633 | 84.8 | 1187.4 | 29.1 | 5.032026 | 20.29 | 55.7 | 1180.77 | 20.9 | 21.42 | 5.000026 | 1.16633 | 1276.12 | 1823.72
0.00162999996 | 0.00857799966 | 4.6000001e-05 | 0.000192000007 | 237.3337 | 1444.64 | 1199.48 | 1118.73 | 217.77 | 28.917 | 1214.18 | 244.07 | 11.63 | 1.328 | 1.334 | 1.930875 | 215.15 | 1202.62 | 50.67 | 18.68 | 2.684365 | 1.16633 | 164.48 | 1194.5 | 45.18 | 3.88308 | 20.5 | 119.3 | 1193.89 | 34.54 | 20.19 | 4.449123 | 1.16633 | 84.76 | 1188.97 | 29.17 | 5.037446 | 20.6 | 55.59 | 1182.38 | 20.78 | 21.22 | 5.000031 | 1.16633 | 1276.29 | 1822.12
0.000563999987 | 0.00310000009 | 4.50000007e-05 | 0.000295000005 | 234.9857 | 1328.18 | 1188.19 | 1109.26 | 46.51 | 28.05705 | 1199.64 | 235.32 | 11.67 | 1.328 | 1.334 | 2.152921 | 207.27 | 1188.54 | 45.66 | 20.23 | 2.990272 | 1.16633 | 161.61 | 1181.32 | 42.16 | 4.273484 | 21.52 | 119.45 | 1181.54 | 32.77 | 21.12 | 4.67272 | 1.16633 | 86.68 | 1177.68 | 25.89 | 5.061258 | 20.47 | 60.79 | 1172.7 | 17.87 | 18.37 | 5.000081 | 1.16633 | 1306.37 | 1822.03
0.000563999987 | 0.00310000009 | 4.50000007e-05 | 0.000295000005 | 236.3745 | 1336.03 | 1193.94 | 1113.09 | 57.26 | 28.0836 | 1203.93 | 235.59 | 11.63 | 1.328 | 1.334 | 2.085744 | 207.51 | 1193.03 | 45.69 | 19.84 | 2.988073 | 1.16633 | 161.82 | 1185.41 | 42.29 | 4.116269 | 21.08 | 119.53 | 1185.26 | 32.8 | 20.84 | 4.675868 | 1.16633 | 86.73 | 1180.98 | 26.1 | 5.061178 | 20.07 | 60.63 | 1175.46 | 17.69 | 18.03 | 5.000078 | 1.16633 | 1305.7 | 1656.93
0.000561999972 | 0.00298999995 | 5.19999994e-05 | 0.000186999998 | 234.3523 | 1324.6 | 1199.97 | 1117.23 | 41.9 | 28.01499 | 1202.9 | 235.21 | 11.79 | 1.328 | 1.334 | 2.153065 | 207.19 | 1191.39 | 45 | 19.84 | 2.900346 | 1.16633 | 162.19 | 1183.59 | 42.48 | 4.257437 | 21.26 | 119.71 | 1183.57 | 32.9 | 21 | 4.660683 | 1.16633 | 86.81 | 1179.28 | 26.09 | 5.058856 | 20.23 | 60.72 | 1173.77 | 17.8 | 18.05 | 5.00008 | 1.16633 | 1303.52 | 1653.22
0.000563999987 | 0.00310000009 | 4.50000007e-05 | 0.000295000005 | 236.2436 | 1335.29 | 1196.87 | 1116.74 | 63.48 | 28.00898 | 1206.28 | 235.65 | 11.68 | 1.328 | 1.334 | 2.084909 | 207.64 | 1194.82 | 45.69 | 19.77 | 2.910571 | 1.16633 | 161.95 | 1187.21 | 42.23 | 4.264806 | 21.14 | 119.72 | 1187.19 | 32.93 | 20.99 | 4.672796 | 1.16633 | 86.79 | 1183.15 | 25.96 | 5.059788 | 20.13 | 60.83 | 1177.72 | 17.89 | 18.11 | 5.000082 | 1.16633 | 1303.18 | 1656.78
0.000561999972 | 0.00298999995 | 5.19999994e-05 | 0.000186999998 | 235.7164 | 1332.31 | 1200.2 | 1119.33 | 60.82 | 28.05866 | 1204.85 | 235.59 | 11.61 | 1.328 | 1.334 | 2.154491 | 207.53 | 1193.56 | 45.64 | 19.62 | 2.911257 | 1.16633 | 161.89 | 1185.95 | 42.22 | 4.266517 | 20.94 | 119.67 | 1185.9 | 32.91 | 20.78 | 4.674611 | 1.16633 | 86.76 | 1181.75 | 25.97 | 5.061105 | 19.87 | 60.79 | 1176.29 | 17.84 | 18.03 | 5.000081 | 1.16633 | 1302.12 | 1663.99
0.000561999972 | 0.00298999995 | 5.19999994e-05 | 0.000186999998 | 235.1308 | 1329 | 1203.04 | 1120.8 | 62.18 | 27.98927 | 1208.27 | 235.48 | 11.69 | 1.328 | 1.334 | 2.153477 | 207.49 | 1196.68 | 45.71 | 19.26 | 2.912115 | 1.16633 | 161.78 | 1188.76 | 42.14 | 4.266072 | 21.04 | 119.64 | 1188.62 | 32.92 | 20.8 | 4.674138 | 1.16633 | 86.72 | 1184.35 | 25.91 | 5.060996 | 19.85 | 60.81 | 1178.63 | 17.88 | 18 | 5.000082 | 1.16633 | 1301.72 | 1663.91
0.000561999972 | 0.00298999995 | 5.19999994e-05 | 0.000186999998 | 235.0582 | 1328.59 | 1197.46 | 1117.33 | 54.68 | 28.03403 | 1206.86 | 235.45 | 11.63 | 1.328 | 1.334 | 2.153962 | 207.42 | 1195.54 | 45.56 | 19.63 | 2.91015 | 1.16633 | 161.86 | 1187.92 | 42.21 | 4.107862 | 21.3 | 119.65 | 1187.89 | 32.89 | 20.97 | 4.671492 | 1.16633 | 86.76 | 1183.83 | 25.94 | 5.061293 | 20.14 | 60.82 | 1178.48 | 17.86 | 18.13 | 5.000081 | 1.16633 | 1302.11 | 1661.23
0.000561999972 | 0.00298999995 | 5.19999994e-05 | 0.000186999998 | 236.4895 | 1336.68 | 1202.29 | 1121.53 | 66.81 | 28.07045 | 1206.09 | 235.75 | 11.6 | 1.328 | 1.334 | 2.154456 | 207.68 | 1194.85 | 45.56 | 19.31 | 2.907098 | 1.16633 | 162.12 | 1187.19 | 42.29 | 4.259422 | 20.73 | 119.83 | 1187.11 | 33 | 20.67 | 4.673244 | 1.16633 | 86.83 | 1183.02 | 26.07 | 5.064971 | 19.88 | 60.76 | 1177.61 | 17.84 | 17.91 | 5.00008 | 1.16633 | 1302.12 | 1664.24
0.000561999972 | 0.00298999995 | 5.19999994e-05 | 0.000186999998 | 236.0136 | 1333.99 | 1202.27 | 1120.98 | 60.95 | 27.9927 | 1206.82 | 235.6 | 11.74 | 1.328 | 1.334 | 2.151997 | 207.6 | 1195.43 | 45.61 | 19.62 | 2.908666 | 1.16633 | 161.99 | 1187.75 | 42.43 | 4.272709 | 21.09 | 119.56 | 1187.72 | 32.83 | 20.95 | 4.836668 | 1.16633 | 86.73 | 1183.68 | 25.93 | 5.058616 | 20.01 | 60.8 | 1178.22 | 17.86 | 17.99 | 5.000082 | 1.16633 | 1303.65 | 1663.47
0.000561999972 | 0.00298999995 | 5.19999994e-05 | 0.000186999998 | 235.1042 | 1328.85 | 1197.36 | 1117.29 | 52.48 | 28.00552 | 1203.66 | 235.42 | 11.9 | 1.328 | 1.334 | 2.153448 | 207.42 | 1192.44 | 45.33 | 20.03 | 2.904038 | 1.16633 | 162.09 | 1184.98 | 42.37 | 4.260417 | 21.68 | 119.72 | 1185.19 | 32.97 | 21.43 | 4.670179 | 1.16633 | 86.75 | 1181.3 | 25.95 | 5.062751 | 20.45 | 60.8 | 1176.13 | 17.87 | 18.29 | 5.000081 | 1.16633 | 1303.6 | 1635.35
0.000561999972 | 0.00298999995 | 5.19999994e-05 | 0.000186999998 | 236.4878 | 1336.67 | 1203.98 | 1122.8 | 64.53 | 28.02921 | 1207.95 | 235.69 | 11.64 | 1.328 | 1.334 | 2.085088 | 207.67 | 1196.5 | 45.58 | 19.31 | 2.907195 | 1.16633 | 162.09 | 1188.76 | 42.46 | 4.270815 | 20.83 | 119.63 | 1188.67 | 32.89 | 20.78 | 4.676835 | 1.16633 | 86.74 | 1184.53 | 25.92 | 5.059544 | 19.8 | 60.82 | 1178.85 | 17.89 | 18.11 | 5.000082 | 1.16633 | 1303.82 | 1622.39
0.000545000017 | 0.00298000011 | 4.99999987e-05 | 0.000224000003 | 235.1591 | 1329.16 | 1204.83 | 1122.54 | 55.59 | 28.02221 | 1209.44 | 235.43 | 11.61 | 1.328 | 1.334 | 2.152909 | 207.41 | 1197.91 | 45.44 | 19.51 | 2.982744 | 1.16633 | 161.97 | 1190.14 | 42.42 | 4.269226 | 21.21 | 119.55 | 1190.09 | 32.84 | 20.88 | 4.673461 | 1.16633 | 86.71 | 1185.83 | 25.94 | 5.062512 | 20 | 60.77 | 1180.26 | 17.84 | 17.99 | 5.000081 | 1.16633 | 1303.78 | 1628.37
0.000545000017 | 0.00298000011 | 4.99999987e-05 | 0.000224000003 | 234.9857 | 1328.18 | 1203.57 | 1122.11 | 55.16 | 27.96175 | 1206.72 | 235.42 | 11.83 | 1.328 | 1.334 | 2.15091 | 207.46 | 1195.33 | 45.4 | 19.56 | 2.981237 | 1.16633 | 162.06 | 1187.75 | 42.41 | 4.264265 | 21.2 | 119.65 | 1187.78 | 32.91 | 20.99 | 4.831388 | 1.16633 | 86.74 | 1183.88 | 26 | 5.064227 | 19.89 | 60.74 | 1178.43 | 17.79 | 18.05 | 5.000081 | 1.16633 | 1303.06 | 1506.08
0.000545000017 | 0.00298000011 | 4.99999987e-05 | 0.000224000003 | 236.2489 | 1335.32 | 1203.45 | 1123.04 | 68.02 | 28.02297 | 1208.95 | 235.69 | 11.93 | 1.328 | 1.334 | 2.151967 | 207.66 | 1198.23 | 45.82 | 19.44 | 2.912484 | 1.16633 | 161.84 | 1190.53 | 42.23 | 4.271496 | 21.15 | 119.61 | 1190.51 | 32.89 | 21.08 | 4.838999 | 1.16633 | 86.72 | 1186.59 | 25.95 | 5.063985 | 20.13 | 60.77 | 1181.35 | 17.81 | 18.16 | 5.000081 | 1.16633 | 1302.57 | 1430.81
0.000563999987 | 0.00310000009 | 4.50000007e-05 | 0.000295000005 | 236.739 | 1338.09 | 1205.32 | 1125.33 | 68.49 | 28.05455 | 1209 | 235.78 | 11.51 | 1.328 | 1.334 | 2.084794 | 207.72 | 1197.74 | 45.58 | 19.35 | 2.906318 | 1.16633 | 162.14 | 1190.17 | 42.45 | 4.111726 | 20.75 | 119.69 | 1190.05 | 32.93 | 20.75 | 4.838887 | 1.16633 | 86.76 | 1186.19 | 25.96 | 5.065639 | 19.63 | 60.8 | 1180.83 | 17.85 | 17.88 | 5.00008 | 1.16633 | 1303.38 | 1430.34
0.000545000017 | 0.00298000011 | 4.99999987e-05 | 0.000224000003 | 235.4457 | 1330.78 | 1204.46 | 1122.97 | 60.45 | 27.93773 | 1207.75 | 235.53 | 12.02 | 1.328 | 1.334 | 2.087804 | 207.59 | 1196.22 | 45.58 | 19.45 | 2.90747 | 1.16633 | 162.01 | 1188.49 | 42.4 | 4.111506 | 21.16 | 119.61 | 1188.38 | 32.88 | 20.87 | 4.674484 | 1.16633 | 86.73 | 1184.24 | 25.97 | 5.063073 | 19.74 | 60.76 | 1178.66 | 17.82 | 18.1 | 5.00008 | 1.16633 | 1302.58 | 1429.86
0.000563999987 | 0.00310000009 | 4.50000007e-05 | 0.000295000005 | 236.5019 | 1336.75 | 1202.76 | 1123.89 | 63.25 | 28.08868 | 1209.5 | 235.73 | 11.53 | 1.328 | 1.334 | 2.153926 | 207.64 | 1198.43 | 45.48 | 19.35 | 2.90623 | 1.16633 | 162.16 | 1190.96 | 42.52 | 4.27099 | 21.07 | 119.64 | 1191.07 | 32.92 | 21.01 | 4.840967 | 1.16633 | 86.72 | 1187.33 | 25.97 | 5.063845 | 19.92 | 60.75 | 1182.15 | 17.81 | 18.07 | 5.00008 | 1.16633 | 1303.52 | 1430.16
0.000563999987 | 0.00310000009 | 4.50000007e-05 | 0.000295000005 | 235.244 | 1329.64 | 1203.36 | 1124.31 | 57.38 | 28.04887 | 1210.66 | 235.46 | 11.43 | 1.328 | 1.334 | 2.085465 | 207.41 | 1199.45 | 45.46 | 19.15 | 2.908572 | 1.16633 | 161.95 | 1191.9 | 42.42 | 4.27174 | 20.71 | 119.53 | 1191.92 | 32.91 | 20.77 | 4.680826 | 1.16633 | 86.62 | 1188.01 | 25.87 | 5.064411 | 19.64 | 60.75 | 1182.64 | 17.82 | 17.92 | 5.00008 | 1.16633 | 1303.16 | 1431.59
0.000563999987 | 0.00310000009 | 4.50000007e-05 | 0.000295000005 | 235.6279 | 1331.81 | 1203.91 | 1122.83 | 60.91 | 27.98524 | 1210.38 | 235.54 | 11.82 | 1.328 | 1.334 | 2.151981 | 207.56 | 1198.96 | 45.61 | 19.29 | 2.909015 | 1.16633 | 161.95 | 1191.18 | 42.44 | 4.117204 | 21.09 | 119.51 | 1191.04 | 32.87 | 20.87 | 4.840533 | 1.16633 | 86.64 | 1187.02 | 25.9 | 5.061377 | 19.8 | 60.74 | 1181.45 | 17.81 | 18.06 | 5.000082 | 1.16633 | 1302.93 | 1432.68
0.000563999987 | 0.00310000009 | 4.50000007e-05 | 0.000295000005 | 235.1042 | 1328.85 | 1200.64 | 1122.54 | 54.73 | 28.01614 | 1209.36 | 235.44 | 11.61 | 1.328 | 1.334 | 2.153518 | 207.42 | 1198.23 | 45.44 | 19.23 | 2.906902 | 1.16633 | 161.98 | 1190.81 | 42.38 | 4.111367 | 21.25 | 119.6 | 1190.92 | 32.93 | 21.06 | 4.835982 | 1.16633 | 86.67 | 1187.35 | 25.92 | 5.063103 | 20.01 | 60.75 | 1182.26 | 17.91 | 18.29 | 5.00008 | 1.16633 | 1303.22 | 1431.9
0.000563999987 | 0.00310000009 | 4.50000007e-05 | 0.000295000005 | 236.4312 | 1336.35 | 1200.65 | 1121.81 | 62.87 | 28.04768 | 1210.15 | 235.7 | 11.6 | 1.328 | 1.334 | 2.083645 | 207.65 | 1198.94 | 45.43 | 19.27 | 2.979714 | 1.16633 | 162.22 | 1191.5 | 42.48 | 4.265541 | 20.71 | 119.74 | 1191.51 | 32.9 | 20.78 | 4.830629 | 1.16633 | 86.84 | 1187.62 | 26.05 | 5.066405 | 19.67 | 60.79 | 1182.29 | 17.81 | 18.08 | 5.000079 | 1.16633 | 1303.45 | 1432.43
0.000541999994 | 0.00304999994 | 5.09999991e-05 | 0.000249000004 | 236.1835 | 1334.95 | 1200.67 | 1120.72 | 64.48 | 27.99738 | 1207.39 | 235.66 | 11.9 | 1.328 | 1.334 | 2.087789 | 207.66 | 1196.09 | 45.56 | 19.44 | 2.83426 | 1.16633 | 162.1 | 1188.38 | 42.47 | 4.113074 | 21.06 | 119.63 | 1188.3 | 32.94 | 21.09 | 4.840074 | 1.16633 | 86.69 | 1184.52 | 25.94 | 5.062591 | 19.8 | 60.75 | 1179.14 | 17.83 | 18.18 | 5.000139 | 1.16633 | 1303.44 | 1430.82
0.000541999994 | 0.00304999994 | 5.09999991e-05 | 0.000249000004 | 235.1591 | 1329.16 | 1201.63 | 1124.75 | 96.09 | 28.01408 | 1208.88 | 236.7 | 11.82 | 1.328 | 1.334 | 2.025203 | 208.69 | 1197.9 | 46.08 | 18.69 | 2.905046 | 1.16633 | 162.61 | 1190.66 | 42.61 | 4.113667 | 20.38 | 120 | 1190.7 | 33.03 | 20.39 | 4.538688 | 1.16633 | 86.97 | 1186.9 | 26.06 | 5.064311 | 19.2 | 60.91 | 1181.64 | 17.96 | 17.79 | 5.000009 | 1.16633 | 1272.37 | 1165.69
0.000541999994 | 0.00304999994 | 5.09999991e-05 | 0.000249000004 | 234.3983 | 1324.86 | 1198.21 | 1119.4 | 86.3 | 27.98409 | 1206.82 | 236.51 | 12.15 | 1.328 | 1.334 | 2.025087 | 208.52 | 1195.55 | 45.63 | 19.22 | 2.897182 | 1.16633 | 162.89 | 1188.13 | 42.64 | 4.095185 | 20.75 | 120.25 | 1188.11 | 33.22 | 20.95 | 4.678423 | 1.16633 | 87.03 | 1184.29 | 26.17 | 5.063321 | 19.7 | 60.86 | 1178.94 | 17.92 | 17.95 | 5.000079 | 1.16633 | 1272.84 | 1123.78
0.000541999994 | 0.00304999994 | 5.09999991e-05 | 0.000249000004 | 235.6474 | 1331.92 | 1201.3 | 1120.93 | 96.38 | 28.03266 | 1207.77 | 236.86 | 11.99 | 1.328 | 1.334 | 2.025178 | 208.83 | 1196.29 | 45.85 | 18.86 | 2.898262 | 1.16633 | 162.98 | 1188.6 | 42.69 | 4.099903 | 20.38 | 120.29 | 1188.37 | 33.25 | 20.55 | 4.68619 | 1.16633 | 87.04 | 1184.32 | 26.2 | 5.063209 | 19.45 | 60.84 | 1178.66 | 17.89 | 17.82 | 5.000079 | 1.16633 | 1272.17 | 1070.95
0.000541999994 | 0.00304999994 | 5.09999991e-05 | 0.000249000004 | 234.485 | 1325.35 | 1195.91 | 1114.27 | 87.86 | 28.00767 | 1208.62 | 236.55 | 12.07 | 1.328 | 1.334 | 2.02376 | 208.55 | 1196.8 | 45.76 | 19.06 | 2.828428 | 1.16633 | 162.79 | 1188.73 | 42.7 | 4.104923 | 20.61 | 120.09 | 1188.4 | 33.16 | 20.74 | 4.685496 | 1.16633 | 86.93 | 1184.11 | 26.22 | 5.065215 | 19.71 | 60.71 | 1178.2 | 17.76 | 17.8 | 5.00008 | 1.16633 | 1272.26 | 1070.99
0.000545000017 | 0.00298000011 | 4.99999987e-05 | 0.000224000003 | 236.1658 | 1334.85 | 1203.45 | 1125.8 | 100.35 | 28.06298 | 1212.09 | 237.02 | 11.82 | 1.328 | 1.334 | 2.023762 | 208.96 | 1200.96 | 46.32 | 18.94 | 2.907818 | 1.16633 | 162.64 | 1193.64 | 42.7 | 4.121099 | 20.32 | 119.94 | 1193.57 | 33.11 | 20.46 | 4.55332 | 1.16633 | 86.83 | 1189.63 | 26.05 | 5.063561 | 19.05 | 60.78 | 1184.1 | 17.81 | 17.66 | 5.000079 | 1.16633 | 1271.96 | 1073.79
0.000545000017 | 0.00298000011 | 4.99999987e-05 | 0.000224000003 | 235.0671 | 1328.64 | 1201.54 | 1121.46 | 91.29 | 28.04131 | 1209.43 | 236.69 | 11.84 | 1.328 | 1.334 | 2.026949 | 208.65 | 1197.96 | 45.89 | 18.96 | 2.829981 | 1.16633 | 162.76 | 1190.19 | 42.7 | 4.109295 | 20.41 | 120.06 | 1189.97 | 33.13 | 20.63 | 4.688781 | 1.16633 | 86.93 | 1185.95 | 26.15 | 5.064772 | 19.48 | 60.78 | 1180.21 | 17.83 | 17.7 | 5.000079 | 1.16633 | 1272.45 | 1072.54
0.000545000017 | 0.00298000011 | 4.99999987e-05 | 0.000224000003 | 234.9114 | 1327.76 | 1199.8 | 1119.29 | 90.9 | 28.05483 | 1210.56 | 236.65 | 11.94 | 1.328 | 1.334 | 2.02369 | 208.6 | 1198.97 | 46.05 | 19.16 | 2.834373 | 1.16633 | 162.55 | 1191.12 | 42.68 | 4.119699 | 20.49 | 119.87 | 1190.85 | 33.11 | 20.68 | 4.548938 | 1.16633 | 86.76 | 1186.56 | 26.09 | 5.065847 | 19.5 | 60.67 | 1180.7 | 17.75 | 17.78 | 5.000079 | 1.16633 | 1272.36 | 1071.83
0.000545000017 | 0.00298000011 | 4.99999987e-05 | 0.000224000003 | 236.6116 | 1337.37 | 1202.91 | 1125.27 | 230.21 | 29.26336 | 1212.21 | 246.59 | 10.98 | 1.328 | 1.334 | 1.960739 | 217.32 | 1201.31 | 48.15 | 17 | 2.653165 | 1.16633 | 169.17 | 1193.77 | 45.16 | 3.944021 | 18.75 | 124.01 | 1193.39 | 34.69 | 18.44 | 4.475924 | 1.16633 | 89.32 | 1189.32 | 27.72 | 5.065275 | 17.61 | 61.6 | 1183.27 | 18.67 | 16 | 5.00007 | 1.16633 | 1153.1 | 1071.18
0.000545000017 | 0.00298000011 | 4.99999987e-05 | 0.000224000003 | 234.7292 | 1326.73 | 1204.12 | 1123.87 | 221.4 | 29.06894 | 1213.32 | 245.54 | 11.4 | 1.328 | 1.334 | 1.90511 | 216.48 | 1201.84 | 48.11 | 17.21 | 2.597817 | 1.16633 | 168.37 | 1193.85 | 45.03 | 3.957283 | 18.86 | 123.34 | 1193.3 | 34.65 | 18.75 | 4.356186 | 1.16633 | 88.69 | 1188.84 | 27.43 | 5.063492 | 17.67 | 61.26 | 1182.26 | 18.33 | 16.2 | 5.000074 | 1.16633 | 1151.77 | 1070.57
0.00165999995 | 0.00395900011 | 0.000167000006 | 0.000739999989 | 236.9813 | 1545.53 | 1221.1 | 1138.12 | 199.38 | 28.53004 | 1232.27 | 242.08 | 11.62 | 1.328 | 1.334 | 2.065801 | 213.55 | 1221.13 | 44.87 | 17.48 | 2.734568 | 1.16633 | 168.68 | 1212.22 | 41.55 | 3.839823 | 19.42 | 127.13 | 1211.01 | 32.51 | 19.84 | 4.606482 | 1.16633 | 94.62 | 1206.16 | 28.97 | 5.068046 | 20.14 | 65.65 | 1201.46 | 22.75 | 20.91 | 5.000049 | 1.16633 | 1391.09 | 1071.88
0.00165999995 | 0.00395900011 | 0.000167000006 | 0.000739999989 | 237.0533 | 1546 | 1204.83 | 1123.27 | 199.81 | 28.62782 | 1215.65 | 242.12 | 11.83 | 1.328 | 1.334 | 2.000632 | 213.49 | 1204.79 | 44.43 | 17.69 | 2.726561 | 1.16633 | 169.06 | 1196.21 | 41.24 | 3.97067 | 19.88 | 127.82 | 1195.3 | 32.73 | 20.09 | 4.580089 | 1.16633 | 95.09 | 1190.8 | 29.08 | 5.071196 | 20.56 | 66.01 | 1186.43 | 23.09 | 21.09 | 5.000048 | 1.16633 | 1391.92 | 1071.45
1.10000001e-05 | 0.00898000039 | 4.6000001e-05 | 0.000875999976 | 237.8235 | 1364.9 | 1198.83 | 1111.11 | 113.32 | 27.93922 | 1206.21 | 237.58 | 13.38 | 1.328 | 1.334 | 1.989865 | 209.64 | 1194 | 46.15 | 20.66 | 2.900839 | 1.16633 | 163.49 | 1185.99 | 41.67 | 4.008888 | 21.76 | 121.82 | 1184.23 | 31.54 | 21.93 | 4.576269 | 1.16633 | 90.28 | 1179.88 | 26.32 | 5.072571 | 21.19 | 63.96 | 1172.64 | 21.1 | 21.96 | 5.000043 | 1.16633 | 1286.58 | 1067.98
1.10000001e-05 | 0.00898000039 | 4.6000001e-05 | 0.000875999976 | 238.0256 | 1366.06 | 1198.88 | 1113.13 | 111.94 | 27.88587 | 1204.76 | 237.53 | 13.6 | 1.328 | 1.334 | 1.978982 | 209.64 | 1193.09 | 46.23 | 21.08 | 2.814689 | 1.16633 | 163.41 | 1185.3 | 41.76 | 4.191506 | 22.37 | 121.65 | 1183.99 | 31.46 | 22.34 | 4.760995 | 1.16633 | 90.19 | 1180.14 | 26.19 | 5.071438 | 21.23 | 64 | 1173.27 | 21.11 | 22.59 | 5.000041 | 1.16633 | 1288.7 | 1071.93
0.000706000021 | 0.0129000004 | 1.89999992e-05 | 0.000407999993 | 236.37744 | 1284.66 | 1242.47 | 1146.92 | 25.91 | 30.20241 | 1252.24 | 235.16 | 10.81 | 1.328 | 1.334 | 2.177947 | 204.96 | 1238.59 | 49.29 | 19.58 | 2.393505 | 1.16633 | 155.67 | 1227.72 | 44.33 | 3.609409 | 21.36 | 111.34 | 1226.56 | 34.19 | 21.5 | 4.519215 | 1.16633 | 77.15 | 1220.21 | 26.77 | 5.023403 | 21.68 | 50.38 | 1208.96 | 15.63 | 19.08 | 5.000131 | 1.16633 | 1277.51 | 974.81
0.000755999994 | 0.0129000004 | 4.50000007e-05 | 0.000239999994 | 237.00488 | 1288.07 | 1233.48 | 1145 | 46.63 | 30.2353 | 1250.38 | 235.56 | 10.66 | 1.328 | 1.334 | 2.177333 | 205.32 | 1237.72 | 49.12 | 18.85 | 2.389181 | 1.16633 | 156.2 | 1227.62 | 44.2 | 3.725623 | 20.71 | 112 | 1226.85 | 34.12 | 21.04 | 4.48021 | 1.16633 | 77.88 | 1221.25 | 27.15 | 5.033249 | 21.26 | 50.73 | 1211.29 | 15.99 | 19.14 | 5.000115 | 1.16633 | 1267.07 | 981.02
0.000349000009 | 0.00202000001 | 0.000112000002 | 5.29999998e-05 | 237.2592 | 1341.03 | 1190.68 | 1107.17 | 234.41 | 31.49087 | 1221.9 | 246.33 | 11.43 | 1.328 | 1.334 | 1.940658 | 214.84 | 1209.28 | 46.97 | 16.43 | 2.662729 | 1.16633 | 167.87 | 1200.54 | 44.23 | 3.842853 | 17.73 | 123.64 | 1199.58 | 34.42 | 17.04 | 4.325918 | 1.16633 | 89.22 | 1194.31 | 27.76 | 5.077633 | 16.89 | 61.46 | 1187.95 | 18.58 | 16.32 | 5.000065 | 1.16633 | 1155.17 | 1338.26
0.000349000009 | 0.00202000001 | 0.000112000002 | 5.29999998e-05 | 234.2338 | 1323.93 | 1182.27 | 1099.29 | 216.75 | 31.28147 | 1218.87 | 244.88 | 11.72 | 1.328 | 1.334 | 1.877317 | 213.6 | 1207.36 | 46.9 | 16.63 | 2.602164 | 1.16633 | 166.7 | 1198.36 | 43.72 | 3.850538 | 18.05 | 122.98 | 1197.43 | 33.82 | 17.53 | 4.300189 | 1.16633 | 89.16 | 1192.07 | 27.65 | 5.077703 | 17.4 | 61.51 | 1185.87 | 18.63 | 15.6 | 5.000064 | 1.16633 | 1154.32 | 1338.97
0.000349000009 | 0.00202000001 | 0.000112000002 | 5.29999998e-05 | 237.5263 | 1342.54 | 1193.28 | 1107.18 | 236.38 | 29.21012 | 1222.99 | 246.65 | 10.28 | 1.328 | 1.334 | 1.923921 | 217.44 | 1209.86 | 47.71 | 15.69 | 2.555767 | 1.16633 | 169.73 | 1200.69 | 45.13 | 3.640125 | 17.04 | 124.6 | 1199.38 | 34.89 | 16.28 | 4.152742 | 1.16633 | 89.71 | 1193.5 | 27.93 | 5.080126 | 16.07 | 61.78 | 1186.51 | 18.89 | 15.23 | 5.000071 | 1.16633 | 1154.62 | 1284.15
1.6e-05 | 0.00141000003 | 0.000103999999 | 2.80000004e-05 | 235.5665 | 1823.08 | 1179.75 | 1098.83 | 309.28 | 29.60317 | 1208.96 | 249.05 | 15.48 | 1.328 | 1.334 | 1.893318 | 219.44 | 1196.48 | 47.51 | 23.29 | 2.498252 | 1.16633 | 171.93 | 1188.59 | 44.04 | 3.726439 | 24.88 | 127.89 | 1186.54 | 34.07 | 24.51 | 4.080242 | 1.16633 | 93.82 | 1180.51 | 29.47 | 5.063614 | 24.09 | 64.35 | 1173.36 | 21.43 | 28.21 | 5.00004 | 1.16633 | 1563.54 | 1280.27
1.6e-05 | 0.00141000003 | 0.000103999999 | 2.80000004e-05 | 235.6893 | 1824.03 | 1154.14 | 1054.1 | 309.96 | 29.83467 | 1183.9 | 249.13 | 17.18 | 1.328 | 1.334 | 1.887796 | 219.3 | 1168.12 | 48.1 | 27.11 | 2.441497 | 1.16633 | 171.2 | 1158.21 | 43.47 | 3.735451 | 28.33 | 127.73 | 1155.17 | 35.16 | 29.09 | 3.875263 | 1.16633 | 92.57 | 1147.56 | 28.92 | 4.913588 | 27.43 | 63.65 | 1137.47 | 20.79 | 27.56 | 5.000071 | 1.16633 | 1564.07 | 1281.72
1.6e-05 | 0.00141000003 | 0.000103999999 | 2.80000004e-05 | 235.9089 | 1825.73 | 1170.95 | 1082.44 | 302.21 | 30.07698 | 1188.93 | 249.1 | 16.36 | 1.328 | 1.334 | 1.952725 | 219.02 | 1175.59 | 47.81 | 25.02 | 2.442003 | 1.16633 | 171.21 | 1167.14 | 43.25 | 3.724138 | 26.3 | 127.96 | 1164.8 | 34.56 | 26.72 | 4.101599 | 1.16633 | 93.4 | 1160.04 | 29.08 | 5.067219 | 25.54 | 64.32 | 1152.23 | 21.4 | 25.96 | 5.000044 | 1.16633 | 1569.74 | 1277.95
1.70000003e-05 | 0.00212000008 | 5.60000008e-05 | 2.90000007e-05 | 230.3728 | 1824.47 | 1180.15 | 1116.34 | 227.14 | 27.44939 | 1186.8 | 235.13 | 18.55 | 1.328 | 1.334 | 1.987434 | 207.68 | 1173.99 | 41.25 | 24 | 2.884763 | 1.16633 | 166.43 | 1165.25 | 41.15 | 3.917592 | 27.53 | 125.28 | 1164.7 | 34.72 | 29.44 | 3.971295 | 1.16633 | 90.56 | 1161.57 | 27.47 | 4.931718 | 27.26 | 63.09 | 1153.22 | 20.1 | 28.19 | 5.000042 | 1.16633 | 1658.39 | 1274.96
1.40000002e-05 | 0.00126000005 | 5.60000008e-05 | 2.20000002e-05 | 230.1341 | 1822.58 | 1177.24 | 1089.32 | 227.36 | 28.0963 | 1184.45 | 236.5 | 16.9 | 1.328 | 1.334 | 2.015964 | 208.41 | 1172.67 | 44.1 | 25.98 | 2.939015 | 1.16633 | 164.31 | 1164.56 | 41.84 | 4.091611 | 28.23 | 122.47 | 1164.42 | 33.45 | 28.57 | 3.941479 | 1.16633 | 89.02 | 1159.39 | 26.5 | 5.051728 | 27.01 | 62.52 | 1151.48 | 19.62 | 26.99 | 5.000036 | 1.16633 | 1636.98 | 1277.11
2.90000007e-05 | 0.00136999995 | 6.80000012e-05 | 6.80000012e-05 | 230.6666 | 1641.44 | 1180.63 | 1089.15 | 241.05 | 28.02247 | 1184.22 | 238.08 | 15.38 | 1.328 | 1.334 | 1.953386 | 210.05 | 1170.24 | 46.96 | 23.76 | 2.795079 | 1.16633 | 163.09 | 1161.59 | 42.39 | 4.246952 | 25.41 | 120.7 | 1161.19 | 33.8 | 26.45 | 4.227662 | 1.16633 | 86.9 | 1156.31 | 26.05 | 5.077453 | 24.55 | 60.85 | 1147.54 | 17.87 | 22.9 | 5.000081 | 1.16633 | 1452.29 | 1277.72
2.90000007e-05 | 0.00144999998 | 3.9999999e-05 | 6.29999995e-05 | 231.0067 | 1643.86 | 1179.06 | 1091.23 | 257.62 | 28.27646 | 1184.07 | 239.49 | 14.56 | 1.328 | 1.334 | 1.956434 | 211.22 | 1170.77 | 47.93 | 23.61 | 2.882374 | 1.16633 | 163.29 | 1162.8 | 42.83 | 4.106174 | 24.85 | 120.46 | 1162.49 | 33.6 | 25.65 | 4.410117 | 1.16633 | 86.86 | 1158.07 | 25.9 | 5.070723 | 23.83 | 60.96 | 1149.91 | 18 | 22.5 | 5.000084 | 1.16633 | 1437.22 | 1277.77
2.90000007e-05 | 0.00136999995 | 6.80000012e-05 | 6.80000012e-05 | 231.2948 | 1645.91 | 1180.39 | 1087.95 | 263.66 | 28.23607 | 1180.61 | 239.82 | 15.32 | 1.328 | 1.334 | 1.951354 | 211.58 | 1166.67 | 47.49 | 24.02 | 2.788445 | 1.16633 | 164.09 | 1158.12 | 42.8 | 4.247492 | 25.75 | 121.29 | 1157.8 | 34.11 | 26.36 | 4.107125 | 1.16633 | 87.18 | 1152.79 | 26.19 | 5.073055 | 24.35 | 60.99 | 1143.94 | 18.05 | 23.08 | 5.000083 | 1.16633 | 1434.96 | 1276.39
2.90000007e-05 | 0.00144999998 | 3.9999999e-05 | 6.29999995e-05 | 230.8802 | 1642.96 | 1180.94 | 1093.33 | 259.89 | 28.33552 | 1187.58 | 239.6 | 14.17 | 1.328 | 1.334 | 1.954603 | 211.26 | 1174.22 | 47.73 | 23.08 | 2.798599 | 1.16633 | 163.53 | 1166.01 | 43.28 | 4.305488 | 25 | 120.25 | 1165.84 | 33.4 | 24.99 | 4.413692 | 1.16633 | 86.85 | 1161.17 | 26.02 | 5.071394 | 23.72 | 60.83 | 1152.78 | 17.88 | 22.22 | 5.000087 | 1.16633 | 1433.15 | 1279.75
2.20000002e-05 | 0.0060800002 | 6.29999995e-05 | 7.20000025e-05 | 231.1851 | 1645.13 | 1181.43 | 1093.25 | 250.77 | 28.029 | 1185.53 | 238.79 | 15.66 | 1.328 | 1.334 | 1.956397 | 210.76 | 1172.15 | 47.27 | 24.48 | 2.794792 | 1.16633 | 163.49 | 1164.08 | 43.13 | 4.283637 | 25.93 | 120.36 | 1164.06 | 34.04 | 26.99 | 4.136319 | 1.16633 | 86.32 | 1159.58 | 25.76 | 5.071104 | 24.26 | 60.56 | 1151.11 | 17.58 | 23.16 | 5.000087 | 1.16633 | 1447.09 | 1279.37
1.89999992e-05 | 0.00626999978 | 7.9999998e-05 | 7.50000036e-05 | 230.0131 | 1636.79 | 1179.06 | 1091.36 | 239.1 | 28.05161 | 1182.54 | 238.1 | 15.1 | 1.328 | 1.334 | 1.936192 | 210.05 | 1167.99 | 46.53 | 24.21 | 2.873704 | 1.16633 | 163.52 | 1159.91 | 42.68 | 4.200974 | 25.84 | 120.84 | 1159.58 | 34.19 | 26.94 | 4.146694 | 1.16633 | 86.65 | 1154.85 | 26.1 | 5.06468 | 24.64 | 60.55 | 1145.76 | 17.58 | 22.94 | 5.000083 | 1.16633 | 1451.33 | 1276.23
1.89999992e-05 | 0.00626999978 | 7.9999998e-05 | 7.50000036e-05 | 230.4038 | 1639.57 | 1178.84 | 1089.89 | 243.36 | 27.90287 | 1182.9 | 238.36 | 15.99 | 1.328 | 1.334 | 1.887613 | 210.45 | 1169.26 | 46.96 | 24.53 | 2.868515 | 1.16633 | 163.49 | 1161.21 | 42.91 | 4.262893 | 26.41 | 120.58 | 1161.26 | 33.77 | 26.73 | 3.96809 | 1.16633 | 86.81 | 1156.37 | 26.01 | 5.068151 | 24.88 | 60.8 | 1148 | 17.81 | 23.17 | 5.000089 | 1.16633 | 1448.62 | 1275.37
2.20000002e-05 | 0.0060800002 | 6.29999995e-05 | 7.20000025e-05 | 230.8591 | 1642.81 | 1176.06 | 1085.15 | 250.34 | 27.96763 | 1181.16 | 238.77 | 16.18 | 1.328 | 1.334 | 1.882525 | 210.81 | 1167.25 | 46.06 | 24.19 | 2.843682 | 1.16633 | 164.75 | 1158.87 | 42.87 | 4.01357 | 26.13 | 121.88 | 1158.59 | 34.62 | 26.88 | 3.951924 | 1.16633 | 87.26 | 1153.66 | 26.33 | 5.067305 | 24.88 | 60.93 | 1145.04 | 17.96 | 23.03 | 5.000087 | 1.16633 | 1445.93 | 1273.39
1.89999992e-05 | 0.00626999978 | 7.9999998e-05 | 7.50000036e-05 | 229.763 | 1635.01 | 1190.31 | 1096.63 | 243.09 | 27.9371 | 1189.32 | 238.36 | 15.49 | 1.328 | 1.334 | 1.950254 | 210.42 | 1173.87 | 47.24 | 24.63 | 2.838726 | 1.16633 | 163.18 | 1165.08 | 42.63 | 4.290232 | 26.12 | 120.55 | 1164.47 | 34.14 | 27.25 | 4.068295 | 1.16633 | 86.41 | 1159.05 | 25.94 | 5.058337 | 24.52 | 60.47 | 1148.97 | 17.47 | 23.08 | 5.000089 | 1.16633 | 1445.07 | 1272.87
1.89999992e-05 | 0.00626999978 | 7.9999998e-05 | 7.50000036e-05 | 230.557 | 1640.66 | 1181.03 | 1094.09 | 257.4 | 27.88167 | 1182.42 | 238.81 | 16.59 | 1.328 | 1.334 | 1.895427 | 210.93 | 1168.32 | 45.57 | 23.85 | 2.867287 | 1.16633 | 165.36 | 1160.35 | 43.37 | 4.059865 | 25.77 | 121.99 | 1160.12 | 35.25 | 27.2 | 3.842706 | 1.16633 | 86.74 | 1155.37 | 26.05 | 5.057287 | 24.24 | 60.69 | 1146.35 | 17.68 | 23.25 | 5.000091 | 1.16633 | 1440.27 | 1276.53
2.20000002e-05 | 0.0060800002 | 6.29999995e-05 | 7.20000025e-05 | 230.7383 | 1641.95 | 1184.76 | 1090.52 | 295.5 | 28.73455 | 1185.36 | 242.95 | 15.15 | 1.328 | 1.334 | 1.887256 | 214.22 | 1171.05 | 48.12 | 24.32 | 2.6988 | 1.16633 | 166.1 | 1162.28 | 44.33 | 4.280615 | 26.23 | 121.77 | 1162.04 | 34.24 | 26.43 | 4.152869 | 1.16633 | 87.53 | 1156.92 | 26.66 | 5.071883 | 24.3 | 60.87 | 1147.63 | 17.89 | 22.67 | 5.000084 | 1.16633 | 1400.61 | 1277.6
1.99999995e-05 | 0.0061900001 | 8.2999999e-05 | 7.50000036e-05 | 231.0727 | 1644.33 | 1179.03 | 1091.61 | 296.96 | 28.90328 | 1182.4 | 243.09 | 14.65 | 1.328 | 1.334 | 1.951033 | 214.19 | 1169.37 | 47.63 | 23.52 | 2.763962 | 1.16633 | 166.56 | 1161.46 | 44.61 | 4.09215 | 25.41 | 121.95 | 1161.43 | 34.37 | 25.69 | 4.020795 | 1.16633 | 87.58 | 1156.83 | 26.5 | 5.066371 | 23.47 | 61.08 | 1148.37 | 18.12 | 22.39 | 5.000089 | 1.16633 | 1401.11 | 1276.05
1.99999995e-05 | 0.0061900001 | 8.2999999e-05 | 7.50000036e-05 | 230.9167 | 1643.22 | 1172.68 | 1086.83 | 298.64 | 28.926 | 1182.93 | 243.03 | 14.56 | 1.328 | 1.334 | 1.949019 | 214.1 | 1170 | 47.98 | 23.1 | 2.698594 | 1.16633 | 166.12 | 1162.01 | 44.07 | 4.08415 | 25.27 | 122.05 | 1161.92 | 34.76 | 25.33 | 4.167249 | 1.16633 | 87.29 | 1157.5 | 26.38 | 5.070282 | 23.6 | 60.91 | 1149.12 | 17.97 | 21.96 | 5.000088 | 1.16633 | 1400.1 | 1273.37
1.99999995e-05 | 0.0061900001 | 8.2999999e-05 | 7.50000036e-05 | 230.7467 | 1642.01 | 1181.26 | 1091.43 | 298.02 | 28.84044 | 1186.51 | 242.98 | 14.91 | 1.328 | 1.334 | 1.888529 | 214.13 | 1172.81 | 48.05 | 24.02 | 2.773616 | 1.16633 | 166.08 | 1164.62 | 44 | 4.082369 | 25.81 | 122.08 | 1164.42 | 34.6 | 26.02 | 4.157006 | 1.16633 | 87.48 | 1159.73 | 26.54 | 5.073214 | 24.1 | 60.94 | 1150.97 | 17.97 | 22.44 | 5.000085 | 1.16633 | 1399.81 | 1275.84
2.20000002e-05 | 0.0060800002 | 6.29999995e-05 | 7.20000025e-05 | 231.6334 | 1648.32 | 1173.66 | 1088.29 | 303.01 | 28.77949 | 1178.31 | 243.63 | 15.56 | 1.328 | 1.334 | 1.890171 | 214.85 | 1165.65 | 47.66 | 23.94 | 2.755441 | 1.16633 | 167.19 | 1158.11 | 44.09 | 4.217658 | 24.99 | 123.1 | 1158.17 | 35.1 | 26.15 | 4.008756 | 1.16633 | 88 | 1154.03 | 26.79 | 5.068997 | 23.7 | 61.21 | 1145.84 | 18.29 | 22.61 | 5.000082 | 1.16633 | 1400.04 | 1275.13
2.20000002e-05 | 0.0060800002 | 6.29999995e-05 | 7.20000025e-05 | 230.5907 | 1640.9 | 1169.37 | 1083.3 | 297.43 | 28.91694 | 1178.73 | 242.81 | 14.54 | 1.328 | 1.334 | 1.884051 | 213.89 | 1165.68 | 47.89 | 23.18 | 2.773515 | 1.16633 | 166 | 1157.83 | 43.91 | 4.078599 | 24.88 | 122.09 | 1157.69 | 34.55 | 24.98 | 4.148637 | 1.16633 | 87.54 | 1153.15 | 26.56 | 5.075637 | 23.47 | 60.98 | 1145.02 | 18.06 | 21.69 | 5.000083 | 1.16633 | 1400.78 | 1275.17
2.20000002e-05 | 0.0060800002 | 6.29999995e-05 | 7.20000025e-05 | 230.7425 | 1641.98 | 1188.01 | 1090.8 | 296.19 | 28.73012 | 1187.97 | 242.65 | 15.01 | 1.328 | 1.334 | 1.882208 | 213.92 | 1172.95 | 48.18 | 24.25 | 2.856805 | 1.16633 | 165.74 | 1164.05 | 44.3 | 4.112016 | 26.08 | 121.44 | 1163.52 | 34.13 | 26.1 | 4.159551 | 1.16633 | 87.31 | 1158 | 26.57 | 5.072957 | 24.01 | 60.74 | 1148.29 | 17.77 | 22.44 | 5.000059 | 1.16633 | 1403.52 | 1275.56
2.20000002e-05 | 0.0060800002 | 6.29999995e-05 | 7.20000025e-05 | 231.0123 | 1643.9 | 1174.76 | 1088.21 | 298.07 | 28.87297 | 1179.71 | 242.83 | 14.75 | 1.328 | 1.334 | 1.885917 | 213.96 | 1166.72 | 47.8 | 23.73 | 2.770318 | 1.16633 | 166.16 | 1158.94 | 44.56 | 4.10778 | 25.36 | 121.6 | 1158.95 | 34.31 | 25.73 | 4.164393 | 1.16633 | 87.29 | 1154.55 | 26.28 | 5.067795 | 23.56 | 61.01 | 1146.37 | 18.05 | 22.43 | 5.000092 | 1.16633 | 1403 | 1274.89
1.99999995e-05 | 0.0061900001 | 8.2999999e-05 | 7.50000036e-05 | 231.157 | 1644.93 | 1175.42 | 1088.08 | 299.89 | 28.93366 | 1180.47 | 242.94 | 14.52 | 1.328 | 1.334 | 1.957964 | 214.01 | 1167.38 | 47.93 | 23.4 | 2.773007 | 1.16633 | 166.08 | 1159.46 | 44.23 | 4.096126 | 25.33 | 121.85 | 1159.37 | 34.77 | 25.46 | 4.177081 | 1.16633 | 87.08 | 1154.86 | 26.26 | 5.068062 | 23.69 | 60.82 | 1146.37 | 17.89 | 21.86 | 5.00009 | 1.16633 | 1402.96 | 1275.38
1.99999995e-05 | 0.0061900001 | 8.2999999e-05 | 7.50000036e-05 | 230.3757 | 1639.37 | 1182.21 | 1088.67 | 294.22 | 28.60016 | 1184.61 | 242.46 | 15.09 | 1.328 | 1.334 | 1.889812 | 213.86 | 1170.3 | 48.03 | 24.23 | 2.853385 | 1.16633 | 165.83 | 1161.84 | 44.31 | 4.287036 | 26.22 | 121.52 | 1161.67 | 34.2 | 26.11 | 4.155118 | 1.16633 | 87.32 | 1156.51 | 26.47 | 5.068872 | 24.05 | 60.85 | 1147.1 | 17.89 | 22.47 | 5.00009 | 1.16633 | 1402.9 | 1271.92
1.40000002e-05 | 0.00199000002 | 4.70000014e-05 | 2.30000005e-05 | 229.7743 | 1535.59 | 1161.68 | 1076.3 | 230.84 | 28.45394 | 1162.35 | 239.31 | 13.81 | 1.328 | 1.334 | 2.021849 | 210.85 | 1150.52 | 44.69 | 22.87 | 2.778151 | 1.16633 | 166.16 | 1142.72 | 43.88 | 4.349677 | 24.44 | 122.28 | 1142.82 | 33.51 | 24.65 | 4.222336 | 1.16633 | 88.77 | 1138.53 | 27.17 | 5.055588 | 22.57 | 61.6 | 1130.41 | 18.64 | 22.06 | 5.000084 | 1.16633 | 1338.65 | 1272.01
1.40000002e-05 | 0.00199000002 | 4.70000014e-05 | 2.30000005e-05 | 229.3691 | 1529.81 | 1181.15 | 1089.65 | 251.3 | 28.5603 | 1177.75 | 241.2 | 13.03 | 1.328 | 1.334 | 2.019813 | 212.64 | 1163.05 | 46.11 | 22.15 | 2.72059 | 1.16633 | 166.53 | 1154.54 | 44.2 | 4.06932 | 23.91 | 122.33 | 1154.01 | 33.74 | 23.35 | 4.268658 | 1.16633 | 88.59 | 1148.88 | 27.22 | 5.060902 | 22.08 | 61.37 | 1139.5 | 18.42 | 21.05 | 5.000077 | 1.16633 | 1314.66 | 1277.03
2.7e-05 | 0.00659999996 | 8.80000007e-05 | 6.29999995e-05 | 225.6247 | 1265.11 | 1185.47 | 1096.92 | 80.41 | 27.23373 | 1188.79 | 230.09 | 11.44 | 1.328 | 1.334 | 2.083428 | 202.86 | 1175.99 | 43.66 | 19.49 | 3.073326 | 1.16633 | 159.2 | 1167.5 | 41.3 | 4.256643 | 21.47 | 117.9 | 1167.28 | 32.42 | 21.88 | 4.779347 | 1.16633 | 85.48 | 1162.96 | 25.43 | 5.06117 | 20.38 | 60.05 | 1154.43 | 17.12 | 18.95 | 5.000089 | 1.16633 | 1217.78 | 1273.94
1.80000006e-05 | 0.00205000001 | 7.79999973e-05 | 1.20000004e-05 | 230.9084 | 1127.74 | 1171.69 | 1087.41 | 21.06 | 27.22238 | 1175.69 | 228.28 | 10.12 | 1.328 | 1.334 | 2.126775 | 201.06 | 1163.57 | 39.97 | 16.99 | 3.079268 | 1.16633 | 161.09 | 1155.45 | 37 | 4.460055 | 18.43 | 124.09 | 1155.34 | 30.7 | 19.58 | 4.871403 | 1.16633 | 93.39 | 1152.04 | 29.5 | 5.063197 | 20.22 | 63.89 | 1147.32 | 21.03 | 20.42 | 5.000045 | 1.16633 | 1130.7 | 1276.67
1.29999999e-05 | 0.00118000002 | 8.09999983e-05 | 1.70000003e-05 | 230.4436 | 1125.47 | 1183.43 | 1100.69 | 129.14 | 27.84697 | 1183.32 | 234.35 | 9.29 | 1.328 | 1.334 | 2.017034 | 206.51 | 1171.48 | 42.99 | 16.17 | 2.859552 | 1.16633 | 163.52 | 1163.68 | 42.76 | 4.175242 | 17.44 | 120.76 | 1163.57 | 32.53 | 17.01 | 4.404609 | 1.16633 | 88.23 | 1159.27 | 26.98 | 5.067789 | 16.36 | 61.25 | 1151.34 | 18.4 | 15.78 | 5.000041 | 1.16633 | 1017.29 | 1275.48
0.000302 | 0.00227000006 | 2.7e-05 | 8.6e-05 | 237.6926 | 1343.48 | 1200.55 | 1110.06 | 103.4 | 27.90175 | 1199.5 | 236.81 | 11.49 | 1.328 | 1.334 | 2.015036 | 208.91 | 1186.56 | 46.9 | 18.67 | 2.916995 | 1.16633 | 162.01 | 1177.6 | 42.29 | 4.124091 | 19.97 | 119.72 | 1176.64 | 32.9 | 20.17 | 4.690788 | 1.16633 | 86.82 | 1171.15 | 26.03 | 5.060572 | 19.04 | 60.79 | 1163.94 | 17.86 | 18.1 | 5.000081 | 1.16633 | 1278.6 | 1276.32
0.00181000005 | 0.0129000004 | 6.29999995e-05 | 9.99999975e-05 | 237.0289 | 1360.34 | 1219.96 | 1139.17 | 163.58 | 28.70044 | 1220.42 | 240.6 | 11.98 | 1.328 | 1.334 | 1.973582 | 211.9 | 1208.98 | 44.01 | 16.91 | 2.75528 | 1.16633 | 167.89 | 1200.71 | 41.65 | 3.72729 | 18.81 | 126.24 | 1199.84 | 32.04 | 19.55 | 4.508942 | 1.16633 | 94.2 | 1195.61 | 28.92 | 5.065029 | 19.64 | 65.28 | 1191.17 | 22.4 | 20.44 | 5.000045 | 1.16633 | 1238.31 | 1279.38
0.00175000005 | 0.0126 | 7.40000032e-05 | 0.000163000004 | 237.1317 | 1360.93 | 1207.82 | 1130.83 | 162 | 28.67442 | 1216.24 | 240.65 | 12.32 | 1.328 | 1.334 | 1.917499 | 211.98 | 1205.22 | 43.73 | 17.33 | 2.819102 | 1.16633 | 168.25 | 1197.5 | 41.54 | 3.844669 | 19.27 | 126.71 | 1197.03 | 32.28 | 20.12 | 4.654963 | 1.16633 | 94.43 | 1193.37 | 28.94 | 5.063 | 20.2 | 65.49 | 1189.55 | 22.61 | 21.18 | 5.000041 | 1.16633 | 1238.03 | 1282.57
0.00175000005 | 0.0126 | 7.40000032e-05 | 0.000163000004 | 236.9052 | 1359.63 | 1219.09 | 1133.14 | 162.79 | 28.42293 | 1220.65 | 240.49 | 12.86 | 1.328 | 1.334 | 1.973849 | 212.07 | 1208.22 | 47.47 | 19.19 | 2.75814 | 1.16633 | 164.6 | 1199.79 | 44.51 | 4.009409 | 20.99 | 120.09 | 1199.35 | 34.25 | 20.88 | 4.411461 | 1.16633 | 85.84 | 1194.49 | 29.83 | 5.036837 | 21.15 | 56.01 | 1188.24 | 21.21 | 21.4 | 5.000023 | 1.16633 | 1239.5 | 1278.17
0.00175000005 | 0.0126 | 7.40000032e-05 | 0.000163000004 | 236.9401 | 1359.83 | 1228.59 | 1142.79 | 162.93 | 28.42097 | 1232.93 | 240.51 | 12.21 | 1.328 | 1.334 | 1.97112 | 212.09 | 1220.29 | 47.87 | 18.3 | 2.835513 | 1.16633 | 164.22 | 1211.72 | 44.66 | 4.036675 | 20.08 | 119.56 | 1211.06 | 34.21 | 20.09 | 4.313522 | 1.16633 | 85.35 | 1205.6 | 29.72 | 5.036776 | 20.26 | 55.63 | 1198.77 | 20.82 | 20.86 | 5.00003 | 1.16633 | 1239.41 | 1278.64
0.00175000005 | 0.0126 | 7.40000032e-05 | 0.000163000004 | 236.7258 | 1358.6 | 1213.6 | 1136.67 | 165.07 | 28.59217 | 1224.52 | 240.43 | 11.84 | 1.328 | 1.334 | 1.916986 | 211.84 | 1213.32 | 48.14 | 17.86 | 2.845219 | 1.16633 | 163.7 | 1206.02 | 44.64 | 4.060931 | 19.8 | 119.06 | 1205.97 | 34.02 | 20.23 | 4.458438 | 1.16633 | 85.04 | 1197.1 | 29.11 | 5.040575 | 20.25 | 55.93 | 1191.58 | 21.15 | 21.11 | 5.000027 | 1.16633 | 1240.16 | 1280.1
0.00175000005 | 0.0126 | 7.40000032e-05 | 0.000163000004 | 236.6561 | 1358.2 | 1228.99 | 1146.16 | 166.46 | 28.58378 | 1234.09 | 240.52 | 11.5 | 1.328 | 1.334 | 1.973887 | 211.94 | 1222.13 | 47.98 | 17.56 | 2.772438 | 1.16633 | 163.96 | 1213.69 | 44.48 | 4.040936 | 19.39 | 119.48 | 1213.05 | 34.43 | 19.68 | 4.459265 | 1.16633 | 85.05 | 1203.1 | 29.25 | 5.040839 | 19.98 | 55.8 | 1196.73 | 21 | 20.62 | 5.00003 | 1.16633 | 1238.49 | 1280.24
0.00156999996 | 0.00711499993 | 1.99999995e-05 | 0.000418000011 | 236.9457 | 1243.45 | 1203.81 | 1115.96 | 53.02 | 27.72698 | 1214.85 | 235.52 | 10.96 | 1.328 | 1.334 | 2.080201 | 207.79 | 1201.78 | 47.68 | 18.5 | 2.96367 | 1.16633 | 160.11 | 1193.42 | 43.05 | 4.223847 | 20 | 117.06 | 1193.15 | 33.17 | 20.31 | 4.641425 | 1.16633 | 83.89 | 1188.22 | 28.56 | 5.030248 | 20.63 | 55.33 | 1182.35 | 20.49 | 20.84 | 5.000022 | 1.16633 | 1219.29 | 1275.3
0.00151199999 | 0.00866799988 | 5.09999991e-05 | 0.000192000007 | 238.2603 | 1450.28 | 1206.14 | 1120.48 | 221.27 | 28.6366 | 1220.3 | 243.91 | 12.54 | 1.328 | 1.334 | 1.92849 | 215.27 | 1207.88 | 50.46 | 19.41 | 2.808385 | 1.16633 | 164.81 | 1199.34 | 44.89 | 3.989429 | 21.13 | 119.92 | 1198.57 | 34.56 | 21.25 | 4.409134 | 1.16633 | 85.36 | 1193.25 | 29.4 | 5.031252 | 21.29 | 55.96 | 1186.1 | 21.11 | 22.29 | 5.000025 | 1.16633 | 1282.27 | 1276.59
0.00151199999 | 0.00866799988 | 5.09999991e-05 | 0.000192000007 | 238.7055 | 1452.99 | 1202.04 | 1121.76 | 223.38 | 28.72241 | 1217.02 | 244.13 | 12.62 | 1.328 | 1.334 | 1.868886 | 215.41 | 1205.4 | 50.45 | 19.74 | 2.807098 | 1.16633 | 164.96 | 1197.66 | 44.85 | 3.984776 | 21.14 | 120.11 | 1197.29 | 34.5 | 21.43 | 4.27402 | 1.16633 | 85.61 | 1192.67 | 29.42 | 5.030442 | 21.13 | 56.19 | 1186.37 | 21.35 | 22.64 | 5.00002 | 1.16633 | 1282.33 | 1275.37
0.00152299996 | 0.00743300002 | 5.19999994e-05 | 9.89999971e-05 | 236.5325 | 1345.15 | 1204.76 | 1120.95 | 102.8 | 27.90141 | 1218.5 | 237.06 | 11.61 | 1.328 | 1.334 | 1.969682 | 209.16 | 1207.19 | 47.7 | 18.25 | 2.906375 | 1.16633 | 161.46 | 1198.85 | 43.16 | 4.15881 | 20.22 | 118.3 | 1198.63 | 33.75 | 20.85 | 4.497886 | 1.16633 | 84.55 | 1178.54 | 28.72 | 5.044302 | 21.41 | 55.83 | 1173.96 | 21 | 22.76 | 5.000026 | 1.16633 | 1282.07 | 1276.22
0.00165999995 | 0.00395900011 | 0.000167000006 | 0.000739999989 | 234.7407 | 1434.98 | 1201.26 | 1110.89 | 203.8 | 28.30191 | 1216.69 | 242.7 | 13.13 | 1.328 | 1.334 | 1.929375 | 214.4 | 1204.23 | 49.23 | 19.66 | 2.743416 | 1.16633 | 165.17 | 1195.02 | 44.14 | 3.829139 | 21.48 | 121.03 | 1194.04 | 34.51 | 21.85 | 4.289995 | 1.16633 | 86.52 | 1178.45 | 29.97 | 5.04368 | 22.48 | 56.55 | 1172.09 | 21.7 | 23.01 | 5.000022 | 1.16633 | 1282.9 | 1276.38
0.00151199999 | 0.00866799988 | 5.09999991e-05 | 0.000192000007 | 238.3638 | 1450.91 | 1201.3 | 1121.47 | 224.22 | 28.88789 | 1214.85 | 244.56 | 12.59 | 1.328 | 1.334 | 1.930166 | 215.67 | 1203.47 | 50.06 | 19.77 | 2.796783 | 1.16633 | 165.61 | 1195.85 | 45.14 | 3.976058 | 21.29 | 120.47 | 1195.6 | 34.7 | 21.88 | 4.400487 | 1.16633 | 85.77 | 1183.32 | 29.64 | 5.042504 | 21.63 | 56.13 | 1177.46 | 21.27 | 23.16 | 5.000028 | 1.16633 | 1276.03 | 1278.21
0.00151199999 | 0.00866799988 | 5.09999991e-05 | 0.000192000007 | 238.3474 | 1450.81 | 1208.17 | 1126.62 | 222.5 | 28.96355 | 1219.17 | 244.45 | 12.26 | 1.328 | 1.334 | 1.873169 | 215.49 | 1207.25 | 49.68 | 18.87 | 2.791366 | 1.16633 | 165.81 | 1199.25 | 45.06 | 4.108721 | 20.66 | 120.75 | 1198.83 | 34.84 | 20.88 | 4.389553 | 1.16633 | 85.91 | 1194.13 | 29.73 | 5.038818 | 20.8 | 56.18 | 1187.67 | 21.33 | 23.42 | 5.000026 | 1.16633 | 1276.39 | 1278.54
0.00151199999 | 0.00866799988 | 5.09999991e-05 | 0.000192000007 | 238.2143 | 1450 | 1205.88 | 1119.44 | 216.6 | 28.87156 | 1214.96 | 244.38 | 12.71 | 1.328 | 1.334 | 1.929564 | 215.51 | 1202.64 | 49.25 | 20.05 | 2.78269 | 1.16633 | 166.26 | 1194.24 | 45.34 | 3.951427 | 21.66 | 120.92 | 1193.64 | 34.83 | 22.1 | 4.377771 | 1.16633 | 86.09 | 1179.3 | 29.96 | 5.041066 | 22.15 | 56.13 | 1172.73 | 21.27 | 22.98 | 5.000029 | 1.16633 | 1277.14 | 1279.42
0.00156999996 | 0.00741000008 | 1.99999995e-05 | 0.000403000013 | 234.9721 | 1465 | 1207.43 | 1124.22 | 243.51 | 28.99865 | 1221.81 | 245.92 | 12.79 | 1.328 | 1.334 | 1.868742 | 216.92 | 1209.4 | 50.51 | 19.38 | 2.694126 | 1.16633 | 166.41 | 1201.43 | 45.55 | 3.965497 | 20.79 | 120.86 | 1201.16 | 34.88 | 21.03 | 4.203921 | 1.16633 | 85.98 | 1187.17 | 29.63 | 5.05485 | 21.12 | 56.35 | 1181.78 | 21.55 | 22.12 | 5.000029 | 1.16633 | 1275.2 | 1280.07
0.00173999998 | 0.00743000023 | 3.50000009e-05 | 0.000261000008 | 234.6431 | 1359.91 | 1208.52 | 1120.14 | 127.61 | 28.15083 | 1220.39 | 238.34 | 12 | 1.328 | 1.334 | 1.990647 | 210.19 | 1208.48 | 47.5 | 18.43 | 2.83803 | 1.16633 | 162.69 | 1199.56 | 43.61 | 4.029557 | 20.41 | 119.08 | 1199.03 | 34.04 | 20.44 | 4.537053 | 1.16633 | 85.04 | 1194.01 | 29.2 | 5.048592 | 20.9 | 55.84 | 1188.25 | 21.06 | 21.41 | 5.000027 | 1.16633 | 1273.28 | 1247.84
0.00163499999 | 0.00724499999 | 6.80000012e-05 | 0.000128 | 236.8345 | 1338.63 | 1209.24 | 1122.96 | 101.17 | 28.07362 | 1220.91 | 237.14 | 11.29 | 1.328 | 1.334 | 2.04005 | 209.06 | 1209.36 | 47.11 | 17.84 | 2.894913 | 1.16633 | 161.95 | 1200.63 | 43.4 | 4.147153 | 19.86 | 118.55 | 1200.2 | 33.81 | 19.98 | 4.48886 | 1.16633 | 84.74 | 1195.24 | 28.82 | 5.037693 | 20.23 | 55.92 | 1189.69 | 21.14 | 21.06 | 5.000018 | 1.16633 | 1275.19 | 1234.86
0.00163499999 | 0.00724499999 | 6.80000012e-05 | 0.000128 | 236.798 | 1346.66 | 1211.14 | 1121.6 | 110.44 | 28.0337 | 1222.69 | 237.54 | 11.75 | 1.328 | 1.334 | 1.968176 | 209.5 | 1210.34 | 47.8 | 18.53 | 2.826301 | 1.16633 | 161.7 | 1201.18 | 43.48 | 4.173283 | 20.32 | 118.22 | 1200.6 | 33.61 | 20.21 | 4.506538 | 1.16633 | 84.61 | 1195.22 | 28.96 | 5.047403 | 20.54 | 55.65 | 1189.12 | 20.85 | 21.03 | 5.000027 | 1.16633 | 1274.72 | 1071.45
0.00152299996 | 0.00743300002 | 5.19999994e-05 | 9.89999971e-05 | 236.624 | 1337.44 | 1208.95 | 1122.78 | 97.38 | 27.97867 | 1221.1 | 237.07 | 11.43 | 1.328 | 1.334 | 2.039533 | 209.09 | 1209.54 | 47.1 | 18.33 | 2.894024 | 1.16633 | 161.99 | 1200.91 | 43.29 | 4.137076 | 19.95 | 118.7 | 1200.49 | 33.61 | 20.19 | 4.635912 | 1.16633 | 85.09 | 1195.73 | 29.08 | 5.046556 | 20.47 | 56.01 | 1190.43 | 21.21 | 21.36 | 5.000022 | 1.16633 | 1274.3 | 1060.74
0.00163499999 | 0.00724499999 | 6.80000012e-05 | 0.000128 | 235.5988 | 1339.84 | 1209.9 | 1122.42 | 100.17 | 27.97639 | 1218.29 | 237.18 | 11.65 | 1.328 | 1.334 | 2.039377 | 209.2 | 1206.68 | 47.13 | 18.19 | 2.893129 | 1.16633 | 162.07 | 1197.94 | 43.29 | 3.956018 | 19.99 | 118.78 | 1197.38 | 33.67 | 20.14 | 4.635469 | 1.16633 | 85.11 | 1192.46 | 29.1 | 5.046466 | 20.36 | 56.01 | 1186.9 | 21.21 | 21.22 | 5.000023 | 1.16633 | 1275.53 | 1060.88
0.00173999998 | 0.00743000023 | 3.50000009e-05 | 0.000261000008 | 235.3315 | 1293.3 | 1214.26 | 1127.39 | 41.72 | 27.99196 | 1226.24 | 235.34 | 10.52 | 1.328 | 1.334 | 2.098387 | 207.35 | 1214.34 | 46.62 | 18.05 | 2.910461 | 1.16633 | 160.73 | 1205.8 | 43.17 | 4.14839 | 19.62 | 117.56 | 1205.47 | 33.41 | 20.46 | 4.60797 | 1.16633 | 84.15 | 1200.82 | 28.72 | 5.045105 | 19.89 | 55.43 | 1195.54 | 20.59 | 20.79 | 5.000031 | 1.16633 | 1274.28 | 997.24
0.00173999998 | 0.00743000023 | 3.50000009e-05 | 0.000261000008 | 235.579 | 1294.66 | 1212.59 | 1130.12 | 43.77 | 28.0023 | 1227.02 | 235.38 | 10.4 | 1.328 | 1.334 | 2.102036 | 207.38 | 1215.73 | 46.82 | 17.9 | 3.007281 | 1.16633 | 160.56 | 1207.87 | 43.24 | 4.16156 | 19.49 | 117.32 | 1207.82 | 33.42 | 20.12 | 4.625114 | 1.16633 | 83.9 | 1203.57 | 28.48 | 5.042663 | 19.43 | 55.42 | 1198.68 | 20.6 | 20.53 | 5.000029 | 1.16633 | 1274.47 | 1303.75
0.00173999998 | 0.00743000023 | 3.50000009e-05 | 0.000261000008 | 235.437 | 1293.88 | 1211.49 | 1127.1 | 40.42 | 27.99027 | 1224.53 | 235.37 | 10.34 | 1.328 | 1.334 | 2.100359 | 207.38 | 1212.98 | 46.69 | 18 | 2.912438 | 1.16633 | 160.69 | 1204.79 | 43.21 | 4.152252 | 19.37 | 117.48 | 1204.58 | 33.36 | 20.05 | 4.45878 | 1.16633 | 84.12 | 1199.94 | 28.65 | 5.042937 | 19.5 | 55.47 | 1194.83 | 20.65 | 20.6 | 5.000029 | 1.16633 | 1273.88 | 1291.92
0.00152299996 | 0.00743300002 | 5.19999994e-05 | 9.89999971e-05 | 237.0407 | 1348.04 | 1208.65 | 1121.13 | 109.95 | 27.99189 | 1222 | 237.57 | 11.57 | 1.328 | 1.334 | 2.042045 | 209.58 | 1210.08 | 47.88 | 18.42 | 2.826973 | 1.16633 | 161.7 | 1201.17 | 43.07 | 4.15203 | 20.06 | 118.63 | 1199.09 | 33.53 | 20.11 | 4.647102 | 1.16633 | 85.1 | 1187.37 | 29.05 | 5.049817 | 20.72 | 56.05 | 1182.07 | 21.25 | 21.45 | 5.000024 | 1.16633 | 1276.71 | 1289
0.00152299996 | 0.00743300002 | 5.19999994e-05 | 9.89999971e-05 | 237.3607 | 1349.86 | 1210.74 | 1128.95 | 112.33 | 28.02091 | 1224.78 | 237.67 | 11.15 | 1.328 | 1.334 | 2.039802 | 209.65 | 1213.79 | 48.52 | 18.12 | 2.840967 | 1.16633 | 161.13 | 1205.61 | 43.23 | 4.196476 | 19.55 | 117.9 | 1203.91 | 33.49 | 19.83 | 4.692993 | 1.16633 | 84.41 | 1192.32 | 28.64 | 5.04868 | 20.14 | 55.77 | 1187.39 | 20.96 | 21.18 | 5.000025 | 1.16633 | 1276.76 | 1441.96
0.00152299996 | 0.00743300002 | 5.19999994e-05 | 9.89999971e-05 | 237.3027 | 1349.53 | 1213.31 | 1127.84 | 111.91 | 28.12032 | 1225.19 | 237.65 | 11.07 | 1.328 | 1.334 | 2.040787 | 209.53 | 1213.8 | 47.9 | 17.77 | 2.829247 | 1.16633 | 161.63 | 1205.04 | 43.2 | 3.984779 | 19.32 | 118.43 | 1202.82 | 33.59 | 19.28 | 4.49613 | 1.16633 | 84.84 | 1197.82 | 28.92 | 5.044741 | 19.73 | 55.92 | 1192.18 | 21.13 | 20.62 | 5.000022 | 1.16633 | 1276.58 | 1441.97
0.00163499999 | 0.00724499999 | 6.80000012e-05 | 0.000128 | 236.7903 | 1338.38 | 1213.28 | 1124.07 | 97.65 | 28.06308 | 1227.48 | 237.08 | 11.26 | 1.328 | 1.334 | 2.042473 | 209.02 | 1215.27 | 47.86 | 18.16 | 2.914258 | 1.16633 | 161.16 | 1206.13 | 43.03 | 4.172355 | 19.8 | 118.13 | 1203.88 | 33.41 | 19.82 | 4.491659 | 1.16633 | 84.72 | 1198.6 | 28.86 | 5.043241 | 20.12 | 55.86 | 1192.57 | 21.06 | 20.86 | 5.000022 | 1.16633 | 1277.81 | 1511.38
0.00163499999 | 0.00724499999 | 6.80000012e-05 | 0.000128 | 237.2552 | 1349.26 | 1215.47 | 1129.94 | 107.39 | 28.05808 | 1229.32 | 237.57 | 11.12 | 1.328 | 1.334 | 1.972038 | 209.51 | 1217.55 | 48.18 | 18.06 | 2.835446 | 1.16633 | 161.33 | 1208.79 | 43.28 | 4.005093 | 19.79 | 118.05 | 1206.66 | 33.5 | 19.79 | 4.6824 | 1.16633 | 84.55 | 1201.9 | 28.86 | 5.045933 | 20.27 | 55.69 | 1196.36 | 20.91 | 20.67 | 5.000024 | 1.16633 | 1277.76 | 1509.46
0.00163499999 | 0.00724499999 | 6.80000012e-05 | 0.000128 | 236.877 | 1338.87 | 1216.07 | 1129.62 | 95.73 | 28.16404 | 1225.51 | 237.01 | 10.8 | 1.328 | 1.334 | 2.041896 | 208.85 | 1213.93 | 47.64 | 17.6 | 2.911528 | 1.16633 | 161.21 | 1205.17 | 43.4 | 4.007631 | 19.58 | 117.81 | 1203.03 | 33.71 | 19.54 | 4.526821 | 1.16633 | 84.1 | 1198.08 | 28.54 | 5.03875 | 19.87 | 55.56 | 1192.4 | 20.78 | 20.46 | 5.000021 | 1.16633 | 1278.65 | 1570.61
0.00163499999 | 0.00724499999 | 6.80000012e-05 | 0.000128 | 236.842 | 1346.91 | 1212.22 | 1121.04 | 105.52 | 27.98626 | 1226.65 | 237.44 | 11.38 | 1.328 | 1.334 | 2.038894 | 209.45 | 1214.26 | 48.59 | 18.47 | 2.845886 | 1.16633 | 160.86 | 1204.8 | 43.44 | 4.038988 | 20.21 | 117.42 | 1202.3 | 33.65 | 20.16 | 4.556816 | 1.16633 | 83.77 | 1196.85 | 28.45 | 5.04839 | 20.78 | 55.32 | 1187.72 | 20.53 | 21.59 | 5.000029 | 1.16633 | 1278.73 | 1554.26
0.00163499999 | 0.00724499999 | 6.80000012e-05 | 0.000128 | 235.9482 | 1333.62 | 1210.7 | 1124.42 | 89.66 | 28.01584 | 1225.09 | 236.79 | 11.27 | 1.328 | 1.334 | 2.040663 | 208.77 | 1213.46 | 47.94 | 18.16 | 2.83943 | 1.16633 | 160.83 | 1204.61 | 43.26 | 4.016247 | 19.89 | 117.57 | 1202.48 | 33.64 | 20.37 | 4.704363 | 1.16633 | 83.93 | 1197.95 | 28.38 | 5.047344 | 20.59 | 55.55 | 1189.79 | 20.76 | 21.92 | 5.000025 | 1.16633 | 1278.58 | 1553.14
0.00163499999 | 0.00724499999 | 6.80000012e-05 | 0.000128 | 237.1708 | 1348.78 | 1211.82 | 1124.31 | 107.98 | 28.09426 | 1223.98 | 237.54 | 11.04 | 1.328 | 1.334 | 1.970881 | 209.44 | 1212.13 | 48.48 | 18.05 | 2.843874 | 1.16633 | 160.96 | 1203.16 | 43.44 | 4.034279 | 19.83 | 117.52 | 1200.93 | 33.67 | 19.89 | 4.554099 | 1.16633 | 83.85 | 1195.94 | 28.38 | 5.045365 | 20.48 | 55.47 | 1187.45 | 20.68 | 21.29 | 5.000026 | 1.16633 | 1278.36 | 1793.59
0.00163499999 | 0.00724499999 | 6.80000012e-05 | 0.000128 | 236.6169 | 1345.63 | 1209.94 | 1120.11 | 107.53 | 28.0238 | 1222.9 | 237.42 | 11.46 | 1.328 | 1.334 | 2.041251 | 209.39 | 1210.8 | 48.88 | 18.34 | 2.853365 | 1.16633 | 160.51 | 1201.6 | 43.38 | 4.05416 | 20.06 | 117.13 | 1199.22 | 33.59 | 20 | 4.41256 | 1.16633 | 83.54 | 1193.75 | 28.28 | 5.047367 | 20.51 | 55.26 | 1184.74 | 20.46 | 21.37 | 5.00003 | 1.16633 | 1277.26 | 1793.72
0.00163499999 | 0.00724499999 | 6.80000012e-05 | 0.000128 | 237.1212 | 1340.25 | 1209.69 | 1123.76 | 101.07 | 28.09675 | 1222.96 | 237.19 | 11.32 | 1.328 | 1.334 | 2.042666 | 209.09 | 1211.32 | 48.02 | 18.29 | 2.837946 | 1.16633 | 161.07 | 1202.61 | 43.27 | 4.011561 | 20.1 | 117.8 | 1200.57 | 33.6 | 20.29 | 4.695242 | 1.16633 | 84.2 | 1195.89 | 28.53 | 5.049962 | 20.74 | 55.67 | 1187.92 | 20.89 | 21.77 | 5.000026 | 1.16633 | 1277.13 | 1785.03
0.00152299996 | 0.00743300002 | 5.19999994e-05 | 9.89999971e-05 | 236.8027 | 1338.45 | 1213.5 | 1122.85 | 99.24 | 28.02608 | 1224.38 | 237.12 | 11.24 | 1.328 | 1.334 | 1.967992 | 209.09 | 1211.93 | 48.17 | 18.03 | 2.920262 | 1.16633 | 160.92 | 1202.67 | 43.29 | 4.200118 | 20.03 | 117.63 | 1200.44 | 33.63 | 20.18 | 4.535511 | 1.16633 | 84 | 1195.13 | 28.54 | 5.048606 | 20.62 | 55.46 | 1186.23 | 20.67 | 21.55 | 5.000026 | 1.16633 | 1276.24 | 1783.62
0.00152299996 | 0.00743300002 | 5.19999994e-05 | 9.89999971e-05 | 235.9747 | 1333.77 | 1214.17 | 1122.84 | 92.93 | 27.98279 | 1225.23 | 236.89 | 11.27 | 1.328 | 1.334 | 2.041863 | 208.9 | 1212.91 | 47.97 | 18.1 | 2.838057 | 1.16633 | 160.93 | 1203.41 | 43.21 | 4.009679 | 20.04 | 117.72 | 1200.91 | 33.61 | 20.18 | 4.694565 | 1.16633 | 84.11 | 1195.65 | 28.59 | 5.052221 | 20.61 | 55.52 | 1186.76 | 20.72 | 21.45 | 5.000029 | 1.16633 | 1276.82 | 1791.85
0.00152299996 | 0.00743300002 | 5.19999994e-05 | 9.89999971e-05 | 237.2521 | 1340.99 | 1212.85 | 1125.17 | 102.34 | 28.05286 | 1227.81 | 237.23 | 11.11 | 1.328 | 1.334 | 2.041044 | 209.18 | 1215.68 | 48.24 | 18.12 | 2.84133 | 1.16633 | 160.94 | 1206.59 | 43.33 | 4.022167 | 19.88 | 117.61 | 1204.32 | 33.61 | 20.29 | 4.710782 | 1.16633 | 84 | 1199.55 | 28.42 | 5.044902 | 20.54 | 55.58 | 1191.05 | 20.8 | 21.67 | 5.000022 | 1.16633 | 1276.52 | 1789
0.00163499999 | 0.00724499999 | 6.80000012e-05 | 0.000128 | 235.9128 | 1333.42 | 1211.81 | 1122.73 | 91.34 | 28.08225 | 1225.05 | 236.81 | 11.24 | 1.328 | 1.334 | 2.0405 | 208.73 | 1213.03 | 47.91 | 18.04 | 2.919923 | 1.16633 | 160.82 | 1203.94 | 43.27 | 4.01917 | 19.75 | 117.55 | 1201.59 | 33.63 | 20.01 | 4.706681 | 1.16633 | 83.92 | 1196.51 | 28.44 | 5.049928 | 20.48 | 55.48 | 1187.86 | 20.68 | 21.23 | 5.000028 | 1.16633 | 1277.3 | 1689.25
0.00152299996 | 0.00743300002 | 5.19999994e-05 | 9.89999971e-05 | 236.9545 | 1347.55 | 1211.19 | 1120.41 | 107.16 | 28.07388 | 1222.58 | 237.51 | 11.56 | 1.328 | 1.334 | 1.969246 | 209.44 | 1210.1 | 48.1 | 18.44 | 2.834749 | 1.16633 | 161.34 | 1200.75 | 43.35 | 4.188265 | 20.34 | 117.99 | 1198.53 | 33.54 | 20.32 | 4.687276 | 1.16633 | 84.45 | 1193.4 | 28.72 | 5.046272 | 20.81 | 55.73 | 1184.64 | 20.94 | 21.67 | 5.000025 | 1.16633 | 1277.12 | 1687.84
0.00152299996 | 0.00743300002 | 5.19999994e-05 | 9.89999971e-05 | 237.3976 | 1350.07 | 1209.84 | 1122.76 | 110.24 | 28.11131 | 1223.71 | 237.64 | 11.46 | 1.328 | 1.334 | 2.041521 | 209.53 | 1212 | 48.31 | 18.5 | 2.917939 | 1.16633 | 161.22 | 1203.27 | 43.38 | 4.018353 | 20.25 | 117.84 | 1201.14 | 33.67 | 20.39 | 4.536086 | 1.16633 | 84.17 | 1196.31 | 28.52 | 5.049084 | 20.85 | 55.65 | 1187.98 | 20.86 | 21.91 | 5.000026 | 1.16633 | 1277.95 | 1687.64
0.00165999995 | 0.00395900011 | 0.000167000006 | 0.000739999989 | 237.1585 | 1449.76 | 1210.64 | 1121.72 | 234.64 | 28.88866 | 1221.65 | 245.37 | 12.41 | 1.328 | 1.334 | 1.930019 | 216.49 | 1207.79 | 51.75 | 19.39 | 2.708121 | 1.16633 | 164.74 | 1199.08 | 45.25 | 3.803723 | 20.46 | 119.49 | 1196.41 | 34.59 | 20.47 | 4.302284 | 1.16633 | 84.9 | 1190.88 | 29.14 | 5.043064 | 20.65 | 55.76 | 1180.69 | 20.95 | 21.69 | 5.000025 | 1.16633 | 1267.01 | 1688.22
0.00150000001 | 0.00719999988 | 2.7e-05 | 0.000348000001 | 235.2804 | 1227.55 | 1203.75 | 1115.17 | 64.54 | 27.91103 | 1216.87 | 235.95 | 10.97 | 1.328 | 1.334 | 2.068822 | 208.04 | 1204.7 | 44.86 | 17.25 | 2.956708 | 1.16633 | 163.18 | 1195.73 | 41.09 | 4.140223 | 18.91 | 122.09 | 1193.57 | 31.32 | 18.85 | 4.691547 | 1.16633 | 90.77 | 1188.82 | 27.07 | 5.073318 | 18.82 | 63.7 | 1181.29 | 20.81 | 20.91 | 5.000044 | 1.16633 | 1192.51 | 1688.07
0.00150000001 | 0.00719999988 | 2.7e-05 | 0.000348000001 | 235.3705 | 1228.02 | 1200.36 | 1112.91 | 65.46 | 27.92016 | 1215.49 | 235.97 | 10.98 | 1.328 | 1.334 | 2.068895 | 208.05 | 1203.46 | 44.82 | 17.34 | 2.875049 | 1.16633 | 163.23 | 1194.49 | 41.12 | 4.139421 | 19.2 | 122.11 | 1192.45 | 31.43 | 19.23 | 4.893568 | 1.16633 | 90.68 | 1188.01 | 26.91 | 5.070421 | 18.88 | 63.77 | 1180.67 | 20.87 | 20.3 | 5.000039 | 1.16633 | 1193.23 | 1686.23
0.00150000001 | 0.00719999988 | 2.7e-05 | 0.000348000001 | 235.198 | 1227.12 | 1205.89 | 1115.37 | 64.4 | 27.93499 | 1217.12 | 235.93 | 10.75 | 1.328 | 1.334 | 2.069943 | 208 | 1204.74 | 44.98 | 16.99 | 2.959752 | 1.16633 | 163.02 | 1195.46 | 41.1 | 3.975685 | 18.77 | 121.92 | 1192.97 | 31.31 | 18.71 | 4.897188 | 1.16633 | 90.61 | 1188.05 | 26.97 | 5.074104 | 18.58 | 63.64 | 1180.43 | 20.75 | 19.59 | 5.000044 | 1.16633 | 1193.28 | 1686.89
0.00159999996 | 0.00720999995 | 5.40000001e-05 | 0.000192000007 | 234.7648 | 1224.86 | 1202.16 | 1106.96 | 62.75 | 27.86522 | 1214.61 | 235.92 | 11.31 | 1.328 | 1.334 | 2.070484 | 208.06 | 1201.43 | 44.82 | 17.61 | 2.874314 | 1.16633 | 163.24 | 1191.52 | 41.15 | 3.966827 | 19.3 | 122.09 | 1188.74 | 31.3 | 19.16 | 4.689511 | 1.16633 | 90.79 | 1183.33 | 27.12 | 5.072293 | 19.11 | 63.67 | 1174.94 | 20.76 | 19.97 | 5.000043 | 1.16633 | 1190.89 | 1662.74
0.00150000001 | 0.00719999988 | 2.7e-05 | 0.000348000001 | 235.3379 | 1227.85 | 1203.69 | 1114.99 | 65.34 | 27.91741 | 1217.24 | 236.08 | 11.13 | 1.328 | 1.334 | 2.067579 | 208.16 | 1205.1 | 44.89 | 17.36 | 2.955725 | 1.16633 | 163.27 | 1196.14 | 41.06 | 4.136849 | 18.93 | 122.21 | 1193.99 | 31.22 | 19.05 | 4.873848 | 1.16633 | 90.99 | 1189.3 | 27.12 | 5.073204 | 18.6 | 63.87 | 1181.98 | 21.01 | 19.71 | 5.00004 | 1.16633 | 1189.75 | 1662.98
0.00150999997 | 0.00726999994 | 5.19999994e-05 | 0.000384000014 | 235.313 | 1227.72 | 1204.32 | 1113.03 | 65.94 | 27.93653 | 1216.62 | 236.13 | 10.9 | 1.328 | 1.334 | 1.998916 | 208.19 | 1203.93 | 45.03 | 17.33 | 2.878093 | 1.16633 | 163.16 | 1194.5 | 41.1 | 4.145707 | 18.66 | 122.06 | 1192.07 | 31.27 | 18.73 | 4.695767 | 1.16633 | 90.79 | 1186.85 | 27.15 | 5.073974 | 18.5 | 63.64 | 1178.89 | 20.77 | 19.36 | 5.000043 | 1.16633 | 1188.48 | 1665.72
0.00150999997 | 0.00726999994 | 5.19999994e-05 | 0.000384000014 | 234.3827 | 1294.2 | 1198.38 | 1103.01 | 147.64 | 28.24322 | 1207.48 | 239.95 | 12.52 | 1.328 | 1.334 | 1.999648 | 211.71 | 1194.65 | 45.81 | 18.94 | 2.851732 | 1.16633 | 165.9 | 1185.26 | 41.79 | 3.942136 | 20.06 | 124.11 | 1182.59 | 31.9 | 20.19 | 4.698267 | 1.16633 | 92.21 | 1177.5 | 27.97 | 5.072727 | 19.98 | 64.24 | 1169.43 | 21.35 | 20.77 | 4.999948 | 1.16633 | 1185.16 | 1539.72
0.00150999997 | 0.00726999994 | 5.19999994e-05 | 0.000384000014 | 235.5146 | 1300.45 | 1198.35 | 1104.63 | 161.08 | 28.39943 | 1209.28 | 240.6 | 12.77 | 1.328 | 1.334 | 2.000944 | 212.2 | 1196.55 | 46 | 18.96 | 2.851774 | 1.16633 | 166.2 | 1187.23 | 42.08 | 4.124221 | 20.08 | 124.12 | 1184.81 | 31.89 | 20.1 | 4.535751 | 1.16633 | 92.23 | 1179.62 | 27.94 | 5.070914 | 19.73 | 64.29 | 1171.56 | 21.38 | 20.62 | 5.000041 | 1.16633 | 1183.71 | 1527.17
0.00150999997 | 0.00726999994 | 5.19999994e-05 | 0.000384000014 | 236.8133 | 1256.14 | 1196.73 | 1106.93 | 108.6 | 28.15323 | 1210.66 | 237.83 | 12.01 | 1.328 | 1.334 | 2.001002 | 209.68 | 1198.33 | 44.24 | 17.86 | 2.842307 | 1.16633 | 165.44 | 1189.19 | 41.5 | 4.079091 | 19.55 | 123.94 | 1187.01 | 31.6 | 19.63 | 4.641675 | 1.16633 | 92.34 | 1182.25 | 27.82 | 5.069345 | 19.29 | 64.52 | 1174.86 | 21.63 | 20.78 | 5.000032 | 1.16633 | 1181.95 | 1479.07
0.00173999998 | 0.00747000007 | 2.09999998e-05 | 0.000326999987 | 236.3875 | 1370.02 | 1203.16 | 1113.4 | 240.43 | 29.26038 | 1219.1 | 246.37 | 12.01 | 1.328 | 1.334 | 1.933584 | 217.11 | 1205.77 | 47.61 | 17.07 | 2.705384 | 1.16633 | 169.5 | 1196.68 | 43.49 | 3.721902 | 19.19 | 126.01 | 1194.1 | 32.87 | 18.81 | 4.282647 | 1.16633 | 93.14 | 1188.92 | 28.27 | 5.077877 | 18.79 | 64.87 | 1180.76 | 22.01 | 19.85 | 5.000037 | 1.16633 | 1183.25 | 1480.88
0.00173999998 | 0.00747000007 | 2.09999998e-05 | 0.000326999987 | 235.3523 | 1364.02 | 1198.58 | 1107.85 | 223.06 | 29.23382 | 1212.74 | 245.35 | 12.16 | 1.328 | 1.334 | 1.869795 | 216.11 | 1200.82 | 46.69 | 17.52 | 2.624442 | 1.16633 | 169.42 | 1191.43 | 43.35 | 3.699962 | 19.47 | 126.07 | 1188.79 | 33.03 | 19.06 | 4.266961 | 1.16633 | 93.04 | 1183.55 | 28.27 | 5.081295 | 19.19 | 64.77 | 1175.62 | 21.91 | 20.24 | 5.000042 | 1.16633 | 1188.58 | 1480.9
0.00156 | 0.00730000017 | 4.50000007e-05 | 0.00033000001 | 236.4117 | 1370.16 | 1193.24 | 1109.67 | 225 | 29.21193 | 1210.17 | 245.95 | 11.97 | 1.328 | 1.334 | 1.938903 | 216.74 | 1199.47 | 46.76 | 17.62 | 2.692985 | 1.16633 | 169.98 | 1191.21 | 43.51 | 3.693702 | 19.24 | 126.47 | 1189.1 | 33.07 | 19.05 | 4.430569 | 1.16633 | 93.4 | 1184.81 | 28.38 | 5.076565 | 18.84 | 65.02 | 1177.89 | 22.15 | 20.64 | 5.000033 | 1.16633 | 1188.29 | 1285.93
0.00156 | 0.00730000017 | 4.50000007e-05 | 0.00033000001 | 235.6335 | 1365.65 | 1199.18 | 1110 | 222.76 | 29.13067 | 1209.91 | 245.65 | 12.28 | 1.328 | 1.334 | 1.934804 | 216.52 | 1198.48 | 46.68 | 17.53 | 2.618683 | 1.16633 | 169.84 | 1189.41 | 43.34 | 3.852958 | 19.31 | 126.5 | 1187.07 | 32.93 | 18.99 | 4.414334 | 1.16633 | 93.57 | 1182.2 | 28.59 | 5.079633 | 18.89 | 64.98 | 1174.66 | 22.14 | 20.36 | 5.000038 | 1.16633 | 1186.9 | 1284.25
0.00156 | 0.00730000017 | 4.50000007e-05 | 0.00033000001 | 235.6922 | 1365.99 | 1195.39 | 1111.51 | 224.44 | 29.23252 | 1209.48 | 245.83 | 11.85 | 1.328 | 1.334 | 1.934368 | 216.59 | 1198.75 | 46.77 | 17.5 | 2.695471 | 1.16633 | 169.82 | 1190.48 | 43.44 | 3.694703 | 19.27 | 126.38 | 1188.38 | 32.95 | 19.12 | 4.256757 | 1.16633 | 93.43 | 1183.97 | 28.43 | 5.07877 | 18.99 | 65 | 1176.91 | 22.16 | 20.57 | 5.000036 | 1.16633 | 1185.04 | 1290.14
0.00156 | 0.00730000017 | 4.50000007e-05 | 0.00033000001 | 235.4541 | 1364.61 | 1197.97 | 1112.36 | 223.81 | 29.25379 | 1208.33 | 245.78 | 11.76 | 1.328 | 1.334 | 1.866308 | 216.52 | 1197.29 | 46.82 | 17.22 | 2.696943 | 1.16633 | 169.7 | 1188.82 | 43.37 | 3.86331 | 19.01 | 126.33 | 1186.74 | 32.86 | 18.85 | 4.421989 | 1.16633 | 93.47 | 1182.23 | 28.41 | 5.078724 | 18.59 | 65.06 | 1174.96 | 22.19 | 19.85 | 5.000034 | 1.16633 | 1184.84 | 1286.09
0.00173999998 | 0.00743000023 | 3.50000009e-05 | 0.000261000008 | 236.1253 | 1368.5 | 1195.21 | 1107.09 | 227.48 | 29.27244 | 1206.55 | 246.27 | 12.3 | 1.328 | 1.334 | 1.86743 | 216.99 | 1195.13 | 46.5 | 17.57 | 2.610449 | 1.16633 | 170.49 | 1186.22 | 43.43 | 3.671329 | 19.38 | 127.06 | 1183.8 | 33.04 | 19.08 | 4.233969 | 1.16633 | 94.02 | 1178.99 | 28.82 | 5.080307 | 19.08 | 65.2 | 1171.49 | 22.36 | 20.42 | 5.000037 | 1.16633 | 1182.91 | 1283.65
0.00173999998 | 0.00743000023 | 3.50000009e-05 | 0.000261000008 | 235.9648 | 1367.57 | 1195.14 | 1112.66 | 227.02 | 29.36551 | 1210.57 | 246.23 | 11.6 | 1.328 | 1.334 | 1.939538 | 216.86 | 1200.04 | 46.58 | 17.21 | 2.688077 | 1.16633 | 170.28 | 1191.87 | 43.47 | 3.683522 | 19 | 126.81 | 1189.82 | 32.97 | 18.98 | 4.410865 | 1.16633 | 93.84 | 1185.67 | 28.63 | 5.083772 | 18.72 | 65.21 | 1179.02 | 22.35 | 20.17 | 5.000041 | 1.16633 | 1183.28 | 1287.4
0.00150999997 | 0.00704000005 | 7.0000001e-06 | 0.000367000001 | 235.9251 | 1367.34 | 1196.06 | 1104.48 | 224.53 | 29.1704 | 1207.07 | 246.21 | 12.19 | 1.328 | 1.334 | 1.867046 | 217.04 | 1195.18 | 46.54 | 18.02 | 2.684677 | 1.16633 | 170.5 | 1186.01 | 43.43 | 3.669914 | 19.8 | 127.07 | 1183.43 | 33.06 | 19.51 | 4.402115 | 1.16633 | 94.01 | 1178.51 | 28.82 | 5.07985 | 19.53 | 65.19 | 1170.67 | 22.32 | 20.72 | 5.000038 | 1.16633 | 1183.54 | 1284.5
0.00150999997 | 0.00704000005 | 7.0000001e-06 | 0.000367000001 | 236.617 | 1371.35 | 1196.92 | 1113.65 | 229.53 | 29.24097 | 1208.45 | 246.59 | 11.8 | 1.328 | 1.334 | 1.938537 | 217.35 | 1197.91 | 46.91 | 17.53 | 2.689236 | 1.16633 | 170.44 | 1189.81 | 43.58 | 3.686904 | 18.9 | 126.86 | 1187.72 | 32.98 | 18.89 | 4.418724 | 1.16633 | 93.88 | 1183.51 | 28.68 | 5.08284 | 18.56 | 65.2 | 1176.62 | 22.32 | 20.06 | 5.00004 | 1.16633 | 1183.3 | 1280.6
0.00150999997 | 0.00704000005 | 7.0000001e-06 | 0.000367000001 | 236.4704 | 1370.5 | 1202.56 | 1115.58 | 228.4 | 29.24449 | 1213.04 | 246.48 | 11.44 | 1.328 | 1.334 | 1.865563 | 217.23 | 1201.78 | 46.94 | 17.17 | 2.616497 | 1.16633 | 170.29 | 1192.98 | 43.56 | 3.857267 | 18.86 | 126.73 | 1190.72 | 32.98 | 18.79 | 4.422631 | 1.16633 | 93.75 | 1186.05 | 28.61 | 5.083468 | 18.43 | 65.14 | 1178.73 | 22.27 | 19.82 | 5.000041 | 1.16633 | 1183.54 | 1285.14
0.00150999997 | 0.00704000005 | 7.0000001e-06 | 0.000367000001 | 236.4997 | 1370.67 | 1198.87 | 1110.15 | 228.98 | 29.20045 | 1209.81 | 246.54 | 11.81 | 1.328 | 1.334 | 1.937769 | 217.34 | 1198.43 | 46.93 | 17.7 | 2.614964 | 1.16633 | 170.41 | 1189.49 | 43.54 | 3.68567 | 19.46 | 126.87 | 1187.05 | 32.99 | 19.18 | 4.417652 | 1.16633 | 93.88 | 1182.33 | 28.7 | 5.083902 | 19.08 | 65.18 | 1174.96 | 22.29 | 20.32 | 5.000041 | 1.16633 | 1182.86 | 1290.03
0.00150999997 | 0.00704000005 | 7.0000001e-06 | 0.000367000001 | 236.3306 | 1369.69 | 1199.62 | 1115.33 | 227.55 | 29.25385 | 1213.82 | 246.4 | 11.64 | 1.328 | 1.334 | 1.93884 | 217.14 | 1203.03 | 46.82 | 17.39 | 2.614853 | 1.16633 | 170.32 | 1194.55 | 43.57 | 3.688463 | 18.91 | 126.75 | 1192.32 | 32.95 | 18.88 | 4.417998 | 1.16633 | 93.8 | 1187.87 | 28.59 | 5.080083 | 18.55 | 65.21 | 1180.91 | 22.35 | 20.18 | 5.000035 | 1.16633 | 1183.53 | 1282.09
0.00150999997 | 0.00704000005 | 7.0000001e-06 | 0.000367000001 | 236.3755 | 1369.95 | 1195.73 | 1108.88 | 228.24 | 29.24538 | 1205.81 | 246.47 | 11.95 | 1.328 | 1.334 | 1.937483 | 217.22 | 1194.75 | 46.78 | 17.55 | 2.613426 | 1.16633 | 170.44 | 1186.08 | 43.53 | 3.848663 | 19.13 | 126.91 | 1183.9 | 33 | 18.91 | 4.413382 | 1.16633 | 93.91 | 1179.32 | 28.75 | 5.080421 | 18.67 | 65.16 | 1172.15 | 22.3 | 20.05 | 5.000038 | 1.16633 | 1182.98 | 1277.78
0.00156999996 | 0.00741000008 | 1.99999995e-05 | 0.000403000013 | 235.6939 | 1366 | 1194.61 | 1105.06 | 224.8 | 29.18277 | 1205.98 | 246.07 | 12.39 | 1.328 | 1.334 | 1.938494 | 216.89 | 1194.49 | 46.49 | 17.98 | 2.685397 | 1.16633 | 170.4 | 1185.61 | 43.37 | 3.835917 | 19.68 | 127.03 | 1183.33 | 32.86 | 19.26 | 4.221762 | 1.16633 | 94.17 | 1178.31 | 29.04 | 5.084032 | 19.38 | 65.13 | 1170.92 | 22.26 | 20.7 | 5.000044 | 1.16633 | 1182.67 | 1277.36
0.00156999996 | 0.00741000008 | 1.99999995e-05 | 0.000403000013 | 236.3151 | 1369.6 | 1194.94 | 1107.93 | 228.35 | 29.24174 | 1208.65 | 246.41 | 12.2 | 1.328 | 1.334 | 1.938721 | 217.16 | 1197.49 | 46.53 | 17.9 | 2.683637 | 1.16633 | 170.63 | 1188.9 | 43.56 | 3.674349 | 19.31 | 127.07 | 1186.56 | 33.1 | 19.43 | 4.407393 | 1.16633 | 93.97 | 1182.08 | 28.88 | 5.081532 | 19.11 | 65.09 | 1174.93 | 22.22 | 20.5 | 5.00004 | 1.16633 | 1182.46 | 1277.5
0.00156999996 | 0.00741000008 | 1.99999995e-05 | 0.000403000013 | 236.5842 | 1371.16 | 1202.92 | 1115.7 | 229.83 | 29.31382 | 1213.06 | 246.47 | 11.58 | 1.328 | 1.334 | 1.865145 | 217.16 | 1201.76 | 46.82 | 17.43 | 2.690585 | 1.16633 | 170.34 | 1193.11 | 43.6 | 3.689122 | 18.83 | 126.74 | 1190.69 | 32.96 | 18.75 | 4.420867 | 1.16633 | 93.78 | 1186.04 | 28.69 | 5.084614 | 18.52 | 65.09 | 1178.72 | 22.22 | 20.01 | 5.000043 | 1.16633 | 1183.88 | 1277.06
0.00156999996 | 0.00741000008 | 1.99999995e-05 | 0.000403000013 | 236.5342 | 1370.87 | 1200.2 | 1110.15 | 229.62 | 29.21523 | 1210.06 | 246.45 | 12.29 | 1.328 | 1.334 | 1.933125 | 217.24 | 1198.41 | 46.83 | 18.12 | 2.688293 | 1.16633 | 170.41 | 1189.51 | 43.56 | 3.684528 | 19.57 | 126.85 | 1187.02 | 32.83 | 19.21 | 4.406928 | 1.16633 | 94.02 | 1182.1 | 28.92 | 5.085058 | 19.23 | 65.1 | 1174.63 | 22.2 | 20.33 | 5.000045 | 1.16633 | 1183.42 | 1278.23
0.00173999998 | 0.00743000023 | 3.50000009e-05 | 0.000261000008 | 234.8475 | 1290.64 | 1193.94 | 1108.35 | 146.04 | 28.36405 | 1204.71 | 239.87 | 11.83 | 1.328 | 1.334 | 1.967982 | 211.5 | 1193.43 | 44.59 | 17.23 | 2.80641 | 1.16633 | 166.91 | 1184.89 | 41.51 | 3.840591 | 18.79 | 125.4 | 1182.74 | 32.16 | 19.15 | 4.56402 | 1.16633 | 93.24 | 1178.63 | 28.21 | 5.076469 | 18.96 | 65.03 | 1172.03 | 22.15 | 20.36 | 5.000034 | 1.16633 | 1184.11 | 1278.65
0.00173999998 | 0.00747000007 | 2.09999998e-05 | 0.000326999987 | 235.659 | 1295.1 | 1197.57 | 1109.97 | 150.59 | 28.3426 | 1206.94 | 240.11 | 12.07 | 1.328 | 1.334 | 1.969652 | 211.77 | 1195.3 | 44.56 | 17.21 | 2.802448 | 1.16633 | 167.21 | 1186.5 | 41.65 | 3.838599 | 18.96 | 125.56 | 1184.22 | 32.21 | 18.95 | 4.384974 | 1.16633 | 93.35 | 1179.55 | 28.42 | 5.079967 | 18.96 | 64.93 | 1172.44 | 22.02 | 20.31 | 5.000063 | 1.16633 | 1183.91 | 1279
0.00156999996 | 0.00741000008 | 1.99999995e-05 | 0.000403000013 | 235.6863 | 1295.25 | 1192.98 | 1106.85 | 150.04 | 28.26783 | 1206.77 | 240.11 | 12 | 1.328 | 1.334 | 2.039438 | 211.84 | 1195.42 | 44.84 | 17.47 | 2.729832 | 1.16633 | 167 | 1186.69 | 41.65 | 3.847521 | 18.91 | 125.35 | 1184.45 | 32.06 | 19.19 | 4.565796 | 1.16633 | 93.29 | 1180.07 | 28.36 | 5.077268 | 18.99 | 64.93 | 1173.32 | 22.04 | 20.45 | 5.000035 | 1.16633 | 1184.22 | 1278.82
0.00150999997 | 0.00704000005 | 7.0000001e-06 | 0.000367000001 | 235.2241 | 1292.71 | 1202.49 | 1110.71 | 148.2 | 28.13555 | 1211.99 | 239.82 | 12.31 | 1.328 | 1.334 | 1.965918 | 211.69 | 1199.7 | 45.16 | 17.4 | 2.815054 | 1.16633 | 166.53 | 1190.35 | 41.53 | 3.858775 | 18.92 | 125 | 1187.71 | 32.03 | 18.91 | 4.40091 | 1.16633 | 92.97 | 1182.53 | 28.21 | 5.07867 | 18.75 | 64.76 | 1174.62 | 21.86 | 20.04 | 5.000026 | 1.16633 | 1185.97 | 1282.13
0.00150999997 | 0.00704000005 | 7.0000001e-06 | 0.000367000001 | 236.0448 | 1297.22 | 1198.32 | 1113.55 | 150.77 | 28.28379 | 1209.92 | 240.11 | 11.76 | 1.328 | 1.334 | 1.967442 | 211.83 | 1198.66 | 44.59 | 16.84 | 2.801604 | 1.16633 | 167.24 | 1190.13 | 41.55 | 3.831734 | 18.51 | 125.69 | 1187.95 | 32.33 | 18.79 | 4.562864 | 1.16633 | 93.36 | 1183.72 | 28.25 | 5.079287 | 18.68 | 65.11 | 1177.1 | 22.24 | 20.19 | 5.000037 | 1.16633 | 1186.04 | 1282.22
0.00173999998 | 0.00747000007 | 2.09999998e-05 | 0.000326999987 | 235.2132 | 1292.65 | 1192.45 | 1100.48 | 149.27 | 28.27256 | 1202.48 | 239.9 | 12.54 | 1.328 | 1.334 | 1.968135 | 211.63 | 1190.22 | 44.82 | 17.7 | 2.731585 | 1.16633 | 166.81 | 1180.81 | 41.64 | 3.69089 | 19.43 | 125.17 | 1178.11 | 32.17 | 19.41 | 4.400893 | 1.16633 | 93 | 1173.07 | 28.28 | 5.078433 | 19.47 | 64.72 | 1165.63 | 21.84 | 20.43 | 5.000041 | 1.16633 | 1184.91 | 1223.21
0.00173999998 | 0.00747000007 | 2.09999998e-05 | 0.000326999987 | 236.3723 | 1299.02 | 1194.75 | 1111.46 | 152.77 | 28.50224 | 1206.29 | 240.38 | 11.42 | 1.328 | 1.334 | 1.96767 | 211.87 | 1195.32 | 44.39 | 16.81 | 2.798394 | 1.16633 | 167.48 | 1187 | 41.76 | 3.833961 | 18.5 | 125.72 | 1184.95 | 32.23 | 18.81 | 4.384103 | 1.16633 | 93.49 | 1180.8 | 28.29 | 5.075955 | 18.63 | 65.2 | 1174.37 | 22.37 | 20.37 | 5.000032 | 1.16633 | 1184.18 | 1221.95
0.00173999998 | 0.00747000007 | 2.09999998e-05 | 0.000326999987 | 236.4251 | 1299.31 | 1195.96 | 1112.59 | 154.01 | 28.55557 | 1210.25 | 240.46 | 10.98 | 1.328 | 1.334 | 2.042637 | 211.91 | 1199.36 | 44.47 | 16.39 | 2.722774 | 1.16633 | 167.44 | 1190.77 | 41.8 | 3.840396 | 18.13 | 125.64 | 1188.58 | 32.16 | 18.41 | 4.564083 | 1.16633 | 93.48 | 1184.34 | 28.31 | 5.080481 | 18.36 | 65.17 | 1177.78 | 22.28 | 19.87 | 5.000038 | 1.16633 | 1183.7 | 1160.32
0.00173999998 | 0.00747000007 | 2.09999998e-05 | 0.000326999987 | 236.0903 | 1297.47 | 1193.98 | 1107.75 | 152.46 | 28.40083 | 1208.85 | 240.36 | 11.34 | 1.328 | 1.334 | 1.968884 | 211.96 | 1197.38 | 44.52 | 16.79 | 2.722246 | 1.16633 | 167.44 | 1188.43 | 41.77 | 3.836959 | 18.72 | 125.67 | 1186.12 | 32.2 | 18.79 | 4.384799 | 1.16633 | 93.47 | 1181.38 | 28.33 | 5.077072 | 18.77 | 65.14 | 1174.26 | 22.3 | 20.32 | 5.000033 | 1.16633 | 1183.32 | 1162.59
0.00156 | 0.00730000017 | 4.50000007e-05 | 0.00033000001 | 236.0757 | 1297.39 | 1191.13 | 1110.62 | 152.18 | 28.40352 | 1206.84 | 240.34 | 11.35 | 1.328 | 1.334 | 2.040517 | 211.94 | 1196.3 | 44.54 | 16.62 | 2.800246 | 1.16633 | 167.4 | 1188.29 | 41.69 | 3.834921 | 18.33 | 125.71 | 1186.38 | 32.21 | 18.62 | 4.560192 | 1.16633 | 93.5 | 1182.52 | 28.29 | 5.076725 | 18.53 | 65.21 | 1176.44 | 22.34 | 20.2 | 5.000032 | 1.16633 | 1183.49 | 1111.17
0.00156 | 0.00730000017 | 4.50000007e-05 | 0.00033000001 | 236.4415 | 1299.4 | 1188.74 | 1106.47 | 153.86 | 28.41562 | 1202.5 | 240.47 | 11.37 | 1.328 | 1.334 | 2.040846 | 212.05 | 1191.82 | 44.49 | 16.69 | 2.720153 | 1.16633 | 167.56 | 1183.51 | 41.76 | 4.004696 | 18.39 | 125.8 | 1181.64 | 32.28 | 18.69 | 4.384658 | 1.16633 | 93.52 | 1177.52 | 28.41 | 5.080791 | 18.59 | 65.11 | 1171.23 | 22.26 | 20.12 | 5.000026 | 1.16633 | 1183.27 | 1532.2
0.00156 | 0.00730000017 | 4.50000007e-05 | 0.00033000001 | 235.7391 | 1295.54 | 1185.45 | 1101.39 | 150.12 | 28.36954 | 1200.64 | 240.21 | 11.5 | 1.328 | 1.334 | 1.968751 | 211.84 | 1189.54 | 44.62 | 17.03 | 2.802918 | 1.16633 | 167.22 | 1181.14 | 41.7 | 3.842293 | 18.98 | 125.52 | 1179.12 | 32.16 | 19.06 | 4.565085 | 1.16633 | 93.36 | 1174.9 | 28.3 | 5.078773 | 19.12 | 65.06 | 1168.5 | 22.16 | 20.45 | 5.000037 | 1.16633 | 1183.85 | 1325.72
0.00156 | 0.00730000017 | 4.50000007e-05 | 0.00033000001 | 235.9902 | 1296.92 | 1187.49 | 1104.13 | 151.6 | 28.3165 | 1200.62 | 240.31 | 11.91 | 1.328 | 1.334 | 1.970726 | 211.99 | 1189.67 | 44.46 | 17.03 | 2.79649 | 1.16633 | 167.53 | 1181.4 | 41.57 | 3.822456 | 18.66 | 125.96 | 1179.37 | 32.18 | 18.74 | 4.541979 | 1.16633 | 93.78 | 1175.29 | 28.53 | 5.076958 | 18.77 | 65.25 | 1168.83 | 22.38 | 20.27 | 5.000033 | 1.16633 | 1182.9 | 1404.59
0.00156 | 0.00730000017 | 4.50000007e-05 | 0.00033000001 | 236.2595 | 1298.4 | 1182.97 | 1097.13 | 153.28 | 28.2892 | 1195.98 | 240.43 | 12 | 1.328 | 1.334 | 1.97035 | 212.14 | 1184.66 | 44.63 | 17.4 | 2.721395 | 1.16633 | 167.51 | 1176 | 41.61 | 3.827632 | 19.35 | 125.9 | 1173.9 | 32.25 | 19.48 | 4.553362 | 1.16633 | 93.65 | 1169.69 | 28.55 | 5.08263 | 19.62 | 65.1 | 1163.12 | 22.22 | 20.96 | 5.000043 | 1.16633 | 1183.55 | 1403.61
0.00150999997 | 0.00704000005 | 7.0000001e-06 | 0.000367000001 | 236.2176 | 1298.17 | 1183.82 | 1103.3 | 152.25 | 28.35706 | 1198.14 | 240.44 | 11.6 | 1.328 | 1.334 | 1.970519 | 212.08 | 1187.61 | 44.35 | 17.2 | 2.793808 | 1.16633 | 167.73 | 1179.73 | 41.63 | 3.818716 | 18.94 | 126.1 | 1178 | 32.29 | 19.38 | 4.545149 | 1.16633 | 93.81 | 1174.4 | 28.5 | 5.080888 | 19.34 | 65.31 | 1168.71 | 22.42 | 21.05 | 5.000039 | 1.16633 | 1183.72 | 1405.92
0.00150999997 | 0.00704000005 | 7.0000001e-06 | 0.000367000001 | 235.8282 | 1296.03 | 1189.84 | 1106.29 | 150.82 | 28.42012 | 1200.84 | 240.31 | 11.23 | 1.328 | 1.334 | 2.041057 | 211.89 | 1190.02 | 44.57 | 16.82 | 2.724108 | 1.16633 | 167.32 | 1181.6 | 41.7 | 3.83835 | 18.63 | 125.62 | 1179.58 | 32.16 | 18.71 | 4.56162 | 1.16633 | 93.46 | 1175.52 | 28.31 | 5.083598 | 18.76 | 65.15 | 1169.02 | 22.3 | 20.21 | 5.000043 | 1.16633 | 1183.36 | 1544.86
0.000302 | 0.00227000006 | 2.7e-05 | 8.6e-05 | 237.797 | 1344.07 | 1162.36 | 1079.43 | 100.09 | 28.0697 | 1181.85 | 236.84 | 11.85 | 1.328 | 1.334 | 2.021213 | 208.77 | 1169.85 | 46.29 | 19.42 | 2.906708 | 1.16633 | 162.48 | 1161.76 | 42.37 | 4.260083 | 20.88 | 120.11 | 1161.42 | 32.96 | 20.77 | 4.671902 | 1.16633 | 87.15 | 1156.7 | 26.12 | 5.061049 | 19.94 | 61.03 | 1150.68 | 18.1 | 19.8 | 5.000077 | 1.16633 | 1278.54 | 1544.28
0.000302 | 0.00227000006 | 2.7e-05 | 8.6e-05 | 236.3303 | 1335.78 | 1164.52 | 1082.45 | 89.93 | 28.00899 | 1182.62 | 236.47 | 11.98 | 1.328 | 1.334 | 2.020998 | 208.46 | 1170.78 | 46.43 | 19.28 | 2.840906 | 1.16633 | 162.03 | 1162.71 | 42.12 | 4.106519 | 20.58 | 119.91 | 1162.28 | 32.85 | 20.98 | 4.668844 | 1.16633 | 87.06 | 1157.83 | 26.05 | 5.062579 | 19.81 | 61.01 | 1151.97 | 18.1 | 19.26 | 5.000076 | 1.16633 | 1279.11 | 1543.47
0.000302 | 0.00227000006 | 2.7e-05 | 8.6e-05 | 237.5122 | 1342.46 | 1177.85 | 1094.52 | 95.47 | 28.09921 | 1193.73 | 236.72 | 11.22 | 1.328 | 1.334 | 2.021569 | 208.62 | 1181.64 | 46.5 | 18.08 | 2.84199 | 1.16633 | 162.12 | 1173.17 | 42.22 | 4.112918 | 19.38 | 119.9 | 1172.34 | 32.91 | 19.72 | 4.529146 | 1.16633 | 86.99 | 1167.27 | 26.07 | 5.062307 | 18.76 | 60.92 | 1160.83 | 17.99 | 18.22 | 5.000075 | 1.16633 | 1279.23 | 1726.38
0.000302 | 0.00227000006 | 2.7e-05 | 8.6e-05 | 237.1105 | 1340.19 | 1163.84 | 1079.63 | 91.74 | 28.01602 | 1179.96 | 236.59 | 12.08 | 1.328 | 1.334 | 2.020943 | 208.57 | 1167.7 | 46.2 | 19.25 | 2.766604 | 1.16633 | 162.37 | 1159.27 | 42.08 | 3.942933 | 20.39 | 120.29 | 1158.54 | 32.94 | 20.86 | 4.505946 | 1.16633 | 87.35 | 1153.71 | 26.24 | 5.057368 | 19.86 | 61.11 | 1147.66 | 18.2 | 19.21 | 5.000074 | 1.16633 | 1279.14 | 1562.18
0.000321 | 0.00208300003 | 3.09999996e-05 | 6.90000015e-05 | 236.7213 | 1337.99 | 1163.96 | 1082.76 | 88.5 | 28.01844 | 1177.83 | 236.46 | 12.18 | 1.328 | 1.334 | 2.061702 | 208.44 | 1166.29 | 46.15 | 19.25 | 2.880017 | 1.16633 | 162.29 | 1158.51 | 42.09 | 4.032634 | 20.38 | 120.2 | 1158.14 | 33 | 20.69 | 4.618934 | 1.16633 | 87.2 | 1153.79 | 26.15 | 5.06169 | 19.65 | 61.05 | 1147.94 | 18.12 | 19.1 | 5.000075 | 1.16633 | 1280.32 | 1534.96
1.6e-05 | 0.00141000003 | 0.000103999999 | 2.80000004e-05 | 228.9926 | 1813.54 | 1185.64 | 1100.48 | 250.88 | 27.75218 | 1196.91 | 237.84 | 17.24 | 1.328 | 1.334 | 1.94032 | 210.09 | 1183.69 | 42.45 | 23.42 | 2.704445 | 1.16633 | 167.64 | 1175.35 | 41.96 | 3.955374 | 25.92 | 125.68 | 1174.97 | 33.96 | 25.92 | 3.836101 | 1.16633 | 91.72 | 1169.79 | 28.08 | 5.058056 | 25.86 | 63.64 | 1165.02 | 20.75 | 24.73 | 5.000037 | 1.16633 | 1612.19 | 1531.8
2.90000007e-05 | 0.00170999998 | 5.80000014e-05 | 3.89999987e-05 | 230.9041 | 1643.13 | 1167.3 | 1080.35 | 105.34 | 26.2016 | 1180.77 | 230.44 | 15.37 | 1.328 | 1.334 | 2.045241 | 204.24 | 1168.56 | 45.25 | 26.6 | 3.013378 | 1.16633 | 158.99 | 1160.74 | 41.91 | 3.778013 | 29.15 | 117.08 | 1159.3 | 34.24 | 30.13 | 3.409361 | 1.16633 | 82.84 | 1154.46 | 24.21 | 5.039733 | 26.95 | 58.63 | 1145.83 | 19.71 | 29.53 | 5.000047 | 1.16633 | 1576.24 | 1523.68
2.90000007e-05 | 0.00170999998 | 5.80000014e-05 | 3.89999987e-05 | 230.7748 | 1642.21 | 1169.22 | 1080.19 | 104.29 | 26.47833 | 1180.11 | 230.4 | 15.57 | 1.328 | 1.334 | 2.043515 | 203.92 | 1167.49 | 44.79 | 26.38 | 3.00902 | 1.16633 | 159.13 | 1159.37 | 41.75 | 3.766709 | 29.05 | 117.38 | 1157.76 | 34.34 | 30.05 | 3.399479 | 1.16633 | 83.04 | 1152.73 | 24.36 | 5.046457 | 26.93 | 58.68 | 1143.85 | 19.77 | 29.43 | 5.000048 | 1.16633 | 1576.5 | 1461.51
1.89999992e-05 | 0.00626999978 | 7.9999998e-05 | 7.50000036e-05 | 230.6469 | 1641.3 | 1173.4 | 1087.56 | 288.28 | 26.13036 | 1184.21 | 242.1 | 15.05 | 1.328 | 1.334 | 1.923941 | 215.97 | 1171.27 | 49.48 | 24.18 | 2.757807 | 1.16633 | 166.49 | 1163.69 | 46.17 | 3.542062 | 26.86 | 120.32 | 1163.75 | 37.79 | 27.28 | 3.085547 | 1.16633 | 82.53 | 1158.31 | 26.26 | 5.044615 | 25.01 | 56.27 | 1151.13 | 17.35 | 22.66 | 5.000098 | 1.16633 | 1406.93 | 1460.46
2.90000007e-05 | 0.00136999995 | 6.80000012e-05 | 6.80000012e-05 | 231.9131 | 1650.31 | 1182.14 | 1092.46 | 292.6 | 26.20708 | 1188.83 | 242.2 | 14.57 | 1.328 | 1.334 | 1.860226 | 216 | 1174.83 | 49.67 | 23.81 | 2.685589 | 1.16633 | 166.33 | 1166.59 | 45.93 | 3.537294 | 25.95 | 120.4 | 1166.18 | 37.33 | 26.43 | 3.127376 | 1.16633 | 83.07 | 1160.01 | 26.47 | 5.051883 | 24.12 | 56.6 | 1152.23 | 17.66 | 22.74 | 5.000087 | 1.16633 | 1412.02 | 1460.43
2.90000007e-05 | 0.00136999995 | 6.80000012e-05 | 6.80000012e-05 | 231.4184 | 1646.79 | 1177.13 | 1082.96 | 289.44 | 26.1947 | 1186.15 | 241.87 | 14.51 | 1.328 | 1.334 | 1.93386 | 215.68 | 1171.62 | 49.39 | 24.66 | 2.68402 | 1.16633 | 166.29 | 1162.84 | 45.94 | 3.670329 | 26.96 | 120.35 | 1162.4 | 37.3 | 27.33 | 3.123198 | 1.16633 | 83.05 | 1155.8 | 26.49 | 5.048392 | 25.3 | 56.56 | 1147.79 | 17.62 | 23.1 | 5.000091 | 1.16633 | 1412.22 | 1456.72
2.90000007e-05 | 0.00136999995 | 6.80000012e-05 | 6.80000012e-05 | 231.41 | 1646.73 | 1178.6 | 1092.24 | 291.01 | 20.31888 | 1187.51 | 241.94 | 12.36 | 1.328 | 1.334 | 1.873403 | 221.62 | 1174.12 | 52.13 | 24.28 | 2.690945 | 1.16633 | 169.49 | 1166.69 | 47.17 | 3.606647 | 26.03 | 122.32 | 1166.74 | 38.46 | 26.58 | 3.094485 | 1.16633 | 83.86 | 1161.21 | 26.87 | 5.04649 | 24.25 | 56.99 | 1154.4 | 18.04 | 22.57 | 5.00009 | 1.16633 | 1412.55 | 1445.15
0.00181000005 | 0.0129000004 | 6.29999995e-05 | 9.99999975e-05 | 237.0516 | 1360.47 | 1193.21 | 1109.64 | 69.11 | 25.85043 | 1199.04 | 236.08 | 13.31 | 1.328 | 1.334 | 2.076203 | 210.23 | 1187.04 | 41.13 | 19.88 | 2.829487 | 1.16633 | 169.1 | 1178.83 | 39.92 | 3.642977 | 21.45 | 129.18 | 1178.28 | 32.79 | 22.67 | 3.351815 | 1.16633 | 96.39 | 1173.35 | 27.57 | 5.073332 | 22.15 | 68.82 | 1169.42 | 21.88 | 22.72 | 5.000056 | 1.16633 | 1315.62 | 1445.47
0.00181000005 | 0.0129000004 | 6.29999995e-05 | 9.99999975e-05 | 237.1335 | 1360.94 | 1195.11 | 1119.57 | 69.61 | 26.00561 | 1203.28 | 236.1 | 12.1 | 1.328 | 1.334 | 2.013232 | 210.09 | 1192.58 | 41.02 | 18.6 | 2.829824 | 1.16633 | 169.07 | 1185.19 | 39.9 | 3.642639 | 20.32 | 129.17 | 1184.93 | 32.68 | 21.93 | 3.348417 | 1.16633 | 96.49 | 1180.79 | 27.43 | 5.076342 | 21.31 | 69.06 | 1177.74 | 22.14 | 22.41 | 5.000054 | 1.16633 | 1315.65 | 1444.59
0.00181000005 | 0.0129000004 | 6.29999995e-05 | 9.99999975e-05 | 237.7468 | 1364.46 | 1198.09 | 1119.6 | 77.98 | 25.91075 | 1205.35 | 236.28 | 12.13 | 1.328 | 1.334 | 2.075373 | 210.37 | 1194.24 | 40.69 | 18.64 | 2.895257 | 1.16633 | 169.68 | 1186.56 | 40.28 | 3.775018 | 20.26 | 129.4 | 1186.2 | 32.98 | 21.96 | 3.431027 | 1.16633 | 96.42 | 1181.85 | 27.36 | 5.07257 | 21.04 | 69.06 | 1178.29 | 22.13 | 22.46 | 5.000051 | 1.16633 | 1315.78 | 1421.2
0.00181000005 | 0.0129000004 | 6.29999995e-05 | 9.99999975e-05 | 236.9488 | 1359.88 | 1197.84 | 1118.87 | 156.56 | 26.28364 | 1207.73 | 240.59 | 12.11 | 1.328 | 1.334 | 2.013625 | 214.31 | 1196.5 | 42.56 | 17.59 | 2.677409 | 1.16633 | 171.75 | 1188.5 | 41.08 | 3.547255 | 19.16 | 130.67 | 1187.7 | 33.36 | 20.47 | 3.239669 | 1.16633 | 97.31 | 1182.75 | 28.08 | 5.077231 | 19.96 | 69.23 | 1178.54 | 22.26 | 21.16 | 5.000053 | 1.16633 | 1238.31 | 1405.8
0.00181000005 | 0.0129000004 | 6.29999995e-05 | 9.99999975e-05 | 237.2311 | 1361.5 | 1197.46 | 1122.26 | 159.44 | 26.28572 | 1208.06 | 240.74 | 11.85 | 1.328 | 1.334 | 2.01273 | 214.45 | 1197.45 | 42.77 | 17.43 | 2.680016 | 1.16633 | 171.68 | 1189.95 | 41.01 | 3.549017 | 19.35 | 130.67 | 1189.45 | 33.51 | 20.38 | 3.177397 | 1.16633 | 97.16 | 1184.86 | 27.88 | 5.07608 | 19.91 | 69.28 | 1180.95 | 22.32 | 20.6 | 5.000051 | 1.16633 | 1238.54 | 1408.21
0.00181000005 | 0.0129000004 | 6.29999995e-05 | 9.99999975e-05 | 237.9559 | 1365.66 | 1199.64 | 1121.48 | 167.87 | 26.22307 | 1207.14 | 241.19 | 12.25 | 1.328 | 1.334 | 2.012544 | 214.96 | 1195.92 | 44.59 | 18.43 | 2.780664 | 1.16633 | 170.37 | 1188.5 | 42.6 | 3.524098 | 19.94 | 127.77 | 1188.01 | 34.34 | 20.93 | 3.239749 | 1.16633 | 93.43 | 1183.11 | 28.43 | 5.061527 | 20.44 | 65 | 1178.5 | 22.1 | 21.44 | 5.000041 | 1.16633 | 1236.37 | 1407.66
0.00175000005 | 0.0126 | 7.40000032e-05 | 0.000163000004 | 236.0828 | 1354.91 | 1193.64 | 1106.45 | 159.25 | 25.8563 | 1204.83 | 240.27 | 13.28 | 1.328 | 1.334 | 1.951115 | 214.41 | 1191.98 | 48.01 | 20.65 | 2.857017 | 1.16633 | 166.4 | 1183.86 | 45.01 | 3.590712 | 22.31 | 121.39 | 1183.47 | 36.7 | 22.83 | 3.282862 | 1.16633 | 84.69 | 1177.48 | 29.31 | 5.03662 | 22.55 | 55.38 | 1170.65 | 20.5 | 22.85 | 5.000031 | 1.16633 | 1238.51 | 1400.24
0.00149000005 | 0.00400000019 | 6.60000005e-05 | 0.000161999997 | 236.4595 | 1336.51 | 1192.3 | 1111.39 | 83.68 | 25.54964 | 1203.86 | 236.44 | 11.03 | 1.328 | 1.334 | 2.044201 | 210.89 | 1192.93 | 48.47 | 19.37 | 2.899126 | 1.16633 | 162.42 | 1185.47 | 43.79 | 3.56063 | 21.11 | 118.63 | 1183.76 | 35.39 | 21.68 | 3.334024 | 1.16633 | 83.24 | 1172.3 | 27.76 | 5.040759 | 21.62 | 55.48 | 1167.32 | 20.63 | 22.59 | 5.000021 | 1.16633 | 1287.64 | 1400.32
0.00149000005 | 0.00400000019 | 6.60000005e-05 | 0.000161999997 | 236.3728 | 1336.02 | 1196.14 | 1113.65 | 84.33 | 25.66087 | 1207.32 | 236.42 | 10.35 | 1.328 | 1.334 | 2.045283 | 210.75 | 1196.13 | 48.33 | 18.56 | 2.897852 | 1.16633 | 162.42 | 1188.27 | 43.96 | 3.565952 | 20.63 | 118.46 | 1186.31 | 35.49 | 21.18 | 3.344366 | 1.16633 | 82.97 | 1180.9 | 27.73 | 5.041164 | 20.92 | 55.24 | 1175.37 | 20.42 | 21.8 | 5.000025 | 1.16633 | 1288.05 | 1400.54
0.00149000005 | 0.00400000019 | 6.60000005e-05 | 0.000161999997 | 236.739 | 1338.09 | 1196.09 | 1114.56 | 90.3 | 25.67041 | 1211.69 | 236.57 | 10.38 | 1.328 | 1.334 | 2.04604 | 210.9 | 1200.54 | 48.48 | 18.43 | 2.899427 | 1.16633 | 162.42 | 1192.65 | 43.9 | 3.565768 | 20.76 | 118.52 | 1190.72 | 35.47 | 21.33 | 3.343894 | 1.16633 | 83.05 | 1185.44 | 27.68 | 5.038301 | 21.03 | 55.37 | 1179.9 | 20.53 | 22.34 | 5.000021 | 1.16633 | 1285.24 | 1399.91
0.00139999995 | 0.00406000018 | 5.60000008e-05 | 0.000144999998 | 235.7889 | 1332.72 | 1193.68 | 1110.4 | 83.2 | 25.61592 | 1205.46 | 236.34 | 10.51 | 1.328 | 1.334 | 2.044168 | 210.72 | 1194.17 | 48.3 | 18.72 | 2.897377 | 1.16633 | 162.42 | 1186.23 | 43.89 | 3.562529 | 20.57 | 118.53 | 1184.19 | 35.45 | 21.31 | 3.338619 | 1.16633 | 83.08 | 1178.76 | 27.85 | 5.044099 | 20.92 | 55.23 | 1173.04 | 20.39 | 21.87 | 5.000027 | 1.16633 | 1285.54 | 1400.1
0.00139999995 | 0.00407999987 | 8.6e-05 | 0.000169999999 | 236.7478 | 1338.14 | 1196.83 | 1116.36 | 120.1 | 25.7375 | 1213.4 | 237.85 | 10.42 | 1.328 | 1.334 | 1.973303 | 212.11 | 1202.31 | 48.92 | 17.98 | 2.816549 | 1.16633 | 163.19 | 1194.41 | 44.31 | 3.576488 | 20.32 | 118.88 | 1194.09 | 35.57 | 20.33 | 3.280806 | 1.16633 | 83.31 | 1188.35 | 27.88 | 5.042218 | 20.12 | 55.43 | 1182.29 | 20.59 | 21.11 | 5.000021 | 1.16633 | 1260.12 | 1388.12
0.00139999995 | 0.00407999987 | 8.6e-05 | 0.000169999999 | 236.3869 | 1336.1 | 1196.63 | 1112.69 | 111.58 | 25.71281 | 1208.51 | 237.62 | 10.82 | 1.328 | 1.334 | 2.044649 | 211.9 | 1197.12 | 48.34 | 18.29 | 2.806651 | 1.16633 | 163.56 | 1188.91 | 44.24 | 3.558856 | 19.94 | 119.32 | 1188.32 | 35.63 | 20.12 | 3.262758 | 1.16633 | 83.69 | 1180.18 | 28.17 | 5.044563 | 20.3 | 55.52 | 1174.06 | 20.68 | 20.99 | 5.000023 | 1.16633 | 1262.11 | 1388.82
0.00144999998 | 0.00401999988 | 6.60000005e-05 | 0.000142999997 | 236.7408 | 1338.1 | 1192.95 | 1113.96 | 113.47 | 25.77466 | 1207.79 | 237.7 | 10.42 | 1.328 | 1.334 | 2.044382 | 211.93 | 1197.11 | 48.42 | 18.08 | 2.885066 | 1.16633 | 163.51 | 1189.62 | 44.28 | 3.436967 | 20.31 | 119.23 | 1189.38 | 35.68 | 20.52 | 3.340117 | 1.16633 | 83.55 | 1182.3 | 27.94 | 5.042878 | 20.26 | 55.61 | 1176.88 | 20.78 | 21.29 | 5.000019 | 1.16633 | 1262.58 | 1382.86
0.00144999998 | 0.00401999988 | 6.60000005e-05 | 0.000142999997 | 235.5961 | 1331.63 | 1197.77 | 1116.53 | 108.35 | 25.74021 | 1208.97 | 237.31 | 10.32 | 1.328 | 1.334 | 1.97583 | 211.57 | 1197.88 | 48.5 | 17.83 | 2.814505 | 1.16633 | 163.07 | 1189.96 | 44.25 | 3.569466 | 19.6 | 118.82 | 1189.52 | 35.66 | 20.13 | 3.35008 | 1.16633 | 83.16 | 1182.04 | 27.81 | 5.045609 | 19.83 | 55.35 | 1176.19 | 20.51 | 20.86 | 5.000025 | 1.16633 | 1263.68 | 1385.82
0.00144999998 | 0.00401999988 | 6.60000005e-05 | 0.000142999997 | 235.7571 | 1332.54 | 1199.35 | 1116.07 | 109.63 | 25.71375 | 1210.72 | 237.36 | 10.36 | 1.328 | 1.334 | 2.043328 | 211.65 | 1199.38 | 48.51 | 17.9 | 2.813452 | 1.16633 | 163.14 | 1191.18 | 44.29 | 3.569239 | 19.72 | 118.85 | 1190.6 | 35.62 | 20.14 | 3.277274 | 1.16633 | 83.23 | 1182.63 | 27.91 | 5.046174 | 20 | 55.32 | 1176.43 | 20.49 | 20.76 | 5.000026 | 1.16633 | 1263.24 | 1376.94
0.00144999998 | 0.00401999988 | 6.60000005e-05 | 0.000142999997 | 236.8682 | 1338.82 | 1195.78 | 1116.04 | 114.11 | 25.77959 | 1210.66 | 237.73 | 10.36 | 1.328 | 1.334 | 2.044402 | 211.95 | 1199.82 | 48.27 | 17.93 | 2.805026 | 1.16633 | 163.68 | 1192.05 | 44.33 | 3.559104 | 20 | 119.35 | 1191.74 | 35.73 | 20.32 | 3.267329 | 1.16633 | 83.62 | 1184.45 | 28 | 5.044478 | 20.09 | 55.62 | 1178.8 | 20.81 | 21.2 | 5.000021 | 1.16633 | 1262.31 | 1375.13
0.00144999998 | 0.00401999988 | 6.60000005e-05 | 0.000142999997 | 236.4418 | 1336.41 | 1196.37 | 1115.35 | 111.86 | 25.75973 | 1207.13 | 237.63 | 10.55 | 1.328 | 1.334 | 2.044306 | 211.87 | 1196.23 | 48.14 | 18 | 2.803086 | 1.16633 | 163.73 | 1188.4 | 44.27 | 3.554523 | 19.6 | 119.46 | 1187.96 | 35.67 | 20.27 | 3.329348 | 1.16633 | 83.79 | 1180.63 | 28.16 | 5.045613 | 19.98 | 55.63 | 1175 | 20.8 | 21.09 | 5.000022 | 1.16633 | 1262 | 1376.05
0.00144999998 | 0.00401999988 | 6.60000005e-05 | 0.000142999997 | 236.026 | 1334.06 | 1192.43 | 1107.31 | 114.02 | 25.60079 | 1203.68 | 237.53 | 11.2 | 1.328 | 1.334 | 1.974324 | 211.93 | 1192.04 | 48.65 | 18.72 | 2.812413 | 1.16633 | 163.28 | 1183.81 | 44.13 | 3.695279 | 20.31 | 119.15 | 1183.33 | 35.72 | 20.64 | 3.27169 | 1.16633 | 83.43 | 1175.33 | 28 | 5.036066 | 20.52 | 55.43 | 1169.07 | 20.6 | 21.24 | 5.00002 | 1.16633 | 1261.81 | 1377.15
0.00144999998 | 0.00401999988 | 6.60000005e-05 | 0.000142999997 | 236.0543 | 1334.22 | 1194.86 | 1115.74 | 113.42 | 25.7293 | 1208.45 | 237.51 | 10.42 | 1.328 | 1.334 | 1.97856 | 211.78 | 1197.64 | 48.5 | 18.06 | 2.811593 | 1.16633 | 163.28 | 1190.04 | 44.34 | 3.568738 | 19.84 | 118.94 | 1189.78 | 35.68 | 20.41 | 3.277801 | 1.16633 | 83.26 | 1182.66 | 27.78 | 5.043398 | 20.03 | 55.48 | 1176.98 | 20.66 | 21.1 | 5.000023 | 1.16633 | 1262.49 | 1377.59
0.00144999998 | 0.00401999988 | 6.60000005e-05 | 0.000142999997 | 235.3218 | 1330.08 | 1198.69 | 1116.39 | 110.05 | 25.75876 | 1209.17 | 237.3 | 10.36 | 1.328 | 1.334 | 1.979009 | 211.55 | 1197.92 | 48.58 | 17.84 | 2.893441 | 1.16633 | 162.97 | 1190 | 44.37 | 3.576516 | 19.52 | 118.6 | 1189.51 | 35.55 | 20.12 | 3.282622 | 1.16633 | 83.05 | 1183.66 | 27.8 | 5.044796 | 19.71 | 55.25 | 1177.37 | 20.43 | 20.76 | 5.000026 | 1.16633 | 1261.94 | 1375
0.00144999998 | 0.00401999988 | 6.60000005e-05 | 0.000142999997 | 236.3215 | 1335.73 | 1195.16 | 1111.86 | 112.8 | 25.73571 | 1207.53 | 237.59 | 10.58 | 1.328 | 1.334 | 2.045791 | 211.85 | 1196.24 | 48.22 | 18.11 | 2.881744 | 1.16633 | 163.63 | 1188.19 | 44.32 | 3.557974 | 19.88 | 119.31 | 1187.66 | 35.76 | 20.24 | 3.267659 | 1.16633 | 83.55 | 1181.67 | 28.1 | 5.044568 | 20.23 | 55.45 | 1175.55 | 20.62 | 20.99 | 5.000024 | 1.16633 | 1262.4 | 1373.4
0.00144999998 | 0.00401999988 | 6.60000005e-05 | 0.000142999997 | 235.5129 | 1331.16 | 1197.59 | 1117.45 | 110.04 | 25.73635 | 1211.49 | 237.34 | 10.3 | 1.328 | 1.334 | 2.045931 | 211.61 | 1200.61 | 48.65 | 17.91 | 2.894184 | 1.16633 | 162.96 | 1192.9 | 44.27 | 3.574959 | 19.93 | 118.69 | 1192.6 | 35.54 | 20.24 | 3.279718 | 1.16633 | 83.15 | 1186.91 | 27.75 | 5.041259 | 19.92 | 55.4 | 1181.08 | 20.57 | 20.87 | 5.00002 | 1.16633 | 1262.34 | 1376.54
0.00144999998 | 0.00401999988 | 6.60000005e-05 | 0.000142999997 | 235.5518 | 1331.38 | 1198.59 | 1117.06 | 110.28 | 25.72971 | 1209.2 | 237.35 | 10.31 | 1.328 | 1.334 | 1.978703 | 211.62 | 1198.03 | 48.49 | 17.85 | 2.890755 | 1.16633 | 163.13 | 1190.22 | 44.33 | 3.570952 | 19.65 | 118.8 | 1189.8 | 35.56 | 20.04 | 3.276793 | 1.16633 | 83.24 | 1184.07 | 27.88 | 5.044168 | 19.72 | 55.36 | 1177.94 | 20.55 | 20.89 | 5.000024 | 1.16633 | 1262.35 | 1363.42
0.00149000005 | 0.00400000019 | 6.60000005e-05 | 0.000161999997 | 235.8013 | 1332.79 | 1193.48 | 1111.3 | 108.4 | 25.70843 | 1206.24 | 237.43 | 10.7 | 1.328 | 1.334 | 2.044004 | 211.73 | 1194.93 | 48.19 | 18.37 | 2.881653 | 1.16633 | 163.54 | 1187.12 | 44.21 | 3.553728 | 20.05 | 119.33 | 1186.71 | 35.73 | 20.41 | 3.263089 | 1.16633 | 83.6 | 1180.98 | 28.06 | 5.042765 | 20.25 | 55.54 | 1175.07 | 20.72 | 21.1 | 5.000021 | 1.16633 | 1262.49 | 1363.69
0.00139999995 | 0.00406000018 | 5.60000008e-05 | 0.000144999998 | 236.4488 | 1336.45 | 1191.21 | 1110.29 | 145.94 | 25.74795 | 1204.63 | 239.21 | 11.08 | 1.328 | 1.334 | 2.044032 | 213.46 | 1193.8 | 49.28 | 18.71 | 2.807848 | 1.16633 | 164.18 | 1186.21 | 44.65 | 3.578083 | 20.37 | 119.53 | 1185.97 | 35.91 | 20.65 | 3.219551 | 1.16633 | 83.62 | 1180.34 | 28.04 | 5.040329 | 20.14 | 55.58 | 1174.35 | 20.75 | 21.05 | 5.00002 | 1.16633 | 1235.33 | 1363.34
0.00139999995 | 0.00406000018 | 5.60000008e-05 | 0.000144999998 | 237.0415 | 1339.8 | 1194.99 | 1112.13 | 147.02 | 25.96045 | 1204.85 | 239.41 | 10.63 | 1.328 | 1.334 | 1.975483 | 213.45 | 1193.49 | 49.68 | 18.35 | 2.818526 | 1.16633 | 163.77 | 1185.66 | 44.95 | 3.47899 | 19.74 | 118.82 | 1185.11 | 35.85 | 19.97 | 3.247183 | 1.16633 | 82.97 | 1179.06 | 27.84 | 5.042728 | 19.66 | 55.13 | 1172.47 | 20.31 | 20.48 | 5.000024 | 1.16633 | 1236.35 | 1362.04
0.00139999995 | 0.00406000018 | 5.60000008e-05 | 0.000144999998 | 237.0769 | 1340 | 1197.53 | 1113.55 | 148.75 | 25.88183 | 1209.4 | 239.43 | 10.66 | 1.328 | 1.334 | 1.976187 | 213.55 | 1197.79 | 49.15 | 17.99 | 2.804382 | 1.16633 | 164.4 | 1189.62 | 44.66 | 3.449995 | 19.76 | 119.74 | 1188.91 | 35.98 | 20 | 3.285271 | 1.16633 | 83.76 | 1182.81 | 28.23 | 5.044277 | 19.84 | 55.53 | 1176.17 | 20.7 | 20.63 | 5.000021 | 1.16633 | 1235.72 | 1361.83
0.00139999995 | 0.00406000018 | 5.60000008e-05 | 0.000144999998 | 235.7801 | 1332.67 | 1193.85 | 1112.54 | 140.79 | 25.85986 | 1207.71 | 238.98 | 10.7 | 1.328 | 1.334 | 1.973385 | 213.12 | 1196.61 | 48.98 | 18.18 | 2.805964 | 1.16633 | 164.14 | 1188.8 | 44.55 | 3.446638 | 20.1 | 119.59 | 1188.36 | 35.9 | 20.29 | 3.213796 | 1.16633 | 83.69 | 1182.56 | 28.1 | 5.041293 | 20.04 | 55.59 | 1176.47 | 20.77 | 20.85 | 5.000017 | 1.16633 | 1235.65 | 1345.94
0.00138000003 | 0.00406000018 | 7.30000029e-05 | 0.000144999998 | 236.9743 | 1339.42 | 1195.33 | 1113.85 | 146.86 | 25.97114 | 1208.21 | 239.4 | 10.45 | 1.328 | 1.334 | 1.977027 | 213.43 | 1196.95 | 49.96 | 18.16 | 2.825095 | 1.16633 | 163.47 | 1189.2 | 44.94 | 3.487402 | 19.71 | 118.53 | 1188.71 | 35.74 | 19.76 | 3.253623 | 1.16633 | 82.79 | 1182.67 | 27.7 | 5.04161 | 19.45 | 55.09 | 1176.24 | 20.28 | 20.19 | 5.000023 | 1.16633 | 1236.85 | 1345.26
0.00138000003 | 0.00406000018 | 7.30000029e-05 | 0.000144999998 | 235.7235 | 1332.35 | 1195.44 | 1112.46 | 139.46 | 25.82606 | 1207.23 | 238.97 | 10.88 | 1.328 | 1.334 | 1.973059 | 213.14 | 1195.78 | 49.03 | 18.33 | 2.806921 | 1.16633 | 164.11 | 1187.81 | 44.39 | 3.566889 | 19.8 | 119.72 | 1187.31 | 35.88 | 20.09 | 3.207794 | 1.16633 | 83.84 | 1181.19 | 28.23 | 5.04457 | 19.85 | 55.61 | 1174.91 | 20.79 | 20.66 | 5.00002 | 1.16633 | 1236.09 | 1348.98
0.0013 | 0.00406000018 | 7.30000029e-05 | 9.50000031e-05 | 235.7235 | 1332.35 | 1191.2 | 1109 | 138.91 | 25.80791 | 1204.11 | 238.94 | 10.92 | 1.328 | 1.334 | 1.972921 | 213.13 | 1192.92 | 48.82 | 18.55 | 2.801721 | 1.16633 | 164.31 | 1185.12 | 44.58 | 3.441433 | 20.26 | 119.73 | 1184.68 | 35.96 | 20.37 | 3.210108 | 1.16633 | 83.77 | 1178.89 | 28.21 | 5.04177 | 20.16 | 55.56 | 1172.8 | 20.74 | 20.89 | 5.000019 | 1.16633 | 1236.2 | 1309.36
0.0013 | 0.00406000018 | 7.30000029e-05 | 9.50000031e-05 | 237.0468 | 1339.83 | 1195.54 | 1113.71 | 147.05 | 25.96118 | 1206.68 | 239.45 | 10.54 | 1.328 | 1.334 | 1.973877 | 213.49 | 1195.46 | 49.9 | 18.26 | 2.82306 | 1.16633 | 163.59 | 1187.73 | 44.92 | 3.611078 | 19.73 | 118.67 | 1187.34 | 35.8 | 19.66 | 3.185779 | 1.16633 | 82.87 | 1181.18 | 27.78 | 5.042096 | 19.54 | 55.09 | 1174.76 | 20.27 | 20.27 | 5.000024 | 1.16633 | 1235.81 | 1306.18
0.0013 | 0.00406000018 | 7.30000029e-05 | 9.50000031e-05 | 236.4241 | 1336.31 | 1196.94 | 1112.74 | 143.14 | 25.85109 | 1207.95 | 239.23 | 10.84 | 1.328 | 1.334 | 1.976669 | 213.38 | 1196.35 | 49.96 | 18.74 | 2.824911 | 1.16633 | 163.42 | 1188.37 | 44.8 | 3.482493 | 19.98 | 118.62 | 1187.75 | 35.68 | 20.04 | 3.245648 | 1.16633 | 82.94 | 1181.44 | 27.81 | 5.040374 | 19.8 | 55.13 | 1174.75 | 20.31 | 20.44 | 5.000023 | 1.16633 | 1235.78 | 1303.71
0.0013 | 0.00406000018 | 7.30000029e-05 | 9.50000031e-05 | 236.8434 | 1338.68 | 1187.77 | 1102.55 | 146.56 | 25.83791 | 1202.33 | 239.43 | 11.37 | 1.328 | 1.334 | 1.972769 | 213.59 | 1190.7 | 49.84 | 19.35 | 2.819616 | 1.16633 | 163.75 | 1182.66 | 44.88 | 3.603878 | 21.19 | 118.87 | 1182.32 | 35.88 | 21.09 | 3.246495 | 1.16633 | 82.99 | 1176.15 | 27.89 | 5.041284 | 20.76 | 55.1 | 1169.53 | 20.25 | 21.39 | 5.000024 | 1.16633 | 1234.73 | 1303.97
0.0013 | 0.00406000018 | 7.30000029e-05 | 9.50000031e-05 | 236.7425 | 1338.11 | 1187.92 | 1107.56 | 145.77 | 25.98387 | 1201.53 | 239.38 | 10.61 | 1.328 | 1.334 | 2.046293 | 213.4 | 1190.66 | 49.87 | 18.46 | 2.823289 | 1.16633 | 163.53 | 1183.15 | 44.83 | 3.482328 | 19.68 | 118.7 | 1182.74 | 35.71 | 19.9 | 3.245928 | 1.16633 | 82.99 | 1176.91 | 27.8 | 5.041097 | 19.66 | 55.19 | 1170.81 | 20.37 | 20.43 | 5.000021 | 1.16633 | 1235.31 | 1244.64
0.0013 | 0.00406000018 | 7.30000029e-05 | 9.50000031e-05 | 235.5925 | 1331.61 | 1185.77 | 1100.45 | 138.05 | 25.85131 | 1199.82 | 238.99 | 11.25 | 1.328 | 1.334 | 2.043864 | 213.13 | 1188.19 | 49.68 | 19.12 | 2.748366 | 1.16633 | 163.45 | 1180 | 44.83 | 3.603825 | 20.43 | 118.62 | 1179.49 | 35.72 | 20.43 | 3.243763 | 1.16633 | 82.9 | 1173.14 | 27.89 | 5.040745 | 20.37 | 55.01 | 1166.47 | 20.18 | 20.8 | 5.000025 | 1.16633 | 1235.15 | 1346.76
0.0013 | 0.00406000018 | 7.30000029e-05 | 9.50000031e-05 | 237.1335 | 1340.32 | 1187.5 | 1105.27 | 148.7 | 25.97722 | 1201.19 | 239.55 | 11.02 | 1.328 | 1.334 | 1.974936 | 213.57 | 1190.04 | 49.96 | 19.11 | 2.823756 | 1.16633 | 163.61 | 1182.41 | 45.05 | 3.490552 | 20.58 | 118.56 | 1182.07 | 35.82 | 20.49 | 3.258475 | 1.16633 | 82.74 | 1176.17 | 27.68 | 5.038823 | 20.3 | 55.06 | 1169.73 | 20.23 | 20.64 | 5.000022 | 1.16633 | 1234.46 | 1345.4
0.00138000003 | 0.00406000018 | 7.30000029e-05 | 0.000144999998 | 236.3728 | 1336.02 | 1184.4 | 1103.28 | 142.02 | 25.91929 | 1201.45 | 239.29 | 10.82 | 1.328 | 1.334 | 1.974647 | 213.37 | 1190.38 | 49.53 | 18.53 | 2.816032 | 1.16633 | 163.84 | 1182.72 | 44.97 | 3.475259 | 19.84 | 118.87 | 1182.27 | 35.86 | 20.02 | 3.243399 | 1.16633 | 83.01 | 1176.33 | 27.85 | 5.040595 | 19.75 | 55.16 | 1170.07 | 20.35 | 20.47 | 5.000022 | 1.16633 | 1234.79 | 1250.43
0.00138000003 | 0.00406000018 | 7.30000029e-05 | 0.000144999998 | 235.6722 | 1332.06 | 1188.6 | 1109.09 | 140.06 | 26.02668 | 1205.89 | 239.04 | 10.38 | 1.328 | 1.334 | 1.977856 | 213.01 | 1195.06 | 49.86 | 18.04 | 2.755454 | 1.16633 | 163.15 | 1187.37 | 44.95 | 3.493141 | 19.6 | 118.2 | 1186.96 | 35.57 | 19.69 | 3.255195 | 1.16633 | 82.63 | 1181.08 | 27.6 | 5.042778 | 19.42 | 55.03 | 1174.87 | 20.22 | 19.99 | 5.000026 | 1.16633 | 1234.77 | 1333.12
0.00138000003 | 0.00406000018 | 7.30000029e-05 | 0.000144999998 | 236.5037 | 1336.76 | 1187.12 | 1109.24 | 144.66 | 25.96618 | 1206.33 | 239.33 | 10.46 | 1.328 | 1.334 | 1.975016 | 213.36 | 1195.6 | 49.82 | 18.09 | 2.749026 | 1.16633 | 163.54 | 1188.12 | 44.97 | 3.484823 | 19.81 | 118.57 | 1187.84 | 35.74 | 20.14 | 3.184941 | 1.16633 | 82.83 | 1182.28 | 27.69 | 5.043672 | 19.62 | 55.14 | 1176.18 | 20.33 | 20.39 | 5.000023 | 1.16633 | 1234.38 | 1333.11
0.00138000003 | 0.00406000018 | 7.30000029e-05 | 0.000144999998 | 235.5377 | 1331.3 | 1187.17 | 1110.48 | 138.97 | 26.0123 | 1202.9 | 239.01 | 10.19 | 1.328 | 1.334 | 1.976727 | 213 | 1192.54 | 49.57 | 17.7 | 2.749039 | 1.16633 | 163.43 | 1185.22 | 44.83 | 3.480213 | 19.22 | 118.6 | 1184.95 | 35.68 | 19.63 | 3.244263 | 1.16633 | 82.92 | 1179.47 | 27.75 | 5.043515 | 19.19 | 55.17 | 1173.7 | 20.37 | 20.12 | 5.000023 | 1.16633 | 1234.38 | 1339.86
0.00138000003 | 0.00406000018 | 7.30000029e-05 | 0.000144999998 | 236.4966 | 1336.72 | 1189.27 | 1110.55 | 143.79 | 26.01597 | 1206.44 | 239.33 | 10.26 | 1.328 | 1.334 | 1.977951 | 213.32 | 1195.69 | 49.62 | 17.65 | 2.746023 | 1.16633 | 163.7 | 1188.03 | 44.87 | 3.477109 | 19.43 | 118.83 | 1187.61 | 35.74 | 19.55 | 3.240949 | 1.16633 | 83.09 | 1181.86 | 27.86 | 5.044838 | 19.32 | 55.23 | 1175.7 | 20.43 | 20.05 | 5.000024 | 1.16633 | 1234.64 | 1337.91
0.00138000003 | 0.00406000018 | 7.30000029e-05 | 0.000144999998 | 235.8278 | 1332.94 | 1190.28 | 1112.33 | 140.61 | 25.97986 | 1206.82 | 239.1 | 10.26 | 1.328 | 1.334 | 1.975373 | 213.12 | 1196.2 | 49.73 | 17.92 | 2.823982 | 1.16633 | 163.39 | 1188.83 | 44.89 | 3.484388 | 19.64 | 118.5 | 1188.56 | 35.77 | 19.95 | 3.252454 | 1.16633 | 82.73 | 1183.04 | 27.62 | 5.04115 | 19.23 | 55.11 | 1177.06 | 20.3 | 20.3 | 5.000022 | 1.16633 | 1234.34 | 1327.01
0.00138000003 | 0.00406000018 | 7.30000029e-05 | 0.000144999998 | 236.739 | 1338.09 | 1189.05 | 1111.06 | 145.5 | 26.06662 | 1204.69 | 239.43 | 10.29 | 1.328 | 1.334 | 1.975864 | 213.37 | 1194.14 | 49.57 | 17.86 | 2.744276 | 1.16633 | 163.8 | 1186.65 | 44.86 | 3.475435 | 19.09 | 118.94 | 1186.24 | 35.81 | 19.75 | 3.241194 | 1.16633 | 83.13 | 1180.7 | 27.87 | 5.044846 | 19.08 | 55.26 | 1174.68 | 20.45 | 20.26 | 5.000023 | 1.16633 | 1234.53 | 1322.41
0.00138000003 | 0.00406000018 | 7.30000029e-05 | 0.000144999998 | 235.8915 | 1333.3 | 1188.44 | 1109.83 | 139.69 | 25.98961 | 1204.76 | 239.13 | 10.38 | 1.328 | 1.334 | 2.043823 | 213.14 | 1194.09 | 49.5 | 17.89 | 2.745902 | 1.16633 | 163.64 | 1186.52 | 44.8 | 3.474472 | 19.34 | 118.84 | 1186.1 | 35.77 | 19.64 | 3.239431 | 1.16633 | 83.07 | 1180.43 | 27.84 | 5.043404 | 19.22 | 55.23 | 1174.42 | 20.41 | 20.16 | 5.000023 | 1.16633 | 1234.77 | 1326.39
0.00138000003 | 0.00406000018 | 7.30000029e-05 | 0.000144999998 | 236.7797 | 1338.32 | 1181.78 | 1104.56 | 145.87 | 25.93942 | 1201.92 | 239.46 | 10.75 | 1.328 | 1.334 | 2.045501 | 213.52 | 1191.53 | 49.56 | 18.46 | 2.741403 | 1.16633 | 163.96 | 1184.2 | 44.88 | 3.471064 | 19.81 | 119.08 | 1183.95 | 35.86 | 20.28 | 3.237776 | 1.16633 | 83.22 | 1174.27 | 27.91 | 5.045684 | 19.79 | 55.31 | 1168.56 | 20.48 | 20.75 | 5.000024 | 1.16633 | 1234.19 | 1323.22
0.00144000002 | 0.00399000011 | 5.40000001e-05 | 0.000144000005 | 236.6205 | 1337.42 | 1201.07 | 1120.43 | 79 | 25.65093 | 1211.53 | 236.18 | 10.15 | 1.328 | 1.334 | 2.045419 | 210.52 | 1200.58 | 48.42 | 18.52 | 2.903457 | 1.16633 | 162.1 | 1192.94 | 43.76 | 4.173645 | 20.23 | 118.34 | 1193.01 | 33.76 | 20.82 | 4.560194 | 1.16633 | 84.58 | 1183.41 | 28.63 | 5.043721 | 20.74 | 55.95 | 1178.94 | 21.18 | 21.99 | 5.000023 | 1.16633 | 1293.93 | 1296.61
0.00144000002 | 0.00399000011 | 5.40000001e-05 | 0.000144000005 | 235.8243 | 1332.92 | 1207.44 | 1127.53 | 73.98 | 25.67572 | 1220.48 | 235.99 | 9.62 | 1.328 | 1.334 | 2.045521 | 210.32 | 1209.5 | 48.21 | 17.52 | 2.900682 | 1.16633 | 162.11 | 1201.64 | 43.69 | 4.16576 | 19.46 | 118.42 | 1201.53 | 33.89 | 19.92 | 4.725359 | 1.16633 | 84.53 | 1197.45 | 28.76 | 5.045341 | 19.97 | 55.77 | 1192.73 | 20.97 | 21.36 | 5.000029 | 1.16633 | 1293.59 | 1295.55
0.00144000002 | 0.00399000011 | 5.40000001e-05 | 0.000144000005 | 236.6647 | 1337.67 | 1206.21 | 1123.43 | 75.95 | 25.62407 | 1218.2 | 236.18 | 9.84 | 1.328 | 1.334 | 2.047651 | 210.56 | 1206.76 | 48.69 | 18.01 | 2.831925 | 1.16633 | 161.87 | 1198.53 | 43.72 | 4.184792 | 19.98 | 118.15 | 1198.33 | 33.69 | 20.48 | 4.566824 | 1.16633 | 84.46 | 1186.91 | 28.76 | 5.048632 | 20.75 | 55.7 | 1182.09 | 20.9 | 21.72 | 5.000029 | 1.16633 | 1293.17 | 1292.21
0.00144000002 | 0.00399000011 | 5.40000001e-05 | 0.000144000005 | 235.8102 | 1332.84 | 1203.96 | 1124.05 | 68.96 | 25.54778 | 1216.22 | 235.99 | 9.7 | 1.328 | 1.334 | 2.044177 | 210.44 | 1205.34 | 47.75 | 17.89 | 2.888201 | 1.16633 | 162.69 | 1197.6 | 43.89 | 4.326797 | 19.82 | 118.8 | 1197.72 | 33.98 | 20.3 | 4.706809 | 1.16633 | 84.82 | 1193.84 | 28.95 | 5.044924 | 20.23 | 55.87 | 1189.19 | 21.09 | 21.49 | 5.000026 | 1.16633 | 1291.36 | 1367.4
0.00149000005 | 0.00400000019 | 6.60000005e-05 | 0.000161999997 | 236.4276 | 1336.33 | 1213.26 | 1132.29 | 80.8 | 25.7026 | 1223.15 | 236.33 | 9.5 | 1.328 | 1.334 | 2.047351 | 210.63 | 1212.1 | 48.88 | 17.46 | 2.913201 | 1.16633 | 161.75 | 1204.19 | 43.74 | 4.197349 | 19.04 | 118.01 | 1203.93 | 33.67 | 19.26 | 4.746555 | 1.16633 | 84.34 | 1199.53 | 28.72 | 5.046177 | 19.46 | 55.62 | 1194.38 | 20.84 | 20.51 | 5.000026 | 1.16633 | 1288.82 | 1597.59
0.00149000005 | 0.00400000019 | 6.60000005e-05 | 0.000161999997 | 236.6098 | 1337.36 | 1213.34 | 1129.94 | 83.37 | 25.60678 | 1222.14 | 236.46 | 9.98 | 1.328 | 1.334 | 2.046278 | 210.85 | 1210.73 | 49.07 | 17.95 | 2.836552 | 1.16633 | 161.78 | 1202.48 | 43.74 | 4.196862 | 19.43 | 118.04 | 1202.12 | 33.63 | 19.67 | 4.745664 | 1.16633 | 84.41 | 1197.55 | 28.86 | 5.046517 | 19.85 | 55.55 | 1192.34 | 20.73 | 20.75 | 5.000027 | 1.16633 | 1286.3 | 1677.04
0.00149000005 | 0.00400000019 | 6.60000005e-05 | 0.000161999997 | 236.3781 | 1336.05 | 1209.71 | 1128.05 | 84.34 | 25.51789 | 1220.51 | 236.41 | 10.2 | 1.328 | 1.334 | 2.044274 | 210.89 | 1209.33 | 49.05 | 18.26 | 2.834353 | 1.16633 | 161.84 | 1201.36 | 43.77 | 4.194258 | 19.68 | 118.07 | 1201.18 | 33.68 | 19.86 | 4.745274 | 1.16633 | 84.39 | 1196.86 | 28.67 | 5.041631 | 19.71 | 55.72 | 1191.78 | 20.94 | 20.91 | 5.000025 | 1.16633 | 1286.83 | 1677.71
0.00149000005 | 0.00400000019 | 6.60000005e-05 | 0.000161999997 | 236.3975 | 1336.16 | 1219.41 | 1135.46 | 86.08 | 25.52452 | 1225.83 | 236.46 | 10.01 | 1.328 | 1.334 | 2.043162 | 210.93 | 1214.36 | 49.22 | 17.71 | 2.83825 | 1.16633 | 161.71 | 1206.01 | 43.81 | 4.030468 | 19.3 | 117.9 | 1205.52 | 33.58 | 19.6 | 4.427451 | 1.16633 | 84.32 | 1192.96 | 28.69 | 5.050404 | 19.86 | 55.63 | 1187.59 | 20.83 | 20.89 | 5.00003 | 1.16633 | 1285.66 | 1726.49
0.00149000005 | 0.00400000019 | 6.60000005e-05 | 0.000161999997 | 236.854 | 1338.74 | 1215.71 | 1129.46 | 90.55 | 25.53943 | 1223.35 | 236.59 | 10.37 | 1.328 | 1.334 | 2.04288 | 211.05 | 1211.4 | 49.29 | 18.36 | 2.838474 | 1.16633 | 161.76 | 1202.85 | 43.82 | 4.030598 | 19.79 | 117.94 | 1202.29 | 33.67 | 19.86 | 4.589115 | 1.16633 | 84.27 | 1191.76 | 28.66 | 5.048231 | 20.12 | 55.61 | 1186.05 | 20.79 | 20.91 | 5.00003 | 1.16633 | 1285.49 | 1726.9
0.00147000002 | 0.00392000005 | 6.19999992e-05 | 0.000157000002 | 236.1109 | 1334.54 | 1216.85 | 1133.63 | 142.35 | 25.86055 | 1230.09 | 239.29 | 9.86 | 1.328 | 1.334 | 1.975077 | 213.43 | 1218.56 | 50.64 | 17.34 | 2.767215 | 1.16633 | 162.79 | 1210.19 | 44.53 | 4.069436 | 18.72 | 118.26 | 1209.57 | 33.93 | 18.55 | 4.346424 | 1.16633 | 84.33 | 1204.25 | 28.79 | 5.043793 | 18.59 | 55.54 | 1197.85 | 20.75 | 19.61 | 5.000026 | 1.16633 | 1235.01 | 1708.19
0.00147000002 | 0.00392000005 | 6.19999992e-05 | 0.000157000002 | 235.8721 | 1333.19 | 1221.47 | 1133.1 | 81.23 | 25.54866 | 1226.08 | 236.44 | 10.23 | 1.328 | 1.334 | 2.047063 | 210.89 | 1213.97 | 49.36 | 18.17 | 2.92131 | 1.16633 | 161.53 | 1205.27 | 43.79 | 4.04264 | 19.49 | 117.74 | 1204.56 | 33.63 | 19.57 | 4.767622 | 1.16633 | 84.11 | 1199.36 | 28.62 | 5.045339 | 19.69 | 55.49 | 1193.36 | 20.66 | 20.59 | 5.00003 | 1.16633 | 1286.7 | 1796.61
0.0013 | 0.00406000018 | 7.30000029e-05 | 9.50000031e-05 | 235.9623 | 1333.7 | 1221.16 | 1134.94 | 80.58 | 25.53396 | 1228.9 | 236.42 | 9.96 | 1.328 | 1.334 | 2.047379 | 210.88 | 1216.9 | 49.15 | 18.08 | 2.838915 | 1.16633 | 161.73 | 1208.27 | 43.87 | 4.034809 | 19.34 | 117.86 | 1207.61 | 33.71 | 19.46 | 4.593931 | 1.16633 | 84.15 | 1202.5 | 28.64 | 5.046211 | 19.51 | 55.51 | 1196.48 | 20.69 | 20.26 | 5.00003 | 1.16633 | 1285.38 | 1709.19
0.0013 | 0.00406000018 | 7.30000029e-05 | 9.50000031e-05 | 236.6558 | 1337.62 | 1215.96 | 1130.93 | 88.32 | 25.54723 | 1232.07 | 236.62 | 10.09 | 1.328 | 1.334 | 2.044977 | 211.08 | 1220.2 | 49.58 | 18.19 | 2.845677 | 1.16633 | 161.5 | 1211.58 | 43.88 | 4.052214 | 19.79 | 117.62 | 1211 | 33.64 | 19.58 | 4.610908 | 1.16633 | 83.98 | 1205.79 | 28.55 | 5.04444 | 19.56 | 55.43 | 1199.68 | 20.58 | 20.45 | 5.00003 | 1.16633 | 1285.15 | 1706.49
0.0013 | 0.00406000018 | 7.30000029e-05 | 9.50000031e-05 | 237.0663 | 1339.94 | 1223.81 | 1137.98 | 92.71 | 25.62996 | 1231.15 | 236.75 | 9.8 | 1.328 | 1.334 | 2.044114 | 211.12 | 1219.34 | 49.72 | 17.67 | 2.926994 | 1.16633 | 161.4 | 1210.84 | 43.83 | 4.232104 | 19.02 | 117.57 | 1210.23 | 33.63 | 19.01 | 4.784695 | 1.16633 | 83.94 | 1205.13 | 28.52 | 5.044791 | 19.16 | 55.42 | 1198.98 | 20.6 | 20.06 | 5.00003 | 1.16633 | 1285.04 | 1706.23
0.0013 | 0.00406000018 | 7.30000029e-05 | 9.50000031e-05 | 235.6527 | 1331.95 | 1220.17 | 1132.1 | 80.9 | 25.54484 | 1227.89 | 236.42 | 10.22 | 1.328 | 1.334 | 1.979246 | 210.88 | 1215.48 | 49.43 | 18.19 | 2.923447 | 1.16633 | 161.45 | 1206.77 | 43.82 | 4.046658 | 19.57 | 117.63 | 1206.07 | 33.59 | 19.45 | 4.603257 | 1.16633 | 84.04 | 1200.63 | 28.64 | 5.045881 | 19.66 | 55.4 | 1194.38 | 20.58 | 20.27 | 5.00003 | 1.16633 | 1284.61 | 1706.4
0.00133999996 | 0.00392000005 | 6.80000012e-05 | 0.000121999998 | 237.1955 | 1340.67 | 1216.15 | 1129.42 | 94.4 | 25.5184 | 1228.7 | 236.81 | 10.54 | 1.328 | 1.334 | 1.97478 | 211.29 | 1216.4 | 49.71 | 18.65 | 2.845645 | 1.16633 | 161.58 | 1207.72 | 43.88 | 4.051149 | 20.14 | 117.7 | 1207.15 | 33.69 | 19.88 | 4.613995 | 1.16633 | 84.01 | 1201.99 | 28.51 | 5.040265 | 19.85 | 55.5 | 1195.77 | 20.67 | 20.61 | 5.000027 | 1.16633 | 1284.15 | 1702.93
0.00133999996 | 0.00392000005 | 6.80000012e-05 | 0.000121999998 | 236.5568 | 1337.06 | 1221.48 | 1135.87 | 89.32 | 25.68553 | 1231.76 | 236.66 | 9.65 | 1.328 | 1.334 | 2.045052 | 210.97 | 1219.91 | 49.4 | 17.56 | 2.844676 | 1.16633 | 161.57 | 1211.21 | 43.86 | 4.048774 | 18.91 | 117.71 | 1210.44 | 33.69 | 19.13 | 4.609047 | 1.16633 | 84.02 | 1205.26 | 28.56 | 5.044959 | 19.23 | 55.46 | 1199.07 | 20.66 | 20.02 | 5.00003 | 1.16633 | 1284.67 | 1704.9
0.00133999996 | 0.00392000005 | 6.80000012e-05 | 0.000121999998 | 237.0486 | 1339.84 | 1221.75 | 1135.18 | 94.11 | 25.59376 | 1233.52 | 236.8 | 9.9 | 1.328 | 1.334 | 2.045255 | 211.2 | 1221.36 | 49.74 | 17.72 | 2.848187 | 1.16633 | 161.46 | 1212.53 | 43.83 | 4.054828 | 19.29 | 117.63 | 1211.75 | 33.59 | 19.03 | 4.61021 | 1.16633 | 84.04 | 1206.27 | 28.6 | 5.045468 | 19.37 | 55.44 | 1199.96 | 20.61 | 19.96 | 5.000031 | 1.16633 | 1283.95 | 1703.53
0.00133999996 | 0.00392000005 | 6.80000012e-05 | 0.000121999998 | 235.9216 | 1333.47 | 1218.36 | 1134.08 | 84.81 | 25.6784 | 1234.95 | 236.51 | 9.59 | 1.328 | 1.334 | 2.047132 | 210.83 | 1223.2 | 49.65 | 17.55 | 2.93041 | 1.16633 | 161.18 | 1214.68 | 43.93 | 4.070717 | 19.44 | 117.25 | 1214.1 | 33.59 | 19.19 | 4.629712 | 1.16633 | 83.66 | 1208.86 | 28.32 | 5.043844 | 19.22 | 55.34 | 1202.61 | 20.52 | 20 | 5.000031 | 1.16633 | 1283.76 | 1703.13
0.00146000006 | 0.00381999998 | 6.39999998e-05 | 0.000157999995 | 235.8261 | 1332.93 | 1216.25 | 1131.57 | 84.57 | 25.65193 | 1228.4 | 236.5 | 9.9 | 1.328 | 1.334 | 2.046435 | 210.84 | 1216.71 | 49.24 | 17.66 | 2.919488 | 1.16633 | 161.6 | 1208.3 | 43.9 | 4.219254 | 19.06 | 117.7 | 1207.76 | 33.69 | 18.99 | 4.60595 | 1.16633 | 84.01 | 1202.68 | 28.57 | 5.045215 | 19.27 | 55.44 | 1196.64 | 20.63 | 20.1 | 5.00003 | 1.16633 | 1283.91 | 1705.86
0.00146000006 | 0.00381999998 | 6.39999998e-05 | 0.000157999995 | 235.9128 | 1333.42 | 1216.96 | 1127.24 | 83.8 | 25.57342 | 1229.56 | 236.52 | 10.27 | 1.328 | 1.334 | 1.97796 | 210.95 | 1216.81 | 49.7 | 18.55 | 2.850962 | 1.16633 | 161.25 | 1207.7 | 44.06 | 4.074439 | 19.8 | 117.19 | 1206.87 | 33.8 | 19.67 | 4.488312 | 1.16633 | 83.39 | 1201 | 28.23 | 5.048186 | 19.94 | 55.16 | 1191.61 | 20.32 | 21.23 | 5.000033 | 1.16633 | 1284.59 | 1678.11
0.00133999996 | 0.00392000005 | 6.80000012e-05 | 0.000121999998 | 236.0278 | 1334.07 | 1210.34 | 1120.95 | 84.19 | 25.50919 | 1224.84 | 236.54 | 10.67 | 1.328 | 1.334 | 2.046725 | 211.03 | 1212.38 | 49.68 | 19.1 | 2.926826 | 1.16633 | 161.35 | 1203.55 | 44.06 | 4.244371 | 20.66 | 117.29 | 1203.07 | 33.82 | 20.33 | 4.641498 | 1.16633 | 83.47 | 1197.63 | 28.21 | 5.04214 | 20.4 | 55.26 | 1188.21 | 20.48 | 21.69 | 5.00003 | 1.16633 | 1284.59 | 1691.79
0.00133999996 | 0.00392000005 | 6.80000012e-05 | 0.000121999998 | 236.026 | 1334.06 | 1209.64 | 1124.28 | 89.35 | 25.56198 | 1223.68 | 236.55 | 10.26 | 1.328 | 1.334 | 2.044427 | 210.99 | 1211.89 | 49.81 | 18.13 | 2.930214 | 1.16633 | 161.18 | 1203.46 | 43.91 | 4.24624 | 19.66 | 117.27 | 1203.02 | 33.77 | 19.64 | 4.638487 | 1.16633 | 83.5 | 1197.92 | 28.19 | 5.046976 | 19.88 | 55.31 | 1189.34 | 20.49 | 21.31 | 5.00003 | 1.16633 | 1283.8 | 1690.49
0.00139999995 | 0.00377999991 | 6.70000009e-05 | 0.000151999993 | 236.3515 | 1335.9 | 1209.55 | 1123.57 | 89.76 | 25.71219 | 1224.48 | 236.66 | 9.96 | 1.328 | 1.334 | 2.048844 | 210.95 | 1212.43 | 50.28 | 18.2 | 2.943805 | 1.16633 | 160.67 | 1203.95 | 43.87 | 4.27637 | 19.74 | 116.8 | 1202 | 33.59 | 19.88 | 4.66141 | 1.16633 | 83.21 | 1197.03 | 28.09 | 5.047439 | 20.12 | 55.12 | 1188.41 | 20.33 | 21.26 | 5.000032 | 1.16633 | 1283.4 | 1689.04
0.00139999995 | 0.00377999991 | 6.70000009e-05 | 0.000151999993 | 236.7992 | 1338.43 | 1207.18 | 1117.66 | 92.57 | 25.58152 | 1224.18 | 236.77 | 10.76 | 1.328 | 1.334 | 2.045185 | 211.19 | 1211.72 | 50.34 | 19.32 | 2.86212 | 1.16633 | 160.85 | 1202.76 | 43.83 | 4.088861 | 20.59 | 117.02 | 1200.47 | 33.74 | 20.73 | 4.65832 | 1.16633 | 83.28 | 1195.3 | 28.18 | 5.047048 | 20.78 | 55.1 | 1186.01 | 20.28 | 22.04 | 5.000033 | 1.16633 | 1283.32 | 1691.55
0.00139999995 | 0.00406000018 | 5.60000008e-05 | 0.000144999998 | 236.0331 | 1334.1 | 1203.14 | 1117.77 | 87.65 | 25.63823 | 1219.34 | 236.54 | 10.24 | 1.328 | 1.334 | 2.047732 | 210.9 | 1207.53 | 49.96 | 18.33 | 2.857181 | 1.16633 | 160.94 | 1199.01 | 43.81 | 4.075546 | 19.76 | 117.13 | 1196.92 | 33.77 | 19.97 | 4.646902 | 1.16633 | 83.36 | 1192.04 | 28.11 | 5.044434 | 20.14 | 55.25 | 1183.59 | 20.45 | 21.55 | 5.000029 | 1.16633 | 1282.24 | 1689.77
0.00139999995 | 0.00406000018 | 5.60000008e-05 | 0.000144999998 | 236.9725 | 1339.41 | 1201.62 | 1116.77 | 151.78 | 25.97201 | 1217.5 | 239.73 | 10.54 | 1.328 | 1.334 | 2.045558 | 213.76 | 1205.76 | 50.91 | 18.32 | 2.842291 | 1.16633 | 162.85 | 1197.53 | 44.5 | 3.90664 | 19.71 | 118.35 | 1195.39 | 34.1 | 19.7 | 4.663057 | 1.16633 | 84.25 | 1190.69 | 28.73 | 5.04648 | 20.1 | 55.52 | 1182.16 | 20.74 | 21.12 | 5.000026 | 1.16633 | 1232.45 | 1655.74
0.00139999995 | 0.00406000018 | 5.60000008e-05 | 0.000144999998 | 236.0685 | 1334.3 | 1195.04 | 1109.63 | 146.07 | 25.90647 | 1215.95 | 239.38 | 10.79 | 1.328 | 1.334 | 1.975453 | 213.47 | 1204.07 | 51.06 | 18.75 | 2.849811 | 1.16633 | 162.41 | 1195.77 | 44.57 | 3.928 | 19.95 | 117.84 | 1193.6 | 33.99 | 19.8 | 4.521609 | 1.16633 | 83.85 | 1188.59 | 28.55 | 5.047297 | 20.19 | 55.3 | 1179.7 | 20.5 | 21.34 | 5.000029 | 1.16633 | 1231.81 | 1627.72
0.00139999995 | 0.00406000018 | 5.60000008e-05 | 0.000144999998 | 235.4917 | 1331.04 | 1192.1 | 1108.94 | 139.48 | 25.92185 | 1210.51 | 239.14 | 10.58 | 1.328 | 1.334 | 1.974785 | 213.22 | 1199.1 | 50.69 | 18.19 | 2.844656 | 1.16633 | 162.53 | 1191.08 | 44.57 | 4.080996 | 19.38 | 117.96 | 1189.19 | 34.05 | 19.44 | 4.364641 | 1.16633 | 83.91 | 1184.32 | 28.69 | 5.047839 | 19.81 | 55.22 | 1175.86 | 20.43 | 21.16 | 5.000031 | 1.16633 | 1232.23 | 1581.76
0.00139999995 | 0.00406000018 | 5.60000008e-05 | 0.000144999998 | 235.7341 | 1332.41 | 1192.91 | 1108.47 | 143.42 | 25.95957 | 1207.44 | 239.22 | 10.82 | 1.328 | 1.334 | 1.974054 | 213.26 | 1195.76 | 51.04 | 18.78 | 2.852794 | 1.16633 | 162.22 | 1187.78 | 44.35 | 3.923228 | 20.08 | 117.87 | 1185.83 | 34.01 | 20.14 | 4.677233 | 1.16633 | 83.86 | 1181.36 | 28.55 | 5.048917 | 20.44 | 55.31 | 1173.1 | 20.51 | 21.46 | 5.000029 | 1.16633 | 1232.91 | 1581.47
0.00139999995 | 0.00406000018 | 5.60000008e-05 | 0.000144999998 | 236.4471 | 1336.44 | 1191.24 | 1107.72 | 146.45 | 25.9665 | 1210.47 | 239.39 | 10.75 | 1.328 | 1.334 | 2.046144 | 213.42 | 1199.1 | 51.17 | 18.84 | 2.852919 | 1.16633 | 162.25 | 1191.12 | 44.41 | 3.929494 | 20.38 | 117.84 | 1189.24 | 33.9 | 20.3 | 4.67411 | 1.16633 | 83.94 | 1184.78 | 28.53 | 5.048133 | 20.58 | 55.41 | 1176.53 | 20.6 | 21.72 | 5.000028 | 1.16633 | 1234.04 | 1580.95
0.00139999995 | 0.00406000018 | 5.60000008e-05 | 0.000144999998 | 236.9407 | 1339.23 | 1191.58 | 1108.86 | 148.02 | 26.00335 | 1205.38 | 239.48 | 10.8 | 1.328 | 1.334 | 1.976814 | 213.47 | 1194.14 | 51.13 | 18.69 | 2.851087 | 1.16633 | 162.34 | 1186.37 | 44.41 | 4.089399 | 20.14 | 117.93 | 1184.73 | 33.97 | 20.32 | 4.517041 | 1.16633 | 83.96 | 1180.32 | 28.57 | 5.048083 | 20.36 | 55.39 | 1172.32 | 20.58 | 21.72 | 5.000028 | 1.16633 | 1235.73 | 1568.11
0.00147000002 | 0.00392000005 | 6.19999992e-05 | 0.000157000002 | 235.796 | 1332.76 | 1194.62 | 1111.57 | 140.51 | 26.0187 | 1208.59 | 239.06 | 10.36 | 1.328 | 1.334 | 1.976742 | 213.04 | 1197.24 | 50.99 | 18.25 | 2.85495 | 1.16633 | 162.05 | 1189.3 | 44.39 | 3.931687 | 19.72 | 117.66 | 1187.38 | 33.89 | 19.79 | 4.518876 | 1.16633 | 83.77 | 1182.82 | 28.53 | 5.048065 | 20.26 | 55.24 | 1174.68 | 20.46 | 21.53 | 5.000028 | 1.16633 | 1234.87 | 1543.17
0.00147000002 | 0.00392000005 | 6.19999992e-05 | 0.000157000002 | 236.693 | 1337.83 | 1191.14 | 1106.18 | 139.8 | 25.87184 | 1208.43 | 239.28 | 11.06 | 1.328 | 1.334 | 1.97422 | 213.41 | 1196.71 | 47.03 | 18.08 | 2.834626 | 1.16633 | 166.38 | 1188.3 | 42.04 | 3.919568 | 19.7 | 124.34 | 1186.15 | 32.06 | 19.54 | 4.677286 | 1.16633 | 92.28 | 1181.68 | 27.86 | 5.079352 | 19.54 | 64.42 | 1174.72 | 21.52 | 20.8 | 5.000052 | 1.16633 | 1236.55 | 1546.69
0.00139999995 | 0.00377999991 | 6.70000009e-05 | 0.000151999993 | 236.7673 | 1338.25 | 1191.74 | 1105.96 | 140.24 | 25.93233 | 1202.16 | 239.31 | 11.04 | 1.328 | 1.334 | 1.975726 | 213.38 | 1190.53 | 47.07 | 17.99 | 2.759897 | 1.16633 | 166.31 | 1182.04 | 42.02 | 4.091218 | 19.55 | 124.29 | 1180.03 | 31.96 | 19.56 | 4.67634 | 1.16633 | 92.33 | 1175.61 | 27.87 | 5.077139 | 19.28 | 64.46 | 1168.65 | 21.61 | 20.73 | 5.000048 | 1.16633 | 1236.44 | 1545.66
0.00139999995 | 0.00377999991 | 6.70000009e-05 | 0.000151999993 | 235.9853 | 1333.83 | 1195.61 | 1110.55 | 134.53 | 26.0332 | 1206.67 | 239.02 | 10.35 | 1.328 | 1.334 | 2.044627 | 212.99 | 1194.98 | 46.91 | 17.03 | 2.76239 | 1.16633 | 166.08 | 1186.36 | 41.82 | 3.917608 | 18.79 | 124.26 | 1184.06 | 31.96 | 18.9 | 4.669663 | 1.16633 | 92.3 | 1179.57 | 27.93 | 5.08054 | 18.92 | 64.37 | 1172.64 | 21.47 | 20.04 | 5.000052 | 1.16633 | 1236.19 | 1532.53
0.00146000006 | 0.00381999998 | 6.39999998e-05 | 0.000157999995 | 236.8115 | 1338.5 | 1196.21 | 1112.29 | 142.99 | 26.09278 | 1205.27 | 239.58 | 10.39 | 1.328 | 1.334 | 1.978553 | 213.49 | 1193.83 | 46.77 | 17.14 | 2.682058 | 1.16633 | 166.72 | 1185.36 | 42.14 | 3.912785 | 18.53 | 124.58 | 1183.13 | 32.17 | 18.65 | 4.50124 | 1.16633 | 92.41 | 1178.59 | 27.87 | 5.077595 | 18.56 | 64.54 | 1171.73 | 21.69 | 19.96 | 5.000049 | 1.16633 | 1232.33 | 1532.78
0.00146000006 | 0.00381999998 | 6.39999998e-05 | 0.000157999995 | 236.4117 | 1336.24 | 1194.95 | 1112.94 | 139.71 | 26.09582 | 1205.48 | 239.45 | 10.26 | 1.328 | 1.334 | 1.978544 | 213.35 | 1194.4 | 46.26 | 16.94 | 2.820383 | 1.16633 | 167.09 | 1186.32 | 42.07 | 3.888284 | 18.52 | 125.02 | 1185.71 | 32.02 | 18.47 | 4.639522 | 1.16633 | 93 | 1181.2 | 28.24 | 5.077838 | 18.77 | 64.76 | 1176.87 | 21.92 | 19.41 | 5.000049 | 1.16633 | 1232.31 | 1532.36
0.00146000006 | 0.00381999998 | 6.39999998e-05 | 0.000157999995 | 236.578 | 1337.18 | 1194.35 | 1111.42 | 140.47 | 25.99409 | 1208.72 | 239.49 | 10.63 | 1.328 | 1.334 | 2.045217 | 213.5 | 1197.55 | 46.45 | 17.44 | 2.746347 | 1.16633 | 167.05 | 1189.22 | 42.02 | 4.05504 | 19.29 | 125.03 | 1188.72 | 32.12 | 19.05 | 4.471988 | 1.16633 | 92.91 | 1184.14 | 28.22 | 5.077442 | 19.37 | 64.69 | 1179.81 | 21.84 | 19.89 | 5.00005 | 1.16633 | 1232.74 | 1529.09
0.00147000002 | 0.00392000005 | 6.19999992e-05 | 0.000157000002 | 236.8027 | 1338.45 | 1198.61 | 1119.92 | 144.89 | 26.05389 | 1208.37 | 239.58 | 10.16 | 1.328 | 1.334 | 1.974583 | 213.53 | 1197.67 | 46.49 | 16.78 | 2.746954 | 1.16633 | 167.04 | 1189.91 | 42.04 | 3.736516 | 18.29 | 125 | 1189.36 | 32.04 | 18.25 | 4.469968 | 1.16633 | 92.96 | 1185.12 | 28.14 | 5.078166 | 18.33 | 64.82 | 1181.04 | 21.97 | 19.24 | 5.000048 | 1.16633 | 1232.14 | 1527.6
0.00146000006 | 0.00381999998 | 6.39999998e-05 | 0.000157999995 | 235.4917 | 1331.04 | 1194.97 | 1114.87 | 132.83 | 25.98377 | 1205.04 | 239.06 | 10.36 | 1.328 | 1.334 | 1.976426 | 213.07 | 1194.24 | 46.05 | 17.01 | 2.818624 | 1.16633 | 167.02 | 1186.44 | 41.86 | 3.874127 | 18.41 | 125.16 | 1185.94 | 32.07 | 18.58 | 4.450986 | 1.16633 | 93.09 | 1181.57 | 28.25 | 5.078866 | 18.66 | 64.84 | 1177.59 | 21.99 | 19.61 | 5.000049 | 1.16633 | 1233.38 | 1527.97
0.00147000002 | 0.00392000005 | 6.19999992e-05 | 0.000157000002 | 235.5819 | 1331.55 | 1201.2 | 1119.98 | 134.48 | 25.93823 | 1207.94 | 239.08 | 10.35 | 1.328 | 1.334 | 1.976991 | 213.14 | 1196.99 | 46.02 | 16.78 | 2.741021 | 1.16633 | 167.12 | 1188.92 | 42.14 | 3.884035 | 18.3 | 124.98 | 1188.34 | 32.02 | 18.36 | 4.45881 | 1.16633 | 92.96 | 1183.93 | 28.19 | 5.078471 | 18.45 | 64.77 | 1179.64 | 21.9 | 19.31 | 5.000049 | 1.16633 | 1233.7 | 1529.91
0.00147000002 | 0.00392000005 | 6.19999992e-05 | 0.000157000002 | 235.8261 | 1332.93 | 1196.42 | 1114.36 | 134.56 | 25.95756 | 1206.33 | 239.15 | 10.62 | 1.328 | 1.334 | 2.047512 | 213.2 | 1195.24 | 46.15 | 17.16 | 2.742939 | 1.16633 | 167.05 | 1187.08 | 41.83 | 3.873117 | 18.63 | 125.22 | 1186.45 | 32.06 | 18.79 | 4.623034 | 1.16633 | 93.16 | 1182.06 | 28.37 | 5.080217 | 18.89 | 64.79 | 1177.94 | 21.93 | 19.6 | 5.000051 | 1.16633 | 1233.3 | 1529.57
0.00133999996 | 0.00392000005 | 6.80000012e-05 | 0.000121999998 | 235.2077 | 1366.25 | 1195.75 | 1112.1 | 172.77 | 26.15165 | 1204.92 | 241.42 | 10.83 | 1.328 | 1.334 | 1.974254 | 215.27 | 1193.55 | 46.64 | 18.09 | 2.805583 | 1.16633 | 168.63 | 1185.48 | 42.81 | 3.887774 | 20.05 | 125.82 | 1185.06 | 32.48 | 19.59 | 4.6651 | 1.16633 | 93.34 | 1180.72 | 28.47 | 5.077106 | 19.91 | 64.87 | 1176.42 | 22 | 20.16 | 5.00005 | 1.16633 | 1233.94 | 1506.59
0.00133999996 | 0.00392000005 | 6.80000012e-05 | 0.000121999998 | 235.2249 | 1366.35 | 1198.04 | 1114.57 | 172.99 | 26.22897 | 1205.71 | 241.44 | 10.61 | 1.328 | 1.334 | 1.9765 | 215.22 | 1194.52 | 46.48 | 17.57 | 2.727945 | 1.16633 | 168.74 | 1186.28 | 42.83 | 3.884056 | 19.2 | 125.91 | 1185.66 | 32.5 | 19.28 | 4.661795 | 1.16633 | 93.41 | 1181.37 | 28.5 | 5.07797 | 19.21 | 64.91 | 1177.03 | 22.06 | 19.93 | 5.00005 | 1.16633 | 1234.22 | 1513.46
0.00133999996 | 0.00392000005 | 6.80000012e-05 | 0.000121999998 | 235.4952 | 1367.92 | 1196.64 | 1109.97 | 172.39 | 26.14999 | 1205.92 | 241.53 | 11.23 | 1.328 | 1.334 | 1.986332 | 215.38 | 1194.7 | 46.4 | 18.14 | 2.675995 | 1.16633 | 168.98 | 1186.12 | 42.94 | 3.978981 | 19.99 | 126.04 | 1185.72 | 32.72 | 19.57 | 4.519603 | 1.16633 | 93.32 | 1181.21 | 28.41 | 5.08075 | 19.88 | 64.91 | 1177.04 | 22.07 | 19.97 | 5.000042 | 1.16633 | 1233.91 | 1486.85
0.00147000002 | 0.00392000005 | 6.19999992e-05 | 0.000157000002 | 236.7832 | 1338.34 | 1196.82 | 1115.55 | 143.75 | 25.97755 | 1206.45 | 239.55 | 10.54 | 1.328 | 1.334 | 2.04455 | 213.57 | 1195.61 | 45.91 | 16.86 | 2.733241 | 1.16633 | 167.66 | 1187.47 | 42.07 | 4.030618 | 18.49 | 125.59 | 1186.96 | 32.18 | 18.55 | 4.618809 | 1.16633 | 93.41 | 1182.65 | 28.38 | 5.076508 | 18.66 | 65.03 | 1178.4 | 22.18 | 19.31 | 5.000044 | 1.16633 | 1232.68 | 1484.78
0.00139999995 | 0.00377999991 | 6.70000009e-05 | 0.000151999993 | 235.9375 | 1333.56 | 1194.28 | 1112.18 | 138.04 | 25.90147 | 1204.57 | 239.22 | 10.77 | 1.328 | 1.334 | 1.975462 | 213.32 | 1193.24 | 45.44 | 17.08 | 2.726153 | 1.16633 | 167.88 | 1185.04 | 41.96 | 3.84365 | 18.53 | 125.92 | 1184.4 | 32.25 | 18.64 | 4.422463 | 1.16633 | 93.67 | 1179.86 | 28.55 | 5.07774 | 18.85 | 65.12 | 1175.72 | 22.27 | 19.58 | 5.000046 | 1.16633 | 1233.07 | 1486.75
0.00139999995 | 0.00377999991 | 6.70000009e-05 | 0.000151999993 | 236.0366 | 1334.12 | 1202.46 | 1122.78 | 136.97 | 25.53134 | 1211.28 | 239.26 | 10.12 | 1.328 | 1.334 | 1.971172 | 213.72 | 1200.5 | 45.99 | 16.68 | 2.729568 | 1.16633 | 167.73 | 1192.55 | 42.13 | 4.02346 | 18.58 | 125.6 | 1192.18 | 32.21 | 18.31 | 4.437789 | 1.16633 | 93.39 | 1187.85 | 28.35 | 5.077626 | 18.55 | 65.04 | 1183.88 | 22.19 | 19.35 | 5.000046 | 1.16633 | 1233.26 | 1485.92
0.00139999995 | 0.00377999991 | 6.70000009e-05 | 0.000151999993 | 236.4895 | 1336.68 | 1193.27 | 1112.54 | 139.99 | 25.94326 | 1205.42 | 239.43 | 10.27 | 1.328 | 1.334 | 2.046665 | 213.49 | 1194.6 | 45.74 | 16.84 | 2.730946 | 1.16633 | 167.75 | 1186.5 | 42.1 | 3.859174 | 18.37 | 125.65 | 1185.9 | 32.18 | 18.59 | 4.439005 | 1.16633 | 93.47 | 1181.51 | 28.44 | 5.077664 | 18.77 | 65.03 | 1177.31 | 22.19 | 19.59 | 5.000047 | 1.16633 | 1232.72 | 1460.21
0.00146000006 | 0.00381999998 | 6.39999998e-05 | 0.000157999995 | 236.7868 | 1338.36 | 1197.34 | 1117.42 | 141.59 | 25.93515 | 1209.78 | 239.51 | 10.32 | 1.328 | 1.334 | 2.044506 | 213.57 | 1198.95 | 45.87 | 16.78 | 2.7318 | 1.16633 | 167.7 | 1190.93 | 42.02 | 3.859418 | 18.7 | 125.68 | 1190.42 | 32.21 | 18.52 | 4.440011 | 1.16633 | 93.47 | 1186.07 | 28.37 | 5.077567 | 18.74 | 65.1 | 1182.06 | 22.24 | 19.65 | 5.000046 | 1.16633 | 1234.17 | 1458.72
0.00146000006 | 0.00381999998 | 6.39999998e-05 | 0.000157999995 | 236.0808 | 1334.37 | 1197.74 | 1118.46 | 139.45 | 25.91218 | 1209.31 | 239.22 | 10.31 | 1.328 | 1.334 | 1.975987 | 213.31 | 1198.38 | 45.45 | 16.45 | 2.726207 | 1.16633 | 167.86 | 1190.4 | 42.01 | 3.846193 | 18.1 | 125.85 | 1189.84 | 32.21 | 18.19 | 4.424378 | 1.16633 | 93.64 | 1185.56 | 28.47 | 5.077959 | 18.4 | 65.17 | 1181.58 | 22.31 | 19.35 | 5.000046 | 1.16633 | 1233.86 | 1467.1
0.00146000006 | 0.00381999998 | 6.39999998e-05 | 0.000157999995 | 236.6912 | 1337.82 | 1192.74 | 1110.96 | 140.76 | 25.84701 | 1206.04 | 239.45 | 10.61 | 1.328 | 1.334 | 2.045745 | 213.6 | 1194.87 | 45.81 | 17.16 | 2.729991 | 1.16633 | 167.79 | 1186.67 | 42.07 | 3.857523 | 18.57 | 125.72 | 1186.01 | 32.09 | 18.68 | 4.429838 | 1.16633 | 93.63 | 1181.44 | 28.53 | 5.079309 | 18.9 | 65.1 | 1177.24 | 22.25 | 19.81 | 5.000048 | 1.16633 | 1233.42 | 1410.4
0.00146000006 | 0.00381999998 | 6.39999998e-05 | 0.000157999995 | 235.7765 | 1332.65 | 1193.99 | 1114.61 | 137.43 | 25.84415 | 1203.81 | 239.11 | 10.71 | 1.328 | 1.334 | 1.973094 | 213.27 | 1192.99 | 45.55 | 16.99 | 2.656385 | 1.16633 | 167.72 | 1185 | 41.88 | 3.844585 | 18.87 | 125.84 | 1184.6 | 32.14 | 18.84 | 4.590647 | 1.16633 | 93.7 | 1180.69 | 28.46 | 5.075269 | 18.83 | 65.24 | 1176.97 | 22.39 | 19.81 | 5.000042 | 1.16633 | 1233.75 | 1410.78
0.00139999995 | 0.00377999991 | 6.70000009e-05 | 0.000151999993 | 236.8434 | 1338.68 | 1193.29 | 1113.24 | 141.55 | 25.9455 | 1203.98 | 239.49 | 10.47 | 1.328 | 1.334 | 1.974705 | 213.54 | 1193.07 | 45.6 | 16.89 | 2.655558 | 1.16633 | 167.94 | 1185 | 42.08 | 3.850446 | 18.36 | 125.86 | 1184.44 | 32.27 | 18.35 | 4.605643 | 1.16633 | 93.59 | 1180.23 | 28.43 | 5.077136 | 18.5 | 65.16 | 1176.15 | 22.31 | 19.19 | 5.000045 | 1.16633 | 1234.12 | 1389.96
2.30000005e-05 | 0.00133999996 | 5.19999994e-05 | 1.49999996e-05 | 227.3613 | 1723.48 | 1179.11 | 1113.2 | 228.73 | 25.24815 | 1196.56 | 236.34 | 15.26 | 1.328 | 1.334 | 1.971762 | 211.09 | 1183.39 | 47.47 | 22.89 | 1.893951 | 1.16404 | 163.62 | 1174.77 | 39.76 | 4.054881 | 24.5 | 123.86 | 1172.96 | 31.59 | 24.62 | 4.440099 | 1.16404 | 92.27 | 1169.26 | 27.58 | 5.067407 | 25.32 | 64.69 | 1163.65 | 21.73 | 25.3 | 5.000061 | 1.16404 | 1546.86 | 1387.02
2.30000005e-05 | 0.00133999996 | 5.19999994e-05 | 1.49999996e-05 | 231.2248 | 1800.25 | 1176.2 | 1113.05 | 308.34 | 25.96272 | 1193.64 | 242.32 | 15.31 | 1.328 | 1.334 | 1.902747 | 216.36 | 1179.74 | 48.51 | 23.17 | 1.894258 | 1.16404 | 167.85 | 1171.95 | 41.51 | 3.879515 | 25.12 | 126.34 | 1170.48 | 32.71 | 25.17 | 4.187371 | 1.16404 | 93.63 | 1167.16 | 28.35 | 5.06902 | 25.47 | 65.28 | 1161.74 | 22.32 | 26.55 | 5.000061 | 1.16404 | 1545.61 | 1340.25
2.90000007e-05 | 0.00136999995 | 6.80000012e-05 | 6.80000012e-05 | 231.0994 | 1644.52 | 1191.03 | 1131.19 | 140.66 | 24.76825 | 1208.25 | 231.89 | 14.11 | 1.328 | 1.334 | 2.011911 | 207.12 | 1196.4 | 46.02 | 20.88 | 1.938186 | 1.16404 | 161.1 | 1188.54 | 38.85 | 4.01914 | 22.42 | 122.25 | 1187.18 | 31.73 | 22.83 | 4.730444 | 1.16404 | 90.52 | 1184.44 | 26.28 | 5.063797 | 22.49 | 64.24 | 1179.43 | 21.3 | 23.99 | 5.000058 | 1.16404 | 1548.12 | 1341.69
0.000464000012 | 0.00215999992 | 7.30000029e-05 | 6.70000009e-05 | 237.6286 | 1601.41 | 1176.73 | 1114.65 | 80.87 | 25.48235 | 1193.91 | 235.92 | 13.33 | 1.328 | 1.334 | 2.071604 | 210.44 | 1181.24 | 46.77 | 21.21 | 2.005659 | 1.16404 | 163.67 | 1173.28 | 39.95 | 4.039196 | 22.83 | 123.72 | 1171.72 | 31.73 | 22.64 | 4.857426 | 1.16404 | 91.99 | 1168.44 | 27.54 | 5.058551 | 23.14 | 64.45 | 1163.22 | 21.53 | 22.45 | 5.000061 | 1.16404 | 1552.17 | 1340.93
2.30000005e-05 | 0.00297000003 | 4.6000001e-05 | 0.000511999999 | 237.0583 | 1752.17 | 1186.34 | 1117.85 | 263.12 | 26.28153 | 1195.5 | 244.78 | 16.09 | 1.328 | 1.334 | 2.040751 | 218.5 | 1181.25 | 48.87 | 24.44 | 1.893931 | 1.16404 | 169.63 | 1173.2 | 42.02 | 4.028697 | 25.86 | 127.61 | 1171.76 | 33.27 | 26.29 | 4.349997 | 1.16404 | 94.34 | 1168.47 | 28.9 | 5.018347 | 26.24 | 65.44 | 1162.9 | 22.46 | 27.33 | 5.000061 | 1.16404 | 1546 | 1303.44
2.30000005e-05 | 0.00133999996 | 5.19999994e-05 | 1.49999996e-05 | 226.4926 | 1712.85 | 1192.36 | 1124.74 | 216.12 | 25.05139 | 1203.74 | 235.58 | 15.45 | 1.328 | 1.334 | 2.039804 | 210.53 | 1190.39 | 47.11 | 22.73 | 1.890361 | 1.16404 | 163.42 | 1181.59 | 40.28 | 3.906183 | 24.54 | 123.14 | 1179.66 | 31.29 | 24.3 | 4.446445 | 1.16404 | 91.85 | 1175.8 | 27.44 | 5.067886 | 24.48 | 64.41 | 1169.7 | 21.44 | 24.61 | 5.000062 | 1.16404 | 1549.04 | 1241.02
1.99999995e-05 | 0.0061900001 | 8.2999999e-05 | 7.50000036e-05 | 231.1846 | 1696.73 | 1191.21 | 1126.45 | 209.58 | 25.03592 | 1205.34 | 235.13 | 15.13 | 1.328 | 1.334 | 1.940139 | 210.1 | 1192.75 | 46.83 | 22.2 | 1.89111 | 1.16404 | 163.27 | 1184.28 | 39.6 | 4.006754 | 24.14 | 123.67 | 1182.74 | 31.7 | 24.26 | 4.35292 | 1.16404 | 91.97 | 1179.27 | 27.36 | 5.069087 | 23.85 | 64.61 | 1173.69 | 21.65 | 25.03 | 5.000064 | 1.16404 | 1541.03 | 1299.86
2.90000007e-05 | 0.00144999998 | 3.9999999e-05 | 6.29999995e-05 | 231.1064 | 1644.57 | 1185.24 | 1120.13 | 137.91 | 24.61108 | 1200.34 | 231.77 | 14.89 | 1.328 | 1.334 | 2.085558 | 207.16 | 1187.78 | 45.83 | 22.47 | 1.887103 | 1.16404 | 161.33 | 1179.2 | 39.39 | 4.03308 | 24.01 | 121.94 | 1177.68 | 30.99 | 23.86 | 4.510786 | 1.16404 | 90.95 | 1174.23 | 26.87 | 5.069947 | 23.63 | 64.08 | 1168.73 | 21.11 | 24.68 | 5.000062 | 1.16404 | 1548.09 | 1110.26
0.00189499999 | 0.00362999993 | 0.000117000003 | 0.000831999991 | 237.8767 | 1551.37 | 1187.48 | 1114.15 | 28.13 | 25.24704 | 1202.82 | 234.74 | 13.04 | 1.328 | 1.334 | 2.098141 | 209.49 | 1188.81 | 47.43 | 22.1 | 1.989034 | 1.16404 | 162.06 | 1179.48 | 39.3 | 4.276428 | 24.08 | 122.76 | 1177.75 | 31.05 | 24.35 | 4.70968 | 1.16404 | 91.71 | 1173.61 | 27.36 | 5.063898 | 24.3 | 64.35 | 1167.91 | 21.37 | 25.05 | 5.000062 | 1.16404 | 1542.79 | 1098.18
0.00189499999 | 0.00362999993 | 0.000117000003 | 0.000831999991 | 237.9197 | 1551.65 | 1191.54 | 1122.1 | 28.43 | 25.30377 | 1204.06 | 234.75 | 12.74 | 1.328 | 1.334 | 2.094478 | 209.44 | 1190.75 | 47.46 | 21.51 | 1.989885 | 1.16404 | 161.98 | 1182.02 | 39.24 | 4.093793 | 23.5 | 122.74 | 1180.46 | 31.09 | 23.87 | 4.903695 | 1.16404 | 91.65 | 1176.87 | 27.27 | 5.063354 | 23.67 | 64.38 | 1171.79 | 21.39 | 24.57 | 5.000061 | 1.16404 | 1542.89 | 1103.64
2.40000008e-05 | 0.00124999997 | 4.70000014e-05 | 6.70000009e-05 | 229.8864 | 1533.26 | 1190.92 | 1126.73 | 64.72 | 24.71223 | 1201.65 | 229.48 | 12.24 | 1.328 | 1.334 | 2.04236 | 204.77 | 1189.17 | 46.82 | 21.85 | 1.996454 | 1.16404 | 157.95 | 1180.97 | 39.74 | 4.22529 | 22.81 | 118.21 | 1179.69 | 31.6 | 23.34 | 4.794121 | 1.16404 | 86.61 | 1176.59 | 27.05 | 5.050421 | 23.09 | 59.56 | 1171.15 | 20.67 | 24.31 | 5.000051 | 1.16404 | 1494.68 | 1095.97
2.90000007e-05 | 0.00144999998 | 3.9999999e-05 | 6.29999995e-05 | 229.8979 | 1635.97 | 1183.34 | 1105.3 | 127.46 | 24.27096 | 1199.93 | 231.37 | 16.08 | 1.328 | 1.334 | 2.084578 | 207.1 | 1184.95 | 45.31 | 24.46 | 1.925413 | 1.16404 | 161.79 | 1174.39 | 38.64 | 4.150453 | 26.48 | 123.15 | 1172.19 | 32.13 | 27.32 | 4.324586 | 1.16404 | 91.02 | 1167.77 | 26.91 | 5.021037 | 27.07 | 64.11 | 1160.72 | 21.21 | 27.74 | 5.000061 | 1.16404 | 1547.5 | 1091.37
2.30000005e-05 | 0.00130999996 | 7.9999998e-05 | 1.70000003e-05 | 231.634 | 1596.62 | 1189.57 | 1123.18 | 79.47 | 24.67226 | 1199.4 | 229.87 | 13.61 | 1.328 | 1.334 | 2.115259 | 205.19 | 1186.29 | 44.9 | 21.82 | 1.970715 | 1.16404 | 160.29 | 1177.54 | 38.47 | 4.213581 | 23.13 | 121.82 | 1175.93 | 30.71 | 23.51 | 4.913164 | 1.16404 | 91.11 | 1172.6 | 26.91 | 5.066535 | 23.5 | 64.2 | 1167.35 | 21.24 | 23.85 | 5.000061 | 1.16404 | 1548.37 | 1089.32
0.000321 | 0.00208300003 | 3.09999996e-05 | 6.90000015e-05 | 237.0026 | 1339.58 | 1200.23 | 1134.51 | 81.61 | 25.49478 | 1208.04 | 236.44 | 10.6 | 1.328 | 1.334 | 2.072878 | 210.94 | 1195.29 | 47.05 | 17.08 | 1.94937 | 1.16404 | 163.89 | 1186.79 | 40.58 | 4.091834 | 18.11 | 123.31 | 1184.86 | 31.52 | 18.45 | 4.710172 | 1.16404 | 91.79 | 1181.08 | 27.51 | 5.064953 | 18.26 | 64.28 | 1174.88 | 21.38 | 19.41 | 5.000049 | 1.16404 | 1287.65 | 1083.27
2.7e-05 | 0.00659999996 | 8.80000007e-05 | 6.29999995e-05 | 226.14 | 1265.98 | 1191.01 | 1123.79 | 219.6 | 26.14273 | 1196.45 | 240.28 | 9.95 | 1.328 | 1.334 | 2.007166 | 214.14 | 1183.35 | 47.09 | 16.93 | 1.877759 | 1.16404 | 167.05 | 1174.99 | 42.08 | 3.91303 | 17.77 | 124.97 | 1173.05 | 32.04 | 17.97 | 4.568779 | 1.16404 | 92.93 | 1169.44 | 28.6 | 5.065 | 17.79 | 64.33 | 1162.7 | 21.51 | 18.09 | 5.000039 | 1.16404 | 1086.19 | 1086.04
0.000241999995 | 0.00215000007 | 5.09999991e-05 | 4.89999984e-05 | 237.1401 | 1343.45 | 1207.2 | 1121.92 | 45.68 | 25.43453 | 1223.47 | 234.89 | 9.8 | 1.328 | 1.334 | 2.057154 | 209.46 | 1210.75 | 42.87 | 15.7 | 1.959632 | 1.16404 | 166.59 | 1200.36 | 37.14 | 3.760601 | 16.79 | 129.45 | 1198.33 | 30.7 | 17.87 | 4.717454 | 1.16404 | 98.75 | 1193.1 | 28.82 | 5.08028 | 18.46 | 69.93 | 1188.7 | 20.99 | 18.49 | 5.000073 | 1.16404 | 1326.48 | 1065.54
0.000261000008 | 0.0022499999 | 4.40000003e-05 | 5.60000008e-05 | 236.7782 | 1341.4 | 1201.24 | 1116.15 | 43.46 | 25.49716 | 1214.5 | 234.8 | 9.66 | 1.328 | 1.334 | 2.123505 | 209.3 | 1202.16 | 42.06 | 15.27 | 2.041938 | 1.16404 | 167.24 | 1191.89 | 37.24 | 4.034328 | 16.83 | 130 | 1190.12 | 30.98 | 17.69 | 4.798715 | 1.16404 | 99.02 | 1185.2 | 28.88 | 5.081433 | 18.36 | 70.14 | 1181.08 | 21.22 | 18.43 | 5.000072 | 1.16404 | 1326.21 | 1064.45
0.000261000008 | 0.0022499999 | 4.40000003e-05 | 5.60000008e-05 | 237.0359 | 1342.86 | 1191.57 | 1109.06 | 45.04 | 25.53386 | 1206.94 | 234.89 | 9.76 | 1.328 | 1.334 | 2.124187 | 209.36 | 1194.98 | 41.67 | 15.49 | 1.991324 | 1.16404 | 167.69 | 1185.11 | 37.33 | 3.867056 | 16.96 | 130.36 | 1183.47 | 30.99 | 17.82 | 4.775896 | 1.16404 | 99.37 | 1178.84 | 29.1 | 5.082465 | 18.45 | 70.27 | 1175.12 | 21.32 | 18.51 | 5.000073 | 1.16404 | 1325.24 | 1058.28
0.000232000006 | 0.00215000007 | 4.80000017e-05 | 4.50000007e-05 | 237.6643 | 1346.42 | 1193.69 | 1111.07 | 48.88 | 25.53608 | 1210.28 | 235.08 | 9.77 | 1.328 | 1.334 | 2.057796 | 209.54 | 1198.16 | 40.89 | 15.26 | 1.981525 | 1.16404 | 168.65 | 1188.21 | 37.67 | 3.844212 | 17.01 | 130.98 | 1186.57 | 31.36 | 18.01 | 4.761867 | 1.16404 | 99.62 | 1182.09 | 29.26 | 5.08324 | 18.59 | 70.36 | 1178.36 | 21.4 | 18.78 | 5.000073 | 1.16404 | 1323.32 | 1063.84
0.000232000006 | 0.00215000007 | 4.80000017e-05 | 4.50000007e-05 | 236.6723 | 1340.8 | 1193.56 | 1112.07 | 42.82 | 25.49458 | 1207.11 | 234.8 | 9.78 | 1.328 | 1.334 | 2.061339 | 209.3 | 1195.24 | 46.63 | 17.08 | 1.962461 | 1.16404 | 162.67 | 1185.92 | 39.91 | 4.0632 | 18.34 | 122.76 | 1184.79 | 32.74 | 19.43 | 4.949074 | 1.16404 | 90.02 | 1180.55 | 30.31 | 5.046284 | 20.16 | 59.71 | 1176.43 | 20.88 | 20.54 | 5.000059 | 1.16404 | 1327.49 | 1045.11
0.00039999999 | 0.00190499995 | 8.19999987e-05 | 7.30000029e-05 | 235.39925 | 1228.17 | 1193.55 | 1100.09 | 63.85 | 25.16263 | 1195.12 | 235.33 | 12.48 | 1.328 | 1.334 | 2.074091 | 210.17 | 1182.29 | 49.93 | 21.21 | 2.909038 | 1.16404 | 160.24 | 1174.14 | 46.01 | 4.180492 | 21.57 | 114.23 | 1174.3 | 34.71 | 21.21 | 4.8262 | 1.16404 | 79.52 | 1169.43 | 27.45 | 5.031181 | 20.12 | 52.07 | 1161.84 | 17.22 | 18.35 | 4.999961 | 1.16404 | 1199.02 | 1537.48
0.00159400003 | 0.00398099981 | 8.70000003e-05 | 0.000132999994 | 236.4973 | 1344.95 | 1187.61 | 1100.21 | 202.93 | 25.44162 | 1199.23 | 243.31 | 11.76 | 1.328 | 1.334 | 1.913773 | 217.87 | 1186.83 | 50.35 | 18.52 | 2.632532 | 1.16404 | 167.52 | 1178.3 | 45.49 | 3.92377 | 20.12 | 122.03 | 1177.65 | 35.15 | 20.26 | 4.466454 | 1.16404 | 86.88 | 1172.79 | 30.25 | 5.037885 | 21.13 | 56.63 | 1166.73 | 21.85 | 21.53 | 5.000011 | 1.16404 | 1188.16 | 1540.04
0.00162400003 | 0.00385099999 | 7.6999997e-05 | 0.000216 | 237.2675 | 1349.33 | 1194.66 | 1105 | 239.85 | 26.58152 | 1201.71 | 246.89 | 11.86 | 1.328 | 1.334 | 1.915784 | 220.31 | 1187.37 | 51.07 | 18.48 | 2.629647 | 1.16404 | 169.24 | 1178.92 | 46.48 | 3.954939 | 20.07 | 122.76 | 1178.3 | 35.39 | 19.93 | 4.514399 | 1.16404 | 87.37 | 1173.42 | 30.59 | 5.038857 | 20.92 | 56.78 | 1166.93 | 21.99 | 21.03 | 5.00001 | 1.16404 | 1156.81 | 1540.99
0.00162400003 | 0.00385099999 | 7.6999997e-05 | 0.000216 | 236.8613 | 1347.02 | 1188.55 | 1102.76 | 152.74 | 25.22584 | 1199.61 | 239.58 | 11.83 | 1.328 | 1.334 | 1.977016 | 214.35 | 1187.45 | 49.29 | 19.15 | 2.784938 | 1.16404 | 165.06 | 1179.24 | 44.33 | 4.071083 | 20.84 | 120.73 | 1178.92 | 34.46 | 21.05 | 4.566428 | 1.16404 | 86.27 | 1174.41 | 29.78 | 5.035871 | 21.96 | 56.49 | 1169.11 | 21.73 | 22.69 | 5.000014 | 1.16404 | 1237.1 | 1734.12
0.00162400003 | 0.00385099999 | 7.6999997e-05 | 0.000216 | 237.5823 | 1351.12 | 1186.16 | 1098.09 | 140.53 | 25.79146 | 1197.48 | 238.77 | 12.3 | 1.328 | 1.334 | 1.981905 | 212.98 | 1184.81 | 49.46 | 19.78 | 2.810586 | 1.16404 | 163.52 | 1176.32 | 43.91 | 3.958561 | 21.66 | 119.61 | 1175.89 | 34.11 | 21.83 | 4.751857 | 1.16404 | 85.5 | 1171.33 | 29.34 | 5.034247 | 22.84 | 56.16 | 1165.86 | 21.4 | 23.2 | 5.000017 | 1.16404 | 1254.59 | 1735.69
0.00162400003 | 0.00385099999 | 7.6999997e-05 | 0.000216 | 237.3765 | 1349.95 | 1189.18 | 1099.49 | 137.01 | 25.76538 | 1200.39 | 238.57 | 12.1 | 1.328 | 1.334 | 1.979479 | 212.8 | 1187.41 | 49.01 | 19.36 | 2.803038 | 1.16404 | 163.79 | 1178.6 | 44.07 | 4.10358 | 21.16 | 119.72 | 1178.05 | 34.18 | 21.36 | 4.74451 | 1.16404 | 85.54 | 1173.12 | 29.42 | 5.034798 | 22.1 | 56.12 | 1167.1 | 21.34 | 22.18 | 5.00002 | 1.16404 | 1255.15 | 1872.73
0.00139999995 | 0.00377999991 | 6.70000009e-05 | 0.000151999993 | 235.2228 | 1329.52 | 1193.61 | 1108.04 | 70.76 | 25.69723 | 1204.69 | 236.02 | 10.95 | 1.328 | 1.334 | 2.118858 | 210.32 | 1193.17 | 43.78 | 17.41 | 2.879326 | 1.16404 | 166.54 | 1184.51 | 41.36 | 3.981603 | 19.58 | 125.18 | 1183.93 | 32.01 | 19.67 | 4.941614 | 1.16404 | 93.17 | 1179.61 | 28.12 | 5.075204 | 20 | 65.05 | 1175.5 | 22.13 | 23.04 | 5.000048 | 1.16404 | 1288.33 | 1872.03
0.00139999995 | 0.00377999991 | 6.70000009e-05 | 0.000151999993 | 236.9495 | 1339.28 | 1192.59 | 1100.92 | 82.67 | 25.6621 | 1206.91 | 236.44 | 11.22 | 1.328 | 1.334 | 2.046839 | 210.78 | 1194.25 | 44.29 | 18.17 | 2.805101 | 1.16404 | 166.49 | 1184.64 | 41.39 | 3.994428 | 20.64 | 125.1 | 1183.8 | 31.96 | 20.57 | 5.128517 | 1.16404 | 93.14 | 1179.03 | 28.16 | 5.073828 | 21.11 | 64.98 | 1174.39 | 22.1 | 21.35 | 5.000048 | 1.16404 | 1290.02 | 1861.71
0.00144999998 | 0.0040099998 | 8.09999983e-05 | 0.00013 | 235.9252 | 1333.49 | 1192.6 | 1103.83 | 76.22 | 25.63434 | 1194.36 | 236.21 | 11.25 | 1.328 | 1.334 | 2.046018 | 210.58 | 1182.9 | 43.79 | 17.88 | 2.875369 | 1.16404 | 166.79 | 1174.37 | 41.27 | 3.970464 | 20.07 | 125.52 | 1173.89 | 31.97 | 20.37 | 4.920611 | 1.16404 | 93.55 | 1169.71 | 28.39 | 5.074029 | 20.68 | 65.16 | 1165.78 | 22.3 | 21.22 | 5.000046 | 1.16404 | 1289.04 | 1865.96
0.00144999998 | 0.0040099998 | 8.09999983e-05 | 0.00013 | 236.1976 | 1335.03 | 1191.15 | 1103.19 | 78.29 | 25.61104 | 1203.09 | 236.36 | 11.18 | 1.328 | 1.334 | 2.046408 | 210.75 | 1191.16 | 44.38 | 17.9 | 2.886606 | 1.16404 | 166.37 | 1182.32 | 41.4 | 4.00073 | 19.96 | 124.97 | 1181.68 | 31.88 | 19.89 | 4.955276 | 1.16404 | 93.09 | 1177.15 | 28.2 | 5.073236 | 20.42 | 64.89 | 1172.89 | 22.02 | 20.83 | 5.000046 | 1.16404 | 1286.95 | 1863.76
0.00144000002 | 0.00399000011 | 5.40000001e-05 | 0.000144000005 | 237.1123 | 1340.2 | 1196.48 | 1112.22 | 82.15 | 25.84795 | 1209.01 | 236.54 | 10.57 | 1.328 | 1.334 | 2.047263 | 210.69 | 1197.53 | 44.38 | 17.2 | 2.734607 | 1.16404 | 166.31 | 1188.75 | 41.42 | 3.842312 | 19.28 | 124.89 | 1188.03 | 31.87 | 19.34 | 4.963379 | 1.16404 | 93.02 | 1183.72 | 28.09 | 5.075842 | 19.57 | 64.93 | 1179.62 | 22.06 | 20.13 | 5.000048 | 1.16404 | 1286.82 | 1862.17
0.00144000002 | 0.00399000011 | 5.40000001e-05 | 0.000144000005 | 236.4453 | 1336.43 | 1199.74 | 1115.33 | 82.18 | 25.72772 | 1213.05 | 236.45 | 10.37 | 1.328 | 1.334 | 2.120254 | 210.72 | 1201.63 | 44.5 | 16.54 | 2.735587 | 1.16404 | 166.22 | 1192.69 | 41.32 | 4.004482 | 18.45 | 124.9 | 1191.86 | 31.85 | 18.85 | 4.959958 | 1.16404 | 93.05 | 1187.38 | 28.15 | 5.078222 | 18.87 | 64.9 | 1183.04 | 22.05 | 20.01 | 5.00005 | 1.16404 | 1285.32 | 1858.8
0.00144999998 | 0.0040099998 | 8.09999983e-05 | 0.00013 | 236.463 | 1336.53 | 1199.64 | 1115.65 | 85.61 | 25.77113 | 1211.01 | 236.56 | 10.31 | 1.328 | 1.334 | 2.047439 | 210.79 | 1199.51 | 44.7 | 16.41 | 2.815123 | 1.16404 | 166.09 | 1190.8 | 41.27 | 4.01098 | 18.44 | 124.82 | 1190.02 | 31.81 | 18.3 | 4.965417 | 1.16404 | 93.01 | 1185.47 | 28.11 | 5.076688 | 18.92 | 64.9 | 1181.19 | 22.04 | 19.49 | 5.000048 | 1.16404 | 1284.56 | 1854.18
0.00144999998 | 0.0040099998 | 8.09999983e-05 | 0.00013 | 236.3568 | 1335.93 | 1199.86 | 1117.91 | 82.44 | 25.70465 | 1211.27 | 236.54 | 10.37 | 1.328 | 1.334 | 2.046375 | 210.83 | 1200.14 | 44.6 | 16.75 | 2.812425 | 1.16404 | 166.23 | 1191.75 | 41.18 | 3.998888 | 18.88 | 125.05 | 1191.21 | 31.83 | 19.02 | 4.95296 | 1.16404 | 93.22 | 1187.11 | 28.2 | 5.076474 | 19.14 | 65.02 | 1183.23 | 22.15 | 20.31 | 5.000048 | 1.16404 | 1284.02 | 1753.76
0.00144999998 | 0.0040099998 | 8.09999983e-05 | 0.00013 | 237.1778 | 1340.57 | 1194.6 | 1111 | 88.82 | 25.82229 | 1207.08 | 236.77 | 10.58 | 1.328 | 1.334 | 2.04759 | 210.95 | 1195.73 | 44.62 | 16.89 | 2.81106 | 1.16404 | 166.33 | 1187.14 | 41.22 | 4.000537 | 18.74 | 125.11 | 1186.44 | 31.91 | 19.14 | 4.957099 | 1.16404 | 93.2 | 1182.2 | 28.23 | 5.080091 | 19.2 | 64.97 | 1178.09 | 22.1 | 20.16 | 5.000051 | 1.16404 | 1284.05 | 1753.17
0.00144999998 | 0.0040099998 | 8.09999983e-05 | 0.00013 | 235.5235 | 1331.22 | 1193.8 | 1109.33 | 80.12 | 25.66507 | 1203.73 | 236.36 | 10.73 | 1.328 | 1.334 | 2.047266 | 210.7 | 1192.26 | 44.52 | 16.94 | 2.811296 | 1.16404 | 166.18 | 1183.63 | 41.05 | 3.991452 | 18.9 | 125.13 | 1182.97 | 31.86 | 18.93 | 4.943397 | 1.16404 | 93.27 | 1178.64 | 28.23 | 5.077852 | 19.35 | 65.04 | 1174.59 | 22.17 | 20.01 | 5.000049 | 1.16404 | 1283.71 | 1752.3
0.00144999998 | 0.0040099998 | 8.09999983e-05 | 0.00013 | 237.2485 | 1340.97 | 1196.62 | 1111.87 | 87.97 | 25.68296 | 1208.65 | 236.78 | 10.85 | 1.328 | 1.334 | 2.04688 | 211.1 | 1197.07 | 44.64 | 17.3 | 2.808719 | 1.16404 | 166.46 | 1188.39 | 41.21 | 3.993565 | 19.42 | 125.25 | 1187.76 | 31.95 | 19.27 | 4.950832 | 1.16404 | 93.3 | 1183.34 | 28.26 | 5.077145 | 19.62 | 65.04 | 1179.21 | 22.18 | 20.33 | 5.000048 | 1.16404 | 1283.75 | 1744.77
0.00144999998 | 0.0040099998 | 8.09999983e-05 | 0.00013 | 235.6704 | 1332.05 | 1192.79 | 1109.35 | 80.99 | 25.63157 | 1203.64 | 236.39 | 10.9 | 1.328 | 1.334 | 2.045048 | 210.76 | 1192.34 | 44.64 | 17.05 | 2.73729 | 1.16404 | 166.12 | 1183.73 | 41.15 | 3.99997 | 18.99 | 124.97 | 1183.14 | 31.73 | 19.15 | 4.946141 | 1.16404 | 93.24 | 1178.97 | 28.21 | 5.079147 | 19.21 | 65.03 | 1175.01 | 22.16 | 20.19 | 5.00005 | 1.16404 | 1283.91 | 1744.37
0.00144999998 | 0.0040099998 | 8.09999983e-05 | 0.00013 | 235.9411 | 1333.58 | 1199.25 | 1115.8 | 82.84 | 25.65021 | 1210.2 | 236.45 | 10.63 | 1.328 | 1.334 | 2.046268 | 210.8 | 1198.74 | 44.71 | 16.73 | 2.813843 | 1.16404 | 166.09 | 1190.16 | 41.04 | 3.998071 | 18.64 | 125.05 | 1189.48 | 31.76 | 18.63 | 4.944138 | 1.16404 | 93.29 | 1185.07 | 28.23 | 5.076455 | 18.97 | 65.06 | 1180.86 | 22.2 | 19.75 | 5.000047 | 1.16404 | 1284 | 1739.97
0.00144999998 | 0.0040099998 | 8.09999983e-05 | 0.00013 | 236.9672 | 1339.38 | 1193.33 | 1109.36 | 84.34 | 25.71331 | 1203.72 | 236.66 | 11.2 | 1.328 | 1.334 | 2.047891 | 210.94 | 1192.26 | 44.53 | 17.73 | 2.888393 | 1.16404 | 166.41 | 1183.94 | 41.15 | 3.992084 | 19.88 | 125.26 | 1183.52 | 31.92 | 19.65 | 4.946596 | 1.16404 | 93.34 | 1179.32 | 28.26 | 5.075789 | 20.17 | 65.08 | 1175.53 | 22.19 | 20.71 | 5.000066 | 1.16404 | 1284.97 | 1742.81
0.00139999995 | 0.00377999991 | 6.70000009e-05 | 0.000151999993 | 235.7305 | 1332.39 | 1193.53 | 1110.21 | 135.77 | 25.90267 | 1205.79 | 239.19 | 10.7 | 1.328 | 1.334 | 1.97361 | 213.29 | 1194.44 | 46.53 | 16.93 | 2.749805 | 1.16404 | 166.76 | 1186.03 | 42.07 | 3.901266 | 18.41 | 124.69 | 1185.28 | 31.94 | 18.4 | 4.648379 | 1.16404 | 92.75 | 1180.69 | 28.07 | 5.074121 | 18.44 | 64.68 | 1176.01 | 21.81 | 19.2 | 5.000043 | 1.16404 | 1233.19 | 1739.97
0.00135000004 | 0.00399000011 | 0.00013 | 0.000146000006 | 235.1467 | 1329.09 | 1196.09 | 1115.68 | 74.92 | 25.6461 | 1207.8 | 236.26 | 10.6 | 1.328 | 1.334 | 2.010569 | 210.62 | 1196.14 | 44.61 | 17.11 | 2.82578 | 1.16404 | 166.01 | 1187.93 | 41.17 | 3.994566 | 18.66 | 124.84 | 1187.25 | 31.88 | 18.85 | 4.808411 | 1.16404 | 92.96 | 1182.87 | 28.1 | 5.065467 | 18.98 | 64.86 | 1178.42 | 21.98 | 19.68 | 5.000047 | 1.16404 | 1281.34 | 1893.14
0.00139999995 | 0.00407999987 | 8.6e-05 | 0.000169999999 | 236.9955 | 1339.54 | 1194.16 | 1110.09 | 114.93 | 25.80201 | 1207.68 | 238.05 | 10.87 | 1.328 | 1.334 | 2.045083 | 212.25 | 1196.25 | 46.09 | 17.56 | 2.752249 | 1.16404 | 166.16 | 1187.72 | 41.71 | 3.889315 | 19.36 | 124.45 | 1187.04 | 31.84 | 19.05 | 4.820443 | 1.16404 | 92.61 | 1182.57 | 28.03 | 5.076054 | 19.48 | 64.58 | 1178.05 | 21.69 | 20.14 | 5.000049 | 1.16404 | 1255.64 | 1893.85
0.00139999995 | 0.00407999987 | 8.6e-05 | 0.000169999999 | 236.3622 | 1335.96 | 1191.63 | 1105.51 | 112.71 | 25.79652 | 1205 | 237.95 | 10.78 | 1.328 | 1.334 | 1.976758 | 212.15 | 1193.18 | 45.83 | 17.55 | 2.823995 | 1.16404 | 166.32 | 1184.51 | 41.94 | 3.891876 | 19.14 | 124.38 | 1183.71 | 31.91 | 19.21 | 4.826649 | 1.16404 | 92.47 | 1179.05 | 27.92 | 5.076524 | 19.15 | 64.55 | 1174.3 | 21.67 | 19.81 | 5.000049 | 1.16404 | 1257.11 | 1843.17
0.00147000002 | 0.00392000005 | 6.19999992e-05 | 0.000157000002 | 236.6364 | 1337.51 | 1192.34 | 1104.55 | 114.64 | 25.76731 | 1199.95 | 238.04 | 11.22 | 1.328 | 1.334 | 2.04554 | 212.27 | 1188.22 | 45.94 | 17.88 | 2.824301 | 1.16404 | 166.33 | 1179.61 | 41.8 | 3.885189 | 19.55 | 124.53 | 1178.86 | 32.01 | 19.54 | 4.825869 | 1.16404 | 92.52 | 1174.27 | 27.97 | 5.073303 | 19.56 | 64.55 | 1169.59 | 21.66 | 20.02 | 5.000047 | 1.16404 | 1256.9 | 1842.35
0.00139999995 | 0.00407999987 | 8.6e-05 | 0.000169999999 | 237.0858 | 1340.05 | 1194.02 | 1109.95 | 117.51 | 25.82559 | 1201.53 | 238.18 | 11.02 | 1.328 | 1.334 | 2.045508 | 212.35 | 1190.4 | 45.86 | 17.72 | 2.74603 | 1.16404 | 166.49 | 1182.11 | 41.87 | 4.051414 | 19.63 | 124.62 | 1181.71 | 31.94 | 19.5 | 5.029422 | 1.16404 | 92.68 | 1177.64 | 27.9 | 5.074277 | 19.43 | 64.78 | 1173.44 | 21.89 | 20.06 | 5.000046 | 1.16404 | 1257.7 | 1838.74
0.00139999995 | 0.00407999987 | 8.6e-05 | 0.000169999999 | 236.9619 | 1339.35 | 1195.15 | 1109.91 | 117.71 | 25.8455 | 1210.35 | 238.14 | 10.65 | 1.328 | 1.334 | 2.044614 | 212.3 | 1198.74 | 46.33 | 17.47 | 2.757242 | 1.16404 | 165.97 | 1189.98 | 41.88 | 3.909463 | 19.25 | 124.09 | 1189.19 | 31.89 | 18.89 | 4.848488 | 1.16404 | 92.2 | 1184.47 | 27.75 | 5.072283 | 19.23 | 64.45 | 1179.58 | 21.57 | 19.75 | 5.000046 | 1.16404 | 1257.21 | 1635
0.00139999995 | 0.00407999987 | 8.6e-05 | 0.000169999999 | 236.2684 | 1335.43 | 1193.56 | 1109.84 | 113.6 | 25.86249 | 1208.11 | 237.9 | 10.51 | 1.328 | 1.334 | 2.045366 | 212.04 | 1196.73 | 46.2 | 17.21 | 2.758007 | 1.16404 | 165.84 | 1188.18 | 41.88 | 4.079705 | 18.9 | 123.96 | 1187.55 | 31.92 | 18.79 | 4.852355 | 1.16404 | 92.04 | 1182.97 | 27.65 | 5.07495 | 19 | 64.39 | 1178.25 | 21.52 | 19.64 | 5.000048 | 1.16404 | 1257.37 | 1636.56
0.00144000002 | 0.00399000011 | 5.40000001e-05 | 0.000144000005 | 236.118 | 1334.58 | 1194.42 | 1108.41 | 112.08 | 25.8068 | 1206.37 | 237.81 | 10.94 | 1.328 | 1.334 | 1.977003 | 212.01 | 1194.54 | 46.09 | 17.5 | 2.75493 | 1.16404 | 165.92 | 1185.77 | 41.87 | 3.90503 | 19.08 | 124.05 | 1184.96 | 31.87 | 18.91 | 4.648644 | 1.16404 | 92.18 | 1180.07 | 27.75 | 5.072011 | 19.21 | 64.43 | 1175.16 | 21.56 | 19.66 | 5.000046 | 1.16404 | 1257.64 | 1640.35
0.00144000002 | 0.00399000011 | 5.40000001e-05 | 0.000144000005 | 236.4913 | 1336.69 | 1195.22 | 1114.99 | 114.33 | 25.92217 | 1206.52 | 237.91 | 10.46 | 1.328 | 1.334 | 1.980363 | 211.99 | 1195.63 | 46.13 | 17.12 | 2.757689 | 1.16404 | 165.86 | 1187.6 | 41.74 | 4.071709 | 18.95 | 124.12 | 1187.24 | 31.82 | 18.86 | 4.836861 | 1.16404 | 92.3 | 1183.18 | 27.74 | 5.075626 | 18.81 | 64.56 | 1179.12 | 21.71 | 19.61 | 5.000047 | 1.16404 | 1257.95 | 1642.54
0.00144000002 | 0.00399000011 | 5.40000001e-05 | 0.000144000005 | 237.0168 | 1339.66 | 1192.76 | 1110.65 | 116.66 | 25.86117 | 1205.91 | 238.09 | 10.79 | 1.328 | 1.334 | 1.975195 | 212.23 | 1194.71 | 46.24 | 17.35 | 2.755944 | 1.16404 | 165.99 | 1186.45 | 41.79 | 3.903875 | 18.85 | 124.2 | 1185.83 | 31.81 | 18.65 | 4.836879 | 1.16404 | 92.39 | 1181.51 | 27.83 | 5.075489 | 18.94 | 64.56 | 1177.09 | 21.72 | 19.51 | 5.000048 | 1.16404 | 1257.8 | 1642.38
0.00135000004 | 0.00399000011 | 0.00013 | 0.000146000006 | 235.8562 | 1333.1 | 1197.58 | 1116.07 | 111.17 | 25.81237 | 1208.98 | 237.7 | 10.63 | 1.328 | 1.334 | 2.043492 | 211.88 | 1197.85 | 46.17 | 16.88 | 2.758858 | 1.16404 | 165.71 | 1189.61 | 41.55 | 3.897606 | 18.37 | 124.16 | 1188.92 | 31.81 | 18.26 | 4.828137 | 1.16404 | 92.35 | 1184.49 | 27.77 | 5.07321 | 18.39 | 64.58 | 1180.14 | 21.73 | 19.1 | 5.000045 | 1.16404 | 1258.48 | 1643.97
0.00135000004 | 0.00399000011 | 0.00013 | 0.000146000006 | 236.5373 | 1336.95 | 1198.58 | 1119.78 | 113.01 | 25.84821 | 1211.72 | 237.87 | 10.33 | 1.328 | 1.334 | 1.97423 | 212.02 | 1200.76 | 45.91 | 16.58 | 2.75168 | 1.16404 | 166.11 | 1192.79 | 41.71 | 3.889115 | 18.25 | 124.4 | 1192.25 | 31.81 | 18.19 | 4.817805 | 1.16404 | 92.59 | 1188.18 | 27.87 | 5.075631 | 18.27 | 64.72 | 1184.15 | 21.87 | 18.78 | 5.000046 | 1.16404 | 1259.05 | 1581.15
0.00135000004 | 0.00399000011 | 0.00013 | 0.000146000006 | 235.2033 | 1329.41 | 1189.61 | 1108.88 | 106.31 | 25.78902 | 1204.86 | 237.5 | 10.6 | 1.328 | 1.334 | 2.047038 | 211.71 | 1193.93 | 45.79 | 16.79 | 2.752798 | 1.16404 | 165.92 | 1185.71 | 41.65 | 3.888526 | 18.28 | 124.27 | 1185.06 | 31.78 | 17.98 | 4.814245 | 1.16404 | 92.49 | 1180.71 | 27.84 | 5.076102 | 18.21 | 64.65 | 1176.41 | 21.8 | 18.47 | 5.000047 | 1.16404 | 1259.03 | 1582.73
0.00135000004 | 0.00399000011 | 0.00013 | 0.000146000006 | 235.6049 | 1331.68 | 1194.58 | 1111.81 | 109.03 | 25.72423 | 1206.88 | 237.61 | 10.9 | 1.328 | 1.334 | 1.976409 | 211.89 | 1195.51 | 45.84 | 17.03 | 2.751101 | 1.16404 | 166.05 | 1187.1 | 41.62 | 3.883054 | 18.43 | 124.43 | 1186.36 | 31.81 | 18.25 | 4.810177 | 1.16404 | 92.62 | 1181.8 | 27.9 | 5.074635 | 18.41 | 64.72 | 1177.32 | 21.85 | 18.85 | 5.000045 | 1.16404 | 1259.12 | 1582.63
0.00135000004 | 0.00399000011 | 0.00013 | 0.000146000006 | 234.8088 | 1327.18 | 1191.83 | 1114.73 | 104.41 | 25.74335 | 1205 | 237.39 | 10.58 | 1.328 | 1.334 | 2.07315 | 211.65 | 1193.94 | 45.91 | 16.82 | 2.772142 | 1.16404 | 165.74 | 1186.2 | 41.7 | 3.906354 | 18.2 | 124.04 | 1185.57 | 31.79 | 18.07 | 4.70664 | 1.16404 | 92.25 | 1181.34 | 27.72 | 5.06328 | 18.05 | 64.53 | 1176.74 | 21.67 | 18.67 | 5.000044 | 1.16404 | 1258.51 | 1535.88
0.00144000002 | 0.00399000011 | 5.40000001e-05 | 0.000144000005 | 235.8915 | 1333.3 | 1188.33 | 1109.69 | 112.05 | 25.8545 | 1203.65 | 237.73 | 10.48 | 1.328 | 1.334 | 1.97849 | 211.87 | 1192.93 | 46.64 | 16.76 | 2.76886 | 1.16404 | 165.23 | 1185.01 | 41.25 | 3.907024 | 18.32 | 123.98 | 1184.48 | 31.36 | 18.3 | 4.811903 | 1.16404 | 92.62 | 1180.35 | 27.85 | 5.076331 | 18.29 | 64.77 | 1176.34 | 21.92 | 19.07 | 5.000046 | 1.16404 | 1261.17 | 1537.87
0.00144000002 | 0.00399000011 | 5.40000001e-05 | 0.000144000005 | 236.6328 | 1337.49 | 1185.87 | 1103.6 | 111.99 | 25.82636 | 1201.56 | 237.75 | 10.81 | 1.328 | 1.334 | 2.046832 | 211.92 | 1190.4 | 45.73 | 17.2 | 2.749192 | 1.16404 | 166.19 | 1182.04 | 41.75 | 3.885164 | 18.76 | 124.44 | 1181.35 | 31.88 | 18.63 | 4.817615 | 1.16404 | 92.56 | 1176.9 | 27.9 | 5.07483 | 18.79 | 64.66 | 1172.53 | 21.79 | 19.37 | 5.000047 | 1.16404 | 1261.43 | 1536.61
0.00135000004 | 0.00399000011 | 0.00013 | 0.000146000006 | 235.4669 | 1330.9 | 1183.01 | 1105.34 | 133.21 | 25.85097 | 1202.47 | 238.85 | 10.71 | 1.328 | 1.334 | 2.015298 | 213 | 1192.25 | 45.9 | 16.67 | 2.642628 | 1.16404 | 167.1 | 1184.38 | 41.93 | 3.845178 | 18.18 | 125.17 | 1184.02 | 32.12 | 18.15 | 4.54396 | 1.16404 | 93.05 | 1180.06 | 28.02 | 5.083995 | 18.17 | 65.03 | 1176.51 | 22.16 | 18.55 | 5.000043 | 1.16404 | 1237.47 | 1519.24
0.00135000004 | 0.00399000011 | 0.00013 | 0.000146000006 | 235.5165 | 1331.18 | 1184.54 | 1108.46 | 137.26 | 25.93027 | 1201.62 | 239.08 | 10.46 | 1.328 | 1.334 | 1.973845 | 213.15 | 1191.16 | 46.43 | 16.43 | 2.676827 | 1.16404 | 166.72 | 1183.5 | 41.78 | 3.887127 | 17.87 | 124.94 | 1183.07 | 31.84 | 17.75 | 4.815527 | 1.16404 | 93.1 | 1179.16 | 28.12 | 5.076427 | 17.78 | 64.98 | 1175.32 | 22.11 | 18.33 | 5.000043 | 1.16404 | 1233.33 | 1522.56
0.00135000004 | 0.00399000011 | 0.00013 | 0.000146000006 | 235.0034 | 1328.28 | 1185.13 | 1109.19 | 135 | 25.84512 | 1203.13 | 238.95 | 10.8 | 1.328 | 1.334 | 1.95022 | 213.11 | 1191.91 | 46.26 | 16.72 | 2.696162 | 1.16404 | 166.85 | 1184.19 | 41.88 | 3.891757 | 18.02 | 124.97 | 1183.56 | 32.11 | 18.01 | 4.548225 | 1.16404 | 92.86 | 1179.28 | 28.04 | 5.063988 | 17.77 | 64.82 | 1174.71 | 21.93 | 18.48 | 5.000042 | 1.16404 | 1232.72 | 1508.21
0.00135000004 | 0.00399000011 | 0.00013 | 0.000146000006 | 236.4524 | 1336.47 | 1187.67 | 1111.59 | 144.08 | 25.92522 | 1203.33 | 239.48 | 10.71 | 1.328 | 1.334 | 1.974527 | 213.56 | 1192.96 | 46.34 | 16.63 | 2.670555 | 1.16404 | 167.22 | 1185.36 | 41.99 | 3.724397 | 18.11 | 125.23 | 1184.89 | 32.11 | 18.1 | 4.824134 | 1.16404 | 93.12 | 1181.19 | 28.13 | 5.074629 | 18.07 | 64.99 | 1177.4 | 22.09 | 18.96 | 5.000042 | 1.16404 | 1232.5 | 1502.18
0.000395999989 | 0.00212000008 | 6.80000012e-05 | 0.000109000001 | 237.2115 | 1134.49 | 1163.23 | 1083.46 | 245.04 | 27.05884 | 1177.21 | 249.26 | 9.5 | 1.328 | 1.334 | 1.837953 | 222.2 | 1165.03 | 52.15 | 14.4 | 2.49941 | 1.16404 | 170.05 | 1157.62 | 46.25 | 3.826548 | 15.81 | 123.8 | 1157.3 | 34.58 | 15.32 | 4.412089 | 1.16404 | 89.22 | 1153.24 | 27.47 | 5.070751 | 14.8 | 61.75 | 1147.48 | 18.9 | 13.41 | 5.00004 | 1.16404 | 948.49 | 1353.68
0.000395999989 | 0.00212000008 | 6.80000012e-05 | 0.000109000001 | 237.9308 | 1137.93 | 1162.78 | 1084.02 | 234.92 | 27.04914 | 1175.44 | 249.69 | 9.65 | 1.328 | 1.334 | 1.840158 | 222.64 | 1163.57 | 51.32 | 15.09 | 2.47966 | 1.16404 | 171.32 | 1156.5 | 46.45 | 3.783817 | 16.24 | 124.87 | 1156.39 | 35.01 | 15.94 | 4.385841 | 1.16404 | 89.86 | 1152.75 | 27.93 | 5.075152 | 15.53 | 61.93 | 1147.58 | 19.11 | 13.87 | 5.000037 | 1.16404 | 949.49 | 1346.33
0.000395999989 | 0.00212000008 | 6.80000012e-05 | 0.000109000001 | 237.314 | 1134.98 | 1168.64 | 1090.48 | 232.9 | 27.12294 | 1180.21 | 249.46 | 9.27 | 1.328 | 1.334 | 1.840959 | 222.34 | 1169.78 | 51.27 | 14.66 | 2.483031 | 1.16404 | 171.07 | 1162.61 | 46.51 | 3.944903 | 15.48 | 124.56 | 1162.4 | 34.93 | 15.31 | 4.252409 | 1.16404 | 89.63 | 1158.37 | 27.75 | 5.074088 | 14.69 | 61.88 | 1152.75 | 19.05 | 13.41 | 5.000037 | 1.16404 | 947.88 | 1343.27
0.000395999989 | 0.00212000008 | 6.80000012e-05 | 0.000109000001 | 237.2115 | 1134.49 | 1158.05 | 1078.77 | 232.89 | 27.07562 | 1174.56 | 249.47 | 9.53 | 1.328 | 1.334 | 1.829475 | 222.39 | 1163.89 | 51.1 | 14.95 | 2.479107 | 1.16404 | 171.29 | 1156.58 | 46.54 | 3.784787 | 16.02 | 124.75 | 1156.31 | 35.07 | 15.58 | 4.117903 | 1.16404 | 89.68 | 1152 | 27.84 | 5.076303 | 15.09 | 61.84 | 1146.35 | 19.03 | 13.81 | 5.000042 | 1.16404 | 947.12 | 1261.02
0.000395999989 | 0.00212000008 | 6.80000012e-05 | 0.000109000001 | 238.0437 | 1138.47 | 1160.39 | 1081.14 | 237.15 | 27.12673 | 1173.41 | 250.05 | 9.63 | 1.328 | 1.334 | 1.89266 | 222.92 | 1161.62 | 51.31 | 15.21 | 2.540122 | 1.16404 | 171.61 | 1154.66 | 46.6 | 3.931667 | 16.26 | 125.01 | 1154.63 | 35.14 | 15.91 | 4.251037 | 1.16404 | 89.87 | 1150.74 | 27.98 | 5.078849 | 15.4 | 61.89 | 1145.41 | 19.06 | 13.92 | 5.000045 | 1.16404 | 946.74 | 1259.08
0.000395999989 | 0.00212000008 | 6.80000012e-05 | 0.000109000001 | 237.5795 | 1136.25 | 1168.68 | 1089.66 | 234.65 | 27.13452 | 1178.61 | 249.72 | 9.3 | 1.328 | 1.334 | 1.895131 | 222.58 | 1166.85 | 51.17 | 14.77 | 2.478912 | 1.16404 | 171.41 | 1159.75 | 46.59 | 3.787428 | 15.51 | 124.82 | 1159.46 | 34.97 | 15.3 | 4.245836 | 1.16404 | 89.85 | 1155.4 | 27.95 | 5.077134 | 14.88 | 61.9 | 1149.97 | 19.09 | 13.37 | 5.000042 | 1.16404 | 947.17 | 1261.51
0.00035300001 | 0.00226199999 | 9.79999968e-05 | 7.10000022e-05 | 235.7124 | 1127.32 | 1157.15 | 1075.23 | 218.67 | 26.82618 | 1173.62 | 247.55 | 10.11 | 1.328 | 1.334 | 1.871324 | 220.73 | 1161.56 | 50.95 | 15.35 | 2.51139 | 1.16404 | 169.78 | 1153.8 | 46.01 | 3.786218 | 16.11 | 123.77 | 1153.06 | 34.72 | 15.72 | 4.222161 | 1.16404 | 89.05 | 1148.2 | 27.6 | 5.063487 | 15.08 | 61.45 | 1141.26 | 18.64 | 13.69 | 5.000044 | 1.16404 | 954.5 | 1344.14
0.00035300001 | 0.00226199999 | 9.79999968e-05 | 7.10000022e-05 | 236.3668 | 1130.45 | 1163.55 | 1080.52 | 222.04 | 25.99327 | 1177.24 | 247.92 | 10.04 | 1.328 | 1.334 | 1.909416 | 221.93 | 1165.35 | 51.36 | 15.51 | 2.500368 | 1.16404 | 170.57 | 1157.57 | 46.36 | 3.90252 | 16.17 | 124.21 | 1156.89 | 35.01 | 15.78 | 4.222103 | 1.16404 | 89.2 | 1152.09 | 27.68 | 5.061012 | 15.25 | 61.52 | 1145.08 | 18.69 | 13.69 | 5.000042 | 1.16404 | 954.13 | 1333.73
0.00035300001 | 0.00226199999 | 9.79999968e-05 | 7.10000022e-05 | 237.0296 | 1133.62 | 1172.96 | 1092.21 | 225.35 | 26.95003 | 1184.24 | 248.28 | 9.48 | 1.328 | 1.334 | 1.868808 | 221.33 | 1172.44 | 50.87 | 14.58 | 2.504893 | 1.16404 | 170.46 | 1164.75 | 46.51 | 3.791115 | 15.34 | 123.95 | 1163.93 | 34.92 | 15.02 | 4.237555 | 1.16404 | 89.03 | 1159.08 | 27.57 | 5.06348 | 14.54 | 61.46 | 1152.15 | 18.66 | 13.15 | 5.000045 | 1.16404 | 954.33 | 1335.45
0.00026999999 | 0.00205700006 | 5.70000011e-05 | 7.79999973e-05 | 238.229 | 1037.85 | 1164.68 | 1077.4 | 137.09 | 26.11004 | 1176.03 | 240.44 | 8.99 | 1.328 | 1.334 | 1.963123 | 214.33 | 1164.28 | 47.44 | 14.91 | 2.686267 | 1.16404 | 166.89 | 1156.05 | 44.2 | 3.876622 | 16.12 | 122.69 | 1155.65 | 33.86 | 15.85 | 4.399287 | 1.16404 | 88.83 | 1151.12 | 27.29 | 5.077403 | 15.4 | 61.54 | 1145.22 | 18.69 | 13.82 | 5.000039 | 1.16404 | 939.21 | 1332.03
0.00026999999 | 0.00205700006 | 5.70000011e-05 | 7.79999973e-05 | 238.8167 | 1040.41 | 1173.71 | 1088.5 | 139.77 | 26.16712 | 1180.88 | 240.66 | 8.73 | 1.328 | 1.334 | 1.965633 | 214.49 | 1169.61 | 47.34 | 14.57 | 2.614085 | 1.16404 | 167.15 | 1161.54 | 44.41 | 3.878021 | 15.88 | 122.74 | 1161.24 | 33.89 | 15.47 | 4.401601 | 1.16404 | 88.85 | 1156.93 | 27.22 | 5.075563 | 15.04 | 61.63 | 1151.26 | 18.79 | 13.84 | 5.000039 | 1.16404 | 939 | 1302.85
0.00026999999 | 0.00205700006 | 5.70000011e-05 | 7.79999973e-05 | 238.3071 | 1038.19 | 1179.79 | 1097.68 | 137.82 | 26.24757 | 1188.98 | 240.49 | 8.27 | 1.328 | 1.334 | 1.960044 | 214.24 | 1177.94 | 47.88 | 13.78 | 2.563573 | 1.16404 | 166.36 | 1169.88 | 44.3 | 3.909641 | 14.67 | 122.06 | 1169.37 | 33.62 | 14.5 | 4.421849 | 1.16404 | 88.44 | 1164.95 | 27.09 | 5.080576 | 14.17 | 61.35 | 1159.29 | 18.53 | 12.9 | 5.000043 | 1.16404 | 940.32 | 1292.08
0.00026999999 | 0.00205700006 | 5.70000011e-05 | 7.79999973e-05 | 238.1648 | 1037.57 | 1175.61 | 1090.77 | 137.15 | 26.15961 | 1183.53 | 240.43 | 8.74 | 1.328 | 1.334 | 1.961491 | 214.28 | 1172.12 | 47.78 | 14.3 | 2.625676 | 1.16404 | 166.5 | 1163.99 | 44 | 4.047646 | 15.22 | 122.5 | 1163.57 | 33.77 | 15.12 | 4.404947 | 1.16404 | 88.73 | 1159.14 | 27.25 | 5.079603 | 14.58 | 61.48 | 1153.21 | 18.66 | 13.17 | 5.000041 | 1.16404 | 939.72 | 1245.63
0.00026999999 | 0.00205700006 | 5.70000011e-05 | 7.79999973e-05 | 238.1212 | 1037.38 | 1185.36 | 1102.9 | 137.56 | 26.21095 | 1190.81 | 240.47 | 8.43 | 1.328 | 1.334 | 1.959745 | 214.26 | 1179.74 | 47.95 | 13.94 | 2.563824 | 1.16404 | 166.31 | 1171.74 | 44.05 | 3.898927 | 14.79 | 122.26 | 1171.24 | 33.74 | 14.54 | 4.416625 | 1.16404 | 88.52 | 1166.87 | 27.13 | 5.081523 | 14.25 | 61.39 | 1161.28 | 18.57 | 12.86 | 5.000043 | 1.16404 | 939.45 | 1245.26
0.00026999999 | 0.00205700006 | 5.70000011e-05 | 7.79999973e-05 | 238.6652 | 1039.75 | 1185.1 | 1102.95 | 140.73 | 26.28869 | 1191.21 | 240.75 | 8.12 | 1.328 | 1.334 | 1.960168 | 214.46 | 1180.23 | 47.75 | 13.54 | 2.62331 | 1.16404 | 166.71 | 1172.27 | 44.11 | 3.886938 | 14.35 | 122.6 | 1171.67 | 33.8 | 14.24 | 4.566155 | 1.16404 | 88.8 | 1167.31 | 27.33 | 5.08069 | 13.91 | 61.47 | 1161.58 | 18.64 | 12.64 | 5.000041 | 1.16404 | 939.11 | 1253.82
0.000261000008 | 0.0022499999 | 4.40000003e-05 | 5.60000008e-05 | 236.0739 | 1337.41 | 1193.72 | 1112.5 | 30.36 | 25.68408 | 1205.32 | 234.58 | 9.12 | 1.328 | 1.334 | 2.121734 | 208.89 | 1193.68 | 40.13 | 15.49 | 2.851606 | 1.16404 | 168.76 | 1185.05 | 37.19 | 3.810083 | 17.03 | 131.57 | 1183.82 | 31.13 | 17.75 | 4.601334 | 1.16404 | 100.44 | 1179.21 | 29.5 | 5.084489 | 18.9 | 70.94 | 1175.95 | 22.03 | 18.47 | 5.000071 | 1.16404 | 1332.03 | 1244.7
0.000261000008 | 0.0022499999 | 4.40000003e-05 | 5.60000008e-05 | 235.2725 | 1332.87 | 1191.99 | 1105.76 | 25.45 | 25.52746 | 1201.77 | 234.5 | 9.61 | 1.328 | 1.334 | 2.122789 | 208.97 | 1189.4 | 39.88 | 15.76 | 2.843843 | 1.16404 | 169.09 | 1180.17 | 37.31 | 3.950782 | 17.44 | 131.78 | 1178.81 | 31.09 | 18.21 | 4.583807 | 1.16404 | 100.69 | 1173.86 | 29.75 | 5.083205 | 19.17 | 70.94 | 1170.16 | 22.01 | 18.68 | 5.00007 | 1.16404 | 1329.09 | 1246.95
0.000254999992 | 0.0022799999 | 3.30000003e-05 | 5.99999985e-05 | 235.8144 | 1335.94 | 1205.49 | 1122.39 | 37.57 | 25.59706 | 1213.67 | 234.84 | 9.15 | 1.328 | 1.334 | 2.054951 | 209.24 | 1201.62 | 37.56 | 14.43 | 2.717723 | 1.16404 | 171.68 | 1192.45 | 38.32 | 3.607045 | 16.79 | 133.36 | 1191.02 | 32.18 | 17.59 | 4.655006 | 1.16404 | 101.18 | 1186.59 | 29.99 | 5.086719 | 18.43 | 71.19 | 1183.09 | 22.23 | 18.62 | 5.000071 | 1.16404 | 1320.22 | 1251.41
0.000254999992 | 0.0022799999 | 3.30000003e-05 | 5.99999985e-05 | 237.802 | 1347.2 | 1203.51 | 1121.71 | 49.72 | 25.69807 | 1216.06 | 235.22 | 8.91 | 1.328 | 1.334 | 2.062741 | 209.52 | 1204.02 | 36.52 | 13.9 | 2.698218 | 1.16404 | 173 | 1194.83 | 38.79 | 3.718741 | 16.59 | 134.21 | 1193.49 | 32.85 | 17.7 | 4.648724 | 1.16404 | 101.36 | 1189.24 | 30.1 | 5.087023 | 18.1 | 71.26 | 1185.65 | 22.31 | 18.49 | 5.000072 | 1.16404 | 1320.05 | 1252.18
0.000254999992 | 0.0022799999 | 3.30000003e-05 | 5.99999985e-05 | 237.0765 | 1343.09 | 1205.14 | 1120.38 | 45.29 | 25.63101 | 1217.43 | 235.11 | 9.2 | 1.328 | 1.334 | 2.062204 | 209.48 | 1204.98 | 36.88 | 14.26 | 2.785089 | 1.16404 | 172.6 | 1195.55 | 38.55 | 3.721265 | 16.64 | 134.05 | 1194.04 | 32.58 | 17.74 | 4.639687 | 1.16404 | 101.47 | 1189.44 | 30.2 | 5.087996 | 18.26 | 71.27 | 1185.7 | 22.34 | 18.69 | 5.000072 | 1.16404 | 1319.72 | 1249.01
0.000254999992 | 0.0022799999 | 3.30000003e-05 | 5.99999985e-05 | 236.9688 | 1342.48 | 1218.6 | 1135.81 | 44.63 | 25.66483 | 1228.55 | 235.09 | 8.69 | 1.328 | 1.334 | 2.057551 | 209.43 | 1216.4 | 37.73 | 14.05 | 2.720082 | 1.16404 | 171.7 | 1207.1 | 38.31 | 3.747275 | 16.15 | 133.39 | 1205.6 | 32.08 | 17.06 | 4.650496 | 1.16404 | 101.31 | 1200.92 | 30.14 | 5.088864 | 17.63 | 71.17 | 1197.14 | 22.22 | 18.06 | 5.000072 | 1.16404 | 1318.46 | 1247.35
2.20000002e-05 | 0.0060800002 | 6.29999995e-05 | 7.20000025e-05 | 230.9519 | 1643.47 | 1222.94 | 1132.65 | 148.86 | 24.56351 | 1232.68 | 231.9 | 13.71 | 1.328 | 1.334 | 2.069212 | 207.33 | 1219.97 | 46.39 | 21.55 | 2.869726 | 1.16404 | 160.94 | 1210.45 | 45 | 4.048724 | 25.26 | 115.94 | 1209.93 | 37.12 | 25.18 | 4.027751 | 1.16404 | 78.82 | 1203.81 | 26.93 | 5.032025 | 23.9 | 51.89 | 1195.3 | 17.04 | 21.5 | 5.000105 | 1.16404 | 1542.36 | 1176.24
1.10000001e-05 | 0.00898000039 | 4.6000001e-05 | 0.000875999976 | 238.2459 | 1605.57 | 1212.94 | 1116.03 | 177.9 | 25.63426 | 1227.71 | 239.92 | 15.02 | 1.328 | 1.334 | 1.958719 | 214.29 | 1214.44 | 48.37 | 23.22 | 2.706528 | 1.16404 | 165.92 | 1204.64 | 46.67 | 4.024172 | 27.02 | 119.25 | 1202.59 | 36.55 | 26.63 | 3.947887 | 1.16404 | 82.7 | 1196.08 | 27.46 | 5.033116 | 25.55 | 55.24 | 1184.56 | 20.44 | 25.91 | 5.000036 | 1.16404 | 1475.41 | 1175.74
1.10000001e-05 | 0.00898000039 | 4.6000001e-05 | 0.000875999976 | 232.0997 | 1599.83 | 1221.05 | 1128.77 | 279.03 | 26.10822 | 1231.56 | 241.83 | 12.94 | 1.328 | 1.334 | 1.901304 | 215.72 | 1216.33 | 52.31 | 22.38 | 2.700509 | 1.16404 | 163.41 | 1207.57 | 46.49 | 4.021731 | 24.53 | 116.92 | 1205.39 | 34.68 | 23.69 | 4.125708 | 1.16404 | 82.24 | 1199.15 | 27.24 | 5.042598 | 22.88 | 55 | 1187.56 | 20.27 | 23.54 | 5.000034 | 1.16404 | 1373.47 | 1177.58
1.10000001e-05 | 0.00898000039 | 4.6000001e-05 | 0.000875999976 | 238.5367 | 1607.53 | 1222.47 | 1131.81 | 58.33 | 25.44707 | 1236.68 | 235.5 | 13.68 | 1.328 | 1.334 | 2.030419 | 210.05 | 1223.56 | 46.59 | 23.34 | 2.793706 | 1.16404 | 163.46 | 1214.48 | 43.33 | 4.065535 | 26.12 | 120.13 | 1214.21 | 34.81 | 26.61 | 4.291393 | 1.16404 | 85.32 | 1209.03 | 29.28 | 5.03536 | 25.58 | 56.04 | 1203.55 | 21.16 | 25.64 | 5.000041 | 1.16404 | 1574.21 | 1175.56
0.00025099999 | 0.00221000006 | 4.3e-05 | 4.6000001e-05 | 237.5125 | 1345.56 | 1199.16 | 1119.48 | 47.95 | 32.51538 | 1223.82 | 235.14 | 10.43 | 1.328 | 1.334 | 2.126553 | 202.63 | 1212.23 | 36.36 | 13.91 | 2.824259 | 1.16404 | 166.27 | 1202.79 | 36.08 | 3.879337 | 15.79 | 130.19 | 1201.1 | 30.26 | 16.93 | 4.741426 | 1.16404 | 99.93 | 1196.21 | 29.28 | 5.084587 | 17.66 | 70.65 | 1192.21 | 21.7 | 18.06 | 5.000071 | 1.16404 | 1321.06 | 1532.45
0.00025099999 | 0.00221000006 | 4.3e-05 | 4.6000001e-05 | 238.2221 | 1349.58 | 1204.63 | 1122.88 | 52.29 | 32.55931 | 1226.33 | 235.32 | 10.42 | 1.328 | 1.334 | 2.128971 | 202.76 | 1214.41 | 36.23 | 13.93 | 2.903919 | 1.16404 | 166.53 | 1204.85 | 36.32 | 3.881517 | 16.09 | 130.21 | 1201.66 | 30.78 | 16.99 | 4.779068 | 1.16404 | 99.43 | 1196.85 | 29.08 | 5.082821 | 18.36 | 70.35 | 1191 | 21.45 | 18.03 | 5.000072 | 1.16404 | 1320.91 | 1529.62
0.00025099999 | 0.00221000006 | 4.3e-05 | 4.6000001e-05 | 237.2495 | 1344.07 | 1202.21 | 1118.12 | 46.35 | 32.38457 | 1225.57 | 235.13 | 10.82 | 1.328 | 1.334 | 2.127103 | 202.75 | 1213.21 | 36.2 | 14.48 | 2.819176 | 1.16404 | 166.55 | 1203.26 | 36.32 | 3.87728 | 16.66 | 130.23 | 1199.96 | 30.79 | 17.57 | 4.775906 | 1.16404 | 99.44 | 1195.16 | 29.12 | 5.086322 | 18.89 | 70.32 | 1189.13 | 21.43 | 18.34 | 5.000072 | 1.16404 | 1319.72 | 1292.59
0.00025099999 | 0.00221000006 | 4.3e-05 | 4.6000001e-05 | 238.3086 | 1350.07 | 1187.46 | 1107.14 | 52.82 | 32.61377 | 1212.81 | 235.39 | 10.78 | 1.328 | 1.334 | 2.128364 | 202.77 | 1201.19 | 35.72 | 14.09 | 2.812129 | 1.16404 | 167.05 | 1191.74 | 36.33 | 3.718031 | 16.53 | 130.72 | 1188.59 | 31.04 | 17.6 | 4.762854 | 1.16404 | 99.68 | 1184.15 | 29.19 | 5.084566 | 18.84 | 70.49 | 1178.7 | 21.58 | 18.53 | 5.000072 | 1.16404 | 1320.08 | 1291.09
0.00025099999 | 0.00221000006 | 4.3e-05 | 4.6000001e-05 | 237.3166 | 1344.45 | 1186.76 | 1108.33 | 46.76 | 32.48864 | 1213.04 | 235.2 | 10.77 | 1.328 | 1.334 | 2.128903 | 202.71 | 1201.67 | 35.51 | 14.08 | 2.806824 | 1.16404 | 167.2 | 1192.48 | 36.37 | 3.853086 | 16.63 | 130.83 | 1189.64 | 30.99 | 17.6 | 4.74862 | 1.16404 | 99.84 | 1185.41 | 29.29 | 5.085665 | 18.93 | 70.55 | 1180.11 | 21.64 | 18.54 | 5.000072 | 1.16404 | 1318.73 | 1289.42
0.00025099999 | 0.00221000006 | 4.3e-05 | 4.6000001e-05 | 238.1497 | 1349.17 | 1185.4 | 1103.73 | 51.84 | 32.49406 | 1210.39 | 235.37 | 11.27 | 1.328 | 1.334 | 2.126463 | 202.88 | 1198.57 | 35.59 | 14.79 | 2.889421 | 1.16404 | 167.29 | 1189.16 | 36.35 | 3.851511 | 17.08 | 130.94 | 1186.18 | 31.03 | 18.06 | 4.745785 | 1.16404 | 99.91 | 1181.73 | 29.32 | 5.086392 | 19.38 | 70.59 | 1176.11 | 21.68 | 18.91 | 5.000072 | 1.16404 | 1318.56 | 1112.06
0.000232000006 | 0.00215000007 | 4.80000017e-05 | 4.50000007e-05 | 235.8903 | 1336.37 | 1174.39 | 1094.89 | 38.04 | 32.4906 | 1198 | 234.95 | 11.33 | 1.328 | 1.334 | 2.127242 | 202.46 | 1186.7 | 36.25 | 14.91 | 2.906428 | 1.16404 | 166.21 | 1177.75 | 35.97 | 3.872544 | 16.88 | 130.24 | 1174.96 | 30.44 | 18.14 | 4.748027 | 1.16404 | 99.8 | 1170.71 | 29.21 | 5.083081 | 19.22 | 70.59 | 1165.5 | 21.66 | 18.91 | 5.000071 | 1.16404 | 1318.65 | 1112.26
0.00025099999 | 0.00221000006 | 4.3e-05 | 4.6000001e-05 | 237.952 | 1348.05 | 1172.09 | 1093.09 | 50.64 | 32.54687 | 1198.73 | 235.36 | 11.31 | 1.328 | 1.334 | 2.126978 | 202.81 | 1187.41 | 35.24 | 14.55 | 2.800657 | 1.16404 | 167.57 | 1178.25 | 36.32 | 3.838676 | 17.15 | 131.25 | 1175.49 | 31.03 | 18.24 | 4.724669 | 1.16404 | 100.22 | 1171.35 | 29.49 | 5.086965 | 19.59 | 70.73 | 1166.58 | 21.83 | 18.98 | 5.000072 | 1.16404 | 1317.46 | 1114.79
0.00025099999 | 0.00221000006 | 4.3e-05 | 4.6000001e-05 | 237.1295 | 1343.39 | 1170.97 | 1089.3 | 45.61 | 32.38407 | 1196.27 | 235.18 | 11.74 | 1.328 | 1.334 | 2.126288 | 202.8 | 1184.53 | 35.66 | 15.34 | 2.807435 | 1.16404 | 167.14 | 1175.17 | 36.06 | 3.842197 | 17.72 | 131.08 | 1172.3 | 30.89 | 18.8 | 4.724875 | 1.16404 | 100.19 | 1168.11 | 29.41 | 5.084072 | 20.11 | 70.78 | 1162.83 | 21.85 | 19.45 | 5.000071 | 1.16404 | 1318.3 | 1097.59
0.000232000006 | 0.00215000007 | 4.80000017e-05 | 4.50000007e-05 | 236.3616 | 1339.04 | 1166.59 | 1088.17 | 40.92 | 32.43086 | 1188.29 | 235.05 | 11.61 | 1.328 | 1.334 | 2.126921 | 202.62 | 1177.08 | 35.7 | 15.29 | 2.810691 | 1.16404 | 166.92 | 1168.32 | 36.14 | 3.853299 | 17.29 | 130.78 | 1165.73 | 30.83 | 18.53 | 4.738369 | 1.16404 | 99.95 | 1161.85 | 29.33 | 5.082812 | 19.41 | 70.62 | 1156.96 | 21.69 | 19.26 | 5.00007 | 1.16404 | 1317.38 | 1100.08
0.000232000006 | 0.00215000007 | 4.80000017e-05 | 4.50000007e-05 | 236.614 | 1340.47 | 1158.8 | 1079.55 | 42.46 | 32.4583 | 1184.21 | 235.09 | 11.83 | 1.328 | 1.334 | 2.125611 | 202.64 | 1173.02 | 35.94 | 15.61 | 2.815611 | 1.16404 | 166.7 | 1164.13 | 36.04 | 3.715353 | 17.68 | 130.66 | 1161.35 | 30.66 | 18.8 | 4.736525 | 1.16404 | 100 | 1157.36 | 29.37 | 5.083701 | 19.77 | 70.63 | 1152.55 | 21.7 | 19.53 | 5.00007 | 1.16404 | 1317.23 | 1096.64
0.000232000006 | 0.00215000007 | 4.80000017e-05 | 4.50000007e-05 | 236.99 | 1342.6 | 1156.85 | 1074.23 | 44.76 | 32.36922 | 1179.52 | 235.16 | 12.44 | 1.328 | 1.334 | 2.124636 | 202.79 | 1167.88 | 35.95 | 16.25 | 2.813485 | 1.16404 | 166.84 | 1158.69 | 36.03 | 3.853135 | 18.58 | 130.81 | 1155.99 | 30.73 | 19.55 | 4.731602 | 1.16404 | 100.08 | 1151.95 | 29.39 | 5.083595 | 20.67 | 70.69 | 1147.03 | 21.76 | 20.2 | 5.000071 | 1.16404 | 1318.36 | 1085.32
0.000232000006 | 0.00215000007 | 4.80000017e-05 | 4.50000007e-05 | 236.7853 | 1341.44 | 1157.16 | 1079.2 | 43.51 | 32.45967 | 1176.06 | 235.11 | 11.8 | 1.328 | 1.334 | 2.127128 | 202.65 | 1165.25 | 35.51 | 15.5 | 2.889348 | 1.16404 | 167.14 | 1156.81 | 36.22 | 3.847667 | 17.8 | 130.92 | 1154.43 | 30.84 | 18.81 | 4.731768 | 1.16404 | 100.08 | 1150.83 | 29.25 | 5.081876 | 19.86 | 70.83 | 1146.38 | 21.9 | 19.61 | 5.00007 | 1.16404 | 1318.92 | 1084.02
0.000261000008 | 0.0022499999 | 4.40000003e-05 | 5.60000008e-05 | 237.8285 | 1347.35 | 1149.45 | 1070.53 | 49.89 | 32.46455 | 1173.63 | 235.3 | 12.29 | 1.328 | 1.334 | 2.125827 | 202.84 | 1162.58 | 35.42 | 15.9 | 2.804151 | 1.16404 | 167.42 | 1153.86 | 36.3 | 3.842658 | 18.2 | 131.12 | 1151.38 | 30.96 | 19.27 | 4.729086 | 1.16404 | 100.16 | 1147.65 | 29.39 | 5.081037 | 20.4 | 70.77 | 1143.13 | 21.83 | 19.95 | 5.000069 | 1.16404 | 1318.4 | 1084.48
0.000261000008 | 0.0022499999 | 4.40000003e-05 | 5.60000008e-05 | 238.704 | 1352.31 | 1151.31 | 1067.9 | 55.24 | 32.43985 | 1172.25 | 235.48 | 12.62 | 1.328 | 1.334 | 2.127596 | 203.04 | 1160.54 | 35.22 | 16.26 | 2.797708 | 1.16404 | 167.82 | 1151.3 | 36.36 | 3.831848 | 18.82 | 131.46 | 1148.61 | 30.8 | 19.78 | 4.697172 | 1.16404 | 100.66 | 1144.6 | 29.56 | 5.084501 | 21.16 | 71.1 | 1139.79 | 22.14 | 20.64 | 5.00007 | 1.16404 | 1319.14 | 1082.88
0.000232000006 | 0.00215000007 | 4.80000017e-05 | 4.50000007e-05 | 236.6952 | 1340.93 | 1150.96 | 1072.52 | 42.96 | 32.39018 | 1167.39 | 235.08 | 12.37 | 1.328 | 1.334 | 2.12537 | 202.69 | 1156.67 | 35.51 | 15.82 | 2.805865 | 1.16404 | 167.18 | 1148.19 | 35.98 | 3.834809 | 18.27 | 131.2 | 1145.88 | 30.74 | 19.19 | 4.70614 | 1.16404 | 100.46 | 1142.31 | 29.34 | 5.085674 | 20.27 | 71.12 | 1137.92 | 22.17 | 20.03 | 5.000069 | 1.16404 | 1318.81 | 1084.62
0.000254999992 | 0.0022799999 | 3.30000003e-05 | 5.99999985e-05 | 236.3846 | 1339.17 | 1146.26 | 1066.9 | 41.05 | 32.31843 | 1165.69 | 235.04 | 12.45 | 1.328 | 1.334 | 2.193503 | 202.72 | 1154.88 | 35.54 | 16.41 | 2.887779 | 1.16404 | 167.18 | 1146.43 | 35.99 | 3.834275 | 18.47 | 131.19 | 1144.06 | 30.49 | 19.48 | 4.688358 | 1.16404 | 100.7 | 1140.37 | 29.5 | 5.085412 | 20.53 | 71.2 | 1136.06 | 22.23 | 20.56 | 5.000069 | 1.16404 | 1318.17 | 1082.13
0.000254999992 | 0.0022799999 | 3.30000003e-05 | 5.99999985e-05 | 237.0889 | 1343.16 | 1150.59 | 1067.65 | 45.37 | 32.24441 | 1167.39 | 235.16 | 12.84 | 1.328 | 1.334 | 2.12381 | 202.92 | 1155.92 | 35.65 | 16.74 | 2.805182 | 1.16404 | 167.27 | 1146.94 | 36.02 | 3.835039 | 19 | 131.25 | 1144.38 | 30.79 | 20.03 | 4.705999 | 1.16404 | 100.46 | 1140.59 | 29.43 | 5.084684 | 21.04 | 71.03 | 1135.78 | 22.05 | 20.65 | 5.00007 | 1.16404 | 1318.45 | 1082.26
0.000254999992 | 0.0022799999 | 3.30000003e-05 | 5.99999985e-05 | 236.983 | 1342.56 | 1152.15 | 1072.67 | 44.71 | 32.37761 | 1165.88 | 235.15 | 12.26 | 1.328 | 1.334 | 2.127005 | 202.77 | 1155.04 | 35.47 | 16.08 | 2.804366 | 1.16404 | 167.3 | 1146.51 | 35.92 | 3.979641 | 18.23 | 131.38 | 1144.25 | 30.74 | 19.12 | 4.797208 | 1.16404 | 100.64 | 1140.75 | 29.54 | 5.083498 | 20.06 | 71.1 | 1136.43 | 22.12 | 19.85 | 5.000067 | 1.16404 | 1317.77 | 1082.99
0.000254999992 | 0.0022799999 | 3.30000003e-05 | 5.99999985e-05 | 236.7482 | 1341.23 | 1148.59 | 1067.34 | 43.28 | 32.335 | 1161.61 | 235.1 | 12.44 | 1.328 | 1.334 | 2.124787 | 202.77 | 1150.53 | 35.62 | 16.33 | 2.806889 | 1.16404 | 167.15 | 1141.83 | 35.98 | 3.837383 | 18.59 | 131.17 | 1139.41 | 30.72 | 19.69 | 4.706533 | 1.16404 | 100.45 | 1135.8 | 29.37 | 5.084822 | 20.82 | 71.08 | 1131.47 | 22.13 | 20.67 | 5.00007 | 1.16404 | 1318.74 | 1088.01
0.000241999995 | 0.00215000007 | 5.09999991e-05 | 4.89999984e-05 | 237.9273 | 1347.91 | 1148.86 | 1063.94 | 50.49 | 32.35041 | 1162.85 | 235.32 | 12.84 | 1.328 | 1.334 | 2.124244 | 202.97 | 1151.12 | 35.23 | 16.4 | 2.797065 | 1.16404 | 167.74 | 1141.86 | 36.15 | 3.974263 | 19.02 | 131.59 | 1139.32 | 30.79 | 20.09 | 4.788918 | 1.16404 | 100.8 | 1135.48 | 29.63 | 5.083142 | 21.24 | 71.17 | 1132.63 | 22.2 | 20.78 | 5.00007 | 1.16404 | 1318.96 | 1071.94
0.000241999995 | 0.00215000007 | 5.09999991e-05 | 4.89999984e-05 | 237.9432 | 1348 | 1150.6 | 1068.73 | 50.58 | 32.33647 | 1157.53 | 235.32 | 12.73 | 1.328 | 1.334 | 2.125215 | 202.99 | 1146.34 | 34.72 | 16.25 | 2.868846 | 1.16404 | 168.27 | 1137.78 | 36.16 | 3.802515 | 18.55 | 132.11 | 1135.38 | 30.91 | 19.29 | 4.660402 | 1.16404 | 101.2 | 1131.68 | 29.77 | 5.080355 | 20.53 | 71.43 | 1129.26 | 22.48 | 19.69 | 5.000067 | 1.16404 | 1319.05 | 1071.87
0.000241999995 | 0.00215000007 | 5.09999991e-05 | 4.89999984e-05 | 237.5107 | 1345.55 | 1152.94 | 1071.17 | 47.94 | 32.37528 | 1161.4 | 235.22 | 12.78 | 1.328 | 1.334 | 2.123877 | 202.84 | 1150.36 | 35.83 | 16.62 | 2.892636 | 1.16404 | 167.01 | 1141.83 | 35.8 | 3.695735 | 18.67 | 131.21 | 1139.3 | 30.38 | 19.42 | 4.583577 | 1.16404 | 100.83 | 1135.43 | 29.71 | 5.082895 | 20.73 | 71.12 | 1133.01 | 22.16 | 19.72 | 5.000068 | 1.16404 | 1318.86 | 1071.4
0.000241999995 | 0.00215000007 | 5.09999991e-05 | 4.89999984e-05 | 237.1577 | 1343.55 | 1152.77 | 1071.3 | 45.79 | 32.33724 | 1164.15 | 235.15 | 12.59 | 1.328 | 1.334 | 2.123582 | 202.81 | 1153 | 35.51 | 16.42 | 2.804385 | 1.16404 | 167.3 | 1144.29 | 35.89 | 3.828314 | 18.6 | 131.41 | 1141.84 | 30.7 | 19.5 | 4.689578 | 1.16404 | 100.71 | 1138.11 | 29.56 | 5.082142 | 20.63 | 71.15 | 1135.62 | 22.19 | 19.69 | 5.000068 | 1.16404 | 1319.46 | 1073.14
0.000241999995 | 0.00215000007 | 5.09999991e-05 | 4.89999984e-05 | 237.3219 | 1344.48 | 1161.59 | 1081.44 | 46.79 | 32.38355 | 1167.89 | 235.19 | 12.27 | 1.328 | 1.334 | 2.125159 | 202.81 | 1157.05 | 35.08 | 15.92 | 2.79653 | 1.16404 | 167.73 | 1148.53 | 36.23 | 3.825361 | 18.06 | 131.5 | 1146.17 | 30.78 | 18.65 | 4.6899 | 1.16404 | 100.72 | 1142.52 | 29.52 | 5.081778 | 19.98 | 71.2 | 1140.06 | 22.27 | 19.01 | 5.000068 | 1.16404 | 1318.97 | 1072.11
0.000232000006 | 0.00215000007 | 4.80000017e-05 | 4.50000007e-05 | 237.1824 | 1343.69 | 1156.97 | 1073.67 | 45.94 | 32.34725 | 1162.26 | 235.16 | 12.74 | 1.328 | 1.334 | 2.12483 | 202.82 | 1151.03 | 35.29 | 16.53 | 2.882858 | 1.16404 | 167.53 | 1142.32 | 35.97 | 3.823245 | 18.76 | 131.56 | 1139.86 | 30.69 | 19.67 | 4.679886 | 1.16404 | 100.87 | 1136.12 | 29.74 | 5.084927 | 20.67 | 71.13 | 1133.6 | 22.15 | 20.02 | 5.000069 | 1.16404 | 1318.42 | 1069.71
0.000261000008 | 0.0022499999 | 4.40000003e-05 | 5.60000008e-05 | 235.5461 | 1334.42 | 1159.38 | 1078.51 | 35.93 | 32.33782 | 1166.59 | 234.87 | 12.38 | 1.328 | 1.334 | 2.125111 | 202.53 | 1155.67 | 36.22 | 16.27 | 2.904051 | 1.16404 | 166.31 | 1147.22 | 35.52 | 3.849042 | 18.19 | 130.79 | 1144.81 | 30.25 | 18.99 | 4.698281 | 1.16404 | 100.54 | 1141.1 | 29.44 | 5.082534 | 20.42 | 71.1 | 1138.72 | 22.15 | 19.54 | 5.000068 | 1.16404 | 1318.94 | 1069.97
0.000261000008 | 0.0022499999 | 4.40000003e-05 | 5.60000008e-05 | 237.4119 | 1344.99 | 1167.63 | 1088.93 | 47.34 | 32.41735 | 1171.77 | 235.2 | 12.02 | 1.328 | 1.334 | 2.127716 | 202.79 | 1161.17 | 34.88 | 15.48 | 2.875237 | 1.16404 | 167.91 | 1152.92 | 36.25 | 3.818675 | 17.97 | 131.66 | 1150.7 | 30.84 | 18.57 | 4.683856 | 1.16404 | 100.82 | 1147.22 | 29.58 | 5.084325 | 20 | 71.24 | 1144.96 | 22.31 | 18.89 | 5.000069 | 1.16404 | 1318.96 | 1063.46
0.000261000008 | 0.0022499999 | 4.40000003e-05 | 5.60000008e-05 | 235.7985 | 1335.85 | 1163.9 | 1080.31 | 37.47 | 32.32721 | 1168.88 | 234.92 | 12.48 | 1.328 | 1.334 | 2.124946 | 202.59 | 1157.54 | 35.44 | 16.27 | 2.8049 | 1.16404 | 167.15 | 1148.61 | 35.9 | 3.830779 | 18.46 | 131.25 | 1146.06 | 30.63 | 19.28 | 4.795009 | 1.16404 | 100.62 | 1142.28 | 29.54 | 5.084034 | 20.4 | 71.08 | 1139.65 | 22.13 | 19.6 | 5.000069 | 1.16404 | 1318.77 | 1063.45
0.000203000003 | 0.00236000004 | 3.9999999e-05 | 6.50000002e-05 | 237.5814 | 1345.95 | 1167.36 | 1087.11 | 48.37 | 32.4066 | 1166.92 | 235.24 | 12.2 | 1.328 | 1.334 | 2.126887 | 202.83 | 1156.18 | 34.7 | 15.54 | 2.788627 | 1.16404 | 168.13 | 1147.71 | 36.2 | 3.808449 | 18.27 | 131.93 | 1145.45 | 30.96 | 18.95 | 4.776538 | 1.16404 | 100.97 | 1142.07 | 29.63 | 5.082919 | 20.18 | 71.34 | 1139.73 | 22.38 | 19.8 | 5.000015 | 1.16404 | 1318.82 | 1065
0.000254999992 | 0.0022799999 | 3.30000003e-05 | 5.99999985e-05 | 236.6511 | 1340.68 | 1172.11 | 1092.07 | 42.68 | 32.44552 | 1174.56 | 235.06 | 11.45 | 1.328 | 1.334 | 2.124848 | 202.62 | 1163.75 | 35.09 | 15.02 | 2.798947 | 1.16404 | 167.53 | 1155.15 | 36.08 | 3.825989 | 17.5 | 131.45 | 1152.72 | 30.84 | 18.19 | 4.696004 | 1.16404 | 100.61 | 1149.02 | 29.45 | 5.084625 | 19.55 | 71.16 | 1146.51 | 22.24 | 19.28 | 5.00007 | 1.16404 | 1318.84 | 1062.21
0.000254999992 | 0.0022799999 | 3.30000003e-05 | 5.99999985e-05 | 236.3369 | 1338.9 | 1177.6 | 1091.8 | 40.77 | 32.28773 | 1184.53 | 235 | 11.85 | 1.328 | 1.334 | 2.124448 | 202.71 | 1172.64 | 36.4 | 15.59 | 2.822443 | 1.16404 | 166.31 | 1163.18 | 35.74 | 3.860683 | 17.86 | 130.57 | 1160.24 | 30.21 | 18.81 | 4.710965 | 1.16404 | 100.36 | 1155.8 | 29.42 | 5.084503 | 19.75 | 70.94 | 1152.38 | 21.99 | 19.23 | 5.00007 | 1.16404 | 1321.37 | 1065
0.000203000003 | 0.00236000004 | 3.9999999e-05 | 6.50000002e-05 | 238.8046 | 1352.88 | 1197.02 | 1114.47 | 55.85 | 32.44565 | 1195.64 | 235.37 | 11.47 | 1.328 | 1.334 | 2.12781 | 202.93 | 1184.15 | 36.88 | 15.21 | 2.831638 | 1.16404 | 166.05 | 1175.23 | 36.11 | 3.749369 | 17.72 | 129.94 | 1172.48 | 30.6 | 18.29 | 4.785728 | 1.16404 | 99.34 | 1168.44 | 28.74 | 5.083072 | 18.99 | 70.6 | 1165.09 | 21.65 | 18.66 | 5.000069 | 1.16404 | 1322.22 | 1053.45
0.000203000003 | 0.00236000004 | 3.9999999e-05 | 6.50000002e-05 | 236.021 | 1337.11 | 1188.39 | 1105.67 | 38.83 | 32.37916 | 1194.17 | 234.86 | 11.39 | 1.328 | 1.334 | 2.127836 | 202.48 | 1182.69 | 36.44 | 14.91 | 2.825644 | 1.16404 | 166.04 | 1173.54 | 35.83 | 4.026456 | 17.01 | 130.21 | 1170.83 | 30.4 | 17.88 | 4.745715 | 1.16404 | 99.81 | 1166.61 | 29.07 | 5.084733 | 18.83 | 70.74 | 1163.31 | 21.82 | 18.4 | 5.00007 | 1.16404 | 1322.06 | 1058.5
0.000236000007 | 0.00216999999 | 3.40000006e-05 | 4.50000007e-05 | 236.4711 | 1339.66 | 1193.46 | 1113.39 | 41.59 | 32.39246 | 1197.69 | 234.95 | 11.31 | 1.328 | 1.334 | 2.125597 | 202.55 | 1186.66 | 36.16 | 14.79 | 2.820302 | 1.16404 | 166.39 | 1177.87 | 35.98 | 3.867203 | 17.19 | 130.41 | 1175.3 | 30.61 | 17.93 | 4.748542 | 1.16404 | 99.8 | 1171.37 | 28.91 | 5.084081 | 18.62 | 70.89 | 1168.3 | 21.91 | 18.69 | 5.000071 | 1.16404 | 1322.78 | 1059.87
0.000236000007 | 0.00216999999 | 3.40000006e-05 | 4.50000007e-05 | 236.8912 | 1342.04 | 1187.59 | 1109.74 | 44.15 | 32.44865 | 1198.75 | 235.02 | 11.01 | 1.328 | 1.334 | 2.124882 | 202.57 | 1187.92 | 36.4 | 14.49 | 2.825394 | 1.16404 | 166.17 | 1179.26 | 35.84 | 3.871051 | 16.5 | 130.33 | 1176.64 | 30.25 | 17.26 | 4.729901 | 1.16404 | 100.08 | 1172.63 | 29.22 | 5.083518 | 18.48 | 70.86 | 1169.71 | 21.93 | 18.44 | 5.000069 | 1.16404 | 1321.8 | 1059.47
0.000236000007 | 0.00216999999 | 3.40000006e-05 | 4.50000007e-05 | 237.652 | 1346.35 | 1183.49 | 1103.51 | 48.81 | 32.44163 | 1194.66 | 235.18 | 11.36 | 1.328 | 1.334 | 2.126885 | 202.74 | 1183.52 | 35.87 | 14.65 | 2.895669 | 1.16404 | 166.87 | 1174.7 | 36.02 | 3.852036 | 17.01 | 130.85 | 1172.02 | 30.59 | 18.03 | 4.719414 | 1.16404 | 100.26 | 1168 | 29.3 | 5.082821 | 18.9 | 70.96 | 1164.93 | 22 | 18.77 | 5.000069 | 1.16404 | 1321.35 | 1057.56
0.000394000002 | 0.00211 | 6.90000015e-05 | 5.40000001e-05 | 235.9398 | 1336.65 | 1190.01 | 1113.4 | 175.31 | 33.31122 | 1197.2 | 241.52 | 11.5 | 1.328 | 1.334 | 2.005542 | 208.21 | 1186.5 | 44.64 | 15.46 | 2.721526 | 1.16404 | 163.57 | 1178.54 | 41.43 | 4.087461 | 17.63 | 122.14 | 1176.5 | 32.52 | 17.24 | 4.634235 | 1.16404 | 89.62 | 1172.27 | 26.15 | 5.073038 | 16.64 | 63.47 | 1166.6 | 18.59 | 15.35 | 5.000069 | 1.16404 | 1205.64 | 1057.4
0.000394000002 | 0.00211 | 6.90000015e-05 | 5.40000001e-05 | 237.163 | 1343.58 | 1188.54 | 1110.31 | 181.86 | 33.36915 | 1198.55 | 242.09 | 11.57 | 1.328 | 1.334 | 2.005218 | 208.72 | 1187.75 | 44.96 | 15.84 | 2.724234 | 1.16404 | 163.76 | 1179.57 | 41.59 | 3.963611 | 17.78 | 122.17 | 1177.24 | 32.53 | 17.61 | 4.650537 | 1.16404 | 89.64 | 1172.87 | 26.25 | 5.074308 | 16.86 | 63.39 | 1167.04 | 18.45 | 15.44 | 5.00007 | 1.16404 | 1205.93 | 1052.94
0.000394000002 | 0.00211 | 6.90000015e-05 | 5.40000001e-05 | 236.3634 | 1339.05 | 1194.46 | 1114.79 | 177.43 | 33.33871 | 1198.04 | 241.75 | 11.59 | 1.328 | 1.334 | 2.008029 | 208.41 | 1187.08 | 44.53 | 15.97 | 2.718276 | 1.16404 | 163.88 | 1178.81 | 41.57 | 4.084853 | 17.88 | 122.31 | 1176.59 | 32.68 | 17.67 | 4.49498 | 1.16404 | 89.63 | 1172.11 | 26.31 | 5.071178 | 16.95 | 63.32 | 1166.19 | 18.42 | 15.77 | 5.000064 | 1.16404 | 1200.54 | 1059.63
0.000394000002 | 0.00211 | 6.90000015e-05 | 5.40000001e-05 | 236.8082 | 1341.57 | 1194.46 | 1111.83 | 183.93 | 33.43541 | 1204.85 | 242.13 | 11.16 | 1.328 | 1.334 | 2.012023 | 208.69 | 1193.28 | 45.06 | 15.38 | 2.727355 | 1.16404 | 163.63 | 1184.39 | 41.79 | 3.970874 | 17.51 | 121.84 | 1181.62 | 32.61 | 17.43 | 4.526234 | 1.16404 | 89.23 | 1176.49 | 26.08 | 5.075462 | 16.39 | 63.15 | 1169.58 | 18.23 | 15.8 | 5.000071 | 1.16404 | 1201.88 | 1137.32
0.000372999988 | 0.00211800006 | 7.30000029e-05 | 0.000174999994 | 234.6895 | 1284.67 | 1191.35 | 1112.84 | 138.82 | 33.12578 | 1191.19 | 239.25 | 11.01 | 1.328 | 1.334 | 2.052157 | 206.12 | 1180.31 | 43.87 | 15.79 | 2.840045 | 1.16404 | 162.25 | 1172.35 | 41.08 | 4.187965 | 17.98 | 121.17 | 1170.5 | 32.03 | 17.84 | 4.885926 | 1.16404 | 89.14 | 1166.56 | 25.85 | 5.070695 | 17.2 | 63.29 | 1161.22 | 18.41 | 15.47 | 5.00007 | 1.16404 | 1186.86 | 1072.36
0.000372999988 | 0.00211800006 | 7.30000029e-05 | 0.000174999994 | 234.1469 | 1281.7 | 1188.47 | 1109.42 | 136.69 | 33.10947 | 1194.52 | 239.13 | 10.89 | 1.328 | 1.334 | 2.050509 | 206.02 | 1183.42 | 44.08 | 15.53 | 2.84587 | 1.16404 | 161.94 | 1175.2 | 40.95 | 4.195075 | 17.71 | 120.99 | 1173.14 | 32.01 | 17.62 | 4.893191 | 1.16404 | 88.98 | 1169.04 | 25.83 | 5.070628 | 16.96 | 63.15 | 1163.36 | 18.23 | 15.35 | 5.000069 | 1.16404 | 1186.9 | 1071.6
0.000372999988 | 0.00211800006 | 7.30000029e-05 | 0.000174999994 | 234.0465 | 1281.15 | 1187.93 | 1108.26 | 136.03 | 32.96942 | 1195.18 | 239.07 | 11.54 | 1.328 | 1.334 | 1.996081 | 206.1 | 1183.83 | 44.23 | 15.9 | 2.847689 | 1.16404 | 161.87 | 1175.58 | 40.94 | 4.049036 | 17.71 | 120.93 | 1173.32 | 32.02 | 18.01 | 4.734068 | 1.16404 | 88.91 | 1168.98 | 25.89 | 5.067753 | 16.92 | 63.02 | 1163.01 | 18.08 | 16.06 | 5.000171 | 1.16404 | 1183.01 | 1070.01
0.000372999988 | 0.00211800006 | 7.30000029e-05 | 0.000174999994 | 234.0154 | 1280.98 | 1190.03 | 1111.72 | 130.69 | 32.97054 | 1193.7 | 239.13 | 11.54 | 1.328 | 1.334 | 1.992403 | 206.16 | 1182.69 | 43.9 | 16.41 | 2.839677 | 1.16404 | 162.26 | 1174.83 | 41.02 | 4.033913 | 17.92 | 121.24 | 1172.82 | 32.12 | 18.4 | 4.722257 | 1.16404 | 89.12 | 1168.91 | 25.9 | 5.069858 | 17.16 | 63.22 | 1163.36 | 18.29 | 16.42 | 5.000065 | 1.16404 | 1184.22 | 1069.49
0.000372999988 | 0.00211800006 | 7.30000029e-05 | 0.000174999994 | 237.77975 | 1240.59 | 1187.11 | 1107.17 | 91.19 | 32.7765 | 1195.35 | 236.91 | 10.91 | 1.328 | 1.334 | 2.112453 | 204.13 | 1184.17 | 43.54 | 15.65 | 2.926504 | 1.16404 | 160.59 | 1175.88 | 40.37 | 4.1947 | 17.94 | 120.22 | 1173.87 | 31.6 | 17.46 | 4.862535 | 1.16404 | 88.62 | 1169.6 | 25.62 | 5.071361 | 16.91 | 63 | 1163.81 | 18.09 | 15.37 | 5.000069 | 1.16404 | 1184.32 | 1070.73
0.000372999988 | 0.00211800006 | 7.30000029e-05 | 0.000174999994 | 237.74525 | 1240.41 | 1186.56 | 1104.45 | 90.92 | 32.67659 | 1197.83 | 236.82 | 11.03 | 1.328 | 1.334 | 2.049876 | 204.15 | 1186 | 43.49 | 15.78 | 2.92328 | 1.16404 | 160.66 | 1177.35 | 40.46 | 4.042729 | 17.76 | 120.2 | 1174.93 | 31.72 | 17.63 | 4.705606 | 1.16404 | 88.48 | 1170.2 | 25.61 | 5.070323 | 16.97 | 62.87 | 1163.95 | 17.97 | 15.32 | 5.000071 | 1.16404 | 1184.27 | 1070.08
0.000372999988 | 0.00211800006 | 7.30000029e-05 | 0.000174999994 | 237.27375 | 1237.95 | 1190.6 | 1112.5 | 87.55 | 32.71729 | 1197.2 | 236.69 | 10.87 | 1.328 | 1.334 | 2.050459 | 203.97 | 1186.25 | 43.51 | 15.8 | 2.855656 | 1.16404 | 160.46 | 1178.18 | 40.38 | 4.046946 | 17.65 | 120.08 | 1176.15 | 31.86 | 17.78 | 4.718554 | 1.16404 | 88.22 | 1172.14 | 25.41 | 5.073624 | 16.86 | 62.81 | 1166.55 | 17.89 | 15.13 | 5.00007 | 1.16404 | 1184.52 | 1069.57
0.000372999988 | 0.00211800006 | 7.30000029e-05 | 0.000174999994 | 237.4539 | 1238.89 | 1186.52 | 1107.09 | 86.47 | 32.71219 | 1196.16 | 236.7 | 10.78 | 1.328 | 1.334 | 2.052454 | 203.99 | 1184.92 | 43.56 | 15.64 | 2.857003 | 1.16404 | 160.43 | 1176.58 | 40.4 | 4.19943 | 17.64 | 120.03 | 1174.52 | 31.65 | 17.13 | 4.870572 | 1.16404 | 88.38 | 1170.09 | 25.55 | 5.075587 | 16.68 | 62.83 | 1164.41 | 17.94 | 14.93 | 5.00007 | 1.16404 | 1184.33 | 1069.86
0.000372999988 | 0.00211800006 | 7.30000029e-05 | 0.000174999994 | 237.0936 | 1237.01 | 1187.88 | 1111.81 | 81.02 | 32.74459 | 1194.39 | 236.51 | 10.83 | 1.328 | 1.334 | 2.111639 | 203.77 | 1183.88 | 43.14 | 15.66 | 2.920789 | 1.16404 | 160.63 | 1176.21 | 40.49 | 4.189568 | 18.03 | 120.14 | 1174.62 | 31.58 | 17.61 | 4.855496 | 1.16404 | 88.56 | 1170.96 | 25.68 | 5.081215 | 16.91 | 62.88 | 1165.86 | 17.98 | 15.16 | 5.00007 | 1.16404 | 1186.78 | 1072.42
0.000394000002 | 0.00211 | 6.90000015e-05 | 5.40000001e-05 | 234.69 | 1329.57 | 1189.4 | 1111.48 | 187.52 | 33.49689 | 1206.57 | 242.79 | 11.51 | 1.328 | 1.334 | 2.009084 | 209.3 | 1195.6 | 45.34 | 15.61 | 2.725695 | 1.16404 | 163.96 | 1187.31 | 41.93 | 3.973441 | 17.42 | 122.03 | 1184.9 | 32.44 | 17.05 | 4.519117 | 1.16404 | 89.59 | 1180.09 | 26.27 | 5.071368 | 16.46 | 63.32 | 1173.73 | 18.41 | 15.08 | 5.000068 | 1.16404 | 1184.3 | 1072.2
0.000394000002 | 0.00211 | 6.90000015e-05 | 5.40000001e-05 | 234.69 | 1329.57 | 1184.98 | 1105.06 | 187.41 | 33.4342 | 1203.05 | 242.79 | 11.75 | 1.328 | 1.334 | 1.952102 | 209.35 | 1191.64 | 45.24 | 15.93 | 2.722883 | 1.16404 | 164.11 | 1183.12 | 41.96 | 3.966549 | 17.56 | 122.15 | 1180.55 | 32.49 | 17.43 | 4.514804 | 1.16404 | 89.66 | 1175.56 | 26.33 | 5.070351 | 16.58 | 63.33 | 1169.05 | 18.43 | 15.47 | 5.000068 | 1.16404 | 1184.51 | 1072.59
0.000394000002 | 0.00211 | 6.90000015e-05 | 5.40000001e-05 | 234.69 | 1329.57 | 1190.23 | 1113.92 | 189.84 | 33.47131 | 1204.06 | 242.8 | 11.65 | 1.328 | 1.334 | 1.952594 | 209.33 | 1193.3 | 45.4 | 15.79 | 2.663441 | 1.16404 | 163.93 | 1185.24 | 41.9 | 3.973454 | 17.45 | 122.03 | 1182.99 | 32.3 | 17.39 | 4.512087 | 1.16404 | 89.73 | 1178.55 | 26.29 | 5.074232 | 16.49 | 63.44 | 1172.56 | 18.54 | 15.39 | 5.000069 | 1.16404 | 1183.71 | 1045.37
0.00162400003 | 0.00385099999 | 7.6999997e-05 | 0.000216 | 234.3942 | 1230.06 | 1169.12 | 1082.01 | 163.04 | 28.30167 | 1181.94 | 241.12 | 11.72 | 1.328 | 1.334 | 1.929745 | 212.82 | 1170.71 | 44.28 | 16.51 | 2.604512 | 1.16404 | 168.54 | 1161.9 | 41.58 | 3.743181 | 18.34 | 126.96 | 1159.78 | 32.43 | 18.25 | 4.630673 | 1.16404 | 94.53 | 1155.9 | 29.03 | 5.087355 | 18.73 | 65.5 | 1152.07 | 22.72 | 18.83 | 5.000031 | 1.16404 | 1108.14 | 1051.37
0.00162400003 | 0.00385099999 | 7.6999997e-05 | 0.000216 | 236.9915 | 1243.69 | 1172.64 | 1087.58 | 178.13 | 28.5876 | 1181.85 | 242.24 | 11.3 | 1.328 | 1.334 | 1.930009 | 213.65 | 1171.05 | 44.61 | 16.16 | 2.602746 | 1.16404 | 169.04 | 1162.56 | 41.84 | 3.752365 | 17.89 | 127.2 | 1160.54 | 32.52 | 18.31 | 4.647992 | 1.16404 | 94.68 | 1156.9 | 29 | 5.085784 | 18.39 | 65.68 | 1153.36 | 22.9 | 18.65 | 5.000027 | 1.16404 | 1108.06 | 1054.62
0.00162400003 | 0.00385099999 | 7.6999997e-05 | 0.000216 | 236.6885 | 1242.1 | 1166.28 | 1079.37 | 177.76 | 28.5565 | 1177.66 | 242.09 | 11.66 | 1.328 | 1.334 | 1.864867 | 213.54 | 1166.43 | 44.92 | 16.56 | 2.685403 | 1.16404 | 168.62 | 1157.9 | 42.01 | 3.776637 | 18.24 | 126.61 | 1155.84 | 32.48 | 18.38 | 4.677935 | 1.16404 | 94.13 | 1151.95 | 28.72 | 5.082057 | 18.63 | 65.41 | 1148.03 | 22.61 | 18.54 | 4.999941 | 1.16404 | 1107.42 | 1044.47
0.00162400003 | 0.00385099999 | 7.6999997e-05 | 0.000216 | 234.5886 | 1231.08 | 1165.8 | 1075.4 | 238.19 | 29.23083 | 1175.79 | 247.99 | 11.93 | 1.328 | 1.334 | 1.860626 | 218.76 | 1162.72 | 46.33 | 16.26 | 2.515008 | 1.16404 | 172.43 | 1153.92 | 43.22 | 3.607772 | 17.93 | 129.21 | 1151.53 | 33.42 | 17.86 | 4.520741 | 1.16404 | 95.79 | 1147.41 | 29.63 | 5.08401 | 18.3 | 66.16 | 1143.1 | 23.34 | 18.16 | 5.000018 | 1.16404 | 1044.48 | 1044.4
0.00035300001 | 0.00226199999 | 9.79999968e-05 | 7.10000022e-05 | 236.6135 | 1131.63 | 1169.62 | 1084.51 | 233.69 | 34.18861 | 1178.22 | 248.2 | 11.45 | 1.328 | 1.334 | 1.881868 | 214.01 | 1164.52 | 47.57 | 14.79 | 2.638978 | 1.16404 | 166.44 | 1156.19 | 43.77 | 3.84806 | 15.82 | 122.67 | 1153.53 | 33.75 | 15.84 | 4.364269 | 1.16404 | 88.92 | 1148.86 | 27.08 | 5.062163 | 15.04 | 61.84 | 1141.64 | 19.03 | 13.72 | 5.00005 | 1.16404 | 950.72 | 1044.71
0.00026999999 | 0.00205700006 | 5.70000011e-05 | 7.79999973e-05 | 238.6835 | 1039.83 | 1159.33 | 1073.58 | 144.11 | 33.31354 | 1171.96 | 240.73 | 10.13 | 1.328 | 1.334 | 1.968512 | 207.41 | 1160.64 | 44.99 | 14.15 | 2.71395 | 1.16404 | 162.42 | 1151.97 | 42.17 | 4.009712 | 15.73 | 120.25 | 1149.82 | 32.62 | 15.27 | 4.636824 | 1.16404 | 87.63 | 1145.45 | 26.31 | 5.077474 | 15.04 | 61.32 | 1139.64 | 18.5 | 13.55 | 5.000045 | 1.16404 | 937.29 | 1044.83
0.00026999999 | 0.00205700006 | 5.70000011e-05 | 7.79999973e-05 | 237.7378 | 1035.71 | 1160.49 | 1073.95 | 139.87 | 33.27337 | 1173.9 | 240.38 | 10.08 | 1.328 | 1.334 | 1.972524 | 207.11 | 1162.45 | 44.91 | 14.02 | 2.715711 | 1.16404 | 162.2 | 1153.59 | 42.06 | 3.85301 | 15.44 | 120.14 | 1151.13 | 32.53 | 15.35 | 4.467067 | 1.16404 | 87.61 | 1146.44 | 26.32 | 5.08099 | 14.8 | 61.29 | 1140.25 | 18.46 | 13.44 | 5.00005 | 1.16404 | 937.48 | 1044.63
0.00026999999 | 0.00205700006 | 5.70000011e-05 | 7.79999973e-05 | 238.5848 | 1039.4 | 1158.49 | 1072.14 | 142.13 | 33.17743 | 1174.36 | 240.69 | 10.57 | 1.328 | 1.334 | 1.971347 | 207.52 | 1162.9 | 45.38 | 14.67 | 2.71995 | 1.16404 | 162.14 | 1154.22 | 42.12 | 4.023865 | 15.95 | 120.02 | 1152.05 | 32.62 | 16.11 | 4.650188 | 1.16404 | 87.4 | 1147.71 | 26.34 | 5.076822 | 15.33 | 61.06 | 1141.84 | 18.23 | 13.8 | 5.000037 | 1.16404 | 938.63 | 1044.98
0.00026999999 | 0.00205700006 | 5.70000011e-05 | 7.79999973e-05 | 237.4004 | 1034.24 | 1157.07 | 1073.53 | 136.23 | 33.21792 | 1170.22 | 240.3 | 10.37 | 1.328 | 1.334 | 1.967725 | 207.08 | 1159.29 | 44.9 | 14.24 | 2.785774 | 1.16404 | 162.18 | 1151.08 | 42.08 | 4.011758 | 15.65 | 120.1 | 1150.64 | 32.54 | 15.22 | 4.469346 | 1.16404 | 87.56 | 1146.12 | 26.41 | 5.079833 | 14.84 | 61.15 | 1140.22 | 18.32 | 13.18 | 5.000039 | 1.16404 | 938.88 | 1043.6
0.00026999999 | 0.00205700006 | 5.70000011e-05 | 7.79999973e-05 | 234.5885 | 1021.99 | 1157.75 | 1074.05 | 124.99 | 33.08086 | 1170.9 | 239.35 | 10.34 | 1.328 | 1.334 | 1.97 | 206.26 | 1159.87 | 44.45 | 14.18 | 2.785824 | 1.16404 | 161.81 | 1151.6 | 41.75 | 3.994978 | 15.45 | 120.06 | 1149.61 | 32.3 | 15.36 | 4.436687 | 1.16404 | 87.76 | 1145.36 | 26.48 | 5.078333 | 15.18 | 61.28 | 1139.88 | 18.46 | 13.36 | 5.000035 | 1.16404 | 938 | 1043.22
0.00026999999 | 0.00205700006 | 5.70000011e-05 | 7.79999973e-05 | 238.6812 | 1039.82 | 1154.28 | 1070.23 | 144.85 | 33.33269 | 1170.14 | 240.88 | 10.38 | 1.328 | 1.334 | 1.970495 | 207.55 | 1159.06 | 45.2 | 14.72 | 2.787393 | 1.16404 | 162.35 | 1150.85 | 42.27 | 4.191586 | 16.12 | 120.08 | 1150.59 | 32.61 | 15.68 | 4.487142 | 1.16404 | 87.47 | 1146.1 | 26.36 | 5.076792 | 15.39 | 61.11 | 1140.32 | 18.29 | 13.59 | 5.000036 | 1.16404 | 936.9 | 1043.16
0.000236000007 | 0.00216999999 | 3.40000006e-05 | 4.50000007e-05 | 237.1153 | 1343.31 | 1160.38 | 1081.36 | 45.53 | 25.6838 | 1178.54 | 235.05 | 10.39 | 1.328 | 1.334 | 2.126227 | 209.37 | 1167.27 | 39.24 | 16.41 | 2.830973 | 1.16404 | 170.13 | 1159.1 | 37.53 | 3.927128 | 18.48 | 132.6 | 1158.38 | 31.34 | 19.22 | 4.652072 | 1.16404 | 101.26 | 1154.52 | 29.96 | 5.080956 | 20.25 | 71.3 | 1152.13 | 22.33 | 21.59 | 5.000067 | 1.16404 | 1319.9 | 1043.07
0.000236000007 | 0.00216999999 | 3.40000006e-05 | 4.50000007e-05 | 236.8541 | 1341.83 | 1163 | 1081.99 | 43.92 | 25.71875 | 1180.69 | 235.01 | 10.2 | 1.328 | 1.334 | 2.12334 | 209.29 | 1169.2 | 39.47 | 16.47 | 2.835755 | 1.16404 | 169.82 | 1160.76 | 37.2 | 3.776512 | 18.31 | 132.62 | 1159.78 | 31.23 | 19.49 | 4.643926 | 1.16404 | 101.39 | 1155.78 | 30.02 | 5.085246 | 19.99 | 71.37 | 1153.12 | 22.41 | 19.87 | 5.000069 | 1.16404 | 1320.93 | 1043.2
0.000394000002 | 0.00211 | 6.90000015e-05 | 5.40000001e-05 | 235.8903 | 1336.37 | 1160.77 | 1078.88 | 50.45 | 25.51724 | 1175.46 | 235.15 | 11.48 | 1.328 | 1.334 | 2.063089 | 209.64 | 1163.8 | 45.03 | 20.01 | 2.842495 | 1.16404 | 164.61 | 1156.06 | 42.37 | 4.270714 | 22.05 | 122.24 | 1156.28 | 33.26 | 22.04 | 4.843336 | 1.16404 | 88.98 | 1152.67 | 27.04 | 5.066093 | 21.43 | 61.94 | 1148.11 | 19.05 | 19.41 | 5.000072 | 1.16404 | 1310.52 | 1043.47
1.6e-05 | 0.00212000008 | 3.40000006e-05 | 2.99999992e-05 | 230.0142 | 1821.63 | 1160.31 | 1099.34 | 312.56 | 26.31142 | 1175.71 | 242.92 | 14.6 | 1.328 | 1.334 | 1.928195 | 216.61 | 1162.54 | 47.68 | 24.85 | 2.647766 | 1.16404 | 168.93 | 1154.76 | 41.93 | 3.985491 | 26.89 | 127 | 1154.53 | 34.46 | 27.12 | 4.322862 | 1.16404 | 92.54 | 1152.42 | 28.47 | 5.071857 | 26.39 | 64.07 | 1147.73 | 21.14 | 25.15 | 5.000071 | 1.16404 | 1564 | 1043.88
1.6e-05 | 0.00212000008 | 3.40000006e-05 | 2.99999992e-05 | 230.071 | 1822.08 | 1161.7 | 1099.74 | 313.12 | 26.30345 | 1176.01 | 242.98 | 14.68 | 1.328 | 1.334 | 1.994036 | 216.67 | 1163.01 | 48.22 | 24.95 | 2.657402 | 1.16404 | 168.45 | 1155.13 | 42.05 | 3.845712 | 26.93 | 126.4 | 1154.75 | 34.44 | 27.05 | 4.199339 | 1.16404 | 91.96 | 1152.41 | 28.14 | 5.065274 | 26.46 | 63.82 | 1147.44 | 20.95 | 24.71 | 5.000073 | 1.16404 | 1564.27 | 1043.39
1.49999996e-05 | 0.00153999997 | 5.50000004e-05 | 2.59999997e-05 | 229.5949 | 1818.31 | 1164.23 | 1080.77 | 52.81 | 28.40748 | 1174.57 | 229.33 | 14.97 | 1.328 | 1.334 | 2.104115 | 200.92 | 1163.38 | 42.29 | 27.17 | 2.896123 | 1.16404 | 158.63 | 1155.49 | 40.45 | 4.393387 | 29.49 | 118.18 | 1155.9 | 33 | 29.5 | 4.623286 | 1.16404 | 85.18 | 1151.4 | 26.62 | 4.946606 | 29.54 | 58.56 | 1147.58 | 19.72 | 28.55 | 5.000064 | 1.16404 | 1773.78 | 1044.47
1.49999996e-05 | 0.00153999997 | 5.50000004e-05 | 2.59999997e-05 | 229.2376 | 1815.48 | 1162.66 | 1077.39 | 58.52 | 28.51649 | 1174.94 | 229.26 | 15.38 | 1.328 | 1.334 | 2.111454 | 200.75 | 1163.44 | 41.31 | 26.92 | 2.968684 | 1.16404 | 159.44 | 1155.27 | 40.95 | 4.372462 | 30.07 | 118.49 | 1155.69 | 33.23 | 29.89 | 4.275207 | 1.16404 | 85.26 | 1151.37 | 26.68 | 4.904963 | 29.65 | 58.58 | 1147.11 | 19.73 | 28.68 | 5.000066 | 1.16404 | 1771.31 | 1043.51
1.49999996e-05 | 0.00153999997 | 5.50000004e-05 | 2.59999997e-05 | 229.5167 | 1817.69 | 1165.37 | 1082.37 | 49.8 | 27.76077 | 1175.25 | 229.21 | 14.51 | 1.328 | 1.334 | 2.178798 | 201.45 | 1164.26 | 43.26 | 27.52 | 2.997866 | 1.16404 | 158.19 | 1156.71 | 40.41 | 4.416073 | 29.39 | 117.78 | 1157.15 | 32.91 | 29.13 | 4.641284 | 1.16404 | 84.87 | 1153.28 | 26.51 | 5.013752 | 29.62 | 58.36 | 1149.49 | 19.51 | 28.01 | 5.000064 | 1.16404 | 1777.99 | 1043.11
1.20000004e-05 | 0.00153999997 | 3.50000009e-05 | 2.80000004e-05 | 229.5255 | 1817.76 | 1163.19 | 1079.56 | 56.47 | 28.83377 | 1174.34 | 229.28 | 15.31 | 1.328 | 1.334 | 2.108984 | 200.44 | 1163.12 | 41.64 | 26.57 | 2.890592 | 1.16404 | 158.8 | 1155.06 | 40.75 | 4.40007 | 29.62 | 118.05 | 1155.49 | 33.28 | 29.33 | 4.469729 | 1.16404 | 84.77 | 1151.54 | 26.35 | 4.965464 | 29.56 | 58.42 | 1147.48 | 19.6 | 28.17 | 5.000066 | 1.16404 | 1774.47 | 1032.49
1.6e-05 | 0.00212000008 | 3.40000006e-05 | 2.99999992e-05 | 230.1518 | 1822.72 | 1142.65 | 1082.52 | 312.99 | 29.1446 | 1157.61 | 243.18 | 15.87 | 1.328 | 1.334 | 1.884254 | 214.04 | 1145.04 | 47.81 | 26.21 | 2.702762 | 1.16404 | 166.23 | 1137.64 | 42.07 | 3.95565 | 27.7 | 124.16 | 1137.59 | 32.91 | 27.12 | 4.402153 | 1.16404 | 91.25 | 1135.4 | 27.86 | 5.067915 | 27.33 | 63.39 | 1131.1 | 20.48 | 25.98 | 5.000071 | 1.16404 | 1561.68 | 957.39
1.6e-05 | 0.00212000008 | 3.40000006e-05 | 2.99999992e-05 | 229.7338 | 1819.41 | 1142.5 | 1079.04 | 308.47 | 29.04272 | 1156.96 | 242.88 | 17.12 | 1.328 | 1.334 | 1.89269 | 213.84 | 1145.12 | 46.09 | 26.77 | 2.66972 | 1.16404 | 167.75 | 1137.01 | 42.02 | 4.045647 | 28.65 | 125.73 | 1136.88 | 34.26 | 29.08 | 4.222066 | 1.16404 | 91.47 | 1134.67 | 28.06 | 4.918922 | 28.31 | 63.41 | 1129.94 | 20.47 | 26.61 | 5.000072 | 1.16404 | 1562.77 | 949.32
1.6e-05 | 0.00212000008 | 3.40000006e-05 | 2.99999992e-05 | 229.8412 | 1820.26 | 1144.78 | 1082.45 | 310.9 | 28.83145 | 1158.8 | 242.96 | 16.33 | 1.328 | 1.334 | 1.945171 | 214.13 | 1145.79 | 48.36 | 26.82 | 2.710093 | 1.16404 | 165.77 | 1138.15 | 41.99 | 3.970526 | 28.13 | 123.78 | 1137.98 | 32.72 | 27.64 | 4.248775 | 1.16404 | 91.06 | 1135.48 | 27.78 | 5.055845 | 27.7 | 63.28 | 1130.8 | 20.37 | 26.07 | 5.000072 | 1.16404 | 1560.72 | 948.49
1.6e-05 | 0.00212000008 | 3.40000006e-05 | 2.99999992e-05 | 229.9674 | 1821.26 | 1141.04 | 1078.51 | 311.35 | 28.94694 | 1154.36 | 243 | 16.43 | 1.328 | 1.334 | 1.881629 | 214.06 | 1142.75 | 47.82 | 26.77 | 2.622405 | 1.16404 | 166.24 | 1134.84 | 41.64 | 4.10666 | 27.86 | 124.6 | 1134.63 | 33.82 | 27.99 | 4.424737 | 1.16404 | 90.78 | 1132.39 | 27.67 | 5.058176 | 27.64 | 63.11 | 1127.54 | 20.21 | 25.92 | 5.000073 | 1.16404 | 1561.22 | 941.73
1.6e-05 | 0.00212000008 | 3.40000006e-05 | 2.99999992e-05 | 229.446 | 1817.13 | 1141.76 | 1076.77 | 308.27 | 29.36637 | 1153.81 | 242.68 | 15.61 | 1.328 | 1.334 | 2.028769 | 213.31 | 1140.46 | 47.8 | 27.46 | 2.712806 | 1.16404 | 165.51 | 1132.46 | 41.58 | 4.135231 | 28.48 | 123.93 | 1132.23 | 33.46 | 28.24 | 4.436494 | 1.16404 | 90.47 | 1129.86 | 27.48 | 5.050923 | 27.7 | 62.99 | 1124.85 | 20.09 | 26.27 | 5.000072 | 1.16404 | 1560.62 | 941.75
1.6e-05 | 0.00212000008 | 3.40000006e-05 | 2.99999992e-05 | 229.8298 | 1820.17 | 1142.06 | 1079.44 | 310.91 | 28.90429 | 1152.73 | 242.88 | 16.22 | 1.328 | 1.334 | 1.954903 | 213.98 | 1139.89 | 47.8 | 27.1 | 2.701126 | 1.16404 | 166.18 | 1132.3 | 41.77 | 4.115271 | 28.14 | 124.41 | 1132.23 | 33.66 | 28.24 | 4.423629 | 1.16404 | 90.75 | 1130.19 | 27.59 | 5.051927 | 27.81 | 63.16 | 1125.6 | 20.23 | 26.25 | 5.000072 | 1.16404 | 1560.33 | 932.66
1.6e-05 | 0.00212000008 | 3.40000006e-05 | 2.99999992e-05 | 230.3399 | 1824.21 | 1143.65 | 1079.93 | 315.43 | 29.0677 | 1152.47 | 243.3 | 16.45 | 1.328 | 1.334 | 1.949904 | 214.23 | 1139.32 | 48 | 27.56 | 2.70473 | 1.16404 | 166.23 | 1131.68 | 41.76 | 3.942613 | 28.33 | 124.47 | 1131.49 | 33.84 | 28.94 | 4.279298 | 1.16404 | 90.63 | 1129.37 | 27.56 | 5.027458 | 27.99 | 63.07 | 1124.76 | 20.18 | 26.19 | 5.000072 | 1.16404 | 1559.91 | 1526.55
1.6e-05 | 0.00212000008 | 3.40000006e-05 | 2.99999992e-05 | 229.6543 | 1818.78 | 1141.86 | 1075.88 | 311.66 | 28.95478 | 1151.13 | 242.82 | 16.98 | 1.328 | 1.334 | 1.946316 | 213.87 | 1137.32 | 46.14 | 26.87 | 2.591568 | 1.16404 | 167.73 | 1128.96 | 42.15 | 4.053272 | 28.74 | 125.58 | 1128.76 | 34.35 | 28.95 | 4.23309 | 1.16404 | 91.23 | 1126.38 | 27.94 | 4.941843 | 28.22 | 63.29 | 1121.43 | 20.37 | 26.75 | 5.000072 | 1.16404 | 1560.53 | 1534.27
1.6e-05 | 0.00212000008 | 3.40000006e-05 | 2.99999992e-05 | 230.8412 | 1828.18 | 1146.61 | 1082.42 | 320.83 | 29.24311 | 1151.85 | 243.7 | 16.34 | 1.328 | 1.334 | 1.944915 | 214.46 | 1138.72 | 47.93 | 27.49 | 2.623394 | 1.16404 | 166.53 | 1130.95 | 41.91 | 3.942863 | 28.37 | 124.62 | 1130.74 | 33.96 | 28.46 | 4.286379 | 1.16404 | 90.66 | 1128.56 | 27.64 | 5.029737 | 28.08 | 63.02 | 1124 | 20.13 | 26.18 | 5.000072 | 1.16404 | 1558.46 | 1535.17
1.6e-05 | 0.00212000008 | 3.40000006e-05 | 2.99999992e-05 | 230.3058 | 1823.94 | 1152.01 | 1086.35 | 317.09 | 29.03921 | 1156.31 | 243.35 | 16.37 | 1.328 | 1.334 | 1.949553 | 214.31 | 1142.85 | 48.07 | 27.33 | 2.625908 | 1.16404 | 166.24 | 1134.81 | 41.85 | 3.947617 | 28.22 | 124.39 | 1134.46 | 33.9 | 28.51 | 4.287205 | 1.16404 | 90.49 | 1132.09 | 27.53 | 5.039921 | 27.7 | 62.96 | 1127.03 | 20.06 | 26.03 | 5.000073 | 1.16404 | 1559.57 | 1533.92
0.000236000007 | 0.00216999999 | 3.40000006e-05 | 4.50000007e-05 | 237.313 | 1344.43 | 1154.62 | 1072.73 | 46.73 | 27.87705 | 1157.69 | 235.03 | 11.33 | 1.328 | 1.334 | 2.083852 | 207.16 | 1146.46 | 38.76 | 17.36 | 2.863603 | 1.16404 | 168.4 | 1138.38 | 36.96 | 3.975324 | 19.37 | 131.44 | 1137.8 | 31.15 | 20.16 | 4.817905 | 1.16404 | 100.29 | 1134.4 | 29.34 | 5.079695 | 21.26 | 70.95 | 1132.15 | 21.97 | 21.08 | 5.000066 | 1.16404 | 1322.07 | 1837.51
0.000203000003 | 0.00236000004 | 3.9999999e-05 | 6.50000002e-05 | 236.7482 | 1341.23 | 1165.34 | 1088.01 | 43.28 | 27.89945 | 1170.11 | 235 | 10.67 | 1.328 | 1.334 | 2.082588 | 207.1 | 1159.46 | 38.26 | 16.62 | 2.854701 | 1.16404 | 168.84 | 1151.79 | 37.2 | 3.965248 | 18.32 | 131.64 | 1151.28 | 31.3 | 19.11 | 4.815279 | 1.16404 | 100.34 | 1148.08 | 29.31 | 5.080176 | 20.34 | 71.03 | 1146.02 | 22.06 | 19.99 | 5.000066 | 1.16404 | 1320.16 | 1837.49
0.000203000003 | 0.00236000004 | 3.9999999e-05 | 6.50000002e-05 | 238.2556 | 1349.77 | 1164.14 | 1081.89 | 52.5 | 27.83131 | 1170.47 | 235.21 | 11.07 | 1.328 | 1.334 | 2.081677 | 207.38 | 1159.02 | 37.86 | 16.64 | 2.93063 | 1.16404 | 169.52 | 1150.74 | 37.48 | 3.952832 | 18.85 | 132.04 | 1150 | 31.7 | 19.78 | 4.81683 | 1.16404 | 100.34 | 1146.49 | 29.3 | 5.081753 | 20.8 | 71.04 | 1143.97 | 22.07 | 20.27 | 5.000069 | 1.16404 | 1323.53 | 1839.07
0.000203000003 | 0.00236000004 | 3.9999999e-05 | 6.50000002e-05 | 237.0324 | 1342.84 | 1164.5 | 1084.47 | 45.02 | 27.82281 | 1169.91 | 235.05 | 10.94 | 1.328 | 1.334 | 2.081391 | 207.22 | 1158.84 | 37.86 | 16.61 | 2.845123 | 1.16404 | 169.36 | 1150.77 | 37.42 | 3.954053 | 18.75 | 131.94 | 1150.17 | 31.54 | 19.66 | 4.811069 | 1.16404 | 100.4 | 1146.89 | 29.31 | 5.081398 | 20.41 | 71.09 | 1144.49 | 22.11 | 20.28 | 5.000068 | 1.16404 | 1321.82 | 1834.08
0.000203000003 | 0.00236000004 | 3.9999999e-05 | 6.50000002e-05 | 238.0685 | 1348.71 | 1167.55 | 1091.92 | 51.35 | 27.88617 | 1173.51 | 235.14 | 10.68 | 1.328 | 1.334 | 2.082295 | 207.25 | 1163.08 | 38.16 | 16.17 | 2.851308 | 1.16404 | 169.09 | 1155.53 | 37.34 | 3.814439 | 18.31 | 131.75 | 1155.03 | 31.55 | 19.03 | 4.933339 | 1.16404 | 100.2 | 1152.17 | 29.14 | 5.081048 | 20.14 | 71.06 | 1150.17 | 22.11 | 19.94 | 5.000068 | 1.16404 | 1324.72 | 2047.96
0.000203000003 | 0.00236000004 | 3.9999999e-05 | 6.50000002e-05 | 236.87 | 1341.92 | 1160.51 | 1079.11 | 44.03 | 27.81051 | 1168.55 | 234.96 | 10.87 | 1.328 | 1.334 | 2.084272 | 207.15 | 1157.32 | 37.81 | 16.74 | 2.844657 | 1.16404 | 169.34 | 1149.03 | 37.42 | 3.803634 | 18.97 | 131.92 | 1148.27 | 31.57 | 19.6 | 4.813267 | 1.16404 | 100.35 | 1144.83 | 29.26 | 5.080976 | 20.82 | 71.09 | 1142.32 | 22.11 | 20.35 | 5.000068 | 1.16404 | 1323.48 | 2036.08
0.000199000002 | 0.00190999999 | 2.99999992e-05 | 3.60000013e-05 | 229.4178 | 1328.37 | 1154.33 | 1071.61 | 33.8 | 27.0347 | 1155.27 | 228.55 | 10.62 | 1.328 | 1.334 | 2.14389 | 201.52 | 1143.76 | 39.48 | 18.62 | 3.102134 | 1.16404 | 162.04 | 1135.92 | 37.66 | 4.181353 | 20.75 | 124.38 | 1135.78 | 31.33 | 21.89 | 5.237154 | 1.16404 | 93.05 | 1132.92 | 29.02 | 5.058382 | 23.18 | 64.03 | 1130.94 | 21.16 | 22.58 | 5.000061 | 1.16404 | 1319.51 | 2038.96
0.000199000002 | 0.00190999999 | 2.99999992e-05 | 3.60000013e-05 | 230.473 | 1334.48 | 1154.86 | 1075.47 | 40.4 | 27.08606 | 1156.35 | 228.79 | 10.46 | 1.328 | 1.334 | 2.08286 | 201.7 | 1145.2 | 38.88 | 18.19 | 2.995072 | 1.16404 | 162.82 | 1137.61 | 37.67 | 4.320181 | 20.5 | 125.15 | 1137.68 | 31.73 | 21.52 | 5.103422 | 1.16404 | 93.42 | 1134.98 | 29.22 | 5.060688 | 23.34 | 64.2 | 1133.45 | 21.35 | 22.4 | 5.000061 | 1.16404 | 1317.61 | 2048.02
0.000199000002 | 0.00190999999 | 2.99999992e-05 | 3.60000013e-05 | 229.8133 | 1330.66 | 1154.39 | 1072.58 | 36.28 | 27.08255 | 1153.01 | 228.61 | 10.69 | 1.328 | 1.334 | 2.082997 | 201.53 | 1141.55 | 38.78 | 18.5 | 2.995108 | 1.16404 | 162.75 | 1133.74 | 37.6 | 4.143866 | 20.85 | 125.15 | 1133.66 | 31.65 | 21.66 | 5.203234 | 1.16404 | 93.5 | 1130.93 | 29.24 | 5.059364 | 23.55 | 64.26 | 1129.27 | 21.4 | 22.41 | 5.00006 | 1.16404 | 1319.27 | 2040.31
0.000199000002 | 0.00190999999 | 2.99999992e-05 | 3.60000013e-05 | 229.1087 | 1326.58 | 1154.61 | 1071.96 | 31.87 | 26.9316 | 1156.79 | 228.57 | 11.24 | 1.328 | 1.334 | 2.080463 | 201.64 | 1145.1 | 38.72 | 18.78 | 3.083111 | 1.16404 | 162.92 | 1137.27 | 37.79 | 4.143808 | 21.14 | 125.13 | 1137.21 | 31.66 | 22.26 | 5.204947 | 1.16404 | 93.47 | 1134.52 | 29.24 | 5.056754 | 23.82 | 64.23 | 1132.67 | 21.38 | 22.38 | 5.00006 | 1.16404 | 1317.04 | 2037.57
0.000169000006 | 0.00196000002 | 4.40000003e-05 | 3.09999996e-05 | 230.7891 | 1336.31 | 1159.04 | 1081.82 | 76.93 | 27.00332 | 1158.56 | 229.51 | 11.09 | 1.328 | 1.334 | 2.079252 | 202.5 | 1147.77 | 46.09 | 19.82 | 3.137681 | 1.16404 | 156.41 | 1141.13 | 41.23 | 4.409797 | 22.05 | 115.18 | 1141.8 | 32.03 | 21.98 | 5.094429 | 1.16404 | 83.15 | 1138.9 | 23.46 | 5.061328 | 19.83 | 59.69 | 1133.73 | 16.76 | 18.33 | 5.000098 | 1.16404 | 1298.87 | 2036.98
0.000199000002 | 0.00190999999 | 2.99999992e-05 | 3.60000013e-05 | 229.3815 | 1328.16 | 1151.64 | 1066.55 | 73.12 | 26.91521 | 1159.5 | 229.41 | 11.28 | 1.328 | 1.334 | 2.07729 | 202.49 | 1147.27 | 46.15 | 20.34 | 3.057978 | 1.16404 | 156.34 | 1139.32 | 41.28 | 4.415797 | 22.63 | 115.06 | 1139.51 | 32.31 | 22.78 | 5.121503 | 1.16404 | 82.75 | 1135.72 | 23.29 | 5.056878 | 20.6 | 59.46 | 1129.31 | 16.52 | 19.2 | 5.000093 | 1.16404 | 1293.6 | 2035.65
0.000190000006 | 0.00193000003 | 3.79999983e-05 | 2.99999992e-05 | 230.1501 | 1332.61 | 1149.91 | 1064.48 | 129.25 | 27.18731 | 1155.84 | 232.17 | 11.63 | 1.328 | 1.334 | 2.01825 | 204.98 | 1143.61 | 45.26 | 19.66 | 3.00177 | 1.16404 | 159.72 | 1135.61 | 40.75 | 4.233807 | 21.35 | 118.97 | 1135.38 | 32.41 | 22.01 | 5.113194 | 1.16404 | 86.56 | 1131.64 | 25.55 | 5.06057 | 21.03 | 61.01 | 1126.23 | 18.07 | 19.74 | 5.000081 | 1.16404 | 1243.33 | 2053.16
0.000169000006 | 0.00196000002 | 4.40000003e-05 | 3.09999996e-05 | 229.6268 | 1329.58 | 1156.09 | 1077.14 | 153.97 | 27.41876 | 1159.01 | 233.81 | 11.63 | 1.328 | 1.334 | 2.020317 | 206.39 | 1147.95 | 45.65 | 18.86 | 2.918277 | 1.16404 | 160.74 | 1140.77 | 41.22 | 4.078596 | 20.51 | 119.52 | 1140.79 | 32.43 | 20.88 | 4.93448 | 1.16404 | 87.09 | 1137.59 | 25.89 | 5.06105 | 20.27 | 61.2 | 1133 | 18.29 | 18.34 | 5.000069 | 1.16404 | 1215.4 | 2053.33
0.000169000006 | 0.00196000002 | 4.40000003e-05 | 3.09999996e-05 | 229.6216 | 1329.55 | 1157.85 | 1078.87 | 154.71 | 27.53302 | 1161.23 | 233.77 | 10.93 | 1.328 | 1.334 | 2.015203 | 206.24 | 1150.17 | 45.43 | 18.31 | 2.916562 | 1.16404 | 160.81 | 1142.85 | 41.29 | 4.078514 | 20.15 | 119.52 | 1142.78 | 32.58 | 20.23 | 4.772711 | 1.16404 | 86.94 | 1139.22 | 25.84 | 5.063917 | 19.42 | 61.1 | 1134.15 | 18.2 | 18.06 | 5.00007 | 1.16404 | 1213.71 | 2053.4
0.000169000006 | 0.00196000002 | 4.40000003e-05 | 3.09999996e-05 | 229.4437 | 1328.52 | 1161.15 | 1082.54 | 154.78 | 27.55919 | 1165.48 | 233.75 | 10.65 | 1.328 | 1.334 | 2.020124 | 206.19 | 1154.4 | 45.37 | 18 | 2.915826 | 1.16404 | 160.82 | 1146.99 | 41.37 | 4.403341 | 19.99 | 119.45 | 1147.06 | 32.57 | 20.18 | 4.946955 | 1.16404 | 86.88 | 1143.62 | 25.75 | 5.064755 | 19.16 | 61.13 | 1138.72 | 18.24 | 18.02 | 5.000075 | 1.16404 | 1214.57 | 2035.51
0.000169000006 | 0.00196000002 | 4.40000003e-05 | 3.09999996e-05 | 230.739 | 1336.02 | 1164.89 | 1089.14 | 166.37 | 27.6448 | 1168.61 | 234.53 | 10.69 | 1.328 | 1.334 | 2.015442 | 206.88 | 1157.98 | 45.72 | 17.8 | 2.916089 | 1.16404 | 161.16 | 1150.99 | 41.52 | 4.085104 | 19.67 | 119.64 | 1151.03 | 32.63 | 20.11 | 4.95896 | 1.16404 | 87.01 | 1147.91 | 25.77 | 5.063203 | 18.87 | 61.24 | 1143.27 | 18.35 | 18.01 | 5.000074 | 1.16404 | 1211.3 | 2040.56
0.000195999994 | 0.00206000009 | 7.10000022e-05 | 3.89999987e-05 | 230.2416 | 1333.14 | 1166.22 | 1086.86 | 164.55 | 27.6113 | 1171.88 | 234.41 | 10.42 | 1.328 | 1.334 | 1.962286 | 206.79 | 1160.52 | 45.81 | 17.79 | 2.918767 | 1.16404 | 160.98 | 1152.97 | 41.47 | 4.090628 | 19.47 | 119.51 | 1152.66 | 32.62 | 19.62 | 4.963228 | 1.16404 | 86.89 | 1148.9 | 25.81 | 5.063519 | 18.97 | 61.08 | 1143.54 | 18.2 | 17.64 | 5.000072 | 1.16404 | 1209.44 | 2040.25
0.000190000006 | 0.00193000003 | 3.79999983e-05 | 2.99999992e-05 | 230.7131 | 1335.87 | 1162.53 | 1082.63 | 178.5 | 27.7122 | 1167.96 | 235.62 | 10.83 | 1.328 | 1.334 | 1.960171 | 207.91 | 1156.56 | 45.77 | 18.04 | 2.90405 | 1.16404 | 162.14 | 1149.05 | 41.88 | 4.229771 | 19.59 | 120.26 | 1148.85 | 32.67 | 20.07 | 4.774844 | 1.16404 | 87.59 | 1145.02 | 26.29 | 5.064295 | 18.96 | 61.3 | 1139.56 | 18.4 | 18.04 | 5.000069 | 1.16404 | 1196.52 | 2047.17
0.000199000002 | 0.00190999999 | 2.99999992e-05 | 3.60000013e-05 | 231.0101 | 1337.59 | 1160.88 | 1082.51 | 183.41 | 27.80661 | 1160.61 | 236.02 | 10.78 | 1.328 | 1.334 | 2.013925 | 208.21 | 1149.8 | 46.16 | 18.2 | 2.837878 | 1.16404 | 162.05 | 1142.6 | 41.81 | 4.081264 | 19.8 | 120.24 | 1142.52 | 32.71 | 20.41 | 4.961339 | 1.16404 | 87.53 | 1139.33 | 26.24 | 5.064674 | 19.26 | 61.29 | 1134.53 | 18.38 | 18.25 | 5.000067 | 1.16404 | 1193.6 | 2037.4
0.000190000006 | 0.00193000003 | 3.79999983e-05 | 2.99999992e-05 | 229.5421 | 1329.09 | 1162.24 | 1080.17 | 208.71 | 28.01367 | 1169.64 | 238.24 | 10.63 | 1.328 | 1.334 | 1.960673 | 210.23 | 1157.95 | 46.73 | 17.99 | 2.827746 | 1.16404 | 163.5 | 1150.17 | 42.65 | 4.091574 | 19.47 | 120.85 | 1149.73 | 33.3 | 19.55 | 4.680808 | 1.16404 | 87.55 | 1145.53 | 26.24 | 5.062332 | 18.82 | 61.31 | 1139.56 | 18.44 | 17.46 | 5.000077 | 1.16404 | 1161.7 | 2029.65
0.000195999994 | 0.00206000009 | 7.10000022e-05 | 3.89999987e-05 | 230.7787 | 1336.25 | 1168.68 | 1089.34 | 239.61 | 28.40436 | 1163.93 | 241.33 | 10.64 | 1.328 | 1.334 | 1.955468 | 212.93 | 1151.49 | 47.82 | 18.28 | 2.82119 | 1.16404 | 165.11 | 1144.65 | 43.25 | 4.155887 | 19.41 | 121.86 | 1144.71 | 33.67 | 19.95 | 4.712989 | 1.16404 | 88.19 | 1141.38 | 26.46 | 5.063322 | 18.75 | 61.73 | 1136.39 | 18.83 | 18.01 | 5.000067 | 1.16404 | 1140.11 | 2038.12
0.00035300001 | 0.00208000001 | 9.2000002e-05 | 5.60000008e-05 | 229.7783 | 1327.38 | 1152.18 | 1050.29 | 190.69 | 27.58502 | 1162.44 | 236.54 | 12.9 | 1.328 | 1.334 | 1.952423 | 208.96 | 1148.6 | 46.16 | 20.14 | 2.869092 | 1.16404 | 162.8 | 1138.63 | 42.02 | 4.213625 | 21.78 | 120.78 | 1137.71 | 32.68 | 20.98 | 4.795925 | 1.16404 | 88.1 | 1132 | 26.59 | 5.073328 | 21.21 | 61.51 | 1125.18 | 18.65 | 18.79 | 5.000061 | 1.16404 | 1181.28 | 2029.9
0.00035300001 | 0.00208000001 | 9.2000002e-05 | 5.60000008e-05 | 227.7201 | 1315.49 | 1162.7 | 1068.37 | 189.02 | 27.62669 | 1166.33 | 236.48 | 12.29 | 1.328 | 1.334 | 1.952389 | 208.85 | 1153.59 | 46.12 | 19.07 | 2.870043 | 1.16404 | 162.73 | 1144.59 | 42.08 | 4.221433 | 20.47 | 120.65 | 1143.99 | 32.81 | 20.08 | 4.812074 | 1.16404 | 87.84 | 1139.1 | 26.55 | 5.076097 | 19.76 | 61.29 | 1133.1 | 18.4 | 17.7 | 5.000062 | 1.16404 | 1169.5 | 2035.56
0.00035300001 | 0.00226199999 | 9.79999968e-05 | 7.10000022e-05 | 237.636 | 1136.52 | 1161.08 | 1073.84 | 239.58 | 29.31418 | 1149.95 | 248.74 | 11.09 | 1.328 | 1.334 | 1.83089 | 219.43 | 1136.39 | 49.91 | 16.41 | 2.644493 | 1.16404 | 169.52 | 1129.06 | 45.4 | 3.920616 | 16.97 | 124.12 | 1128.64 | 34.54 | 17.06 | 4.467084 | 1.16404 | 89.58 | 1124.63 | 27.54 | 5.062637 | 16.23 | 62.04 | 1118.39 | 19.21 | 15.27 | 5.000049 | 1.16404 | 949.58 | 2036.31
0.000236000007 | 0.00216999999 | 3.40000006e-05 | 4.50000007e-05 | 237.6855 | 1346.54 | 1195 | 1106.94 | 49.01 | 27.90149 | 1191.2 | 235.06 | 10.78 | 1.328 | 1.334 | 2.077776 | 207.16 | 1178.88 | 39.42 | 16.66 | 2.877099 | 1.16404 | 167.74 | 1169.83 | 37.45 | 3.872188 | 18.63 | 130.29 | 1168.62 | 31.04 | 19.01 | 4.889993 | 1.16404 | 99.25 | 1164.19 | 28.87 | 5.079212 | 19.92 | 70.38 | 1160.62 | 21.43 | 20.48 | 5.00007 | 1.16404 | 1323.59 | 2036.22
0.000236000007 | 0.00216999999 | 3.40000006e-05 | 4.50000007e-05 | 236.5081 | 1339.87 | 1186.99 | 1101.01 | 41.81 | 27.97099 | 1187.96 | 234.86 | 10.42 | 1.328 | 1.334 | 2.083348 | 206.89 | 1175.89 | 39.62 | 16.38 | 2.971295 | 1.16404 | 167.27 | 1167.09 | 37.32 | 4.037817 | 18.17 | 129.95 | 1166.01 | 30.8 | 18.99 | 4.895169 | 1.16404 | 99.15 | 1161.8 | 28.81 | 5.080989 | 19.7 | 70.34 | 1158.35 | 21.37 | 19.67 | 5.00007 | 1.16404 | 1324.18 | 2041.14
0.000203000003 | 0.00236000004 | 3.9999999e-05 | 6.50000002e-05 | 238.0103 | 1348.38 | 1192.9 | 1109.83 | 50.99 | 32.61796 | 1192.07 | 235.14 | 11.37 | 1.328 | 1.334 | 2.066568 | 202.52 | 1180.48 | 37.26 | 15.72 | 2.844809 | 1.16404 | 165.26 | 1171.55 | 36.66 | 3.948214 | 17.71 | 128.6 | 1170.37 | 30.6 | 18.64 | 4.874664 | 1.16404 | 98 | 1166.19 | 28 | 5.078876 | 19.01 | 70 | 1162.53 | 21.03 | 19.45 | 5.00007 | 1.16404 | 1323.35 | 2051.61
0.000232000006 | 0.00215000007 | 4.80000017e-05 | 4.50000007e-05 | 237.276 | 1344.22 | 1182.12 | 1094.01 | 46.5 | 27.92467 | 1182.49 | 235.08 | 10.56 | 1.328 | 1.334 | 2.082699 | 207.16 | 1169.95 | 38.21 | 16.45 | 2.853477 | 1.16404 | 168.95 | 1160.79 | 37.76 | 3.986944 | 18.62 | 131.19 | 1159.67 | 31.59 | 19.07 | 4.866123 | 1.16404 | 99.6 | 1155.42 | 29.12 | 5.080578 | 20.03 | 70.48 | 1151.89 | 21.52 | 19.28 | 5.000072 | 1.16404 | 1321.12 | 2042.34
0.000195999994 | 0.00206000009 | 7.10000022e-05 | 3.89999987e-05 | 229.1846 | 1327.02 | 1185.88 | 1098.3 | 102.2 | 27.06205 | 1193.79 | 230.71 | 11.69 | 1.328 | 1.334 | 2.020145 | 203.65 | 1180.77 | 44.89 | 18.67 | 2.935353 | 1.16404 | 158.76 | 1171.8 | 40.93 | 4.271695 | 20.2 | 117.83 | 1170.95 | 31.99 | 20.64 | 5.124094 | 1.16404 | 85.84 | 1166.25 | 25.34 | 5.059787 | 19.53 | 60.5 | 1159.54 | 17.59 | 17.97 | 5.000081 | 1.16404 | 1261.9 | 2045.65
0.000882000022 | 0.0143999998 | 3.60000013e-05 | 0.000506000011 | 230.7825 | 1662.87 | 1194.09 | 1097.21 | 258.08 | 27.33653 | 1205.21 | 239.46 | 15.86 | 1.328 | 1.334 | 1.937472 | 212.12 | 1190.12 | 46.14 | 23.57 | 2.75675 | 1.16404 | 165.98 | 1180.71 | 43.04 | 4.129648 | 25.29 | 122.94 | 1178.35 | 32.66 | 25.24 | 4.738947 | 1.16404 | 90.28 | 1173.1 | 26.52 | 5.069614 | 24.68 | 63.76 | 1164.71 | 20.88 | 25.41 | 5.000038 | 1.16404 | 1459.67 | 2055.86
0.000913999975 | 0.0138999997 | 3.9999999e-05 | 0.000356000004 | 231.4944 | 1668 | 1197.27 | 1108.87 | 149.9 | 27.08889 | 1206.65 | 232.27 | 14.77 | 1.328 | 1.334 | 2.0912 | 205.18 | 1194.61 | 45.87 | 23.45 | 3.007626 | 1.16404 | 159.31 | 1186.09 | 40.31 | 4.208237 | 24.81 | 119 | 1184.03 | 30.99 | 25.18 | 5.129578 | 1.16404 | 88.01 | 1179.62 | 24.87 | 5.072214 | 23.97 | 63.14 | 1172.12 | 20.23 | 25.82 | 5.000059 | 1.16404 | 1564.21 | 2040.88
0.000882000022 | 0.0143999998 | 3.60000013e-05 | 0.000506000011 | 232.0079 | 1671.7 | 1193.5 | 1105.86 | 123.63 | 27.33781 | 1207.91 | 230.9 | 14.33 | 1.328 | 1.334 | 2.097605 | 203.56 | 1195.84 | 46.23 | 22.87 | 3.038777 | 1.16404 | 157.33 | 1187.2 | 43.96 | 4.301908 | 27.11 | 113.37 | 1185.87 | 33.45 | 26.21 | 4.660278 | 1.16404 | 79.92 | 1180.86 | 25.67 | 5.042258 | 26.58 | 54.25 | 1171.84 | 19.45 | 27.48 | 5.000044 | 1.16404 | 1594.25 | 2038.1
0.000962999999 | 0.0138999997 | 3.79999983e-05 | 0.000303000008 | 237.9435 | 1675.95 | 1199.66 | 1114.6 | 50.71 | 27.83648 | 1212.9 | 235.27 | 13.45 | 1.328 | 1.334 | 2.024961 | 207.43 | 1201.27 | 48.07 | 24.06 | 2.944823 | 1.16404 | 159.36 | 1193.23 | 42.74 | 4.415317 | 26.5 | 116.62 | 1193.51 | 33.58 | 27.12 | 4.638428 | 1.16404 | 83.04 | 1189.31 | 27.79 | 5.033137 | 26.88 | 55.25 | 1184.98 | 20.37 | 27.15 | 5.000046 | 1.16404 | 1650.12 | 2031.6
0.000962999999 | 0.0138999997 | 3.79999983e-05 | 0.000303000008 | 238.4362 | 1679.42 | 1195.29 | 1109.25 | 57.93 | 27.86401 | 1207.72 | 235.36 | 13.53 | 1.328 | 1.334 | 2.098001 | 207.5 | 1196.21 | 47.76 | 24.07 | 2.937317 | 1.16404 | 159.74 | 1188.08 | 42.86 | 4.203187 | 27.12 | 116.88 | 1188.32 | 33.75 | 27.32 | 4.633142 | 1.16404 | 83.13 | 1184.1 | 27.82 | 5.03464 | 27.29 | 55.31 | 1179.52 | 20.42 | 27.53 | 5.000046 | 1.16404 | 1650.46 | 1857.05
0.000962999999 | 0.0138999997 | 3.79999983e-05 | 0.000303000008 | 237.4154 | 1672.23 | 1199.12 | 1107.8 | 40 | 27.80593 | 1214.03 | 235.17 | 13.6 | 1.328 | 1.334 | 2.096517 | 207.37 | 1201.64 | 48.07 | 25.17 | 2.94623 | 1.16404 | 159.3 | 1192.89 | 42.61 | 4.210199 | 27.14 | 116.69 | 1192.72 | 33.78 | 27.62 | 4.48238 | 1.16404 | 82.91 | 1187.6 | 27.92 | 5.035105 | 27.26 | 54.99 | 1182.25 | 20.09 | 27.62 | 5.000046 | 1.16404 | 1651.15 | 1855.91
0.000962999999 | 0.0138999997 | 3.79999983e-05 | 0.000303000008 | 237.2393 | 1670.99 | 1198.99 | 1111.93 | 38.66 | 27.82471 | 1211.58 | 235.13 | 13.61 | 1.328 | 1.334 | 2.095067 | 207.31 | 1199.91 | 48.13 | 25.14 | 3.043243 | 1.16404 | 159.18 | 1191.97 | 42.78 | 4.22615 | 26.97 | 116.4 | 1192.16 | 33.31 | 27.56 | 4.625652 | 1.16404 | 83.09 | 1187.72 | 27.85 | 5.032273 | 26.88 | 55.24 | 1183.06 | 20.33 | 27.76 | 5.000047 | 1.16404 | 1651.04 | 1861.55
0.000962999999 | 0.0138999997 | 3.79999983e-05 | 0.000303000008 | 237.7873 | 1674.85 | 1198.94 | 1113.71 | 42.81 | 27.89877 | 1212.39 | 235.24 | 13.12 | 1.328 | 1.334 | 2.09895 | 207.34 | 1201.1 | 47.65 | 24.04 | 2.93757 | 1.16404 | 159.69 | 1193.07 | 42.7 | 4.194164 | 26.29 | 116.99 | 1193.18 | 33.67 | 26.87 | 4.796788 | 1.16404 | 83.32 | 1189.08 | 27.98 | 5.038083 | 26.64 | 55.34 | 1184.7 | 20.45 | 27.44 | 5.000045 | 1.16404 | 1651.16 | 1859.23
0.000696000003 | 0.0143999998 | 3.30000003e-05 | 0.000276000006 | 230.5382 | 1661.11 | 1196.26 | 1104.79 | 35.7 | 27.07187 | 1210.52 | 228.94 | 13.3 | 1.328 | 1.334 | 2.096471 | 201.87 | 1197.76 | 46.59 | 25.45 | 3.068983 | 1.16404 | 155.28 | 1188.87 | 41.66 | 4.238848 | 28.05 | 113.62 | 1188.85 | 33.14 | 28.44 | 4.476849 | 1.16404 | 80.48 | 1183.65 | 26.4 | 4.981162 | 28.21 | 54.08 | 1178.33 | 19.2 | 27.92 | 5.000054 | 1.16404 | 1645.4 | 1860.48
0.000696000003 | 0.0143999998 | 3.30000003e-05 | 0.000276000006 | 237.4715 | 1703.6 | 1203.77 | 1116.72 | 50.61 | 28.48089 | 1217.98 | 235.32 | 13.67 | 1.328 | 1.334 | 2.10323 | 206.84 | 1206.22 | 48.13 | 25.1 | 2.872124 | 1.16404 | 158.71 | 1197.86 | 43.73 | 4.124056 | 28.19 | 114.98 | 1198.08 | 33.65 | 27.34 | 4.27634 | 1.16404 | 81.33 | 1192.91 | 26.83 | 5.006228 | 27.83 | 54.5 | 1187.68 | 19.61 | 27.35 | 5.00005 | 1.16404 | 1677.52 | 1858.47
0.000696000003 | 0.0143999998 | 3.30000003e-05 | 0.000276000006 | 237.1091 | 1701 | 1198 | 1107.25 | 181.23 | 28.221 | 1209 | 239.64 | 15.5 | 1.328 | 1.334 | 2.026135 | 211.42 | 1196.86 | 48.94 | 24.27 | 2.832344 | 1.16404 | 162.48 | 1188.21 | 44.56 | 4.232508 | 27.69 | 117.92 | 1186.73 | 36.49 | 27.99 | 4.158087 | 1.16404 | 81.43 | 1181.69 | 26.86 | 5.037235 | 27.1 | 54.57 | 1172.15 | 19.74 | 27.78 | 5.000044 | 1.16404 | 1574.11 | 1838.08
0.000882000022 | 0.0143999998 | 3.60000013e-05 | 0.000506000011 | 231.5527 | 1668.42 | 1194.7 | 1099.56 | 30.38 | 26.85711 | 1210.78 | 228.83 | 14.32 | 1.328 | 1.334 | 2.09233 | 201.97 | 1197.35 | 45.67 | 26.21 | 3.042365 | 1.16404 | 156.3 | 1187.9 | 41.03 | 4.360009 | 28.33 | 115.27 | 1187.68 | 33.18 | 28.59 | 4.375605 | 1.16404 | 82.09 | 1182.02 | 27.35 | 4.911919 | 28.53 | 54.74 | 1176.51 | 19.82 | 28.16 | 5.000048 | 1.16404 | 1658.45 | 1840.11
0.000882000022 | 0.0143999998 | 3.60000013e-05 | 0.000506000011 | 231.7206 | 1669.63 | 1194.28 | 1101.77 | 77.3 | 27.41596 | 1208.14 | 229.42 | 14.55 | 1.328 | 1.334 | 2.098296 | 202 | 1195.24 | 45.98 | 24.84 | 3.155514 | 1.16404 | 156.02 | 1186.23 | 43.24 | 4.298501 | 28.5 | 112.78 | 1184.71 | 34.54 | 28.15 | 4.418286 | 1.16404 | 78.24 | 1179.26 | 24.66 | 5.034323 | 27.26 | 53.58 | 1168.93 | 18.75 | 28.88 | 5.000049 | 1.16404 | 1633 | 1837.26
0.000696000003 | 0.0143999998 | 3.30000003e-05 | 0.000276000006 | 236.8733 | 1421.24 | 1179.53 | 1092.77 | 66.54 | 27.91377 | 1194.41 | 235.46 | 12.59 | 1.328 | 1.334 | 2.029233 | 207.55 | 1182.79 | 52.08 | 23.77 | 2.94968 | 1.16404 | 155.47 | 1175.46 | 44.49 | 4.502516 | 25.62 | 110.98 | 1174.95 | 32.67 | 25.36 | 4.878657 | 1.16404 | 78.31 | 1170.96 | 25.07 | 5.040691 | 24.74 | 53.24 | 1162.38 | 18.48 | 25.66 | 5.000045 | 1.16404 | 1391.3 | 1732.84
0.000696000003 | 0.0143999998 | 3.30000003e-05 | 0.000276000006 | 236.6283 | 1419.77 | 1177.77 | 1087.33 | 65.44 | 27.80852 | 1193.3 | 235.42 | 13.31 | 1.328 | 1.334 | 2.095234 | 207.61 | 1181.12 | 52.11 | 24.67 | 3.039476 | 1.16404 | 155.5 | 1173.64 | 44.36 | 4.301648 | 26.38 | 111.14 | 1172.84 | 32.72 | 25.44 | 4.872517 | 1.16404 | 78.42 | 1168.35 | 25.25 | 5.044753 | 25.53 | 53.17 | 1159.36 | 18.4 | 25.79 | 5.000047 | 1.16404 | 1391.74 | 1731.01
0.000696000003 | 0.0143999998 | 3.30000003e-05 | 0.000276000006 | 237.3333 | 1424 | 1182.72 | 1092.46 | 108.76 | 27.97537 | 1198.74 | 236.71 | 12.95 | 1.328 | 1.334 | 2.019447 | 208.73 | 1186.55 | 52.15 | 22.93 | 2.935694 | 1.16404 | 156.58 | 1178.5 | 45.16 | 4.510825 | 25.51 | 111.42 | 1177.71 | 32.96 | 25 | 4.900724 | 1.16404 | 78.46 | 1173.16 | 25.33 | 5.042183 | 24.28 | 53.13 | 1163.5 | 18.35 | 24.87 | 5.000047 | 1.16404 | 1362.45 | 1732.21
0.000696000003 | 0.0143999998 | 3.30000003e-05 | 0.000276000006 | 237.0317 | 1422.19 | 1185.71 | 1101.9 | 106.7 | 28.01109 | 1199.8 | 236.63 | 12.69 | 1.328 | 1.334 | 2.026593 | 208.62 | 1188.65 | 52.07 | 22.39 | 2.935851 | 1.16404 | 156.55 | 1181.45 | 45.13 | 4.133412 | 24.74 | 111.42 | 1180.71 | 32.93 | 24.21 | 4.892272 | 1.16404 | 78.49 | 1176.91 | 25.1 | 5.036919 | 23.37 | 53.39 | 1168.29 | 18.61 | 24.57 | 5.000041 | 1.16404 | 1361.81 | 1731.71
0.000696000003 | 0.0143999998 | 3.30000003e-05 | 0.000276000006 | 236.5183 | 1419.11 | 1175.3 | 1086.29 | 98.78 | 28.01537 | 1188.78 | 236.51 | 13.16 | 1.328 | 1.334 | 2.097776 | 208.5 | 1177.13 | 52.1 | 23.36 | 2.938802 | 1.16404 | 156.4 | 1169.52 | 45.05 | 4.315508 | 25.79 | 111.35 | 1168.79 | 33.11 | 24.76 | 4.737472 | 1.16404 | 78.24 | 1164.31 | 25.13 | 5.038244 | 24.35 | 53.11 | 1154.99 | 18.35 | 24.8 | 5.000047 | 1.16404 | 1361.83 | 1731.93
0.000696000003 | 0.0143999998 | 3.30000003e-05 | 0.000276000006 | 229.8746 | 1389.51 | 1175.04 | 1080.97 | 64.59 | 27.07151 | 1191.5 | 229.27 | 12.31 | 1.328 | 1.334 | 2.096338 | 202.2 | 1178.54 | 50.51 | 24.02 | 3.165008 | 1.16404 | 151.69 | 1170.26 | 43.11 | 4.283035 | 25.87 | 108.58 | 1168.94 | 31.71 | 24.94 | 5.190644 | 1.16404 | 76.87 | 1164.01 | 24.32 | 5.044321 | 24.36 | 52.55 | 1153.59 | 17.78 | 24.92 | 5.000054 | 1.16404 | 1362.23 | 1731.79
0.000913999975 | 0.0138999997 | 3.9999999e-05 | 0.000356000004 | 231.3889 | 1667.24 | 1174.55 | 1084.24 | 283.28 | 28.39209 | 1190.28 | 241.98 | 15.25 | 1.328 | 1.334 | 1.94138 | 213.58 | 1176.56 | 49.19 | 24.26 | 2.730931 | 1.16404 | 164.39 | 1168.27 | 43.21 | 4.091067 | 25.64 | 121.18 | 1166.33 | 32.12 | 25.14 | 4.503754 | 1.16404 | 89.06 | 1161.47 | 25.78 | 5.069702 | 24.11 | 63.28 | 1152.98 | 20.42 | 25.64 | 5.000057 | 1.16404 | 1434.82 | 1731.5
0.000962999999 | 0.0138999997 | 3.79999983e-05 | 0.000303000008 | 238.1024 | 1407.91 | 1181.32 | 1098.94 | 25.21 | 28.0668 | 1199 | 234.76 | 11.15 | 1.328 | 1.334 | 2.101695 | 206.69 | 1188.11 | 43.98 | 19.45 | 2.956419 | 1.16404 | 162.71 | 1180.17 | 40.24 | 4.47874 | 22.1 | 122.47 | 1180.48 | 31.32 | 22.26 | 4.874403 | 1.16404 | 91.15 | 1176.93 | 27.13 | 5.073354 | 22.46 | 64.02 | 1173.97 | 21.11 | 22.47 | 5.000058 | 1.16404 | 1400.54 | 1730.88
0.000962999999 | 0.0138999997 | 3.79999983e-05 | 0.000303000008 | 237.2704 | 1402.99 | 1183.96 | 1096.99 | 64.44 | 27.90639 | 1197.49 | 235.61 | 12.35 | 1.328 | 1.334 | 2.027115 | 207.71 | 1185.87 | 47.05 | 20.9 | 3.012423 | 1.16404 | 160.66 | 1177.94 | 41.39 | 4.259481 | 22.68 | 119.27 | 1176.51 | 31.13 | 22.2 | 4.979322 | 1.16404 | 88.14 | 1172.31 | 25.1 | 5.077312 | 21.75 | 63.04 | 1165.29 | 20.16 | 23 | 5.000054 | 1.16404 | 1368.52 | 1730.08
0.000962999999 | 0.0138999997 | 3.79999983e-05 | 0.000303000008 | 238.4711 | 1410.09 | 1179.63 | 1098.7 | 152.83 | 28.32126 | 1191.89 | 239.51 | 12.46 | 1.328 | 1.334 | 2.026588 | 211.19 | 1181.4 | 48.55 | 20.38 | 2.916581 | 1.16404 | 162.64 | 1174.38 | 42.18 | 4.082625 | 21.54 | 120.46 | 1173.11 | 31.8 | 21.62 | 4.835563 | 1.16404 | 88.66 | 1169.66 | 25.45 | 5.07701 | 20.63 | 63.21 | 1163 | 20.37 | 21.98 | 5.00005 | 1.16404 | 1299.55 | 1729.59
0.000962999999 | 0.0138999997 | 3.79999983e-05 | 0.000303000008 | 238.116 | 1407.99 | 1178.84 | 1099.41 | 150.01 | 28.37961 | 1191.13 | 239.35 | 12.16 | 1.328 | 1.334 | 2.017614 | 210.97 | 1180.85 | 48.6 | 19.68 | 2.919397 | 1.16404 | 162.37 | 1173.91 | 42.22 | 4.096202 | 21.54 | 120.15 | 1172.79 | 31.5 | 20.62 | 4.832655 | 1.16404 | 88.65 | 1169.22 | 25.49 | 5.078107 | 20.59 | 63.16 | 1162.82 | 20.34 | 21.28 | 5.000051 | 1.16404 | 1299.12 | 1728.99
0.000882000022 | 0.0143999998 | 3.60000013e-05 | 0.000506000011 | 231.304 | 1398.15 | 1177.14 | 1089.29 | 64.42 | 27.03449 | 1189.08 | 229.54 | 13.06 | 1.328 | 1.334 | 2.092274 | 202.51 | 1177.22 | 45.08 | 21.82 | 3.021974 | 1.16404 | 157.43 | 1169.07 | 39.88 | 4.442286 | 23.18 | 117.55 | 1167.72 | 30.03 | 22.64 | 4.863101 | 1.16404 | 87.52 | 1163.36 | 24.86 | 5.079091 | 22.55 | 62.66 | 1156.33 | 19.78 | 23.25 | 5.000052 | 1.16404 | 1362.56 | 1728.91
0.000882000022 | 0.0143999998 | 3.60000013e-05 | 0.000506000011 | 231.2841 | 1398.03 | 1176 | 1093.9 | 64.63 | 26.98855 | 1188.3 | 229.55 | 13.34 | 1.328 | 1.334 | 2.092326 | 202.56 | 1177.36 | 45.14 | 21.18 | 3.022189 | 1.16404 | 157.42 | 1169.94 | 39.79 | 4.231972 | 22.5 | 117.63 | 1168.74 | 30.15 | 22.32 | 4.866078 | 1.16404 | 87.48 | 1165 | 24.69 | 5.077883 | 21.9 | 62.79 | 1158.71 | 19.95 | 23.13 | 5.000051 | 1.16404 | 1362.04 | 1728.95
0.000913999975 | 0.0138999997 | 3.9999999e-05 | 0.000356000004 | 231.6861 | 1400.46 | 1174.33 | 1091.53 | 71.83 | 27.28448 | 1186.76 | 229.64 | 11.83 | 1.328 | 1.334 | 2.099609 | 202.35 | 1175.7 | 44.83 | 20.04 | 3.020193 | 1.16404 | 157.52 | 1167.93 | 40.12 | 4.248217 | 22.37 | 117.4 | 1166.67 | 30.33 | 21.82 | 5.313076 | 1.16404 | 87.07 | 1163.08 | 24.49 | 5.083099 | 21.51 | 62.58 | 1156.76 | 19.72 | 22.15 | 5.000056 | 1.16404 | 1360.85 | 1728.11
0.000913999975 | 0.0138999997 | 3.9999999e-05 | 0.000356000004 | 231.5918 | 1399.89 | 1177.59 | 1091.82 | 74.26 | 27.16187 | 1189.43 | 229.7 | 12.25 | 1.328 | 1.334 | 2.0186 | 202.54 | 1177.71 | 45.06 | 20.78 | 3.022071 | 1.16404 | 157.48 | 1169.67 | 39.96 | 4.241967 | 22.39 | 117.52 | 1168.16 | 30.37 | 22.11 | 5.310618 | 1.16404 | 87.15 | 1164.32 | 24.56 | 5.079135 | 21.62 | 62.59 | 1157.59 | 19.74 | 22.62 | 5.000053 | 1.16404 | 1358.48 | 1729.65
0.000913999975 | 0.0138999997 | 3.9999999e-05 | 0.000356000004 | 231.1965 | 1397.5 | 1186.17 | 1101.48 | 66.03 | 27.18218 | 1195.23 | 229.56 | 11.76 | 1.328 | 1.334 | 2.095379 | 202.37 | 1183.83 | 45 | 20.11 | 3.022702 | 1.16404 | 157.37 | 1175.83 | 40.13 | 4.256161 | 21.84 | 117.24 | 1174.34 | 30.29 | 21.53 | 5.125985 | 1.16404 | 86.95 | 1170.27 | 24.42 | 5.079221 | 20.87 | 62.53 | 1163.45 | 19.7 | 21.84 | 5.000053 | 1.16404 | 1360.06 | 1728.23
0.000913999975 | 0.0138999997 | 3.9999999e-05 | 0.000356000004 | 231.8499 | 1401.45 | 1184.71 | 1100.37 | 125.38 | 27.33979 | 1194.81 | 231.88 | 11.88 | 1.328 | 1.334 | 2.018014 | 204.54 | 1183.39 | 46.6 | 19.6 | 3.036315 | 1.16404 | 157.94 | 1175.54 | 40.62 | 4.300162 | 21.31 | 117.32 | 1173.98 | 30.39 | 20.32 | 4.966315 | 1.16404 | 86.93 | 1169.56 | 24.5 | 5.075909 | 20.29 | 62.43 | 1162.34 | 19.61 | 20.47 | 5.00005 | 1.16404 | 1313.73 | 1728.38
0.000962999999 | 0.0138999997 | 3.79999983e-05 | 0.000303000008 | 237.8792 | 1406.59 | 1189.89 | 1106.21 | 198.69 | 28.72643 | 1195.97 | 242.95 | 12.27 | 1.328 | 1.334 | 1.946319 | 214.23 | 1185.08 | 50.68 | 19.76 | 2.842713 | 1.16404 | 163.55 | 1177.78 | 43.07 | 3.972784 | 20.88 | 120.48 | 1176.14 | 31.74 | 20.28 | 4.915022 | 1.16404 | 88.74 | 1172.15 | 25.78 | 5.07819 | 19.75 | 62.96 | 1164.66 | 20.11 | 20.35 | 5.000051 | 1.16404 | 1250.42 | 1724.36
0.000882000022 | 0.0143999998 | 3.60000013e-05 | 0.000506000011 | 231.2213 | 1397.65 | 1197.06 | 1114.08 | 235 | 28.33811 | 1202.25 | 239.97 | 11.84 | 1.328 | 1.334 | 1.889647 | 211.64 | 1189.55 | 49.47 | 19.12 | 2.842636 | 1.16404 | 162.17 | 1182.24 | 42.76 | 3.971752 | 19.92 | 119.41 | 1180.47 | 31.36 | 19.31 | 4.692899 | 1.16404 | 88.05 | 1176.18 | 25.22 | 5.076042 | 18.64 | 62.83 | 1168.52 | 20.01 | 19.45 | 5.000043 | 1.16404 | 1209.38 | 1719.07
0.000195999994 | 0.00206000009 | 7.10000022e-05 | 3.89999987e-05 | 230.853 | 1336.68 | 1193.8 | 1113.95 | 166.27 | 27.88509 | 1203.24 | 234.57 | 10.01 | 1.328 | 1.334 | 2.020736 | 206.69 | 1191.6 | 47.19 | 16.81 | 2.955809 | 1.16404 | 159.5 | 1183.64 | 42.18 | 4.064461 | 18.13 | 117.32 | 1182.81 | 32.16 | 17.99 | 4.908437 | 1.16404 | 85.16 | 1178.13 | 25.13 | 5.066798 | 17.02 | 60.03 | 1171.21 | 17.15 | 15.51 | 5.000083 | 1.16404 | 1210.74 | 1391.74
0.000195999994 | 0.00206000009 | 7.10000022e-05 | 3.89999987e-05 | 229.7598 | 1330.35 | 1194.39 | 1112.14 | 159.76 | 27.79481 | 1199.39 | 234.12 | 10.26 | 1.328 | 1.334 | 2.019959 | 206.32 | 1187.41 | 47.07 | 17.39 | 2.884107 | 1.16404 | 159.25 | 1179.17 | 42.01 | 4.213326 | 18.71 | 117.24 | 1178.44 | 32.04 | 18.72 | 5.07117 | 1.16404 | 85.2 | 1173.77 | 25.16 | 5.063898 | 17.55 | 60.04 | 1166.97 | 17.18 | 16.06 | 5.000083 | 1.16404 | 1210.62 | 1394.93
0.000169000006 | 0.00196000002 | 4.40000003e-05 | 3.09999996e-05 | 230.5611 | 1334.99 | 1203.27 | 1121.17 | 166.41 | 27.68697 | 1210.54 | 234.54 | 10.39 | 1.328 | 1.334 | 2.015859 | 206.85 | 1198.5 | 47.53 | 17.09 | 2.886865 | 1.16404 | 159.32 | 1190.12 | 42.13 | 4.224514 | 18.49 | 117.19 | 1189.27 | 31.94 | 18.11 | 4.902145 | 1.16404 | 85.25 | 1184.08 | 25.15 | 5.060146 | 17.34 | 60.1 | 1177.02 | 17.26 | 15.78 | 5.000085 | 1.16404 | 1209.93 | 1399.63
0.000169000006 | 0.00196000002 | 4.40000003e-05 | 3.09999996e-05 | 231.2053 | 1338.72 | 1198.01 | 1116.94 | 170.24 | 27.88278 | 1208.14 | 234.81 | 9.77 | 1.328 | 1.334 | 2.016959 | 206.92 | 1196.11 | 47.25 | 16.46 | 2.81178 | 1.16404 | 159.67 | 1187.63 | 42.12 | 4.210362 | 17.92 | 117.55 | 1186.67 | 32.34 | 17.75 | 4.911397 | 1.16404 | 85.21 | 1181.59 | 25.1 | 5.065266 | 17.01 | 60.11 | 1174.56 | 17.26 | 15.43 | 5.000087 | 1.16404 | 1210.84 | 1394.31
0.000169000006 | 0.00196000002 | 4.40000003e-05 | 3.09999996e-05 | 231.5473 | 1340.7 | 1202.22 | 1120.15 | 171.34 | 27.7954 | 1211.46 | 234.92 | 10.03 | 1.328 | 1.334 | 2.016477 | 207.13 | 1199.41 | 47.43 | 16.98 | 2.881826 | 1.16404 | 159.7 | 1191 | 42.27 | 4.065449 | 18.3 | 117.43 | 1189.99 | 32.33 | 18.42 | 4.920725 | 1.16404 | 85.1 | 1185.05 | 25.11 | 5.065045 | 17.03 | 59.99 | 1177.68 | 17.13 | 15.91 | 5.000083 | 1.16404 | 1209.77 | 1178.15
0.000169000006 | 0.00196000002 | 4.40000003e-05 | 3.09999996e-05 | 230.309 | 1333.53 | 1199.84 | 1118.73 | 162.77 | 27.87131 | 1210.83 | 234.37 | 9.49 | 1.328 | 1.334 | 2.019235 | 206.5 | 1198.91 | 47.04 | 16.37 | 2.881833 | 1.16404 | 159.46 | 1190.46 | 42.16 | 4.21513 | 17.87 | 117.3 | 1189.52 | 32.25 | 17.8 | 4.911199 | 1.16404 | 85.05 | 1184.51 | 25.03 | 5.066023 | 16.87 | 60.02 | 1177.36 | 17.16 | 15.47 | 5.000086 | 1.16404 | 1210.53 | 1176.7
0.00035300001 | 0.00226199999 | 9.79999968e-05 | 7.10000022e-05 | 236.9878 | 1133.42 | 1191.81 | 1105.06 | 62.73 | 27.84186 | 1199.79 | 235.71 | 9.9 | 1.328 | 1.334 | 2.063482 | 207.87 | 1187.04 | 47.21 | 15.88 | 2.843605 | 1.16404 | 160.66 | 1178.32 | 42.28 | 4.274252 | 17 | 118.38 | 1177.52 | 32.45 | 16.72 | 5.006474 | 1.16404 | 85.93 | 1172.51 | 25.56 | 5.063407 | 16.24 | 60.37 | 1165.57 | 17.52 | 14.39 | 5.000064 | 1.16404 | 1104.38 | 1175.83
0.000341000006 | 0.00212100009 | 5.80000014e-05 | 5.99999985e-05 | 236.2435 | 1129.86 | 1198.73 | 1110.48 | 230.21 | 29.2589 | 1206.78 | 247.93 | 9.35 | 1.328 | 1.334 | 1.838897 | 218.67 | 1193.7 | 51.5 | 14.16 | 2.623736 | 1.16404 | 167.17 | 1184.85 | 45.73 | 4.037721 | 15.21 | 121.44 | 1183.46 | 34.27 | 14.6 | 4.589481 | 1.16404 | 87.17 | 1177.67 | 26.39 | 5.063185 | 13.94 | 60.78 | 1168.87 | 17.96 | 12.77 | 5.000062 | 1.16404 | 951.38 | 1169.89
0.00035300001 | 0.00226199999 | 9.79999968e-05 | 7.10000022e-05 | 235.7082 | 1127.3 | 1208.63 | 1118.57 | 226.92 | 29.15766 | 1214.47 | 247.63 | 9.53 | 1.328 | 1.334 | 1.833762 | 218.48 | 1201.15 | 51.32 | 14.22 | 2.621483 | 1.16404 | 167.16 | 1192.05 | 45.56 | 4.025115 | 15.1 | 121.6 | 1190.47 | 34.1 | 14.72 | 4.563257 | 1.16404 | 87.5 | 1184.48 | 26.62 | 5.063022 | 14.21 | 60.88 | 1175.55 | 18.09 | 12.62 | 5.000061 | 1.16404 | 951.53 | 1180.31
0.00035300001 | 0.00226199999 | 9.79999968e-05 | 7.10000022e-05 | 235.7772 | 1127.63 | 1204.61 | 1116.5 | 222.43 | 29.35231 | 1213.06 | 247.65 | 8.77 | 1.328 | 1.334 | 1.941876 | 218.29 | 1200.21 | 51.19 | 13.87 | 2.683789 | 1.16404 | 167.1 | 1191.37 | 45.77 | 4.181573 | 14.87 | 121.33 | 1189.98 | 34.12 | 14.29 | 4.722788 | 1.16404 | 87.21 | 1184.3 | 26.57 | 5.064194 | 13.83 | 60.64 | 1175.66 | 17.85 | 12.29 | 5.000052 | 1.16404 | 954.12 | 1175.84
0.00035300001 | 0.00226199999 | 9.79999968e-05 | 7.10000022e-05 | 236.0072 | 1128.73 | 1204.21 | 1114.34 | 222.78 | 29.24575 | 1212.36 | 247.68 | 9.34 | 1.328 | 1.334 | 1.884053 | 218.43 | 1199.09 | 51.52 | 14.27 | 2.626265 | 1.16404 | 166.91 | 1189.99 | 45.68 | 4.044448 | 15 | 121.23 | 1188.41 | 34.04 | 14.6 | 4.58179 | 1.16404 | 87.19 | 1182.32 | 26.56 | 5.062842 | 14.06 | 60.63 | 1173.33 | 17.83 | 12.4 | 5.000051 | 1.16404 | 956.29 | 1176.6
0.000742000004 | 0.00808000006 | 1.10000001e-05 | 0.000905999972 | 237.7157 | 1550.32 | 1225.51 | 1130.74 | 31.81 | 27.76371 | 1242.08 | 234.84 | 12.19 | 1.328 | 1.334 | 2.096642 | 207.07 | 1228.87 | 48.95 | 23.5 | 2.969064 | 1.16404 | 158.12 | 1219.49 | 43.96 | 4.341389 | 26.2 | 114.16 | 1219.34 | 34.9 | 25.44 | 4.708552 | 1.16404 | 79.26 | 1213.74 | 28.64 | 5.018355 | 26.78 | 50.62 | 1207.38 | 19.79 | 26.12 | 5.000031 | 1.16404 | 1537.21 | 1177.7
0.000760000024 | 0.00796999969 | 6.80000012e-05 | 0.000991999987 | 237.2589 | 1361.66 | 1237.55 | 1143.54 | 27.85 | 27.51649 | 1257.41 | 234.75 | 10.98 | 1.328 | 1.334 | 2.093181 | 207.23 | 1244.24 | 48.11 | 20.45 | 2.945668 | 1.16404 | 159.12 | 1234.7 | 43.5 | 3.897404 | 22.03 | 115.62 | 1232.22 | 34.65 | 21.86 | 4.769377 | 1.16404 | 80.97 | 1226.79 | 29.7 | 5.023234 | 22.71 | 51.27 | 1220.47 | 20.47 | 22.19 | 5.000012 | 1.16404 | 1357.52 | 1089.2
0.000760000024 | 0.00796999969 | 6.80000012e-05 | 0.000991999987 | 237.7041 | 1395.22 | 1239.73 | 1148.38 | 79.57 | 27.75876 | 1257.64 | 235.82 | 10.44 | 1.328 | 1.334 | 2.112715 | 208.06 | 1244.83 | 49.33 | 18.05 | 2.87893 | 1.16404 | 158.73 | 1234.79 | 43.44 | 4.124963 | 20.3 | 115.29 | 1232.04 | 34.77 | 20.81 | 4.908803 | 1.16404 | 80.52 | 1226.37 | 29.33 | 5.025301 | 21.83 | 51.19 | 1219.21 | 20.49 | 21.94 | 5.000016 | 1.16404 | 1358.25 | 1529.29
0.000698000018 | 0.00779999979 | 3.30000003e-05 | 0.000844999973 | 236.3156 | 1387.07 | 1236.8 | 1146.16 | 69.85 | 27.80808 | 1256.56 | 235.53 | 10.07 | 1.328 | 1.334 | 2.113523 | 207.72 | 1243.84 | 48.43 | 18.08 | 2.943339 | 1.16404 | 159.29 | 1234.01 | 43.72 | 4.102407 | 20.6 | 115.57 | 1231.42 | 35.34 | 20.77 | 4.922419 | 1.16404 | 80.23 | 1226.08 | 29.15 | 5.023374 | 21.8 | 51.08 | 1219.09 | 20.35 | 21.78 | 5.000016 | 1.16404 | 1354.59 | 1530.17
0.000698000018 | 0.00779999979 | 3.30000003e-05 | 0.000844999973 | 237.1037 | 1443.24 | 1231.22 | 1141.15 | 134.45 | 28.0077 | 1254.05 | 238.22 | 11.04 | 1.328 | 1.334 | 2.038667 | 210.21 | 1241.51 | 50.37 | 19.26 | 2.874956 | 1.16404 | 159.84 | 1231.83 | 44.06 | 3.968381 | 21.54 | 115.78 | 1229.12 | 35.1 | 21.51 | 4.773911 | 1.16404 | 80.68 | 1223.56 | 29.43 | 5.022746 | 22.79 | 51.25 | 1216.47 | 20.52 | 22.39 | 5.000014 | 1.16404 | 1353.53 | 1532.31
0.000742000004 | 0.00808000006 | 1.10000001e-05 | 0.000905999972 | 237.3707 | 1548.07 | 1232.44 | 1144.32 | 268.36 | 29.49427 | 1250.97 | 247.65 | 11.06 | 1.328 | 1.334 | 1.900245 | 218.15 | 1237.36 | 52.05 | 18.64 | 2.669224 | 1.16404 | 166.1 | 1228.2 | 47.13 | 3.814619 | 21.35 | 118.97 | 1225.6 | 36.65 | 21.08 | 4.551732 | 1.16404 | 82.32 | 1220.13 | 30.55 | 5.026925 | 22.05 | 51.77 | 1212.63 | 21.06 | 22.14 | 4.99996 | 1.16404 | 1332.26 | 1532.79
0.000711000001 | 0.00815000013 | 1.29999999e-05 | 0.000391000009 | 236.4252 | 1439.11 | 1228.18 | 1141.47 | 168.03 | 28.26175 | 1248.2 | 240.23 | 11.46 | 1.328 | 1.334 | 2.037822 | 211.97 | 1236.42 | 50.53 | 19.22 | 2.856251 | 1.16404 | 161.44 | 1227.51 | 44.9 | 3.965116 | 21.44 | 116.54 | 1225.25 | 35.45 | 21.7 | 4.623948 | 1.16404 | 81.09 | 1210.06 | 29.62 | 5.029723 | 22.69 | 51.47 | 1203.6 | 20.73 | 23.23 | 5.000011 | 1.16404 | 1316.92 | 1554.12
0.000711000001 | 0.00815000013 | 1.29999999e-05 | 0.000391000009 | 237.4766 | 1445.51 | 1229.13 | 1138.42 | 198.43 | 28.57707 | 1249.27 | 242.41 | 10.74 | 1.328 | 1.334 | 1.90059 | 213.83 | 1236.67 | 51.38 | 19.06 | 2.851682 | 1.16404 | 162.45 | 1227.25 | 45.63 | 3.828362 | 21.48 | 116.82 | 1224.55 | 35.91 | 21.7 | 4.685157 | 1.16404 | 80.91 | 1219.14 | 29.79 | 5.024262 | 22.23 | 51.12 | 1211.45 | 20.39 | 22.11 | 5.000014 | 1.16404 | 1294.95 | 1549.5
0.000711000001 | 0.00815000013 | 1.29999999e-05 | 0.000391000009 | 237.9054 | 1448.12 | 1231.21 | 1143.38 | 199.27 | 28.61559 | 1249.81 | 242.48 | 10.63 | 1.328 | 1.334 | 1.897459 | 213.87 | 1237.52 | 51.36 | 18.47 | 2.774288 | 1.16404 | 162.51 | 1228.25 | 45.45 | 3.816828 | 21.06 | 117.06 | 1225.68 | 35.76 | 21.37 | 4.502734 | 1.16404 | 81.3 | 1210.09 | 29.87 | 5.030686 | 22.37 | 51.43 | 1203.2 | 20.69 | 22.25 | 5.000009 | 1.16404 | 1296.28 | 1596.91
0.000760000024 | 0.00796999969 | 6.80000012e-05 | 0.000991999987 | 238.0883 | 1366.42 | 1225.93 | 1132.95 | 119.22 | 28.13207 | 1245.7 | 237.89 | 11.08 | 1.328 | 1.334 | 2.04001 | 209.76 | 1232.65 | 49.75 | 19.39 | 2.949404 | 1.16404 | 160.01 | 1223.03 | 44.37 | 3.971864 | 21.55 | 115.64 | 1220.46 | 35.03 | 21.32 | 4.774407 | 1.16404 | 80.61 | 1214.93 | 29.47 | 5.02432 | 22.59 | 51.14 | 1207.68 | 20.42 | 22.18 | 5.00001 | 1.16404 | 1288.95 | 1823.11
0.000760000024 | 0.00796999969 | 6.80000012e-05 | 0.000991999987 | 238.1058 | 1366.52 | 1226.7 | 1138.67 | 119.84 | 28.27717 | 1245 | 237.91 | 10.49 | 1.328 | 1.334 | 2.040263 | 209.64 | 1232.95 | 49.77 | 18.06 | 2.796162 | 1.16404 | 159.87 | 1223.56 | 44.24 | 3.972701 | 20.23 | 115.63 | 1221.09 | 34.91 | 20.44 | 4.76777 | 1.16404 | 80.72 | 1215.98 | 29.47 | 5.026522 | 21.34 | 51.25 | 1209.28 | 20.55 | 21.2 | 5.000003 | 1.16404 | 1287.62 | 1825.6
0.000760000024 | 0.00796999969 | 6.80000012e-05 | 0.000991999987 | 237.8357 | 1364.97 | 1228.3 | 1139.02 | 125.62 | 28.27495 | 1245.31 | 237.96 | 10.5 | 1.328 | 1.334 | 2.040294 | 209.68 | 1232.88 | 49.82 | 18.12 | 2.795573 | 1.16404 | 159.86 | 1223.36 | 44.35 | 3.979543 | 20.16 | 115.51 | 1220.8 | 35.02 | 20.26 | 4.61147 | 1.16404 | 80.49 | 1215.35 | 29.44 | 5.025703 | 21.3 | 51.05 | 1208.36 | 20.35 | 21.13 | 5.000007 | 1.16404 | 1279.8 | 1798.55
0.000760000024 | 0.00796999969 | 6.80000012e-05 | 0.000991999987 | 237.7364 | 1364.4 | 1232.25 | 1138.99 | 125.81 | 28.08116 | 1246.33 | 237.97 | 11.37 | 1.328 | 1.334 | 2.038447 | 209.88 | 1233.52 | 50.19 | 19.23 | 2.80041 | 1.16404 | 159.69 | 1223.69 | 44.22 | 3.813884 | 21.04 | 115.47 | 1220.81 | 34.98 | 20.7 | 4.78116 | 1.16404 | 80.49 | 1215.13 | 29.49 | 5.024868 | 21.95 | 51 | 1207.82 | 20.25 | 21.53 | 5.000007 | 1.16404 | 1279.86 | 1794.47
0.000760000024 | 0.00796999969 | 6.80000012e-05 | 0.000991999987 | 237.8653 | 1365.14 | 1234.39 | 1143.7 | 126.12 | 28.12799 | 1247.61 | 237.97 | 10.77 | 1.328 | 1.334 | 2.040206 | 209.84 | 1235.18 | 50.08 | 18.19 | 2.875154 | 1.16404 | 159.76 | 1225.68 | 44.34 | 3.818237 | 19.9 | 115.42 | 1222.83 | 34.99 | 20.32 | 4.615905 | 1.16404 | 80.43 | 1217.19 | 29.45 | 5.030956 | 21.09 | 50.98 | 1209.84 | 20.26 | 21.03 | 5.000011 | 1.16404 | 1280.84 | 1785.69
0.000760000024 | 0.00796999969 | 6.80000012e-05 | 0.000991999987 | 237.9751 | 1365.77 | 1229.81 | 1138.88 | 125.6 | 28.0899 | 1246.07 | 237.95 | 10.92 | 1.328 | 1.334 | 2.036909 | 209.86 | 1233.56 | 50.13 | 18.55 | 2.875565 | 1.16404 | 159.73 | 1224.03 | 44.19 | 3.976914 | 20.38 | 115.54 | 1221.38 | 34.97 | 20.43 | 4.774639 | 1.16404 | 80.57 | 1215.9 | 29.45 | 5.023437 | 21.31 | 51.12 | 1208.7 | 20.39 | 21.21 | 5.000005 | 1.16404 | 1281.47 | 1729.26
0.000762999989 | 0.00987000018 | 3.30000003e-05 | 0.000984000042 | 238.2852 | 1367.55 | 1229.64 | 1138.87 | 177.54 | 28.41019 | 1245.83 | 241.28 | 11.86 | 1.328 | 1.334 | 1.965934 | 212.87 | 1233.35 | 51.1 | 19.18 | 2.710751 | 1.16404 | 161.77 | 1223.92 | 45.35 | 3.829684 | 20.99 | 116.42 | 1221.34 | 35.42 | 20.04 | 4.500609 | 1.16404 | 81 | 1215.66 | 29.87 | 5.025982 | 21.19 | 51.13 | 1208.13 | 20.43 | 20.51 | 5.000007 | 1.16404 | 1236.4 | 1729.81
0 | 0 | 0 | 0 | 238.2469 | 1367.33 | 1239.69 | 1149.32 | 177.64 | 28.56904 | 1249.46 | 241.26 | 10.94 | 1.328 | 1.334 | 1.96845 | 212.69 | 1237.02 | 51.08 | 17.99 | 2.713985 | 1.16404 | 161.61 | 1227.54 | 45.43 | 3.843584 | 19.83 | 116.18 | 1224.82 | 35.45 | 19.54 | 4.516338 | 1.16404 | 80.73 | 1219.07 | 29.82 | 5.031614 | 20.47 | 50.91 | 1211.35 | 20.2 | 20.17 | 5.000009 | 1.16404 | 1237.1 | 1728.49
0.000762999989 | 0.00987000018 | 3.30000003e-05 | 0.000984000042 | 237.8409 | 1365 | 1246.52 | 1156.74 | 174.69 | 28.55678 | 1253.77 | 241.09 | 10.86 | 1.328 | 1.334 | 1.967453 | 212.54 | 1241.3 | 51.17 | 17.85 | 2.718375 | 1.16404 | 161.37 | 1231.9 | 45.6 | 3.706031 | 19.86 | 115.77 | 1229.1 | 35.41 | 19.51 | 4.536671 | 1.16404 | 80.36 | 1223.51 | 29.52 | 5.030719 | 20.5 | 50.84 | 1215.86 | 20.14 | 21.53 | 5.000012 | 1.16404 | 1236.15 | 1728.64
0.000762999989 | 0.00987000018 | 3.30000003e-05 | 0.000984000042 | 237.7834 | 1364.67 | 1235.32 | 1146.64 | 175.25 | 28.56362 | 1251.1 | 241.24 | 10.94 | 1.328 | 1.334 | 1.968886 | 212.68 | 1238.73 | 51.01 | 18.13 | 2.712618 | 1.16404 | 161.67 | 1229.4 | 45.54 | 3.8456 | 19.9 | 116.13 | 1226.77 | 35.41 | 19.48 | 4.516229 | 1.16404 | 80.72 | 1221.08 | 29.61 | 5.026579 | 20.39 | 51.11 | 1213.54 | 20.4 | 20.01 | 5.000007 | 1.16404 | 1235.09 | 1689.68
0.000807999982 | 0.00956000015 | 3.89999987e-05 | 0.00104 | 237.7764 | 1364.63 | 1233.74 | 1144.49 | 174.05 | 28.41499 | 1250.01 | 241.15 | 11.6 | 1.328 | 1.334 | 1.96714 | 212.74 | 1237.71 | 50.38 | 19 | 2.769526 | 1.16404 | 162.36 | 1228.56 | 45.67 | 3.977955 | 20.99 | 116.69 | 1227.93 | 35.49 | 19.7 | 4.483592 | 1.16404 | 81.2 | 1222.07 | 29.72 | 5.020928 | 20.8 | 51.48 | 1214.5 | 20.78 | 20.23 | 5.000015 | 1.16404 | 1234.25 | 1624.13
0.000807999982 | 0.00956000015 | 3.89999987e-05 | 0.00104 | 238.0761 | 1366.35 | 1231.74 | 1147.34 | 176.96 | 28.55068 | 1250.15 | 241.36 | 10.9 | 1.328 | 1.334 | 1.966228 | 212.81 | 1239.04 | 50.58 | 17.97 | 2.773394 | 1.16404 | 162.23 | 1230.33 | 45.78 | 3.830755 | 20.16 | 116.45 | 1229.72 | 35.51 | 19.23 | 4.358789 | 1.16404 | 80.94 | 1224.18 | 29.57 | 5.028842 | 20.26 | 51.37 | 1217.26 | 20.68 | 19.62 | 5.00002 | 1.16404 | 1234.54 | 1560.1
0.000807999982 | 0.00956000015 | 3.89999987e-05 | 0.00104 | 237.7747 | 1364.62 | 1198.94 | 1127.55 | 176.38 | 28.84418 | 1215.25 | 241.33 | 10.97 | 1.328 | 1.334 | 2.04403 | 212.49 | 1205.92 | 49.71 | 17.44 | 2.758217 | 1.16404 | 162.78 | 1199.19 | 45.03 | 4.09456 | 20.04 | 117.75 | 1199.79 | 35.51 | 19.3 | 4.423203 | 1.16404 | 82.24 | 1196.43 | 29.96 | 5.025028 | 20.64 | 52.28 | 1192.63 | 21.63 | 20.37 | 4.999985 | 1.16404 | 1237.42 | 1557.58
0.00181000005 | 0.0129000004 | 6.29999995e-05 | 9.99999975e-05 | 236.8564 | 1359.35 | 1207.03 | 1119.4 | 74.83 | 28.0803 | 1218.43 | 236.13 | 13.39 | 1.328 | 1.334 | 2.098073 | 208.05 | 1205.56 | 40.12 | 17.8 | 2.854942 | 1.16404 | 167.93 | 1196.12 | 39.38 | 3.971498 | 20.13 | 128.55 | 1195.03 | 31.42 | 20.5 | 4.850138 | 1.16404 | 97.13 | 1190.41 | 27.94 | 5.07883 | 21.16 | 69.19 | 1186.01 | 22.29 | 21.67 | 5.000058 | 1.16404 | 1314.21 | 1523.79
0.00181000005 | 0.0129000004 | 6.29999995e-05 | 9.99999975e-05 | 237.1457 | 1361.01 | 1207.23 | 1120.44 | 160.26 | 28.53356 | 1219.94 | 240.6 | 13.47 | 1.328 | 1.334 | 1.974304 | 212.07 | 1207.33 | 41.13 | 17.56 | 2.693289 | 1.16404 | 170.94 | 1198.01 | 40.75 | 3.69738 | 19.74 | 130.19 | 1196.76 | 32.05 | 20.03 | 4.611796 | 1.16404 | 98.14 | 1192.04 | 28.53 | 5.075047 | 20.59 | 69.61 | 1187.42 | 22.73 | 21.55 | 5.00005 | 1.16404 | 1237.16 | 1525.26
0.00181000005 | 0.0129000004 | 6.29999995e-05 | 9.99999975e-05 | 238.3532 | 1367.94 | 1205.25 | 1119.31 | 167.2 | 28.5474 | 1218.66 | 241.09 | 13.67 | 1.328 | 1.334 | 1.971221 | 212.55 | 1206 | 42.14 | 17.61 | 2.708491 | 1.16404 | 170.41 | 1196.87 | 40.74 | 3.727203 | 19.58 | 129.67 | 1195.63 | 31.8 | 19.71 | 4.638094 | 1.16404 | 97.87 | 1190.89 | 28.39 | 5.075172 | 20.32 | 69.48 | 1186.13 | 22.55 | 21.46 | 5.000051 | 1.16404 | 1239.63 | 1532.94
0.000394000002 | 0.00211 | 6.90000015e-05 | 5.40000001e-05 | 236.6352 | 1340.59 | 1193.23 | 1109.66 | 63.67 | 27.98106 | 1207.04 | 235.31 | 10.97 | 1.328 | 1.334 | 2.084384 | 207.33 | 1194.76 | 45.28 | 17.72 | 2.829825 | 1.16404 | 162.05 | 1186.03 | 41.97 | 4.397381 | 20.04 | 120.08 | 1185.47 | 32.97 | 19.83 | 4.798151 | 1.16404 | 87.11 | 1180.73 | 26.05 | 5.065691 | 19.3 | 61.06 | 1174.48 | 18.2 | 17.19 | 5.000076 | 1.16404 | 1310.69 | 1538.67
0.000394000002 | 0.00211 | 6.90000015e-05 | 5.40000001e-05 | 235.5338 | 1334.35 | 1193.31 | 1110.68 | 55.23 | 27.97225 | 1207.48 | 235.09 | 10.83 | 1.328 | 1.334 | 2.082225 | 207.12 | 1195.55 | 45.25 | 17.77 | 2.83166 | 1.16404 | 161.87 | 1186.94 | 41.91 | 4.234395 | 19.93 | 119.96 | 1186.36 | 32.89 | 19.82 | 4.796212 | 1.16404 | 87.07 | 1181.6 | 26.01 | 5.063076 | 19.16 | 61.06 | 1175.62 | 18.21 | 17.29 | 5.000077 | 1.16404 | 1310.78 | 1540.73
1.10000001e-05 | 0.00156999996 | 4.40000003e-05 | 2.90000007e-05 | 229.9485 | 1821.11 | 1191.91 | 1100.73 | 298.95 | 28.47877 | 1204.23 | 242.78 | 15.76 | 1.328 | 1.334 | 1.939363 | 214.3 | 1190.16 | 47.55 | 24.67 | 2.610668 | 1.16404 | 166.75 | 1181.31 | 41.88 | 3.913483 | 26.45 | 124.87 | 1180.4 | 33.29 | 26.06 | 4.216271 | 1.16404 | 91.58 | 1174.95 | 28.17 | 5.068203 | 26.11 | 63.41 | 1169.06 | 20.54 | 24.2 | 5.000044 | 1.16404 | 1559.82 | 1540.33
1.40000002e-05 | 0.00153000001 | 4.40000003e-05 | 3.09999996e-05 | 229.7174 | 1819.28 | 1199.44 | 1110.76 | 296.65 | 28.75763 | 1208.79 | 242.57 | 13.86 | 1.328 | 1.334 | 1.944526 | 213.81 | 1195.12 | 47.21 | 23.58 | 2.689797 | 1.16404 | 166.6 | 1186.58 | 42.25 | 3.93497 | 25.21 | 124.35 | 1185.72 | 32.92 | 24.79 | 4.54449 | 1.16404 | 91.43 | 1180.72 | 28.11 | 5.069529 | 24.94 | 63.32 | 1175.2 | 20.45 | 23.36 | 5.000045 | 1.16404 | 1561.55 | 1539.57
1.40000002e-05 | 0.00153000001 | 4.40000003e-05 | 3.09999996e-05 | 229.4472 | 1817.14 | 1205.27 | 1115.65 | 291.93 | 28.83 | 1210.76 | 242.39 | 14.01 | 1.328 | 1.334 | 1.951802 | 213.56 | 1197.01 | 46.81 | 23.5 | 2.685609 | 1.16404 | 166.75 | 1188.38 | 42.38 | 3.930684 | 25.06 | 124.37 | 1187.5 | 32.81 | 24.89 | 4.532051 | 1.16404 | 91.56 | 1182.41 | 28.09 | 5.06973 | 24.49 | 63.47 | 1176.8 | 20.58 | 23.65 | 5.000069 | 1.16404 | 1561.83 | 1539.66
1.40000002e-05 | 0.00153000001 | 4.40000003e-05 | 3.09999996e-05 | 229.7945 | 1819.89 | 1203.46 | 1111.79 | 295.34 | 28.73853 | 1209.41 | 242.65 | 14.18 | 1.328 | 1.334 | 1.941261 | 213.91 | 1195.33 | 47.03 | 24.3 | 2.684981 | 1.16404 | 166.88 | 1186.53 | 42.3 | 4.102188 | 26.08 | 124.58 | 1185.74 | 33.13 | 25.57 | 4.545571 | 1.16404 | 91.45 | 1180.58 | 28.05 | 5.069048 | 25.92 | 63.4 | 1175.03 | 20.52 | 23.65 | 5.00007 | 1.16404 | 1560.95 | 1540.08
0.000724999991 | 0.00824999996 | 2.99999992e-05 | 0.000913000025 | 237.2332 | 1309.94 | 1210.07 | 1117.19 | 32.49 | 27.80854 | 1217.14 | 234.9 | 11.47 | 1.328 | 1.334 | 2.094125 | 207.1 | 1204.59 | 46 | 19.88 | 2.813906 | 1.16404 | 161.1 | 1195.55 | 42.56 | 4.291273 | 22.42 | 118.54 | 1194.12 | 33.4 | 23.02 | 4.860924 | 1.16404 | 85.14 | 1190.4 | 28.96 | 5.041615 | 23.81 | 56.18 | 1186.65 | 21.36 | 23.78 | 5.000021 | 1.16404 | 1298.31 | 1540.56
0.000724999991 | 0.00824999996 | 2.99999992e-05 | 0.000913000025 | 237.8001 | 1313.07 | 1212.98 | 1120.27 | 40.98 | 27.74035 | 1223.25 | 235 | 11.71 | 1.328 | 1.334 | 2.028189 | 207.26 | 1210.54 | 46.81 | 20.35 | 2.91632 | 1.16404 | 160.45 | 1201.67 | 42.49 | 4.327224 | 22.8 | 117.96 | 1200.3 | 33.37 | 23.28 | 5.096984 | 1.16404 | 84.59 | 1196.63 | 28.67 | 5.040375 | 24.04 | 55.92 | 1192.8 | 21.09 | 23.58 | 5.000023 | 1.16404 | 1297.83 | 1539.15
0.000750000007 | 0.0082299998 | 4.50000007e-05 | 0.00088800001 | 236.8547 | 1307.85 | 1221.52 | 1129.96 | 57.46 | 27.78524 | 1226.29 | 235.37 | 11.57 | 1.328 | 1.334 | 2.091693 | 207.58 | 1214.04 | 46.9 | 19.18 | 2.827093 | 1.16404 | 160.68 | 1205.1 | 42.42 | 4.315848 | 21.78 | 118.26 | 1203.6 | 33.44 | 22.08 | 4.892614 | 1.16404 | 84.82 | 1199.7 | 28.8 | 5.040726 | 23.01 | 56.02 | 1195.58 | 21.22 | 22.37 | 5.000021 | 1.16404 | 1280.96 | 1540.4
0.000750000007 | 0.0082299998 | 4.50000007e-05 | 0.00088800001 | 237.197 | 1309.74 | 1216.91 | 1126.26 | 60.87 | 27.8396 | 1230.21 | 235.46 | 11.56 | 1.328 | 1.334 | 2.099388 | 207.62 | 1217.88 | 47.32 | 19.05 | 2.836409 | 1.16404 | 160.3 | 1208.84 | 42.54 | 4.348695 | 21.41 | 117.76 | 1207.22 | 33.37 | 22.13 | 4.923226 | 1.16404 | 84.39 | 1203.21 | 28.62 | 5.040481 | 22.58 | 55.77 | 1198.78 | 20.95 | 22.18 | 5.000023 | 1.16404 | 1280.71 | 1539.89
0.00082299998 | 0.00798999984 | 4.80000017e-05 | 0.000950000016 | 237.1644 | 1309.56 | 1217.74 | 1127.61 | 54.69 | 27.72883 | 1232.34 | 235.43 | 11.44 | 1.328 | 1.334 | 2.027701 | 207.7 | 1219.95 | 47.22 | 19.33 | 2.921563 | 1.16404 | 160.48 | 1211.15 | 42.53 | 4.141118 | 21.81 | 117.95 | 1209.51 | 33.39 | 22.35 | 5.111493 | 1.16404 | 84.56 | 1205.78 | 28.71 | 5.044043 | 23.1 | 55.85 | 1201.83 | 21.06 | 22.32 | 5.000024 | 1.16404 | 1281.69 | 1540.16
0.00082299998 | 0.00798999984 | 4.80000017e-05 | 0.000950000016 | 236.6247 | 1306.58 | 1222.76 | 1132.97 | 46.15 | 27.82959 | 1235.5 | 235.25 | 10.73 | 1.328 | 1.334 | 2.026326 | 207.42 | 1223.14 | 46.77 | 18.51 | 2.916136 | 1.16404 | 160.65 | 1214.27 | 42.75 | 4.33598 | 20.93 | 117.9 | 1212.67 | 33.38 | 21.47 | 4.910951 | 1.16404 | 84.52 | 1208.55 | 28.66 | 5.040879 | 22.4 | 55.86 | 1204.24 | 21.06 | 21.62 | 5.000022 | 1.16404 | 1284.26 | 1540.1
0.00082299998 | 0.00798999984 | 4.80000017e-05 | 0.000950000016 | 236.9217 | 1308.22 | 1218.03 | 1130.41 | 47.19 | 27.84278 | 1236.35 | 235.27 | 10.74 | 1.328 | 1.334 | 2.018693 | 207.43 | 1224.22 | 46.78 | 18.58 | 2.827371 | 1.16404 | 160.65 | 1215.38 | 42.65 | 4.136008 | 20.77 | 118 | 1213.62 | 33.39 | 21.39 | 4.72226 | 1.16404 | 84.61 | 1209.52 | 28.71 | 5.042358 | 22.43 | 55.9 | 1205.5 | 21.1 | 21.48 | 5.000023 | 1.16404 | 1285.23 | 1437.01
0.00082299998 | 0.00798999984 | 4.80000017e-05 | 0.000950000016 | 237.1391 | 1309.42 | 1220.76 | 1130.93 | 47.4 | 27.84975 | 1237.88 | 235.35 | 10.98 | 1.328 | 1.334 | 2.097419 | 207.5 | 1225.59 | 46.77 | 19.06 | 2.914809 | 1.16404 | 160.73 | 1216.7 | 42.77 | 4.333005 | 21.22 | 117.96 | 1215.07 | 33.45 | 22.23 | 4.912882 | 1.16404 | 84.51 | 1211.1 | 28.75 | 5.046936 | 22.61 | 55.76 | 1206.81 | 20.96 | 22.1 | 5.000027 | 1.16404 | 1284.12 | 1438.53
0.00082299998 | 0.00798999984 | 4.80000017e-05 | 0.000950000016 | 236.411 | 1305.4 | 1225.18 | 1134.89 | 46.64 | 27.81987 | 1238.31 | 235.18 | 10.74 | 1.328 | 1.334 | 2.093955 | 207.36 | 1226.03 | 49.42 | 19.09 | 2.888365 | 1.16404 | 157.94 | 1217.19 | 44.11 | 4.362661 | 21.54 | 113.83 | 1215.7 | 34.56 | 21.92 | 4.724189 | 1.16404 | 79.27 | 1211.17 | 28.58 | 5.023656 | 22.95 | 50.69 | 1205.68 | 19.93 | 21.77 | 5.000012 | 1.16404 | 1286.01 | 1441.73
0.00082299998 | 0.00798999984 | 4.80000017e-05 | 0.000950000016 | 236.641 | 1306.67 | 1223.3 | 1131.63 | 48.08 | 27.80963 | 1241.67 | 235.22 | 10.77 | 1.328 | 1.334 | 2.097139 | 207.41 | 1229.02 | 49.73 | 19.17 | 2.894812 | 1.16404 | 157.68 | 1219.88 | 43.9 | 4.365802 | 21.6 | 113.78 | 1218.17 | 34.5 | 21.82 | 4.893747 | 1.16404 | 79.28 | 1213.49 | 28.63 | 5.02198 | 22.94 | 50.65 | 1207.81 | 19.91 | 21.94 | 5.000013 | 1.16404 | 1286.05 | 1439.02
0.000798999972 | 0.00805999991 | 4.80000017e-05 | 0.00090699998 | 237.255 | 1310.06 | 1221.96 | 1130.98 | 56.48 | 27.75617 | 1240.64 | 235.41 | 11.01 | 1.328 | 1.334 | 2.018328 | 207.65 | 1227.94 | 50.17 | 19.43 | 2.990757 | 1.16404 | 157.48 | 1219.08 | 43.86 | 4.376837 | 22.03 | 113.62 | 1217.56 | 34.28 | 22.35 | 4.894371 | 1.16404 | 79.34 | 1213.01 | 28.66 | 5.020641 | 23.11 | 50.68 | 1207.3 | 19.91 | 22.17 | 5.00001 | 1.16404 | 1282.69 | 1438.22
0.000816999993 | 0.00800999999 | 4.09999993e-05 | 0.000904000015 | 237.2115 | 1309.82 | 1225.03 | 1134.16 | 56.77 | 27.82307 | 1239.66 | 235.42 | 10.8 | 1.328 | 1.334 | 2.09542 | 207.59 | 1227.24 | 50.12 | 19.07 | 2.901738 | 1.16404 | 157.47 | 1218.3 | 43.95 | 4.188272 | 21.35 | 113.52 | 1216.48 | 34.38 | 21.66 | 4.737157 | 1.16404 | 79.14 | 1211.68 | 28.58 | 5.023189 | 22.65 | 50.56 | 1205.89 | 19.81 | 21.64 | 5.000015 | 1.16404 | 1282.52 | 1437.78
0.000816999993 | 0.00800999999 | 4.09999993e-05 | 0.000904000015 | 237.2531 | 1310.05 | 1225.88 | 1133.66 | 52.13 | 27.87392 | 1241.99 | 235.44 | 10.81 | 1.328 | 1.334 | 2.01935 | 207.57 | 1229.15 | 49.94 | 19.37 | 2.898062 | 1.16404 | 157.63 | 1220.04 | 44.2 | 4.191474 | 21.6 | 113.43 | 1218.18 | 34.32 | 21.83 | 4.910912 | 1.16404 | 79.11 | 1213.41 | 28.58 | 5.024353 | 22.71 | 50.53 | 1207.59 | 19.77 | 21.7 | 5.000015 | 1.16404 | 1282.08 | 1423.54
0.000816999993 | 0.00800999999 | 4.09999993e-05 | 0.000904000015 | 238.2546 | 1315.58 | 1224.91 | 1132.7 | 62.1 | 27.8644 | 1243.05 | 235.67 | 10.95 | 1.328 | 1.334 | 2.018979 | 207.81 | 1230.15 | 50.14 | 19.56 | 2.98967 | 1.16404 | 157.67 | 1221.17 | 44.08 | 4.190734 | 21.64 | 113.59 | 1219.25 | 34.4 | 22.08 | 4.740702 | 1.16404 | 79.19 | 1214.34 | 28.66 | 5.02759 | 22.84 | 50.53 | 1208.01 | 19.76 | 21.92 | 5.000016 | 1.16404 | 1281.32 | 1411.38
0.000816999993 | 0.00800999999 | 4.09999993e-05 | 0.000904000015 | 237.5085 | 1311.46 | 1226.84 | 1136.96 | 58.55 | 27.83773 | 1244.35 | 235.52 | 10.51 | 1.328 | 1.334 | 2.092083 | 207.69 | 1232 | 50.23 | 18.94 | 2.903387 | 1.16404 | 157.46 | 1223.1 | 44.07 | 4.196086 | 21.03 | 113.39 | 1221.23 | 34.3 | 21.21 | 4.587144 | 1.16404 | 79.09 | 1216.02 | 28.57 | 5.023437 | 22.1 | 50.52 | 1210.17 | 19.76 | 21.4 | 5.000015 | 1.16404 | 1281.82 | 1414.16
0.000816999993 | 0.00800999999 | 4.09999993e-05 | 0.000904000015 | 237.9124 | 1313.69 | 1224.61 | 1133.8 | 58.89 | 27.86914 | 1242.65 | 235.6 | 10.85 | 1.328 | 1.334 | 2.021967 | 207.73 | 1230.02 | 50.14 | 19.13 | 2.901022 | 1.16404 | 157.59 | 1221.01 | 44.1 | 4.193628 | 21.42 | 113.49 | 1219.17 | 34.35 | 21.47 | 4.74253 | 1.16404 | 79.14 | 1214.21 | 28.58 | 5.021847 | 22.5 | 50.56 | 1208.25 | 19.78 | 21.64 | 5.000013 | 1.16404 | 1281.42 | 1414.16
0.000816999993 | 0.00800999999 | 4.09999993e-05 | 0.000904000015 | 237.8943 | 1313.59 | 1222.35 | 1131.19 | 58.91 | 27.84268 | 1241.46 | 235.6 | 10.91 | 1.328 | 1.334 | 2.095374 | 207.76 | 1228.87 | 50.19 | 19.63 | 2.901411 | 1.16404 | 157.57 | 1219.91 | 44.21 | 4.200199 | 21.81 | 113.36 | 1218.12 | 34.3 | 21.88 | 4.748977 | 1.16404 | 79.06 | 1213.15 | 28.51 | 5.023318 | 22.75 | 50.55 | 1207.11 | 19.82 | 21.99 | 5.000014 | 1.16404 | 1281.39 | 1410.3
0.000816999993 | 0.00800999999 | 4.09999993e-05 | 0.000904000015 | 237.8888 | 1313.56 | 1225.63 | 1137.56 | 59.87 | 27.9061 | 1243.64 | 235.6 | 10.38 | 1.328 | 1.334 | 2.026655 | 207.7 | 1231.25 | 50.13 | 18.71 | 2.902143 | 1.16404 | 157.57 | 1222.57 | 44.12 | 4.195221 | 20.79 | 113.45 | 1220.82 | 34.34 | 21.08 | 4.744898 | 1.16404 | 79.11 | 1216.12 | 28.52 | 5.022779 | 21.99 | 50.59 | 1210.43 | 19.85 | 21.2 | 5.000013 | 1.16404 | 1281.44 | 1395.75
0.000816999993 | 0.00800999999 | 4.09999993e-05 | 0.000904000015 | 237.82 | 1313.18 | 1225.44 | 1134.66 | 59.54 | 27.86731 | 1243.43 | 235.6 | 10.65 | 1.328 | 1.334 | 2.019141 | 207.73 | 1230.79 | 50.13 | 19.03 | 2.900136 | 1.16404 | 157.6 | 1221.76 | 44.14 | 4.194674 | 21.09 | 113.46 | 1219.84 | 34.25 | 21.35 | 4.739023 | 1.16404 | 79.21 | 1214.84 | 28.65 | 5.023959 | 22.16 | 50.56 | 1208.75 | 19.82 | 21.62 | 5.000012 | 1.16404 | 1280.81 | 1393.35
0.000798999972 | 0.00805999991 | 4.80000017e-05 | 0.00090699998 | 236.699 | 1306.99 | 1226.48 | 1134.64 | 49.21 | 27.80893 | 1243.53 | 235.38 | 10.91 | 1.328 | 1.334 | 2.018284 | 207.57 | 1230.72 | 50.04 | 19.75 | 2.900261 | 1.16404 | 157.53 | 1221.73 | 44.11 | 4.191652 | 21.75 | 113.42 | 1219.91 | 34.32 | 21.86 | 4.740389 | 1.16404 | 79.1 | 1214.99 | 28.56 | 5.023131 | 22.82 | 50.54 | 1208.98 | 19.79 | 21.89 | 5.000014 | 1.16404 | 1281.11 | 1393.65
0.000750000007 | 0.0082299998 | 4.50000007e-05 | 0.00088800001 | 236.9996 | 1308.65 | 1226.42 | 1136.19 | 51.87 | 27.81129 | 1244.14 | 235.56 | 10.79 | 1.328 | 1.334 | 2.019701 | 207.75 | 1231.57 | 50.01 | 18.89 | 2.898734 | 1.16404 | 157.74 | 1222.62 | 44 | 4.185219 | 20.91 | 113.74 | 1220.72 | 34.38 | 21.22 | 4.900113 | 1.16404 | 79.36 | 1215.91 | 28.67 | 5.022551 | 22.05 | 50.69 | 1210.01 | 19.93 | 21.31 | 5.000012 | 1.16404 | 1281.76 | 1394.19
0.000750000007 | 0.0082299998 | 4.50000007e-05 | 0.00088800001 | 237.657 | 1312.28 | 1225.7 | 1133.83 | 58.76 | 27.83413 | 1243.29 | 235.69 | 10.8 | 1.328 | 1.334 | 2.098871 | 207.86 | 1230.47 | 50.27 | 19.18 | 2.903594 | 1.16404 | 157.59 | 1221.35 | 44.26 | 4.205368 | 21.44 | 113.33 | 1219.44 | 34.25 | 21.5 | 4.923312 | 1.16404 | 79.08 | 1214.48 | 28.57 | 5.026227 | 22.25 | 50.51 | 1208.28 | 19.73 | 21.54 | 5.000016 | 1.16404 | 1281.15 | 1393.76
0.000724999991 | 0.00824999996 | 2.99999992e-05 | 0.000913000025 | 238.3561 | 1316.14 | 1224.96 | 1132.47 | 63.61 | 27.79204 | 1243.3 | 235.91 | 10.96 | 1.328 | 1.334 | 2.030213 | 208.12 | 1230.37 | 50.48 | 19.67 | 2.905879 | 1.16404 | 157.64 | 1221.24 | 44.11 | 4.204751 | 21.8 | 113.53 | 1219.32 | 34.37 | 21.65 | 4.754125 | 1.16404 | 79.16 | 1214.21 | 28.64 | 5.028361 | 22.69 | 50.52 | 1207.96 | 19.73 | 21.86 | 5.000016 | 1.16404 | 1281.99 | 1391.61
0.000724999991 | 0.00824999996 | 2.99999992e-05 | 0.000913000025 | 237.5429 | 1311.65 | 1227.1 | 1139.02 | 54.07 | 27.9108 | 1244.08 | 235.73 | 10.33 | 1.328 | 1.334 | 2.024286 | 207.81 | 1231.88 | 50.32 | 18.83 | 2.907345 | 1.16404 | 157.49 | 1223.25 | 44.21 | 4.03065 | 20.55 | 113.28 | 1221.3 | 34.3 | 21.06 | 4.762378 | 1.16404 | 78.98 | 1216.57 | 28.49 | 5.029451 | 21.53 | 50.49 | 1210.75 | 19.71 | 21.18 | 5.000016 | 1.16404 | 1282.82 | 1314.8
0.000724999991 | 0.00824999996 | 2.99999992e-05 | 0.000913000025 | 236.7008 | 1307 | 1225.75 | 1133.76 | 47.04 | 27.70911 | 1243.84 | 235.53 | 11.07 | 1.328 | 1.334 | 2.100043 | 207.82 | 1231.14 | 50.13 | 19.49 | 2.900581 | 1.16404 | 157.69 | 1222.08 | 44.12 | 4.195229 | 21.22 | 113.57 | 1220.11 | 34.33 | 21.53 | 4.910268 | 1.16404 | 79.24 | 1215.15 | 28.8 | 5.026834 | 22.25 | 50.44 | 1209.04 | 19.64 | 21.67 | 5.000013 | 1.16404 | 1283.1 | 1314.57
0.000750000007 | 0.0082299998 | 4.50000007e-05 | 0.00088800001 | 237.4415 | 1311.09 | 1225.89 | 1132.12 | 52.87 | 27.74759 | 1244.16 | 235.58 | 11.2 | 1.328 | 1.334 | 2.021931 | 207.83 | 1230.99 | 49.86 | 20.21 | 2.80937 | 1.16404 | 157.97 | 1221.62 | 44.2 | 4.184215 | 22.11 | 113.77 | 1219.68 | 34.49 | 22.18 | 4.736331 | 1.16404 | 79.28 | 1214.5 | 28.65 | 5.017923 | 22.91 | 50.63 | 1208.19 | 19.83 | 22.2 | 5.000014 | 1.16404 | 1282.55 | 1300.57
0.000750000007 | 0.0082299998 | 4.50000007e-05 | 0.00088800001 | 237.5465 | 1311.67 | 1228.28 | 1138.35 | 54.6 | 27.83465 | 1244.92 | 235.62 | 10.69 | 1.328 | 1.334 | 2.095121 | 207.78 | 1232.59 | 50 | 18.88 | 2.987499 | 1.16404 | 157.78 | 1223.83 | 44.02 | 4.185308 | 20.6 | 113.76 | 1221.88 | 34.35 | 20.97 | 4.728888 | 1.16404 | 79.41 | 1216.91 | 28.78 | 5.031556 | 21.82 | 50.63 | 1210.93 | 19.86 | 21.25 | 5.000015 | 1.16404 | 1282.97 | 1300.27
0.000750000007 | 0.0082299998 | 4.50000007e-05 | 0.00088800001 | 237.5882 | 1311.9 | 1226.73 | 1135.02 | 55.19 | 27.81323 | 1244.14 | 235.63 | 10.91 | 1.328 | 1.334 | 2.020133 | 207.82 | 1231.36 | 49.97 | 19.36 | 2.896474 | 1.16404 | 157.85 | 1222.29 | 44.09 | 4.004561 | 21.12 | 113.76 | 1220.12 | 34.35 | 21.31 | 4.897094 | 1.16404 | 79.41 | 1215.21 | 28.76 | 5.024545 | 22.23 | 50.65 | 1209.13 | 19.88 | 21.46 | 5.000011 | 1.16404 | 1282.63 | 1302.56
0.000750000007 | 0.0082299998 | 4.50000007e-05 | 0.00088800001 | 236.8674 | 1307.92 | 1224.98 | 1130.73 | 55.45 | 27.73792 | 1243.7 | 235.49 | 11.39 | 1.328 | 1.334 | 2.021449 | 207.75 | 1230.49 | 50.2 | 20.26 | 2.90222 | 1.16404 | 157.55 | 1221.22 | 44.09 | 4.013924 | 21.8 | 113.46 | 1219 | 34.33 | 22.02 | 4.744153 | 1.16404 | 79.13 | 1213.64 | 28.67 | 5.028768 | 22.71 | 50.46 | 1207.19 | 19.65 | 22.11 | 5.000018 | 1.16404 | 1282.09 | 1277.92
0.000750000007 | 0.0082299998 | 4.50000007e-05 | 0.00088800001 | 236.8239 | 1307.68 | 1222.42 | 1133.05 | 52.9 | 27.82586 | 1240.9 | 235.52 | 11.14 | 1.328 | 1.334 | 2.020295 | 207.69 | 1228.45 | 50.1 | 19.36 | 2.902598 | 1.16404 | 157.59 | 1219.76 | 44.05 | 4.012404 | 21.03 | 113.54 | 1217.8 | 34.46 | 21.41 | 4.748407 | 1.16404 | 79.08 | 1212.94 | 28.57 | 5.02886 | 21.97 | 50.51 | 1207.09 | 19.73 | 21.65 | 5.000016 | 1.16404 | 1282.25 | 1279.44
0.000750000007 | 0.0082299998 | 4.50000007e-05 | 0.00088800001 | 236.7696 | 1307.38 | 1223.55 | 1131.26 | 51.65 | 27.7496 | 1242.63 | 235.23 | 11.33 | 1.328 | 1.334 | 2.020783 | 207.48 | 1229.69 | 50.29 | 19.65 | 2.906875 | 1.16404 | 157.19 | 1220.58 | 44.01 | 4.017349 | 21.39 | 113.18 | 1218.41 | 34.37 | 21.32 | 4.755854 | 1.16404 | 78.81 | 1213.07 | 28.4 | 5.024365 | 22.19 | 50.41 | 1206.67 | 19.63 | 21.61 | 5.00002 | 1.16404 | 1285.46 | 1280.25
0.000811000005 | 0.00997999962 | 4.19999997e-05 | 0.000998000032 | 237.8653 | 1365.14 | 1226.34 | 1136.51 | 147.46 | 28.12033 | 1242.52 | 239.23 | 12.55 | 1.328 | 1.334 | 1.965351 | 211.11 | 1229.97 | 49.48 | 18.84 | 2.765693 | 1.16404 | 161.63 | 1220.58 | 43.39 | 3.852282 | 20.84 | 118.24 | 1218.02 | 33.84 | 20.36 | 4.55312 | 1.16404 | 84.4 | 1212.64 | 28.84 | 5.047108 | 21.47 | 55.56 | 1206.46 | 20.81 | 20.67 | 5.000023 | 1.16404 | 1259.87 | 1248.7
0.000811000005 | 0.00997999962 | 4.19999997e-05 | 0.000998000032 | 237.2948 | 1310.28 | 1224.85 | 1133.25 | 85.13 | 27.86909 | 1241.39 | 236.32 | 12.24 | 1.328 | 1.334 | 2.038951 | 208.45 | 1228.57 | 47.87 | 18.99 | 2.839626 | 1.16404 | 160.58 | 1219.02 | 42.85 | 4.174325 | 21.06 | 117.73 | 1216.83 | 33.49 | 20.68 | 4.852614 | 1.16404 | 84.24 | 1211.79 | 28.69 | 5.044662 | 21.56 | 55.55 | 1205.86 | 20.77 | 21.29 | 5.000021 | 1.16404 | 1259.93 | 1247.54
0.000798999972 | 0.00805999991 | 4.80000017e-05 | 0.00090699998 | 237.1119 | 1309.27 | 1226.52 | 1139.33 | 76.03 | 28.02609 | 1242.41 | 235.9 | 10.81 | 1.328 | 1.334 | 2.038472 | 207.87 | 1230.44 | 50.02 | 18.2 | 2.901792 | 1.16404 | 157.85 | 1221.48 | 43.88 | 4.012535 | 20.17 | 113.97 | 1219.31 | 34.33 | 20.33 | 4.790446 | 1.16404 | 79.64 | 1214.45 | 28.77 | 5.034932 | 21.63 | 50.87 | 1208.31 | 20.17 | 21.38 | 5.00001 | 1.16404 | 1269.86 | 1250.6
0.000798999972 | 0.00805999991 | 4.80000017e-05 | 0.00090699998 | 237.7077 | 1312.56 | 1224.37 | 1135.88 | 80.75 | 27.82848 | 1240.53 | 236.03 | 11.4 | 1.328 | 1.334 | 2.037195 | 208.2 | 1228.2 | 51.24 | 19.32 | 2.926589 | 1.16404 | 156.96 | 1219.37 | 43.97 | 4.055549 | 20.86 | 112.99 | 1217.25 | 34.16 | 20.89 | 4.851897 | 1.16404 | 78.83 | 1212.26 | 28.44 | 5.029458 | 21.91 | 50.39 | 1205.79 | 19.65 | 22.1 | 5.000015 | 1.16404 | 1269.6 | 1250.74
0.000798999972 | 0.00805999991 | 4.80000017e-05 | 0.00090699998 | 237.6588 | 1312.29 | 1220.92 | 1127.51 | 80.34 | 27.73892 | 1239 | 236.02 | 11.85 | 1.328 | 1.334 | 2.113904 | 208.28 | 1226.2 | 51.2 | 20.36 | 2.846164 | 1.16404 | 157.08 | 1216.68 | 44.08 | 4.054586 | 21.98 | 113 | 1214.35 | 34.32 | 21.81 | 4.861506 | 1.16404 | 78.68 | 1209.08 | 28.42 | 5.027091 | 22.8 | 50.26 | 1201.98 | 19.51 | 22.38 | 5.000018 | 1.16404 | 1269.2 | 1248.78
0.000798999972 | 0.00805999991 | 4.80000017e-05 | 0.00090699998 | 237.2984 | 1310.3 | 1224.78 | 1136.18 | 76.44 | 27.85525 | 1241.26 | 235.95 | 10.8 | 1.328 | 1.334 | 2.038039 | 208.09 | 1229.06 | 49.86 | 18.19 | 2.816561 | 1.16404 | 158.23 | 1219.75 | 43.96 | 4.17992 | 20.16 | 114.27 | 1217.6 | 34.4 | 20.41 | 4.775044 | 1.16404 | 79.87 | 1212.57 | 28.88 | 5.033108 | 21.53 | 50.99 | 1206.18 | 20.31 | 21.61 | 5.000008 | 1.16404 | 1269.58 | 1248.35
0.000798999972 | 0.00805999991 | 4.80000017e-05 | 0.00090699998 | 236.7497 | 1307.27 | 1224.49 | 1134.79 | 71.23 | 27.88069 | 1239.29 | 235.8 | 11.15 | 1.328 | 1.334 | 2.039591 | 207.92 | 1226.97 | 49.85 | 18.62 | 2.896377 | 1.16404 | 158.07 | 1217.77 | 43.8 | 3.998237 | 20.46 | 114.27 | 1215.46 | 34.35 | 20.61 | 4.953029 | 1.16404 | 79.92 | 1210.51 | 28.94 | 5.033954 | 21.71 | 50.98 | 1204.17 | 20.25 | 21.68 | 5.000009 | 1.16404 | 1271.04 | 1248.17
0.00082299998 | 0.00798999984 | 4.80000017e-05 | 0.000950000016 | 237.1246 | 1309.34 | 1223.33 | 1131.65 | 73.61 | 27.7728 | 1238.56 | 235.86 | 11.76 | 1.328 | 1.334 | 2.037673 | 208.09 | 1225.95 | 50.09 | 19.4 | 2.897949 | 1.16404 | 158 | 1216.59 | 43.74 | 3.999744 | 21.36 | 114.26 | 1214.31 | 34.32 | 21.26 | 4.768307 | 1.16404 | 79.94 | 1209.13 | 28.91 | 5.029165 | 22.39 | 51.03 | 1202.56 | 20.32 | 22.15 | 5.000006 | 1.16404 | 1270.91 | 1247.56
0.00082299998 | 0.00798999984 | 4.80000017e-05 | 0.000950000016 | 236.7443 | 1307.24 | 1222.56 | 1135.95 | 68.51 | 27.93288 | 1238.55 | 235.69 | 10.94 | 1.328 | 1.334 | 2.037756 | 207.76 | 1226.7 | 49.81 | 18.27 | 2.978245 | 1.16404 | 157.95 | 1218 | 43.74 | 4.178326 | 20.11 | 114.21 | 1216.06 | 34.27 | 20.51 | 4.76438 | 1.16404 | 79.94 | 1211.31 | 28.88 | 5.0344 | 21.36 | 51.06 | 1205.27 | 20.33 | 21.67 | 5.000007 | 1.16404 | 1272.74 | 1245.87
0.00082299998 | 0.00798999984 | 4.80000017e-05 | 0.000950000016 | 236.5143 | 1305.97 | 1224.54 | 1134.51 | 67.03 | 27.8478 | 1239.24 | 235.65 | 11.17 | 1.328 | 1.334 | 2.115959 | 207.81 | 1227.02 | 49.77 | 18.67 | 2.975924 | 1.16404 | 158.04 | 1217.94 | 43.86 | 3.998857 | 20.45 | 114.18 | 1215.63 | 34.32 | 20.53 | 4.76789 | 1.16404 | 79.86 | 1210.41 | 28.92 | 5.033129 | 21.72 | 50.94 | 1204.12 | 20.23 | 21.73 | 5.000008 | 1.16404 | 1272.42 | 1245.98
0.00082299998 | 0.00798999984 | 4.80000017e-05 | 0.000950000016 | 236.9036 | 1308.12 | 1223.99 | 1133.47 | 64.2 | 27.90369 | 1239.02 | 235.74 | 11.23 | 1.328 | 1.334 | 2.038733 | 207.83 | 1226.59 | 49.73 | 19.33 | 2.895062 | 1.16404 | 158.1 | 1217.42 | 44 | 4.003945 | 21.07 | 114.1 | 1215.22 | 34.29 | 21.02 | 4.774685 | 1.16404 | 79.81 | 1210.09 | 28.88 | 5.031083 | 22.2 | 50.93 | 1203.72 | 20.22 | 22.19 | 5.000006 | 1.16404 | 1272.32 | 1038.38
0.00082299998 | 0.00798999984 | 4.80000017e-05 | 0.000950000016 | 237.0431 | 1308.89 | 1223.28 | 1136.79 | 66.36 | 27.99275 | 1237.99 | 235.79 | 10.83 | 1.328 | 1.334 | 2.116171 | 207.8 | 1226.31 | 49.77 | 18.33 | 2.89695 | 1.16404 | 158.03 | 1217.53 | 44.02 | 4.187875 | 20.18 | 114.01 | 1215.65 | 34.3 | 20.3 | 4.782598 | 1.16404 | 79.71 | 1210.88 | 28.74 | 5.03196 | 21.3 | 50.97 | 1204.82 | 20.26 | 21.34 | 5.000006 | 1.16404 | 1272.34 | 1033.47
0.00082299998 | 0.00798999984 | 4.80000017e-05 | 0.000950000016 | 237.8327 | 1313.25 | 1225.68 | 1136.03 | 76.45 | 27.89816 | 1239.85 | 235.96 | 11.29 | 1.328 | 1.334 | 2.038786 | 208.07 | 1227.54 | 49.88 | 18.86 | 2.894605 | 1.16404 | 158.19 | 1218.41 | 43.95 | 3.834838 | 20.44 | 114.24 | 1215.93 | 34.36 | 20.54 | 4.958762 | 1.16404 | 79.88 | 1210.92 | 28.93 | 5.033229 | 21.68 | 50.95 | 1204.55 | 20.21 | 21.73 | 5.000009 | 1.16404 | 1271.08 | 959.06
0.000798999972 | 0.00805999991 | 4.80000017e-05 | 0.00090699998 | 238.0102 | 1314.23 | 1225.75 | 1135.76 | 82.05 | 27.84684 | 1240 | 236.21 | 11.32 | 1.328 | 1.334 | 2.037206 | 208.36 | 1227.67 | 49.78 | 19.05 | 2.887537 | 1.16404 | 158.58 | 1218.53 | 44.12 | 3.998592 | 20.81 | 114.46 | 1216.29 | 34.44 | 20.76 | 4.770037 | 1.16404 | 80.02 | 1211.21 | 28.99 | 5.030302 | 21.88 | 51.03 | 1204.77 | 20.33 | 21.72 | 5.000005 | 1.16404 | 1265.94 | 934.07
0.000798999972 | 0.00805999991 | 4.80000017e-05 | 0.00090699998 | 238.0138 | 1314.25 | 1226.65 | 1138.94 | 87.39 | 27.97054 | 1239.39 | 236.27 | 10.97 | 1.328 | 1.334 | 2.038007 | 208.3 | 1227.42 | 50.09 | 18.19 | 2.977935 | 1.16404 | 158.21 | 1218.63 | 43.95 | 4.007924 | 19.96 | 114.26 | 1216.42 | 34.35 | 20.22 | 4.780387 | 1.16404 | 79.91 | 1211.56 | 28.89 | 5.034344 | 21.02 | 51.02 | 1205.23 | 20.3 | 21.27 | 5.000007 | 1.16404 | 1265.33 | 934.43
0.000831999991 | 0.00798000023 | 4.50000007e-05 | 0.000941000006 | 238.0319 | 1314.35 | 1226.33 | 1134.57 | 89.55 | 27.90266 | 1241.24 | 236.53 | 11.35 | 1.328 | 1.334 | 2.040961 | 208.63 | 1228.56 | 50.29 | 18.8 | 2.897798 | 1.16404 | 158.34 | 1219.13 | 44.06 | 3.847613 | 20.27 | 114.28 | 1216.42 | 34.41 | 20.44 | 4.793389 | 1.16404 | 79.87 | 1211.04 | 28.92 | 5.030382 | 21.37 | 50.95 | 1204.07 | 20.23 | 21.12 | 5.000007 | 1.16404 | 1263.33 | 929.33
0.000831999991 | 0.00798000023 | 4.50000007e-05 | 0.000941000006 | 237.9703 | 1314.01 | 1226.62 | 1135.41 | 89.13 | 27.92401 | 1241.76 | 236.52 | 11.22 | 1.328 | 1.334 | 2.03912 | 208.59 | 1229.23 | 50.28 | 18.84 | 2.898463 | 1.16404 | 158.31 | 1219.87 | 44.21 | 4.021697 | 20.63 | 114.1 | 1217.48 | 34.42 | 20.57 | 4.992247 | 1.16404 | 79.68 | 1212.36 | 28.76 | 5.029255 | 21.62 | 50.92 | 1205.37 | 20.2 | 21.23 | 5.000007 | 1.16404 | 1263.17 | 927.37
0.000831999991 | 0.00798000023 | 4.50000007e-05 | 0.000941000006 | 237.9594 | 1313.95 | 1228.72 | 1139.69 | 89.66 | 27.98471 | 1242.58 | 236.51 | 10.92 | 1.328 | 1.334 | 2.039696 | 208.53 | 1230.39 | 50.4 | 18.22 | 2.9022 | 1.16404 | 158.13 | 1221.26 | 44.08 | 4.024739 | 19.74 | 114.05 | 1218.85 | 34.39 | 20.03 | 4.806636 | 1.16404 | 79.66 | 1213.72 | 28.77 | 5.033603 | 20.77 | 50.89 | 1206.82 | 20.17 | 20.66 | 5.000009 | 1.16404 | 1263.04 | 928.74
0.000831999991 | 0.00798000023 | 4.50000007e-05 | 0.000941000006 | 237.686 | 1312.44 | 1228.76 | 1137.57 | 92.57 | 27.96735 | 1244.46 | 236.62 | 11.1 | 1.328 | 1.334 | 2.03974 | 208.65 | 1231.91 | 50.49 | 18.4 | 2.90312 | 1.16404 | 158.16 | 1222.48 | 44.14 | 4.026852 | 20.01 | 114.02 | 1219.92 | 34.36 | 20.04 | 4.639464 | 1.16404 | 79.66 | 1214.21 | 28.81 | 5.032051 | 20.87 | 50.85 | 1206.84 | 20.14 | 20.88 | 5.000009 | 1.16404 | 1259.36 | 926.5
0.000831999991 | 0.00798000023 | 4.50000007e-05 | 0.000941000006 | 237.8128 | 1313.14 | 1227.56 | 1136.71 | 94.68 | 27.92928 | 1243.24 | 236.71 | 11.35 | 1.328 | 1.334 | 2.03929 | 208.78 | 1230.75 | 50.43 | 18.82 | 2.899403 | 1.16404 | 158.35 | 1221.45 | 44.18 | 4.024832 | 20.23 | 114.17 | 1218.98 | 34.49 | 20.44 | 4.640111 | 1.16404 | 79.68 | 1213.46 | 28.77 | 5.028943 | 21.34 | 50.91 | 1206.29 | 20.19 | 21.11 | 5.000007 | 1.16404 | 1257.92 | 925.12
0.000816999993 | 0.00800999999 | 4.09999993e-05 | 0.000904000015 | 237.5954 | 1311.94 | 1228.82 | 1140.68 | 98.19 | 28.00023 | 1243.75 | 236.81 | 10.85 | 1.328 | 1.334 | 2.039515 | 208.81 | 1231.67 | 50.38 | 17.99 | 2.89822 | 1.16404 | 158.43 | 1222.61 | 44.15 | 4.022389 | 19.57 | 114.28 | 1220.23 | 34.42 | 19.71 | 4.985918 | 1.16404 | 79.86 | 1215.25 | 28.87 | 5.033048 | 20.61 | 50.99 | 1208.64 | 20.28 | 20.49 | 5.000007 | 1.16404 | 1254.41 | 926.29
0.000816999993 | 0.00800999999 | 4.09999993e-05 | 0.000904000015 | 236.8276 | 1307.7 | 1225.68 | 1134.6 | 92.26 | 27.89191 | 1243.58 | 236.58 | 11.34 | 1.328 | 1.334 | 2.040007 | 208.69 | 1230.99 | 50.49 | 18.6 | 2.901829 | 1.16404 | 158.2 | 1221.59 | 44.12 | 3.855574 | 20.06 | 114.08 | 1218.86 | 34.41 | 20.07 | 4.637876 | 1.16404 | 79.67 | 1213.15 | 28.78 | 5.030618 | 20.91 | 50.89 | 1205.76 | 20.17 | 20.68 | 5.00001 | 1.16404 | 1255.18 | 1222.83
0.000816999993 | 0.00800999999 | 4.09999993e-05 | 0.000904000015 | 236.9489 | 1308.37 | 1226.02 | 1135.32 | 91.98 | 27.84655 | 1243.01 | 236.59 | 11.41 | 1.328 | 1.334 | 2.038618 | 208.74 | 1230.48 | 50.28 | 18.8 | 2.976549 | 1.16404 | 158.46 | 1221.31 | 44.1 | 4.013472 | 20.26 | 114.36 | 1218.87 | 34.47 | 20.36 | 4.791743 | 1.16404 | 79.89 | 1213.43 | 28.89 | 5.030104 | 21.27 | 51 | 1206.35 | 20.28 | 21.12 | 5.000006 | 1.16404 | 1255.82 | 1408.63
0.000831999991 | 0.00798000023 | 4.50000007e-05 | 0.000941000006 | 238.2148 | 1315.36 | 1226.27 | 1137.42 | 99.92 | 27.94522 | 1242.96 | 236.88 | 11.08 | 1.328 | 1.334 | 2.040091 | 208.93 | 1230.75 | 50.36 | 18.13 | 2.89544 | 1.16404 | 158.57 | 1221.59 | 44.15 | 3.847795 | 19.62 | 114.42 | 1218.95 | 34.48 | 19.93 | 4.79709 | 1.16404 | 79.94 | 1213.68 | 28.94 | 5.033219 | 20.69 | 51 | 1206.74 | 20.27 | 20.77 | 5.000007 | 1.16404 | 1256.22 | 1625.55
0.000724999991 | 0.00824999996 | 2.99999992e-05 | 0.000913000025 | 237.6045 | 1311.99 | 1225.06 | 1133.08 | 95.48 | 27.8438 | 1242.93 | 236.71 | 11.48 | 1.328 | 1.334 | 2.038092 | 208.87 | 1230.17 | 50.4 | 18.83 | 2.897321 | 1.16404 | 158.47 | 1220.67 | 44.23 | 4.020902 | 20.19 | 114.24 | 1218.06 | 34.48 | 20.24 | 4.805399 | 1.16404 | 79.76 | 1212.59 | 28.91 | 5.032029 | 21.05 | 50.85 | 1205.12 | 20.11 | 21.05 | 5.00001 | 1.16404 | 1256.83 | 1725.78
0.000724999991 | 0.00824999996 | 2.99999992e-05 | 0.000913000025 | 237.0032 | 1308.67 | 1227.4 | 1137.18 | 91.29 | 27.86531 | 1243.12 | 236.56 | 11.44 | 1.328 | 1.334 | 2.040094 | 208.7 | 1230.77 | 50.46 | 18.89 | 2.901092 | 1.16404 | 158.24 | 1221.59 | 44.07 | 3.852885 | 20.28 | 114.17 | 1219.03 | 34.41 | 20.38 | 4.803016 | 1.16404 | 79.76 | 1213.73 | 28.84 | 5.032463 | 21.33 | 50.92 | 1206.8 | 20.19 | 21.17 | 5.000008 | 1.16404 | 1256.61 | 1725.47
0.000831999991 | 0.00798000023 | 4.50000007e-05 | 0.000941000006 | 236.9127 | 1308.17 | 1226.75 | 1137.52 | 90.92 | 27.97427 | 1244.29 | 236.55 | 11.01 | 1.328 | 1.334 | 2.041631 | 208.58 | 1232 | 50.38 | 18.14 | 2.90207 | 1.16404 | 158.2 | 1222.76 | 44.07 | 3.854249 | 19.78 | 114.13 | 1220.13 | 34.4 | 19.82 | 4.80479 | 1.16404 | 79.73 | 1214.73 | 28.81 | 5.033516 | 20.72 | 50.92 | 1207.7 | 20.2 | 20.47 | 4.999946 | 1.16404 | 1256.6 | 1823.48
0.000831999991 | 0.00798000023 | 4.50000007e-05 | 0.000941000006 | 237.168 | 1309.58 | 1226.07 | 1135.74 | 93.23 | 27.99144 | 1242.97 | 236.64 | 11.38 | 1.328 | 1.334 | 2.040423 | 208.64 | 1230.4 | 50.32 | 18.58 | 2.899196 | 1.16404 | 158.32 | 1221.11 | 44.05 | 3.850124 | 20.06 | 114.27 | 1218.45 | 34.45 | 20.22 | 4.628842 | 1.16404 | 79.82 | 1212.91 | 28.87 | 5.032158 | 20.91 | 50.95 | 1205.71 | 20.22 | 20.92 | 5.000008 | 1.16404 | 1256.06 | 1837.66
0.000831999991 | 0.00798000023 | 4.50000007e-05 | 0.000941000006 | 236.8402 | 1307.77 | 1224.94 | 1133.77 | 91.76 | 27.88685 | 1243.06 | 236.58 | 11.65 | 1.328 | 1.334 | 1.967322 | 208.7 | 1230.27 | 50.43 | 18.92 | 2.8999 | 1.16404 | 158.27 | 1220.88 | 44.04 | 4.018688 | 20.38 | 114.23 | 1218.41 | 34.39 | 20.44 | 4.62674 | 1.16404 | 79.84 | 1212.81 | 28.86 | 5.031232 | 21.39 | 50.98 | 1205.6 | 20.26 | 21.19 | 5.000006 | 1.16404 | 1255.36 | 1473.66
0.000831999991 | 0.00798000023 | 4.50000007e-05 | 0.000941000006 | 237.5972 | 1311.95 | 1225.83 | 1137.33 | 122.8 | 28.089 | 1242.9 | 237.91 | 11.1 | 1.328 | 1.334 | 2.040045 | 209.82 | 1230.8 | 50.92 | 18.03 | 2.819687 | 1.16404 | 158.9 | 1221.63 | 44.38 | 4.033738 | 19.47 | 114.52 | 1219.2 | 34.55 | 19.7 | 4.819662 | 1.16404 | 79.97 | 1214 | 28.98 | 5.034592 | 20.35 | 50.99 | 1206.86 | 20.27 | 20.28 | 5.000006 | 1.16404 | 1233.39 | 1531.24
0.000831999991 | 0.00798000023 | 4.50000007e-05 | 0.000941000006 | 238.1188 | 1314.83 | 1227.25 | 1136.38 | 126.89 | 28.06446 | 1243.08 | 238.11 | 11.4 | 1.328 | 1.334 | 1.966351 | 210.04 | 1230.37 | 51.08 | 18.17 | 2.820555 | 1.16404 | 158.96 | 1220.9 | 44.41 | 3.867923 | 19.78 | 114.55 | 1218.17 | 34.58 | 19.76 | 4.652665 | 1.16404 | 79.97 | 1212.52 | 29 | 5.03293 | 20.5 | 50.97 | 1204.97 | 20.26 | 20.54 | 5.000006 | 1.16404 | 1232.75 | 1529.92
0.000831999991 | 0.00798000023 | 4.50000007e-05 | 0.000941000006 | 237.8653 | 1313.43 | 1224.79 | 1133.88 | 124.44 | 28.00733 | 1242.59 | 238.04 | 11.55 | 1.328 | 1.334 | 2.038279 | 210.03 | 1230.09 | 50.89 | 18.61 | 2.815569 | 1.16404 | 159.14 | 1220.65 | 44.42 | 4.030464 | 20.11 | 114.72 | 1218.13 | 34.63 | 20.11 | 4.814772 | 1.16404 | 80.09 | 1212.63 | 29.02 | 5.032649 | 21 | 51.07 | 1205.41 | 20.35 | 20.73 | 5.000004 | 1.16404 | 1232.82 | 1529.74
0.000811000005 | 0.00997999962 | 4.19999997e-05 | 0.000998000032 | 237.874 | 1365.19 | 1225.32 | 1135.76 | 176.6 | 28.49159 | 1240.32 | 241.11 | 12.35 | 1.328 | 1.334 | 1.966406 | 212.61 | 1228.06 | 51.33 | 18.86 | 2.720147 | 1.16404 | 161.28 | 1218.84 | 45.29 | 3.851571 | 20.59 | 115.99 | 1216.32 | 35.14 | 20.12 | 4.505149 | 1.16404 | 80.85 | 1210.84 | 29.7 | 5.034919 | 20.84 | 51.15 | 1203.45 | 20.44 | 20.67 | 5.000004 | 1.16404 | 1236.01 | 1528.96
0.000816999993 | 0.00800999999 | 4.09999993e-05 | 0.000904000015 | 238.3144 | 1315.91 | 1172.11 | 1106.29 | 123.97 | 28.41895 | 1186.37 | 237.91 | 11.81 | 1.328 | 1.334 | 2.042235 | 209.5 | 1178.14 | 49.04 | 18.4 | 2.779859 | 1.16404 | 160.46 | 1172.61 | 44.08 | 3.929306 | 20.31 | 116.38 | 1172.56 | 34.79 | 20.38 | 4.704621 | 1.16404 | 81.59 | 1170.89 | 29.49 | 5.030788 | 21.18 | 52.1 | 1169 | 21.37 | 21.73 | 4.999985 | 1.16404 | 1234.95 | 1526.96
0.000724999991 | 0.00824999996 | 2.99999992e-05 | 0.000913000025 | 236.8475 | 1307.81 | 1221.28 | 1130.25 | 122.44 | 27.94724 | 1237.88 | 237.84 | 12 | 1.328 | 1.334 | 2.038454 | 209.89 | 1225.25 | 50.81 | 19.12 | 2.814457 | 1.16404 | 159.08 | 1216 | 44.41 | 3.855024 | 20.13 | 114.67 | 1213.36 | 34.69 | 20.18 | 4.642937 | 1.16404 | 79.98 | 1207.89 | 29.08 | 5.032146 | 20.8 | 50.9 | 1200.51 | 20.19 | 20.8 | 5.000005 | 1.16404 | 1228.38 | 1525.63
0.000724999991 | 0.00824999996 | 2.99999992e-05 | 0.000913000025 | 237.9504 | 1313.9 | 1221.35 | 1131.26 | 127.03 | 27.71877 | 1238.15 | 238.18 | 12.13 | 1.328 | 1.334 | 1.962237 | 210.46 | 1225.61 | 50.03 | 19.06 | 2.786625 | 1.16404 | 160.43 | 1216.4 | 44.02 | 3.931624 | 20.24 | 116.41 | 1213.95 | 34.65 | 20.31 | 4.698115 | 1.16404 | 81.76 | 1208.88 | 29.93 | 5.034196 | 21.12 | 51.83 | 1202.29 | 21.15 | 21.36 | 4.99999 | 1.16404 | 1227.47 | 1526.61
0.000724999991 | 0.00824999996 | 2.99999992e-05 | 0.000913000025 | 236.5727 | 1358.75 | 1218.82 | 1128.9 | 227.89 | 28.87127 | 1236.8 | 245.28 | 12.58 | 1.328 | 1.334 | 1.966827 | 216.41 | 1224.7 | 52.3 | 19.86 | 2.692761 | 1.16404 | 164.11 | 1215.86 | 46.67 | 3.850603 | 21.2 | 117.44 | 1213.59 | 35.74 | 20.46 | 4.539285 | 1.16404 | 81.7 | 1208.29 | 30.05 | 5.029725 | 21.24 | 51.65 | 1201.04 | 20.94 | 20.62 | 4.999991 | 1.16404 | 1182.1 | 1525.83
0.000724999991 | 0.00824999996 | 2.99999992e-05 | 0.000913000025 | 237.7005 | 1312.52 | 1219.69 | 1133.21 | 208.73 | 28.83571 | 1236.36 | 244.12 | 11.85 | 1.328 | 1.334 | 1.897994 | 215.29 | 1224.43 | 52.23 | 18.47 | 2.638089 | 1.16404 | 163.06 | 1215.78 | 46.1 | 3.85644 | 19.65 | 116.96 | 1213.56 | 35.42 | 19.39 | 4.527402 | 1.16404 | 81.54 | 1208.57 | 29.92 | 5.033653 | 19.96 | 51.62 | 1201.6 | 20.92 | 19.75 | 4.999989 | 1.16404 | 1154.96 | 1524.93
0.000724999991 | 0.00824999996 | 2.99999992e-05 | 0.000913000025 | 237.0938 | 1309.17 | 1213.64 | 1126.51 | 203.57 | 28.84466 | 1232.33 | 243.69 | 11.99 | 1.328 | 1.334 | 1.969018 | 214.84 | 1220.58 | 51.92 | 18.48 | 2.706018 | 1.16404 | 162.92 | 1211.92 | 45.81 | 3.686247 | 19.88 | 117.11 | 1209.5 | 35.42 | 19.32 | 4.508692 | 1.16404 | 81.69 | 1204.43 | 29.89 | 5.031906 | 20.01 | 51.8 | 1197.5 | 21.09 | 19.71 | 4.999985 | 1.16404 | 1156.45 | 1394.36
0.000811000005 | 0.00997999962 | 4.19999997e-05 | 0.000998000032 | 237.5882 | 1311.9 | 1217.67 | 1128.46 | 224.67 | 29.02253 | 1233.92 | 245.46 | 12.19 | 1.328 | 1.334 | 1.835802 | 216.43 | 1221.71 | 51.34 | 18.63 | 2.673768 | 1.16404 | 165.09 | 1212.84 | 46.51 | 3.796994 | 20.19 | 118.58 | 1210.56 | 35.96 | 19.46 | 4.488135 | 1.16404 | 82.62 | 1205.41 | 30.51 | 5.034691 | 20.39 | 52.11 | 1198.34 | 21.4 | 19.92 | 4.999985 | 1.16404 | 1139.62 | 1443.66
0.000811000005 | 0.00997999962 | 4.19999997e-05 | 0.000998000032 | 237.3274 | 1310.46 | 1217.1 | 1130.6 | 222.96 | 29.03106 | 1231.48 | 245.32 | 12.11 | 1.328 | 1.334 | 1.90363 | 216.29 | 1219.77 | 50.84 | 18.16 | 2.66516 | 1.16404 | 165.45 | 1211.3 | 46.45 | 3.774241 | 19.84 | 119 | 1209.23 | 36.02 | 19.16 | 4.463016 | 1.16404 | 82.98 | 1204.48 | 30.73 | 5.037841 | 20.01 | 52.25 | 1197.97 | 21.55 | 19.55 | 4.999986 | 1.16404 | 1139.67 | 1457.1
0.000394000002 | 0.00211 | 6.90000015e-05 | 5.40000001e-05 | 229.5629 | 1329.21 | 1173.83 | 1092.72 | 44.12 | 27.22658 | 1198.91 | 228.81 | 10.76 | 1.328 | 1.334 | 2.084701 | 201.59 | 1186.67 | 42.14 | 17.68 | 3.050939 | 1.16404 | 159.45 | 1178.02 | 40.06 | 4.48311 | 20.33 | 119.39 | 1177.6 | 32.15 | 19.78 | 4.633199 | 1.16404 | 87.24 | 1172.78 | 25.94 | 5.071126 | 19.76 | 61.3 | 1167.02 | 18.47 | 18.11 | 5.000071 | 1.16404 | 1310.11 | 1427.72
0.000190000006 | 0.00193000003 | 3.79999983e-05 | 2.99999992e-05 | 231.3262 | 1339.42 | 1175.27 | 1084.12 | 227.3 | 28.32604 | 1202.64 | 239.58 | 11.24 | 1.328 | 1.334 | 1.962144 | 211.26 | 1188.88 | 46.07 | 16.96 | 2.606735 | 1.16404 | 165.19 | 1178.61 | 43.18 | 3.912632 | 19.33 | 122.01 | 1176.98 | 33.74 | 19.05 | 4.381238 | 1.16404 | 88.27 | 1170.62 | 26.95 | 5.066389 | 18.28 | 61.32 | 1162.11 | 18.47 | 17.32 | 5.000069 | 1.16404 | 1160.25 | 1421.3
0.000190000006 | 0.00193000003 | 3.79999983e-05 | 2.99999992e-05 | 229.8185 | 1330.69 | 1181.59 | 1097.82 | 99.29 | 27.20925 | 1204.07 | 230.61 | 11.16 | 1.328 | 1.334 | 2.015783 | 203.4 | 1191.37 | 43.69 | 16.71 | 2.911406 | 1.16404 | 159.71 | 1182.11 | 40.75 | 4.046947 | 19.2 | 118.96 | 1180.98 | 32.28 | 19.53 | 4.712799 | 1.16404 | 86.68 | 1175.79 | 25.84 | 5.067866 | 18.57 | 60.84 | 1169.1 | 17.97 | 17.25 | 5.000075 | 1.16404 | 1268.01 | 1423.27
0.000190000006 | 0.00193000003 | 3.79999983e-05 | 2.99999992e-05 | 228.8617 | 1325.15 | 1158.64 | 1077.46 | 78.59 | 27.14888 | 1183.15 | 229.81 | 11.77 | 1.328 | 1.334 | 2.020629 | 202.66 | 1170.79 | 43.14 | 17.65 | 2.835728 | 1.16404 | 159.52 | 1162.02 | 40.3 | 4.172733 | 20.17 | 119.22 | 1161.41 | 32.14 | 20.49 | 4.835205 | 1.16404 | 87.08 | 1156.97 | 25.93 | 5.068897 | 19.71 | 61.15 | 1151.27 | 18.25 | 18.28 | 5.000073 | 1.16404 | 1280.12 | 1426.36
0.000190000006 | 0.00193000003 | 3.79999983e-05 | 2.99999992e-05 | 229.3211 | 1327.81 | 1161.33 | 1075.42 | 52.59 | 27.02074 | 1185.32 | 229.12 | 12.09 | 1.328 | 1.334 | 2.078663 | 202.1 | 1172.42 | 42.99 | 18.9 | 2.910112 | 1.16404 | 159.11 | 1163.25 | 40.25 | 4.17817 | 21.4 | 118.86 | 1162.56 | 32.03 | 21.5 | 4.833005 | 1.16404 | 86.83 | 1157.74 | 25.82 | 5.069196 | 20.67 | 61.01 | 1151.65 | 18.08 | 19.16 | 5.000074 | 1.16404 | 1300.84 | 1420.55
0.000289999996 | 0.00216999999 | 4.40000003e-05 | 7.40000032e-05 | 234.6641 | 1428.39 | 1175.44 | 1095.63 | 187.51 | 28.52465 | 1194.41 | 241.31 | 13.28 | 1.328 | 1.334 | 1.974225 | 212.79 | 1183.34 | 50.71 | 19.71 | 2.6424 | 1.16404 | 162.08 | 1175.56 | 45.28 | 3.989191 | 21.66 | 116.8 | 1173.87 | 35.68 | 21 | 4.312262 | 1.16404 | 81.12 | 1169.28 | 27.82 | 5.035708 | 20.56 | 53.3 | 1159.72 | 18.5 | 20.67 | 5.000058 | 1.16404 | 1288.48 | 1416.83
0.000289999996 | 0.00216999999 | 4.40000003e-05 | 7.40000032e-05 | 235.2144 | 1431.74 | 1155.65 | 1078.07 | 191.09 | 28.52886 | 1176.32 | 241.55 | 14 | 1.328 | 1.334 | 1.970679 | 213.03 | 1165.69 | 50.59 | 20.87 | 2.767557 | 1.16404 | 162.44 | 1158.72 | 45.19 | 4.119453 | 22.7 | 117.25 | 1157.66 | 35.91 | 22.3 | 4.304611 | 1.16404 | 81.34 | 1153.8 | 27.88 | 5.039174 | 21.54 | 53.46 | 1145.12 | 18.63 | 21.62 | 5.000058 | 1.16404 | 1289.21 | 1414.53
0.000289999996 | 0.00216999999 | 4.40000003e-05 | 7.40000032e-05 | 235.6909 | 1434.64 | 1165.13 | 1086.23 | 195.93 | 28.56459 | 1183.04 | 241.77 | 13.83 | 1.328 | 1.334 | 1.968763 | 213.2 | 1172.24 | 50.13 | 20.64 | 2.82601 | 1.16404 | 163.07 | 1165.15 | 45.42 | 4.101193 | 22.66 | 117.65 | 1164 | 36.22 | 22.39 | 4.304855 | 1.16404 | 81.43 | 1159.97 | 27.87 | 5.047601 | 21.84 | 53.56 | 1151.11 | 18.7 | 21.45 | 5.000059 | 1.16404 | 1289.32 | 1419.84
0.000386 | 0.00203999993 | 0.000128999993 | 6.39999998e-05 | 231.8578 | 1432.55 | 1145.12 | 1067.57 | 210.57 | 28.16223 | 1160.68 | 237.11 | 13.71 | 1.328 | 1.334 | 1.955018 | 208.95 | 1149.51 | 48.13 | 20.73 | 2.948392 | 1.16404 | 160.82 | 1142.65 | 44.29 | 4.010802 | 23.01 | 116.53 | 1141.55 | 35.33 | 22.39 | 4.354918 | 1.16404 | 81.2 | 1137.78 | 27.77 | 5.034257 | 22.14 | 53.43 | 1129.19 | 18.6 | 22.02 | 5.000049 | 1.16404 | 1268.42 | 1418.46
0.000289999996 | 0.00216999999 | 4.40000003e-05 | 7.40000032e-05 | 235.5644 | 1433.87 | 1167.58 | 1089.11 | 191.13 | 28.60799 | 1179.89 | 241.7 | 13.5 | 1.328 | 1.334 | 1.973916 | 213.09 | 1169.31 | 49.85 | 20.3 | 2.822294 | 1.16404 | 163.24 | 1162.37 | 45.36 | 3.939432 | 22.53 | 117.88 | 1161.16 | 36.19 | 21.94 | 4.289569 | 1.16404 | 81.69 | 1157.3 | 28.13 | 5.03966 | 21.65 | 53.56 | 1148.79 | 18.73 | 21.54 | 5.000052 | 1.16404 | 1288.39 | 1421.81
0.000289999996 | 0.00216999999 | 4.40000003e-05 | 7.40000032e-05 | 235.4543 | 1433.2 | 1151.1 | 1074.39 | 190.02 | 28.5918 | 1165.6 | 241.65 | 14.44 | 1.328 | 1.334 | 1.968427 | 213.06 | 1155.37 | 48.84 | 21.23 | 2.872912 | 1.16404 | 164.22 | 1148.96 | 45.42 | 4.038097 | 23.41 | 118.8 | 1148.3 | 36.64 | 23.15 | 4.145582 | 1.16404 | 82.16 | 1144.98 | 28.35 | 5.041169 | 22.75 | 53.81 | 1137.26 | 18.96 | 22.2 | 5.000055 | 1.16404 | 1289.28 | 1421.76
0.000312999997 | 0.00203999993 | 4.6000001e-05 | 0.000114000002 | 236.0521 | 1539.47 | 1173.1 | 1098.29 | 311.19 | 30.29255 | 1178.91 | 251.61 | 14.28 | 1.328 | 1.334 | 1.854958 | 221.32 | 1167.24 | 51.96 | 20.73 | 2.692718 | 1.16404 | 169.36 | 1161.09 | 49.21 | 4.085794 | 23.16 | 120.15 | 1161.81 | 37.79 | 22.1 | 4.033287 | 1.16404 | 82.36 | 1158.04 | 28.65 | 5.032982 | 21.17 | 53.71 | 1148.88 | 18.88 | 20.67 | 5.00008 | 1.16404 | 1286.1 | 1391.79
0.000312999997 | 0.00203999993 | 4.6000001e-05 | 0.000114000002 | 235.5338 | 1536.09 | 1174.84 | 1099.3 | 307.44 | 30.30972 | 1183.27 | 251.26 | 13.9 | 1.328 | 1.334 | 1.848308 | 220.95 | 1171.35 | 51.94 | 20.49 | 2.697102 | 1.16404 | 169.01 | 1164.93 | 49.09 | 4.091406 | 23.27 | 119.92 | 1165.57 | 37.7 | 21.74 | 4.034277 | 1.16404 | 82.22 | 1161.52 | 28.53 | 5.033679 | 21.12 | 53.69 | 1152.03 | 18.86 | 20.62 | 5.000083 | 1.16404 | 1285.26 | 1393.01
0.000312999997 | 0.00203999993 | 4.6000001e-05 | 0.000114000002 | 235.7531 | 1537.52 | 1155.94 | 1079.01 | 310.48 | 30.15009 | 1169.66 | 251.57 | 15.11 | 1.328 | 1.334 | 1.846668 | 221.42 | 1157.45 | 52.09 | 21.9 | 2.758956 | 1.16404 | 169.33 | 1151.19 | 48.98 | 3.938048 | 24.33 | 120.35 | 1151.85 | 37.86 | 23.01 | 3.841428 | 1.16404 | 82.49 | 1147.6 | 28.87 | 5.036523 | 22.27 | 53.62 | 1138.05 | 18.78 | 21.8 | 5.000073 | 1.16404 | 1285.05 | 1379.49
0.000312999997 | 0.00203999993 | 4.6000001e-05 | 0.000114000002 | 236.2805 | 1540.96 | 1176.29 | 1102.45 | 309.75 | 30.21628 | 1184.09 | 251.84 | 13.72 | 1.328 | 1.334 | 1.849289 | 221.63 | 1172.48 | 51.98 | 20.08 | 2.754413 | 1.16404 | 169.65 | 1166.26 | 48.87 | 4.056968 | 23.28 | 120.78 | 1167.01 | 37.7 | 22.1 | 4.098514 | 1.16404 | 83.08 | 1163.45 | 29.18 | 5.038597 | 21.39 | 53.9 | 1154.69 | 19.06 | 21.03 | 5.000057 | 1.16404 | 1289.1 | 1378.05
0.000312999997 | 0.00203999993 | 4.6000001e-05 | 0.000114000002 | 235.6319 | 1536.73 | 1166.69 | 1088.35 | 302.79 | 30.1513 | 1176.32 | 251.2 | 14.55 | 1.328 | 1.334 | 1.854256 | 221.05 | 1163.93 | 52.03 | 21.43 | 2.762352 | 1.16404 | 169.02 | 1157.41 | 48.89 | 3.942539 | 23.85 | 120.13 | 1157.89 | 37.84 | 22.82 | 4.030047 | 1.16404 | 82.29 | 1153.7 | 28.86 | 5.036843 | 21.88 | 53.43 | 1143.94 | 18.56 | 21.36 | 5.000064 | 1.16404 | 1289.2 | 1374.28
0.000354999996 | 0.00205000001 | 5.09999991e-05 | 0.000138000003 | 236.4032 | 1541.76 | 1176.97 | 1104.12 | 304.38 | 30.1538 | 1186.89 | 251.74 | 13.47 | 1.328 | 1.334 | 1.904992 | 221.58 | 1175.31 | 51.96 | 20.6 | 2.689644 | 1.16404 | 169.62 | 1169.25 | 48.82 | 4.05424 | 22.98 | 120.8 | 1169.93 | 37.89 | 21.81 | 4.103549 | 1.16404 | 82.91 | 1166.3 | 29.02 | 5.036208 | 21.04 | 53.89 | 1157.53 | 19.07 | 20.69 | 5.000058 | 1.16404 | 1288.46 | 1372.65
0.000354999996 | 0.00205000001 | 5.09999991e-05 | 0.000138000003 | 235.6963 | 1537.15 | 1178.79 | 1104.85 | 305 | 30.32798 | 1186.93 | 251.49 | 13.83 | 1.328 | 1.334 | 1.85777 | 221.17 | 1175.21 | 52.02 | 20.35 | 2.63357 | 1.16404 | 169.15 | 1168.89 | 49.14 | 4.091296 | 22.67 | 120.01 | 1169.47 | 37.81 | 21.56 | 4.137846 | 1.16404 | 82.2 | 1165.74 | 28.68 | 5.035457 | 20.73 | 53.52 | 1156.46 | 18.68 | 20.27 | 5.000063 | 1.16404 | 1285.59 | 1371.88
0.000289999996 | 0.00216999999 | 4.40000003e-05 | 7.40000032e-05 | 235.3754 | 1432.72 | 1180.75 | 1104.49 | 193.29 | 28.56395 | 1189.11 | 241.9 | 13.06 | 1.328 | 1.334 | 1.975644 | 213.33 | 1178.77 | 50.89 | 19.99 | 2.842361 | 1.16404 | 162.44 | 1172.15 | 45.78 | 4.163501 | 21.95 | 116.66 | 1172.6 | 36.17 | 21.21 | 4.365123 | 1.16404 | 80.49 | 1168.75 | 27.61 | 5.040496 | 21.02 | 52.88 | 1160.09 | 18.06 | 20.5 | 5.000065 | 1.16404 | 1287.38 | 1362.01
0.000436000002 | 0.0020930001 | 9.50000031e-05 | 0.000149 | 235.5306 | 1331.26 | 1175.1 | 1097.32 | 80.23 | 27.86534 | 1180.75 | 236.01 | 13.09 | 1.328 | 1.334 | 2.061896 | 208.14 | 1169.9 | 48.63 | 20.45 | 3.016712 | 1.16404 | 159.51 | 1163.29 | 44.33 | 4.311284 | 22.03 | 115.18 | 1164 | 35.34 | 21.1 | 4.516943 | 1.16404 | 79.84 | 1160.17 | 27.12 | 5.030387 | 20.59 | 52.72 | 1151.8 | 17.9 | 19.62 | 5.000062 | 1.16404 | 1286.5 | 1349
0.000436000002 | 0.0020930001 | 9.50000031e-05 | 0.000149 | 235.3572 | 1330.28 | 1173.52 | 1092.37 | 79.09 | 27.73505 | 1179 | 236.09 | 13.76 | 1.328 | 1.334 | 2.059642 | 208.35 | 1167.7 | 48.46 | 21.21 | 3.009016 | 1.16404 | 159.89 | 1160.8 | 44.21 | 4.282312 | 22.63 | 115.68 | 1161.4 | 35.14 | 21.6 | 4.354402 | 1.16404 | 80.54 | 1157.16 | 27.57 | 5.028224 | 21.21 | 52.97 | 1148.27 | 18.13 | 20.56 | 5.000072 | 1.16404 | 1284.4 | 1358.25
0.000398000004 | 0.001911 | 8.80000007e-05 | 7.00000019e-05 | 236.3356 | 1335.81 | 1181.96 | 1101.61 | 89.72 | 27.80379 | 1186.64 | 236.47 | 13.4 | 1.328 | 1.334 | 2.062484 | 208.67 | 1175.23 | 48.99 | 21.03 | 3.020783 | 1.16404 | 159.68 | 1168.42 | 44.47 | 4.322144 | 22.36 | 115.21 | 1169.01 | 35.3 | 21.37 | 4.403041 | 1.16404 | 79.91 | 1164.71 | 27.03 | 5.026278 | 20.7 | 52.88 | 1155.72 | 18 | 20.25 | 5.00007 | 1.16404 | 1283.71 | 1347.99
0.000312999997 | 0.00215999992 | 7.10000022e-05 | 0.000136999995 | 237.0132 | 1339.64 | 1180.99 | 1099.87 | 94.34 | 27.89771 | 1185.54 | 236.63 | 13.03 | 1.328 | 1.334 | 2.065741 | 208.73 | 1174.18 | 49 | 20.46 | 3.098252 | 1.16404 | 159.73 | 1167.24 | 44.38 | 4.47877 | 21.94 | 115.35 | 1167.76 | 35.32 | 20.71 | 4.52173 | 1.16404 | 80.03 | 1163.31 | 27.17 | 5.028296 | 20.44 | 52.86 | 1154 | 18.02 | 19.65 | 5.00007 | 1.16404 | 1284.79 | 1317.72
0.000398000004 | 0.001911 | 8.80000007e-05 | 7.00000019e-05 | 235.4333 | 1330.71 | 1178.46 | 1095.63 | 81.96 | 27.86871 | 1188.03 | 236.26 | 13 | 1.328 | 1.334 | 2.063303 | 208.4 | 1176.26 | 48.63 | 20.73 | 3.015371 | 1.16404 | 159.77 | 1168.9 | 44.45 | 4.311485 | 22.34 | 115.32 | 1169.22 | 35.28 | 21.48 | 4.512768 | 1.16404 | 80.04 | 1164.73 | 27.2 | 5.024887 | 20.64 | 52.84 | 1155.06 | 17.98 | 20.31 | 5.000071 | 1.16404 | 1284.61 | 1313.73
0.000312999997 | 0.00215999992 | 7.10000022e-05 | 0.000136999995 | 237.3635 | 1341.62 | 1181.17 | 1098.31 | 93.09 | 27.82739 | 1190.95 | 236.68 | 13.17 | 1.328 | 1.334 | 2.062524 | 208.85 | 1179 | 49.64 | 20.74 | 3.034227 | 1.16404 | 159.21 | 1171.67 | 44.31 | 4.19202 | 22.11 | 114.9 | 1171.79 | 35.29 | 21.32 | 4.426912 | 1.16404 | 79.61 | 1167.03 | 26.88 | 5.02191 | 20.64 | 52.73 | 1157.12 | 17.89 | 20.08 | 5.000076 | 1.16404 | 1288.68 | 1322.55
0.000312999997 | 0.00215999992 | 7.10000022e-05 | 0.000136999995 | 237.2521 | 1340.99 | 1180.14 | 1100.85 | 90.98 | 27.96545 | 1191.26 | 236.5 | 12.55 | 1.328 | 1.334 | 2.066499 | 208.53 | 1179.91 | 48.92 | 19.95 | 3.021316 | 1.16404 | 159.61 | 1172.84 | 44.49 | 4.489383 | 21.77 | 115.12 | 1173.35 | 35.2 | 20.69 | 4.525597 | 1.16404 | 79.92 | 1168.94 | 27.12 | 5.03422 | 20.38 | 52.8 | 1159.84 | 17.92 | 19.57 | 5.000068 | 1.16404 | 1288.61 | 1321.96
0.000398000004 | 0.001911 | 8.80000007e-05 | 7.00000019e-05 | 236.8858 | 1338.92 | 1178.77 | 1100.16 | 88.05 | 27.96556 | 1189.06 | 236.53 | 12.82 | 1.328 | 1.334 | 2.007949 | 208.56 | 1177.85 | 48.76 | 20.09 | 3.017817 | 1.16404 | 159.8 | 1170.96 | 44.45 | 4.313695 | 21.28 | 115.35 | 1171.33 | 35.12 | 20.68 | 4.507467 | 1.16404 | 80.23 | 1167.12 | 27.31 | 5.033112 | 19.96 | 52.92 | 1157.88 | 18.08 | 19.63 | 5.000065 | 1.16404 | 1286.45 | 1324.66
0.000312999997 | 0.00215999992 | 7.10000022e-05 | 0.000136999995 | 237.2822 | 1341.16 | 1181.03 | 1100.23 | 89.84 | 27.90219 | 1190.7 | 236.59 | 12.9 | 1.328 | 1.334 | 2.005766 | 208.69 | 1179 | 49.07 | 20.81 | 3.022741 | 1.16404 | 159.62 | 1171.94 | 44.58 | 4.181397 | 22.48 | 115.04 | 1172.36 | 35.26 | 21.61 | 4.413072 | 1.16404 | 79.78 | 1167.96 | 27.01 | 5.027628 | 20.84 | 52.77 | 1158.49 | 17.92 | 20.31 | 5.000072 | 1.16404 | 1286.75 | 1291.53
0.000289999996 | 0.00216999999 | 4.40000003e-05 | 7.40000032e-05 | 236.3529 | 1438.67 | 1191.54 | 1112.31 | 199.92 | 28.69813 | 1205.14 | 242.49 | 12.37 | 1.328 | 1.334 | 1.969817 | 213.79 | 1194.12 | 51.41 | 19.32 | 2.780658 | 1.16404 | 162.38 | 1186.68 | 46.12 | 4.20224 | 20.89 | 116.26 | 1186.57 | 36.13 | 20.36 | 4.280375 | 1.16404 | 80.13 | 1181.72 | 27.39 | 5.040754 | 20 | 52.74 | 1171.65 | 17.93 | 19.35 | 5.000067 | 1.16404 | 1286.84 | 1298.87
0.000312999997 | 0.00215999992 | 7.10000022e-05 | 0.000136999995 | 234.7079 | 1326.61 | 1190.12 | 1110.56 | 74.42 | 27.92381 | 1198.52 | 236 | 12.19 | 1.328 | 1.334 | 2.065333 | 208.08 | 1187.2 | 48.67 | 20 | 3.022581 | 1.16404 | 159.41 | 1180.13 | 44.44 | 4.488899 | 21.5 | 114.97 | 1180.61 | 35.13 | 20.88 | 4.653347 | 1.16404 | 79.84 | 1176.43 | 27.08 | 5.033445 | 20.11 | 52.76 | 1167.34 | 17.92 | 19.49 | 5.00007 | 1.16404 | 1285.64 | 1298.54
0.000398000004 | 0.001911 | 8.80000007e-05 | 7.00000019e-05 | 235.8685 | 1333.17 | 1188.97 | 1106.52 | 81.79 | 27.77285 | 1195.86 | 236.22 | 13.02 | 1.328 | 1.334 | 2.061253 | 208.45 | 1184.16 | 48.91 | 20.33 | 2.947082 | 1.16404 | 159.54 | 1176.67 | 44.45 | 4.171905 | 21.6 | 115.09 | 1176.74 | 35.17 | 20.62 | 4.520376 | 1.16404 | 79.92 | 1171.92 | 27.11 | 5.027132 | 20.18 | 52.81 | 1162.03 | 17.96 | 19.67 | 5.000073 | 1.16404 | 1287.75 | 1296.51
0.000360000005 | 0.00219599996 | 7.30000029e-05 | 0.000211000006 | 234.1878 | 1323.67 | 1191.11 | 1108.9 | 67.31 | 27.84551 | 1200.35 | 235.85 | 12.85 | 1.328 | 1.334 | 2.07617 | 208 | 1189.52 | 48.33 | 19.81 | 2.989681 | 1.16404 | 159.67 | 1182.17 | 44.07 | 4.449917 | 21.22 | 115.6 | 1182.63 | 35.16 | 20.22 | 4.388944 | 1.16404 | 80.44 | 1178.18 | 27.32 | 5.043622 | 19.92 | 53.12 | 1169.46 | 18.29 | 19.2 | 5.000063 | 1.16404 | 1287.46 | 1295.74
0.000360000005 | 0.00219599996 | 7.30000029e-05 | 0.000211000006 | 234.2868 | 1324.23 | 1190.27 | 1104.63 | 67.07 | 27.86281 | 1199.49 | 235.84 | 12.67 | 1.328 | 1.334 | 2.002561 | 207.98 | 1187.98 | 48.23 | 19.86 | 2.987493 | 1.16404 | 159.75 | 1180.14 | 44.11 | 4.260035 | 21.35 | 115.64 | 1180.29 | 35.15 | 20.63 | 4.384845 | 1.16404 | 80.49 | 1175.4 | 27.41 | 5.045359 | 20.13 | 53.08 | 1166.1 | 18.24 | 19.45 | 5.000063 | 1.16404 | 1287.43 | 1296.43
0.000360000005 | 0.00219599996 | 7.30000029e-05 | 0.000211000006 | 234.439 | 1325.09 | 1187.52 | 1102.56 | 68.68 | 27.82822 | 1197.81 | 235.86 | 12.9 | 1.328 | 1.334 | 2.074819 | 208.03 | 1186.57 | 48.29 | 20.42 | 3.073544 | 1.16404 | 159.74 | 1179.07 | 44.24 | 4.457031 | 22.32 | 115.5 | 1179.64 | 35.23 | 21.32 | 4.398601 | 1.16404 | 80.27 | 1175.14 | 27.19 | 5.040998 | 20.78 | 53.08 | 1166.25 | 18.25 | 20.1 | 5.000073 | 1.16404 | 1288.23 | 1295.82
0.000360000005 | 0.00219599996 | 7.30000029e-05 | 0.000211000006 | 233.7985 | 1321.47 | 1192.16 | 1110.12 | 64.54 | 27.79391 | 1201.33 | 235.75 | 12.97 | 1.328 | 1.334 | 2.075485 | 207.96 | 1190.5 | 48.3 | 20.18 | 3.074701 | 1.16404 | 159.66 | 1183.38 | 44.14 | 4.453803 | 21.25 | 115.52 | 1183.9 | 35.13 | 20.27 | 4.536784 | 1.16404 | 80.39 | 1178.9 | 27.26 | 5.038444 | 19.75 | 53.13 | 1170.4 | 18.29 | 19.32 | 5.000065 | 1.16404 | 1287.57 | 1294.68
0.000360000005 | 0.00219599996 | 7.30000029e-05 | 0.000211000006 | 233.9277 | 1322.2 | 1194.7 | 1110.87 | 66.85 | 27.79408 | 1204.56 | 235.77 | 12.79 | 1.328 | 1.334 | 2.076865 | 207.98 | 1193.38 | 48.58 | 20.44 | 3.081385 | 1.16404 | 159.4 | 1186.04 | 44.27 | 4.289516 | 21.37 | 115.13 | 1186.35 | 35 | 20.45 | 4.55416 | 1.16404 | 80.13 | 1181.82 | 27.22 | 5.042378 | 19.75 | 52.91 | 1172.85 | 18.08 | 19.13 | 5.000067 | 1.16404 | 1287.15 | 1294.46
0.000285999995 | 0.00209999993 | 6.70000009e-05 | 9.60000034e-05 | 234.7026 | 1326.58 | 1194.33 | 1109.24 | 66.81 | 27.78801 | 1203.74 | 235.85 | 13.01 | 1.328 | 1.334 | 2.073958 | 208.06 | 1192.44 | 48.5 | 20.94 | 3.078516 | 1.16404 | 159.56 | 1185.03 | 44.24 | 4.470775 | 21.96 | 115.32 | 1185.49 | 35.25 | 20.93 | 4.559572 | 1.16404 | 80.07 | 1180.81 | 27.18 | 5.040303 | 20.36 | 52.89 | 1171.77 | 18.05 | 19.75 | 5.000067 | 1.16404 | 1290.36 | 1293.36
0.000360000005 | 0.00219599996 | 7.30000029e-05 | 0.000211000006 | 233.6658 | 1320.72 | 1195.31 | 1110.27 | 64.58 | 27.70591 | 1207.35 | 235.72 | 13.11 | 1.328 | 1.334 | 2.076087 | 208.01 | 1195.92 | 48.45 | 20.4 | 3.077058 | 1.16404 | 159.56 | 1188.35 | 44.18 | 4.273291 | 21.2 | 115.38 | 1188.5 | 35.1 | 20.36 | 4.54277 | 1.16404 | 80.28 | 1183.68 | 27.28 | 5.040478 | 19.77 | 53 | 1174.21 | 18.17 | 19.16 | 5.000065 | 1.16404 | 1287.45 | 1294.71
0.000360000005 | 0.00219599996 | 7.30000029e-05 | 0.000211000006 | 233.8109 | 1321.54 | 1191.1 | 1105.62 | 68.91 | 27.70501 | 1205.89 | 235.76 | 13.21 | 1.328 | 1.334 | 2.073292 | 208.05 | 1194.4 | 48.49 | 20.95 | 3.077658 | 1.16404 | 159.56 | 1186.83 | 44.3 | 4.471189 | 21.84 | 115.26 | 1187.19 | 35.15 | 20.87 | 4.406215 | 1.16404 | 80.11 | 1182.35 | 27.16 | 5.038228 | 20.23 | 52.95 | 1172.92 | 18.09 | 19.53 | 5.00007 | 1.16404 | 1285.76 | 1294.43
0.000360000005 | 0.00219599996 | 7.30000029e-05 | 0.000211000006 | 234.1365 | 1323.38 | 1193.4 | 1110.03 | 73.95 | 27.84649 | 1206.67 | 235.89 | 12.44 | 1.328 | 1.334 | 2.076758 | 208.05 | 1195.52 | 48.62 | 19.29 | 2.996072 | 1.16404 | 159.43 | 1187.81 | 44.31 | 4.484891 | 20.75 | 115.12 | 1188.04 | 35.35 | 20.14 | 4.430709 | 1.16404 | 79.77 | 1183.28 | 26.73 | 5.042108 | 19.3 | 53.04 | 1173.7 | 18.2 | 19.18 | 5.000069 | 1.16404 | 1284.03 | 1294.2
0.000360000005 | 0.00219599996 | 7.30000029e-05 | 0.000211000006 | 233.7189 | 1321.02 | 1195.54 | 1108.61 | 71.7 | 27.66437 | 1207.47 | 235.8 | 13.62 | 1.328 | 1.334 | 2.008265 | 208.13 | 1195.64 | 48.97 | 21.09 | 3.00228 | 1.16404 | 159.16 | 1187.82 | 44.15 | 4.298956 | 22.03 | 115.01 | 1188.02 | 35.35 | 21.08 | 4.585752 | 1.16404 | 79.66 | 1183.17 | 26.66 | 5.036453 | 20.16 | 53 | 1173.4 | 18.16 | 19.68 | 5.000047 | 1.16404 | 1286.44 | 1306.03
0.000360000005 | 0.00219599996 | 7.30000029e-05 | 0.000211000006 | 236.8345 | 1338.63 | 1192.7 | 1106.83 | 111.35 | 28.1163 | 1204.47 | 237.42 | 12.78 | 1.328 | 1.334 | 2.010647 | 209.3 | 1192.85 | 48.62 | 19.13 | 2.897836 | 1.16404 | 160.68 | 1184.64 | 44.81 | 4.276043 | 21.15 | 115.87 | 1184.65 | 35.56 | 19.91 | 4.42924 | 1.16404 | 80.31 | 1179.51 | 27.54 | 5.043473 | 19.75 | 52.77 | 1169.79 | 17.96 | 18.9 | 5.000069 | 1.16404 | 1267.56 | 1301.65
0.000360000005 | 0.00219599996 | 7.30000029e-05 | 0.000211000006 | 233.7348 | 1321.11 | 1190.27 | 1100.97 | 89.48 | 27.74366 | 1203.9 | 236.56 | 13.92 | 1.328 | 1.334 | 2.072834 | 208.81 | 1191.86 | 48.57 | 21.11 | 3.068721 | 1.16404 | 160.24 | 1183.87 | 44.41 | 4.260087 | 22.13 | 115.83 | 1183.93 | 35.47 | 21.02 | 4.271944 | 1.16404 | 80.36 | 1178.52 | 27.4 | 5.037508 | 20.5 | 52.96 | 1168.08 | 18.13 | 19.74 | 5.000071 | 1.16404 | 1266.9 | 1302.33
0.000360000005 | 0.00219599996 | 7.30000029e-05 | 0.000211000006 | 234.0356 | 1322.81 | 1176.17 | 1090.43 | 90.71 | 27.99999 | 1194.09 | 236.62 | 13.18 | 1.328 | 1.334 | 2.010382 | 208.62 | 1182.46 | 48.37 | 20.04 | 3.067928 | 1.16404 | 160.25 | 1174.69 | 44.53 | 4.457776 | 22.01 | 115.72 | 1175.09 | 35.93 | 21.53 | 4.445827 | 1.16404 | 79.79 | 1170.37 | 27.03 | 5.03977 | 20.65 | 52.76 | 1160.74 | 17.94 | 20.21 | 5.000069 | 1.16404 | 1268.09 | 1302.29
0.000384999992 | 0.00212000008 | 6.80000012e-05 | 6.60000005e-05 | 235.1643 | 1375.2 | 1182.01 | 1102.99 | 166.86 | 28.45886 | 1199.21 | 240.24 | 12.72 | 1.328 | 1.334 | 1.962664 | 211.78 | 1187.82 | 49.76 | 19.05 | 2.8801 | 1.16404 | 162.02 | 1180.43 | 45.53 | 4.073547 | 20.78 | 116.49 | 1180.35 | 36.04 | 20.19 | 4.344871 | 1.16404 | 80.45 | 1175.58 | 27.61 | 5.033935 | 19.88 | 52.84 | 1165.63 | 18.06 | 19.17 | 5.00007 | 1.16404 | 1254.12 | 1270.87
0.00035799999 | 0.00219999999 | 5.09999991e-05 | 7.00000019e-05 | 237.3822 | 1388.17 | 1181.89 | 1099.27 | 175.75 | 28.55851 | 1197.01 | 240.88 | 12.53 | 1.328 | 1.334 | 1.930048 | 212.32 | 1186.1 | 49.96 | 19.52 | 2.895943 | 1.16404 | 162.36 | 1178.57 | 46.04 | 4.356151 | 21.26 | 116.32 | 1178.94 | 36.32 | 20.73 | 4.301099 | 1.16404 | 80 | 1174.4 | 27.29 | 5.042135 | 20.16 | 52.71 | 1165.3 | 17.92 | 19.72 | 5.00008 | 1.16404 | 1259.18 | 1269.92
0.00035799999 | 0.00219999999 | 5.09999991e-05 | 7.00000019e-05 | 238.056 | 1392.11 | 1182.35 | 1100.62 | 179.19 | 28.65191 | 1198.8 | 241.11 | 12.18 | 1.328 | 1.334 | 1.930603 | 212.46 | 1188.03 | 49.91 | 18.82 | 2.812276 | 1.16404 | 162.55 | 1180.33 | 46.22 | 4.359725 | 21.14 | 116.33 | 1180.7 | 36.26 | 20.45 | 4.30108 | 1.16404 | 80.07 | 1176.16 | 27.26 | 5.041025 | 20 | 52.81 | 1166.93 | 18.03 | 19.28 | 5.00008 | 1.16404 | 1259.85 | 1261.63
0.000384999992 | 0.00212000008 | 6.80000012e-05 | 6.60000005e-05 | 237.1736 | 1386.95 | 1186.92 | 1109.99 | 290.72 | 30.21832 | 1197.83 | 251.46 | 11.9 | 1.328 | 1.334 | 1.902886 | 221.24 | 1185.68 | 52.02 | 17.35 | 2.696947 | 1.16404 | 169.22 | 1178.76 | 49.12 | 3.952793 | 19.49 | 120.1 | 1178.74 | 37.99 | 18.79 | 4.144804 | 1.16404 | 82.11 | 1174.31 | 28.6 | 5.037969 | 18.08 | 53.51 | 1163.99 | 18.72 | 17.98 | 5.000046 | 1.16404 | 1150.99 | 1261.16
0.000384999992 | 0.00212000008 | 6.80000012e-05 | 6.60000005e-05 | 235.9851 | 1380 | 1181.48 | 1099.5 | 283.07 | 29.94092 | 1194.95 | 250.68 | 12.64 | 1.328 | 1.334 | 1.907918 | 220.74 | 1181.7 | 52.2 | 18.6 | 2.703996 | 1.16404 | 168.54 | 1174.35 | 48.9 | 4.099101 | 20.61 | 119.64 | 1174.29 | 37.85 | 19.63 | 4.047885 | 1.16404 | 81.79 | 1169.25 | 28.48 | 5.036281 | 18.93 | 53.31 | 1157.87 | 18.54 | 18.45 | 5.000046 | 1.16404 | 1150.56 | 1268.4
0.000384999992 | 0.00212000008 | 6.80000012e-05 | 6.60000005e-05 | 235.8723 | 1379.34 | 1186.75 | 1110.25 | 274.22 | 29.86901 | 1194.08 | 250.63 | 12.06 | 1.328 | 1.334 | 1.907855 | 220.77 | 1182.03 | 52.14 | 17.7 | 2.701421 | 1.16404 | 168.63 | 1175.35 | 48.4 | 4.068342 | 19.46 | 120.23 | 1175.45 | 37.79 | 19.04 | 4.110831 | 1.16404 | 82.44 | 1171.26 | 28.94 | 5.038634 | 18.39 | 53.5 | 1161.46 | 18.73 | 18.31 | 5.000055 | 1.16404 | 1157.69 | 1268.44
0.000384999992 | 0.00212000008 | 6.80000012e-05 | 6.60000005e-05 | 235.3627 | 1376.36 | 1182.52 | 1105.46 | 271.06 | 29.94234 | 1194.15 | 250.14 | 12.14 | 1.328 | 1.334 | 1.909075 | 220.2 | 1181.92 | 52.08 | 17.75 | 2.707078 | 1.16404 | 168.12 | 1175.05 | 48.16 | 4.072729 | 19.69 | 119.96 | 1175.12 | 37.83 | 19.27 | 4.223614 | 1.16404 | 82.13 | 1170.86 | 28.76 | 5.037847 | 18.92 | 53.37 | 1160.97 | 18.61 | 18.22 | 5.000056 | 1.16404 | 1159.16 | 1261.25
0.000384999992 | 0.00212000008 | 6.80000012e-05 | 6.60000005e-05 | 237.8012 | 1390.62 | 1179.03 | 1100.15 | 283.11 | 30.02657 | 1192.69 | 251.61 | 12.28 | 1.328 | 1.334 | 1.899326 | 221.59 | 1180.02 | 52.14 | 18.66 | 2.693477 | 1.16404 | 169.45 | 1173.06 | 48.78 | 4.062076 | 20.85 | 120.67 | 1173.25 | 38.09 | 19.87 | 4.226361 | 1.16404 | 82.58 | 1168.91 | 29.07 | 5.040054 | 19.36 | 53.51 | 1158.73 | 18.71 | 19.02 | 5.000054 | 1.16404 | 1160.14 | 1262.26
0.000384999992 | 0.00212000008 | 6.80000012e-05 | 6.60000005e-05 | 237.4951 | 1388.83 | 1184.52 | 1107.66 | 282.58 | 30.01171 | 1194.52 | 251.38 | 11.85 | 1.328 | 1.334 | 1.89955 | 221.37 | 1182.49 | 52.13 | 17.63 | 2.696186 | 1.16404 | 169.24 | 1175.7 | 48.61 | 4.059028 | 19.51 | 120.63 | 1175.73 | 37.82 | 18.96 | 4.209581 | 1.16404 | 82.81 | 1171.54 | 29.24 | 5.041575 | 18.74 | 53.57 | 1161.75 | 18.81 | 18.14 | 5.000051 | 1.16404 | 1157.84 | 1259.93
0.000384999992 | 0.00212000008 | 6.80000012e-05 | 6.60000005e-05 | 237.5755 | 1389.3 | 1181.11 | 1104.66 | 283.18 | 30.13485 | 1195.9 | 251.58 | 11.74 | 1.328 | 1.334 | 1.904546 | 221.45 | 1183.72 | 52.04 | 17.8 | 2.759662 | 1.16404 | 169.41 | 1176.99 | 48.93 | 4.071247 | 19.85 | 120.48 | 1177.14 | 38.01 | 19.32 | 4.231977 | 1.16404 | 82.47 | 1172.93 | 29.02 | 5.039341 | 18.79 | 53.45 | 1163.01 | 18.68 | 18.39 | 5.000055 | 1.16404 | 1156.98 | 1262.03
0.000384999992 | 0.00212000008 | 6.80000012e-05 | 6.60000005e-05 | 237.8508 | 1390.91 | 1176.27 | 1098.13 | 284.76 | 30.06239 | 1189.31 | 251.77 | 12.21 | 1.328 | 1.334 | 1.903322 | 221.71 | 1176.82 | 52.07 | 18.48 | 2.690608 | 1.16404 | 169.64 | 1169.96 | 48.8 | 4.055965 | 20.61 | 120.84 | 1170.16 | 38.05 | 19.92 | 4.217921 | 1.16404 | 82.79 | 1166.13 | 29.26 | 5.03959 | 19.32 | 53.53 | 1156.35 | 18.73 | 18.59 | 5.000052 | 1.16404 | 1156.89 | 1262.85
0.00039999999 | 0.00190499995 | 8.19999987e-05 | 7.30000029e-05 | 237 | 1185 | 1179.93 | 1102.13 | 180.44 | 28.61393 | 1190.37 | 242.96 | 11.13 | 1.328 | 1.334 | 1.900857 | 214.34 | 1179.83 | 51.36 | 16.73 | 2.844172 | 1.16404 | 162.98 | 1173.13 | 46.32 | 4.039737 | 17.62 | 116.66 | 1173.3 | 35.9 | 16.82 | 4.215071 | 1.16404 | 80.76 | 1168.9 | 27.87 | 5.041485 | 16.79 | 52.89 | 1159.84 | 18.12 | 17.05 | 5.000048 | 1.16404 | 1048.47 | 1261.39
0.000287000003 | 0.00218999991 | 4.80000017e-05 | 6.29999995e-05 | 236.5289 | 1542.58 | 1174.08 | 1092.53 | 174.32 | 28.28719 | 1189.56 | 240.23 | 13.94 | 1.328 | 1.334 | 2.021434 | 211.95 | 1177.84 | 47.37 | 20.68 | 2.821513 | 1.16404 | 164.58 | 1169.87 | 42.85 | 4.235656 | 22.58 | 121.73 | 1169.46 | 33.72 | 22.53 | 4.549451 | 1.16404 | 88.01 | 1164.82 | 26.65 | 5.057065 | 21.69 | 61.36 | 1158.79 | 18.43 | 20.24 | 5.000079 | 1.16404 | 1413.8 | 1263.13
0.000287000003 | 0.00218999991 | 4.80000017e-05 | 6.29999995e-05 | 236.4093 | 1541.8 | 1194.26 | 1116.42 | 171.56 | 28.36033 | 1205 | 239.9 | 13.11 | 1.328 | 1.334 | 1.955944 | 211.54 | 1193.86 | 47.46 | 19.19 | 2.760367 | 1.16404 | 164.08 | 1186.08 | 42.7 | 4.094002 | 21 | 121.38 | 1185.52 | 33.54 | 20.73 | 4.412393 | 1.16404 | 87.84 | 1180.8 | 26.47 | 5.061276 | 20.06 | 61.37 | 1174.78 | 18.46 | 18.54 | 5.000078 | 1.16404 | 1416.52 | 1260.23
0.000287000003 | 0.00218999991 | 4.80000017e-05 | 6.29999995e-05 | 236.6424 | 1543.32 | 1201.43 | 1117.44 | 56.77 | 28.03197 | 1209.21 | 235.37 | 11.81 | 1.328 | 1.334 | 2.082617 | 207.33 | 1197.22 | 43.37 | 18.41 | 2.932762 | 1.16404 | 163.96 | 1188.34 | 40.09 | 4.187876 | 20.87 | 123.87 | 1185.86 | 31.54 | 20.73 | 4.818177 | 1.16404 | 92.33 | 1179.79 | 25.19 | 5.085429 | 20.34 | 67.14 | 1172.32 | 18.18 | 18.87 | 5.000081 | 1.16404 | 1510.93 | 1255.03
0.000287000003 | 0.00218999991 | 4.80000017e-05 | 6.29999995e-05 | 236.9322 | 1545.21 | 1198.17 | 1112.15 | 58.8 | 27.96395 | 1209.5 | 235.43 | 12.31 | 1.328 | 1.334 | 2.081167 | 207.46 | 1197.12 | 43.34 | 19.15 | 2.929869 | 1.16404 | 164.12 | 1187.99 | 40.11 | 4.347586 | 21.35 | 124.01 | 1185.51 | 31.52 | 21.49 | 4.810173 | 1.16404 | 92.49 | 1179.27 | 25.4 | 5.087389 | 20.64 | 67.09 | 1171.49 | 18.12 | 19.32 | 5.00008 | 1.16404 | 1510.59 | 974.12
0.000287000003 | 0.00218999991 | 4.80000017e-05 | 6.29999995e-05 | 237.0533 | 1546 | 1203.72 | 1119.35 | 65.53 | 27.94397 | 1207.65 | 235.45 | 12.29 | 1.328 | 1.334 | 2.080975 | 207.51 | 1195.67 | 43.38 | 18.85 | 2.855748 | 1.16404 | 164.13 | 1186.76 | 40.1 | 4.180605 | 21.46 | 124.03 | 1184.38 | 31.58 | 21.19 | 4.812915 | 1.16404 | 92.45 | 1178.45 | 25.3 | 5.088205 | 20.52 | 67.15 | 1170.93 | 18.16 | 19.23 | 5.000079 | 1.16404 | 1508.17 | 966.07
0.000287000003 | 0.00218999991 | 4.80000017e-05 | 6.29999995e-05 | 236.6593 | 1543.43 | 1210.32 | 1130.24 | 26.08 | 28.03417 | 1218.32 | 234.61 | 11.04 | 1.328 | 1.334 | 2.084177 | 206.58 | 1206.88 | 39.07 | 16.53 | 2.963528 | 1.16404 | 167.51 | 1198.23 | 35.59 | 4.107358 | 18.6 | 131.92 | 1195.66 | 30.35 | 19.63 | 4.628315 | 1.16404 | 101.57 | 1190.06 | 29.94 | 5.083035 | 21.11 | 71.63 | 1185.43 | 22.7 | 21.53 | 5.000074 | 1.16404 | 1534.9 | 951.53
0.000448000006 | 0.00206000009 | 2.59999997e-05 | 0.000209000005 | 230.1509 | 1637.77 | 1205.74 | 1121.63 | 202.2 | 27.57024 | 1214.34 | 235.23 | 13.15 | 1.328 | 1.334 | 1.957637 | 207.66 | 1201.81 | 47.14 | 19.73 | 2.938801 | 1.16404 | 160.52 | 1192.99 | 41.58 | 4.140107 | 22.04 | 118.94 | 1190.38 | 32.81 | 21.98 | 4.414025 | 1.16404 | 86.13 | 1184.85 | 25.56 | 5.064079 | 21.16 | 60.57 | 1175.02 | 17.66 | 19.81 | 5.000079 | 1.16404 | 1484.26 | 958.55
0.000448000006 | 0.00206000009 | 2.59999997e-05 | 0.000209000005 | 236.885625 | 1647.9 | 1211.51 | 1130.35 | 103.96 | 27.80273 | 1220.32 | 236.63 | 13.04 | 1.328 | 1.334 | 2.022429 | 208.83 | 1208.56 | 47.41 | 20.4 | 2.932103 | 1.16404 | 161.42 | 1200.29 | 42.04 | 3.994551 | 22.87 | 119.38 | 1197.93 | 33.12 | 22.58 | 4.577119 | 1.16404 | 86.26 | 1192.96 | 25.59 | 5.059662 | 21.96 | 60.67 | 1184.13 | 17.74 | 20.59 | 5.000081 | 1.16404 | 1580.65 | 1484.93
0.000448000006 | 0.00206000009 | 2.59999997e-05 | 0.000209000005 | 236.948875 | 1648.34 | 1213.63 | 1134.48 | 101.09 | 27.93474 | 1225.2 | 236.65 | 12.34 | 1.328 | 1.334 | 2.020909 | 208.72 | 1213.7 | 47.28 | 19.81 | 2.930915 | 1.16404 | 161.44 | 1205.54 | 42.09 | 4.144583 | 22.24 | 119.35 | 1203.34 | 33.11 | 21.83 | 4.729824 | 1.16404 | 86.24 | 1198.52 | 25.67 | 5.065458 | 21.37 | 60.57 | 1190.04 | 17.65 | 19.94 | 5.000078 | 1.16404 | 1580.45 | 1839.77
0.000448000006 | 0.00206000009 | 2.59999997e-05 | 0.000209000005 | 236.6426875 | 1646.21 | 1210.27 | 1126.56 | 103.24 | 27.79436 | 1225.25 | 236.57 | 13.05 | 1.328 | 1.334 | 2.022418 | 208.77 | 1212.81 | 47.44 | 20.37 | 2.861034 | 1.16404 | 161.33 | 1203.91 | 42.03 | 4.147122 | 22.6 | 119.3 | 1201.3 | 33.1 | 22.47 | 4.579126 | 1.16404 | 86.2 | 1195.76 | 25.59 | 5.064357 | 21.66 | 60.61 | 1186.34 | 17.66 | 20.59 | 5.000081 | 1.16404 | 1581.01 | 1840.23
0.00046499999 | 0.00212000008 | 4.09999993e-05 | 0.000153999994 | 230.3898 | 1639.47 | 1218.44 | 1135.53 | 91.8 | 27.10172 | 1228.7 | 230.14 | 12.33 | 1.328 | 1.334 | 2.082074 | 203.04 | 1216.32 | 45.51 | 19.84 | 2.960359 | 1.16404 | 157.53 | 1207.29 | 40.62 | 4.317894 | 22.21 | 116.91 | 1204.72 | 32.13 | 22.15 | 4.827738 | 1.16404 | 84.78 | 1199.31 | 24.71 | 5.06757 | 21.7 | 60.07 | 1190.05 | 17.17 | 19.89 | 5.000084 | 1.16404 | 1581.03 | 1831.57
0.000287000003 | 0.00218999991 | 4.80000017e-05 | 6.29999995e-05 | 237.0457 | 1545.95 | 1217.12 | 1126.76 | 63.41 | 27.78313 | 1234.25 | 235.38 | 11.32 | 1.328 | 1.334 | 2.084133 | 207.6 | 1220.78 | 44.64 | 18.04 | 2.81008 | 1.16404 | 162.96 | 1210.39 | 40.43 | 4.260169 | 20.33 | 122.53 | 1207.04 | 31.44 | 20.73 | 5.259807 | 1.16404 | 91.09 | 1201.38 | 24.84 | 5.086254 | 19.68 | 66.25 | 1191.96 | 17.25 | 17.99 | 5.000091 | 1.16404 | 1510.34 | 1367.04
0.000287000003 | 0.00218999991 | 4.80000017e-05 | 6.29999995e-05 | 236.6332 | 1543.26 | 1221 | 1133.53 | 59.93 | 27.77409 | 1236.21 | 235.3 | 11.42 | 1.328 | 1.334 | 2.08177 | 207.53 | 1223.19 | 44.69 | 18.24 | 2.883714 | 1.16404 | 162.84 | 1213.4 | 40.4 | 4.103275 | 20.53 | 122.44 | 1210.24 | 31.34 | 20.81 | 5.257648 | 1.16404 | 91.1 | 1204.91 | 24.86 | 5.085309 | 19.9 | 66.24 | 1196.06 | 17.26 | 18.62 | 5.000092 | 1.16404 | 1510.03 | 1369.3
0.000448000006 | 0.00206000009 | 2.59999997e-05 | 0.000209000005 | 236.923 | 1648.16 | 1219.97 | 1131.24 | 220.82 | 28.74624 | 1235.49 | 242.07 | 12.92 | 1.328 | 1.334 | 1.966604 | 213.33 | 1222.33 | 52.33 | 20.31 | 2.784142 | 1.16404 | 161 | 1212.84 | 46.97 | 4.240236 | 23.52 | 114.03 | 1210.19 | 36.31 | 24.15 | 4.442148 | 1.16404 | 77.72 | 1203.96 | 26.45 | 5.028506 | 23.25 | 51.27 | 1190.9 | 16.45 | 21.61 | 5.000091 | 1.16404 | 1485.25 | 1374.39
0.000448000006 | 0.00206000009 | 2.59999997e-05 | 0.000209000005 | 236.6815 | 1646.48 | 1212.37 | 1131.33 | 176.23 | 28.22707 | 1232.15 | 239.59 | 13 | 1.328 | 1.334 | 2.020314 | 211.36 | 1220.05 | 52.29 | 21.1 | 2.873511 | 1.16404 | 159.07 | 1211.77 | 46.1 | 4.087959 | 23.85 | 112.97 | 1209.63 | 35.8 | 25.45 | 4.545224 | 1.16404 | 77.17 | 1188.74 | 25.95 | 5.042706 | 24.52 | 51.22 | 1177.92 | 16.38 | 23.13 | 5.000073 | 1.16404 | 1520.7 | 1369.02
0.00046499999 | 0.00212000008 | 4.09999993e-05 | 0.000153999994 | 237.058125 | 1649.1 | 1210.03 | 1124.34 | 179.74 | 28.22783 | 1230.59 | 239.77 | 13.41 | 1.328 | 1.334 | 2.018553 | 211.55 | 1217.69 | 52.27 | 21.97 | 2.869817 | 1.16404 | 159.28 | 1208.82 | 46.15 | 4.231407 | 24.96 | 113.13 | 1206.6 | 35.86 | 25.51 | 4.424688 | 1.16404 | 77.27 | 1200.76 | 26.09 | 5.023801 | 24.35 | 51.18 | 1188.18 | 16.3 | 23.57 | 5.000093 | 1.16404 | 1520.11 | 1368.83
0.00046499999 | 0.00212000008 | 4.09999993e-05 | 0.000153999994 | 236.969 | 1648.48 | 1212.46 | 1132.25 | 174.79 | 28.32304 | 1230.58 | 239.74 | 12.62 | 1.328 | 1.334 | 1.957634 | 211.42 | 1218.75 | 52.18 | 20.88 | 2.804187 | 1.16404 | 159.24 | 1210.5 | 46.07 | 4.08381 | 23.47 | 113.17 | 1208.37 | 35.87 | 24.1 | 4.538676 | 1.16404 | 77.3 | 1203.17 | 25.96 | 5.026464 | 23.1 | 51.34 | 1191.89 | 16.5 | 22.27 | 5.00009 | 1.16404 | 1519.67 | 1372.29
0.00046499999 | 0.00212000008 | 4.09999993e-05 | 0.000153999994 | 237.1927 | 1539.69 | 1204.31 | 1118.17 | 91.49 | 27.94913 | 1221.16 | 236.28 | 12.37 | 1.328 | 1.334 | 2.01987 | 208.33 | 1208.35 | 51.64 | 21.11 | 2.970031 | 1.16404 | 156.69 | 1199.67 | 45.04 | 4.221966 | 23.61 | 111.65 | 1197.46 | 34.88 | 24.27 | 4.761089 | 1.16404 | 76.77 | 1186.66 | 25.64 | 5.02897 | 23.41 | 51.13 | 1175.16 | 16.29 | 21.8 | 5.000088 | 1.16404 | 1484.67 | 1355.24
0.00046499999 | 0.00212000008 | 4.09999993e-05 | 0.000153999994 | 236.6258 | 1536.01 | 1203.48 | 1116.13 | 87.74 | 27.87239 | 1219.69 | 236.15 | 12.63 | 1.328 | 1.334 | 2.023517 | 208.27 | 1206.77 | 51.7 | 21.73 | 2.97243 | 1.16404 | 156.57 | 1198.05 | 45.04 | 4.22507 | 24.22 | 111.53 | 1195.87 | 34.99 | 24.6 | 4.639679 | 1.16404 | 76.54 | 1190.26 | 25.42 | 5.021171 | 23.47 | 51.12 | 1178.27 | 16.26 | 21.85 | 5.000097 | 1.16404 | 1484.33 | 1354.54
0.00046499999 | 0.00212000008 | 4.09999993e-05 | 0.000153999994 | 229.97125 | 1599.8 | 1207.26 | 1121.94 | 164.12 | 28.34181 | 1214.72 | 239.12 | 12.88 | 1.328 | 1.334 | 2.018693 | 210.77 | 1202.66 | 52.1 | 21.32 | 2.878488 | 1.16404 | 158.67 | 1194.36 | 45.96 | 4.235656 | 23.85 | 112.71 | 1192.34 | 35.35 | 24 | 4.649594 | 1.16404 | 77.36 | 1187.1 | 25.93 | 5.025471 | 23.12 | 51.43 | 1175.41 | 16.61 | 21.67 | 5.000091 | 1.16404 | 1484.6 | 1349.02
0.00046499999 | 0.00212000008 | 4.09999993e-05 | 0.000153999994 | 236.713125 | 1646.7 | 1206.99 | 1119.74 | 214.72 | 29.05979 | 1220.74 | 242.02 | 13.29 | 1.328 | 1.334 | 2.023844 | 212.96 | 1208.08 | 52.11 | 21.17 | 2.854154 | 1.16404 | 160.85 | 1199.16 | 46.98 | 4.3998 | 24.15 | 113.87 | 1197.01 | 36.24 | 24.39 | 4.569927 | 1.16404 | 77.63 | 1191.19 | 26.29 | 5.030182 | 23.1 | 51.34 | 1178.82 | 16.48 | 21.7 | 5.000084 | 1.16404 | 1484.49 | 1347.24
0.000921999977 | 0.0142000001 | 3.70000016e-05 | 0.000364000007 | 230.9667 | 1385.8 | 1203.55 | 1117.63 | 52.11 | 27.03148 | 1217.7 | 229.19 | 11.68 | 1.328 | 1.334 | 2.100037 | 202.16 | 1204.75 | 47.27 | 20.13 | 3.037951 | 1.16404 | 154.89 | 1196.21 | 41.86 | 4.345676 | 22.34 | 113.03 | 1195.91 | 30.74 | 21.43 | 5.033529 | 1.16404 | 82.29 | 1190.37 | 24.54 | 5.049029 | 20.84 | 57.75 | 1183.04 | 18.94 | 20.79 | 5.000049 | 1.16404 | 1358.93 | 1345.44
0.000693999988 | 0.0147000002 | 1.49999996e-05 | 0.000837000029 | 230.7037 | 1415.12 | 1200.67 | 1106.34 | 50.46 | 27.14249 | 1217.9 | 229.05 | 11.62 | 1.328 | 1.334 | 2.096022 | 201.91 | 1204.65 | 48.96 | 21.89 | 3.128931 | 1.16404 | 152.95 | 1195.47 | 41.75 | 4.163373 | 23.4 | 111.2 | 1194.83 | 30.19 | 22.46 | 5.101949 | 1.16404 | 81.01 | 1188.71 | 23.91 | 5.059277 | 21.51 | 57.1 | 1181.26 | 18.28 | 22.13 | 5.000052 | 1.16404 | 1392.56 | 1347.57
0.000693999988 | 0.0147000002 | 1.49999996e-05 | 0.000837000029 | 231.033 | 1417.14 | 1203.24 | 1108.2 | 98.15 | 27.03781 | 1221.02 | 230.09 | 12.21 | 1.328 | 1.334 | 2.091743 | 203.05 | 1207.66 | 50.27 | 21.17 | 3.048689 | 1.16404 | 152.78 | 1198.11 | 41.84 | 4.197859 | 22.89 | 110.94 | 1197.27 | 30.16 | 21.82 | 4.749606 | 1.16404 | 80.78 | 1190.44 | 23.76 | 5.058989 | 20.93 | 57.02 | 1182.25 | 18.22 | 21.43 | 5.000053 | 1.16404 | 1366.99 | 1294.85
0.000723999983 | 0.0143999998 | 3.70000016e-05 | 0.000979000004 | 229.2625 | 1406.28 | 1200.68 | 1106.52 | 82.4 | 26.92879 | 1220.51 | 229.64 | 12.59 | 1.328 | 1.334 | 2.016483 | 202.71 | 1207.03 | 49.97 | 21.84 | 3.045628 | 1.16404 | 152.74 | 1197.72 | 41.74 | 4.376686 | 23.18 | 111 | 1197.14 | 30.05 | 22.17 | 4.915593 | 1.16404 | 80.95 | 1190.71 | 23.88 | 5.058389 | 21.11 | 57.07 | 1182.81 | 18.26 | 21.66 | 5.000051 | 1.16404 | 1366.07 | 1294.15
0.000882000022 | 0.0143999998 | 3.60000013e-05 | 0.000506000011 | 230.9897 | 1396.25 | 1205.18 | 1113.83 | 165.26 | 27.3145 | 1221.4 | 233.97 | 12.46 | 1.328 | 1.334 | 1.954818 | 206.66 | 1208.52 | 45.98 | 18.38 | 2.812904 | 1.16404 | 160.68 | 1198.99 | 41 | 4.016806 | 19.72 | 119.68 | 1197.77 | 30.93 | 19.25 | 4.694252 | 1.16404 | 88.75 | 1193.97 | 25.5 | 5.079023 | 18.41 | 63.25 | 1187.1 | 20.37 | 18.98 | 5.000046 | 1.16404 | 1275.57 | 1278.64
0.000882000022 | 0.0143999998 | 3.60000013e-05 | 0.000506000011 | 231.8565 | 1401.49 | 1200.38 | 1109.62 | 177.01 | 27.48531 | 1217.64 | 234.74 | 12.22 | 1.328 | 1.334 | 2.017105 | 207.25 | 1205 | 46.01 | 18.43 | 2.808905 | 1.16404 | 161.24 | 1195.55 | 41.26 | 4.014227 | 19.92 | 119.98 | 1194.41 | 31.08 | 19.32 | 4.517693 | 1.16404 | 88.9 | 1190.59 | 25.54 | 5.07563 | 18.64 | 63.36 | 1183.64 | 20.48 | 19.14 | 5.000042 | 1.16404 | 1270.22 | 1278.84
0.000861999986 | 0.0137 | 3.50000009e-05 | 0.000419999997 | 232.5065 | 1271.52 | 1194.41 | 1102.32 | 66.18 | 27.04042 | 1212.73 | 229.42 | 11.15 | 1.328 | 1.334 | 2.095845 | 202.38 | 1199.84 | 43.94 | 17.84 | 2.995918 | 1.16404 | 158.44 | 1190.31 | 40.13 | 4.188494 | 19.72 | 118.31 | 1189.49 | 30.29 | 19.3 | 4.825973 | 1.16404 | 88.02 | 1185.9 | 25.05 | 5.081712 | 18.78 | 62.97 | 1179.51 | 20.13 | 19.07 | 5.000046 | 1.16404 | 1239.03 | 1278.92
0.000758000009 | 0.0142999999 | 3.50000009e-05 | 0.00039999999 | 237.6103 | 1053.75 | 1192.08 | 1148.31 | 111.81 | 28.1802 | 1211.71 | 238.13 | 9.73 | 1.328 | 1.334 | 2.026659 | 209.95 | 1199.02 | 47.8 | 15.41 | 2.741186 | 1.16404 | 162.15 | 1189.94 | 42.55 | 4.102863 | 16.23 | 119.6 | 1189.2 | 31.33 | 15.64 | 4.634874 | 1.16404 | 88.27 | 1185.68 | 25.31 | 5.082724 | 14.9 | 62.96 | 1178.68 | 20.16 | 15.54 | 5.000024 | 1.16404 | 984.63 | 1273.25
0.000199999995 | 0.00199000002 | 3.19999999e-05 | 3.9999999e-05 | 228.0897 | 1320.68 | 1180.91 | 1094.74 | 56.21 | 24.732 | 1194.37 | 229.18 | 11.05 | 1.328 | 1.334 | 2.059172 | 204.45 | 1181.5 | 44.78 | 18.67 | 2.897854 | 1.16404 | 159.67 | 1172.6 | 41.19 | 4.202371 | 20.78 | 118.48 | 1171.97 | 32.27 | 21.09 | 5.056757 | 1.16404 | 86.21 | 1167.45 | 25.6 | 5.063458 | 19.71 | 60.61 | 1161.1 | 17.73 | 18.72 | 5.00008 | 1.16404 | 1291.89 | 1274.55
0.000155999995 | 0.00190000003 | 4.40000003e-05 | 2.90000007e-05 | 229.195 | 1327.08 | 1159.2 | 1076.83 | 61.65 | 24.9109 | 1182.61 | 229.34 | 10.88 | 1.328 | 1.334 | 2.062051 | 204.42 | 1170.23 | 44.32 | 18.49 | 2.963662 | 1.16404 | 160.1 | 1161.82 | 41.19 | 4.346782 | 20.51 | 118.91 | 1161.45 | 32.43 | 20.91 | 4.693994 | 1.16404 | 86.48 | 1156.91 | 25.71 | 5.063902 | 19.84 | 60.77 | 1151.08 | 17.88 | 18.76 | 5.00008 | 1.16404 | 1293.71 | 1270.86
0.000199999995 | 0.00199000002 | 3.19999999e-05 | 3.9999999e-05 | 229.6285 | 1329.59 | 1159.79 | 1078.34 | 65.3 | 24.82795 | 1182.54 | 229.42 | 11.21 | 1.328 | 1.334 | 2.059837 | 204.6 | 1170.17 | 44.43 | 18.49 | 2.888612 | 1.16404 | 160.17 | 1161.79 | 40.99 | 4.332489 | 20.62 | 119.18 | 1161.45 | 32.4 | 21.02 | 4.843716 | 1.16404 | 86.78 | 1157.21 | 25.93 | 5.067779 | 19.87 | 60.85 | 1151.52 | 17.92 | 18.82 | 5.000077 | 1.16404 | 1293.73 | 1272.83
0.000199999995 | 0.00199000002 | 3.19999999e-05 | 3.9999999e-05 | 230.6837 | 1335.7 | 1169.1 | 1083.33 | 42.81 | 24.80467 | 1183.21 | 228.8 | 10.87 | 1.328 | 1.334 | 2.120995 | 204 | 1170.59 | 38.91 | 17.59 | 2.947363 | 1.16404 | 165.09 | 1161.6 | 36.77 | 3.995898 | 19.55 | 128.32 | 1160.62 | 31.39 | 21.16 | 4.969052 | 1.16404 | 96.93 | 1156.73 | 31.39 | 5.064278 | 23.25 | 65.54 | 1154.52 | 22.68 | 23.16 | 5.000056 | 1.16404 | 1316.76 | 1274.47
0.000155999995 | 0.00190000003 | 4.40000003e-05 | 2.90000007e-05 | 230.4851 | 1334.55 | 1158.06 | 1074.55 | 37.17 | 24.6243 | 1173.36 | 228.62 | 10.67 | 1.328 | 1.334 | 2.122755 | 204 | 1161.18 | 39.69 | 17.67 | 3.053855 | 1.16404 | 164.31 | 1152.7 | 36.26 | 4.171091 | 19.36 | 128.05 | 1151.94 | 31.13 | 20.91 | 4.966004 | 1.16404 | 96.92 | 1148.2 | 31.3 | 5.063103 | 23.17 | 65.62 | 1146.28 | 22.75 | 23.29 | 5.000055 | 1.16404 | 1321.79 | 1276.39
0.000307000009 | 0.00214 | 5.60000008e-05 | 0.000146999999 | 235.1229 | 1533.41 | 1163.75 | 1080.32 | 160.59 | 25.70483 | 1177.47 | 239.4 | 15.03 | 1.328 | 1.334 | 2.055576 | 213.69 | 1165.57 | 47.16 | 22.57 | 2.771372 | 1.16404 | 166.53 | 1157.77 | 43.27 | 4.296528 | 24.73 | 123.26 | 1157.81 | 34.15 | 24.8 | 4.778287 | 1.16404 | 89.11 | 1153.98 | 27.21 | 5.058754 | 23.23 | 61.9 | 1148.65 | 18.92 | 21.17 | 5.000081 | 1.16404 | 1417.02 | 1277.8
0.000518999994 | 0.00255000009 | 0.000190000006 | 0.000134999995 | 235.54875 | 1638.6 | 1164.73 | 1083.08 | 153.85 | 25.78714 | 1177.37 | 238.84 | 15.54 | 1.328 | 1.334 | 1.97922 | 213.05 | 1165.7 | 46.56 | 22.77 | 2.744174 | 1.16404 | 166.49 | 1157.8 | 42.63 | 4.038976 | 24.91 | 123.86 | 1157.46 | 34.56 | 25.54 | 4.287541 | 1.16404 | 89.3 | 1153.23 | 27.29 | 5.055121 | 24.12 | 62.01 | 1147.68 | 19.06 | 21.69 | 5.000084 | 1.16404 | 1528.98 | 1275.95
0.000518999994 | 0.00255000009 | 0.000190000006 | 0.000134999995 | 235.931125 | 1641.26 | 1160.87 | 1080.05 | 163.04 | 25.86113 | 1176.19 | 239.14 | 15.38 | 1.328 | 1.334 | 1.977444 | 213.28 | 1164.65 | 46.04 | 22.58 | 2.665902 | 1.16404 | 167.24 | 1156.68 | 43.12 | 3.890432 | 24.83 | 124.12 | 1156.29 | 34.45 | 25.62 | 4.404786 | 1.16404 | 89.67 | 1154.05 | 27.61 | 5.055514 | 23.93 | 62.06 | 1148.58 | 19.06 | 21.92 | 5.000085 | 1.16404 | 1522.12 | 1295.58
0.000518999994 | 0.00255000009 | 0.000190000006 | 0.000134999995 | 236.27325 | 1643.64 | 1164.17 | 1080.92 | 167.94 | 25.35113 | 1174.81 | 239.33 | 15.57 | 1.328 | 1.334 | 1.99188 | 213.98 | 1163.01 | 46.02 | 22.92 | 2.674795 | 1.16404 | 167.96 | 1154.93 | 43.03 | 3.908399 | 25.18 | 124.93 | 1154.54 | 35.38 | 26.19 | 4.314743 | 1.16404 | 89.55 | 1152.39 | 27.53 | 5.058181 | 23.94 | 62.02 | 1146.46 | 19.05 | 22.06 | 5.000081 | 1.16404 | 1521.64 | 1286.61
0.000448000006 | 0.00206000009 | 2.59999997e-05 | 0.000209000005 | 236.885625 | 1647.9 | 1160.89 | 1075.74 | 178.1 | 25.88773 | 1174.28 | 239.87 | 16.1 | 1.328 | 1.334 | 1.994359 | 213.99 | 1162.02 | 45.86 | 23.44 | 2.676244 | 1.16404 | 168.13 | 1153.7 | 43.02 | 3.909601 | 26.03 | 125.11 | 1153.29 | 35.66 | 26.96 | 4.203344 | 1.16404 | 89.45 | 1151.01 | 27.39 | 5.05681 | 24.93 | 62.06 | 1144.97 | 19.08 | 22.88 | 5.000083 | 1.16404 | 1517.3 | 1288.55
0.000448000006 | 0.00206000009 | 2.59999997e-05 | 0.000209000005 | 236.394 | 1644.48 | 1159.61 | 1072.93 | 168.66 | 25.90427 | 1174.01 | 239.37 | 15.72 | 1.328 | 1.334 | 1.994991 | 213.46 | 1161.63 | 45.8 | 23.08 | 2.681111 | 1.16404 | 167.66 | 1153 | 42.91 | 4.065607 | 25.34 | 124.75 | 1152.44 | 35.45 | 26.47 | 4.329166 | 1.16404 | 89.3 | 1149.88 | 27.42 | 5.062508 | 24.19 | 61.88 | 1143.57 | 18.87 | 22.81 | 5.000082 | 1.16404 | 1522.21 | 1283.08
0.000518999994 | 0.00255000009 | 0.000190000006 | 0.000134999995 | 235.741375 | 1639.94 | 1161.82 | 1078.49 | 164.61 | 25.76719 | 1175.35 | 239.12 | 15.79 | 1.328 | 1.334 | 2.040792 | 213.35 | 1163.53 | 46.13 | 23.02 | 2.731867 | 1.16404 | 167.22 | 1155.45 | 43.02 | 3.885427 | 25.21 | 124.2 | 1154.97 | 34.48 | 25.85 | 4.271628 | 1.16404 | 89.72 | 1152.45 | 27.58 | 5.05547 | 24.04 | 62.14 | 1146.45 | 19.15 | 22.11 | 5.000081 | 1.16404 | 1521.85 | 1281.29
0.00046499999 | 0.00212000008 | 4.09999993e-05 | 0.000153999994 | 236.8885 | 1647.92 | 1161.75 | 1077.04 | 100.48 | 25.62878 | 1173.91 | 236.45 | 15.19 | 1.328 | 1.334 | 2.060812 | 210.82 | 1161.87 | 45.57 | 23.96 | 2.771586 | 1.16404 | 165.25 | 1153.63 | 42.17 | 4.093981 | 26.9 | 123.08 | 1153.49 | 35.73 | 28.06 | 3.462585 | 1.16404 | 87.35 | 1150.74 | 26.09 | 5.058419 | 25.26 | 61.26 | 1144.27 | 18.25 | 23.6 | 5.000082 | 1.16404 | 1584.28 | 1276.94
0.000289999996 | 0.00216999999 | 4.40000003e-05 | 7.40000032e-05 | 235.4017 | 1432.88 | 1164.17 | 1075.68 | 99.95 | 25.39837 | 1174.71 | 236.49 | 13.69 | 1.328 | 1.334 | 2.079522 | 211.09 | 1162.6 | 49.93 | 22.81 | 2.821833 | 1.16404 | 161.16 | 1154.56 | 44.54 | 4.391074 | 24.56 | 116.62 | 1153.32 | 37.9 | 25 | 3.422335 | 1.16404 | 78.72 | 1147.67 | 26.58 | 5.036502 | 24.16 | 52.14 | 1137.31 | 17.23 | 22.58 | 5.000077 | 1.16404 | 1373.03 | 1264.94
0.000354999996 | 0.00205000001 | 5.09999991e-05 | 0.000138000003 | 236.4385 | 1541.99 | 1187.49 | 1106.55 | 17.29 | 25.5852 | 1198.88 | 234.69 | 12.51 | 1.328 | 1.334 | 2.128405 | 209.11 | 1187.38 | 44.36 | 22.19 | 3.025735 | 1.16404 | 164.75 | 1179.92 | 41.44 | 4.197188 | 24.36 | 123.31 | 1178.69 | 37.14 | 25.99 | 3.558715 | 1.16404 | 86.17 | 1171.22 | 30.66 | 4.948806 | 26.62 | 55.51 | 1167.6 | 20.61 | 25.37 | 5.000051 | 1.16404 | 1545 | 1261.67
0.000322999986 | 0.00197999994 | 5.40000001e-05 | 0.000134999995 | 236.44 | 1542 | 1196.27 | 1108.13 | 17.31 | 25.4874 | 1210.29 | 234.69 | 12.35 | 1.328 | 1.334 | 2.12509 | 209.2 | 1198.61 | 42.49 | 21.33 | 2.950882 | 1.16404 | 166.71 | 1190.05 | 42.58 | 4.118928 | 24.14 | 124.13 | 1187.99 | 37.26 | 24.94 | 3.488394 | 1.16404 | 86.87 | 1183.17 | 30.96 | 5.031557 | 25.95 | 55.91 | 1179.75 | 21.06 | 24.91 | 5.000054 | 1.16404 | 1540.05 | 1236.33
0.000358999998 | 0.00194999995 | 6.50000002e-05 | 9.89999971e-05 | 236.6255 | 1543.21 | 1197.89 | 1110.87 | 27.5 | 25.50472 | 1210.16 | 234.77 | 12.49 | 1.328 | 1.334 | 2.13009 | 209.27 | 1198.73 | 42.84 | 21.24 | 2.957713 | 1.16404 | 166.43 | 1190.38 | 42.39 | 4.142662 | 23.98 | 124.04 | 1189.02 | 37.6 | 24.8 | 3.41729 | 1.16404 | 86.44 | 1184.25 | 30.59 | 5.028087 | 25.44 | 55.85 | 1180.48 | 21 | 24.47 | 5.000059 | 1.16404 | 1537.92 | 1241.16
0.000289999996 | 0.00216999999 | 4.40000003e-05 | 7.40000032e-05 | 235.658 | 1434.44 | 1184.49 | 1098.02 | 68.25 | 25.23647 | 1194.11 | 235.6 | 12.8 | 1.328 | 1.334 | 2.01554 | 210.37 | 1181.77 | 49.92 | 22.05 | 2.982107 | 1.16404 | 160.45 | 1174 | 44.28 | 4.23464 | 23.81 | 116.17 | 1172.58 | 37.68 | 24.16 | 3.421677 | 1.16404 | 78.49 | 1166.85 | 26.31 | 5.023209 | 22.79 | 52.18 | 1159.13 | 17.28 | 21.11 | 5.000089 | 1.16404 | 1402.38 | 1240.36
0.000289999996 | 0.00216999999 | 4.40000003e-05 | 7.40000032e-05 | 235.6169 | 1434.19 | 1181.51 | 1098.36 | 166.23 | 25.63811 | 1194.32 | 240.09 | 13.11 | 1.328 | 1.334 | 2.007871 | 214.46 | 1182.74 | 51.34 | 21.09 | 2.743176 | 1.16404 | 163.12 | 1175.07 | 45.45 | 4.233572 | 22.73 | 117.67 | 1173.7 | 38.39 | 23.67 | 3.321413 | 1.16404 | 79.28 | 1159.13 | 26.85 | 5.032292 | 22.48 | 52.43 | 1151.88 | 17.53 | 20.43 | 5.000077 | 1.16404 | 1314.22 | 1250.42
0.00029299999 | 0.00218000007 | 5.70000011e-05 | 7.50000036e-05 | 237.0794 | 1546.17 | 1179.68 | 1092.7 | 235.94 | 26.2974 | 1194.54 | 244.22 | 13.23 | 1.328 | 1.334 | 1.932127 | 217.93 | 1181.39 | 52.17 | 20.74 | 2.648021 | 1.16404 | 165.76 | 1173.19 | 46.83 | 4.110425 | 23.27 | 118.93 | 1171.51 | 39.19 | 23.06 | 3.15575 | 1.16404 | 79.74 | 1165.27 | 27.23 | 5.035246 | 22.79 | 52.51 | 1157.28 | 17.68 | 20.42 | 5.000083 | 1.16404 | 1363.84 | 1246.16
0.00029299999 | 0.00218000007 | 5.70000011e-05 | 7.50000036e-05 | 237.1346 | 1546.53 | 1177.92 | 1093.57 | 288.78 | 27.40827 | 1195.92 | 249.31 | 12.77 | 1.328 | 1.334 | 1.866902 | 221.9 | 1183.2 | 52.15 | 19.83 | 2.607136 | 1.16404 | 169.75 | 1175.28 | 48.59 | 4.078465 | 23.08 | 121.16 | 1173.91 | 40.16 | 22.43 | 3.111766 | 1.16404 | 81 | 1168.04 | 27.97 | 5.040644 | 22.41 | 53.03 | 1160.39 | 18.21 | 19.75 | 5.000082 | 1.16404 | 1313 | 1246.52
0.00029299999 | 0.00218000007 | 5.70000011e-05 | 7.50000036e-05 | 237.0625 | 1546.06 | 1177.8 | 1094.73 | 289.12 | 27.06966 | 1195.39 | 249.32 | 12.52 | 1.328 | 1.334 | 1.926879 | 222.25 | 1183.1 | 52.03 | 19.47 | 2.531282 | 1.16404 | 170.22 | 1175.2 | 46.67 | 4.118739 | 21.53 | 123.55 | 1173.53 | 38.65 | 21.48 | 3.155706 | 1.16404 | 84.9 | 1167.79 | 27.44 | 5.060471 | 20.78 | 57.46 | 1160.75 | 18.6 | 18.66 | 5.000079 | 1.16404 | 1312.79 | 1186.92
0.00029299999 | 0.00218000007 | 5.70000011e-05 | 7.50000036e-05 | 236.7835 | 1544.24 | 1169.26 | 1086.85 | 302.75 | 27.28365 | 1189.33 | 251.04 | 12.5 | 1.328 | 1.334 | 1.929498 | 223.76 | 1177.11 | 51.98 | 19.29 | 2.51439 | 1.16404 | 171.78 | 1169.28 | 47.22 | 3.929015 | 22.03 | 124.56 | 1167.66 | 38.93 | 21.69 | 3.151334 | 1.16404 | 85.63 | 1162.31 | 27.93 | 5.060083 | 21.37 | 57.7 | 1155.68 | 18.84 | 18.99 | 5.00007 | 1.16404 | 1296.21 | 978.7
0.00029299999 | 0.00218000007 | 5.70000011e-05 | 7.50000036e-05 | 236.6945 | 1543.66 | 1166.97 | 1086.82 | 296.99 | 27.20521 | 1184.26 | 250.94 | 12.69 | 1.328 | 1.334 | 1.923965 | 223.74 | 1172.51 | 51.93 | 19.73 | 2.514386 | 1.16404 | 171.81 | 1165.18 | 47.26 | 3.927575 | 22.07 | 124.55 | 1163.8 | 38.97 | 22.03 | 3.152147 | 1.16404 | 85.58 | 1158.83 | 27.85 | 5.059144 | 21.59 | 57.73 | 1152.72 | 18.85 | 19.27 | 5.00007 | 1.16404 | 1297.29 | 968.17
0.000358999998 | 0.00194999995 | 6.50000002e-05 | 9.89999971e-05 | 236.2836 | 1540.98 | 1170.57 | 1091.46 | 289.19 | 27.07099 | 1186.08 | 249.77 | 13.29 | 1.328 | 1.334 | 1.83649 | 222.7 | 1174.65 | 51.44 | 20.03 | 2.55239 | 1.16404 | 171.26 | 1167.59 | 46.48 | 4.021887 | 22.1 | 124.78 | 1166.48 | 38.81 | 21.85 | 3.17176 | 1.16404 | 85.97 | 1161.94 | 28.2 | 5.065349 | 21.12 | 57.77 | 1156.52 | 18.89 | 18.81 | 5.000064 | 1.16404 | 1303.83 | 1213.52
0.000354999996 | 0.00205000001 | 5.09999991e-05 | 0.000138000003 | 236.2759 | 1540.93 | 1162.37 | 1084.97 | 301.78 | 27.16459 | 1180.09 | 251.66 | 13.56 | 1.328 | 1.334 | 1.878449 | 224.49 | 1167.74 | 52.15 | 21.05 | 2.57403 | 1.16404 | 172.34 | 1161 | 47.31 | 3.980647 | 22.89 | 125.03 | 1159.79 | 38.96 | 22.69 | 3.143561 | 1.16404 | 86.07 | 1154.89 | 28.27 | 5.043815 | 21.51 | 57.8 | 1148.2 | 18.88 | 19.52 | 5.000066 | 1.16404 | 1288.52 | 1208.61
0.000307000009 | 0.00214 | 5.60000008e-05 | 0.000146999999 | 236.2499 | 1540.76 | 1167.28 | 1090.63 | 304.56 | 25.77786 | 1180.97 | 251.6 | 12.96 | 1.328 | 1.334 | 1.918974 | 225.82 | 1168.71 | 52.16 | 20.74 | 2.54898 | 1.16404 | 173.66 | 1162.09 | 48.11 | 3.954226 | 22.74 | 125.55 | 1161 | 39.51 | 22.84 | 3.143657 | 1.16404 | 86.04 | 1156.41 | 28.2 | 5.047671 | 21.34 | 57.84 | 1149.85 | 18.93 | 19.29 | 5.000082 | 1.16404 | 1289.21 | 1298.16
0.000307000009 | 0.00214 | 5.60000008e-05 | 0.000146999999 | 236.0551 | 1539.49 | 1169.15 | 1093.07 | 302.71 | 27.17092 | 1179.87 | 251.37 | 13.35 | 1.328 | 1.334 | 1.826127 | 224.2 | 1167.64 | 52.06 | 20.53 | 2.516169 | 1.16404 | 172.14 | 1161.01 | 47.3 | 3.984771 | 22.59 | 124.84 | 1159.92 | 38.98 | 22.23 | 3.092219 | 1.16404 | 85.86 | 1155.15 | 28.05 | 5.045796 | 21.1 | 57.81 | 1148.68 | 18.92 | 19.23 | 5.000071 | 1.16404 | 1289.34 | 1536.69
0.000307000009 | 0.00214 | 5.60000008e-05 | 0.000146999999 | 236.1594 | 1540.17 | 1160.12 | 1081.81 | 305.16 | 27.96096 | 1170.94 | 251.68 | 14 | 1.328 | 1.334 | 1.887432 | 223.72 | 1158.69 | 51.55 | 21.19 | 2.51798 | 1.16404 | 172.17 | 1151.88 | 47.17 | 3.982574 | 23.12 | 125 | 1150.71 | 38.9 | 22.96 | 3.142675 | 1.16404 | 86.1 | 1146.03 | 28.2 | 5.048738 | 21.83 | 57.9 | 1139.66 | 19.01 | 19.76 | 5.000069 | 1.16404 | 1287.45 | 1432.97
0.000307000009 | 0.00214 | 5.60000008e-05 | 0.000146999999 | 229.504 | 1530.71 | 1161.72 | 1079.67 | 295.08 | 26.25598 | 1166.63 | 244.33 | 14.45 | 1.328 | 1.334 | 1.935858 | 218.07 | 1153.54 | 49.63 | 22.03 | 2.585869 | 1.16404 | 168.44 | 1146.31 | 45.39 | 4.09124 | 23.53 | 123.05 | 1144.97 | 37.55 | 23.76 | 3.18324 | 1.16404 | 85.5 | 1131 | 27.85 | 5.050894 | 23.06 | 57.65 | 1124.76 | 18.72 | 20.48 | 5.000067 | 1.16404 | 1289.53 | 1781.16
0.000307000009 | 0.00214 | 5.60000008e-05 | 0.000146999999 | 235.4617 | 1535.62 | 1160.32 | 1077.78 | 300.9 | 26.92831 | 1168.16 | 251.14 | 14.55 | 1.328 | 1.334 | 1.87715 | 224.21 | 1155.09 | 51.71 | 22.22 | 2.508082 | 1.16404 | 172.5 | 1147.96 | 47.04 | 3.950958 | 24 | 125.46 | 1146.64 | 39.02 | 24.21 | 3.123302 | 1.16404 | 86.44 | 1133.63 | 28.52 | 5.054408 | 23.3 | 57.92 | 1127.28 | 18.96 | 20.83 | 5.000065 | 1.16404 | 1288.12 | 1830.9
0.000354999996 | 0.00205000001 | 5.09999991e-05 | 0.000138000003 | 236.2069 | 1540.48 | 1159.58 | 1077.2 | 303.6 | 27.12111 | 1167.17 | 251.64 | 14.28 | 1.328 | 1.334 | 1.871122 | 224.52 | 1154.26 | 51.52 | 22.13 | 2.502254 | 1.16404 | 173 | 1147.12 | 47.41 | 3.953827 | 24.74 | 125.59 | 1146 | 39.34 | 24.41 | 3.082048 | 1.16404 | 86.25 | 1134.82 | 28.4 | 5.049507 | 23.45 | 57.85 | 1128.42 | 18.92 | 20.59 | 5.000073 | 1.16404 | 1288.13 | 1837.56
0.000312999997 | 0.00203999993 | 4.6000001e-05 | 0.000114000002 | 235.5246 | 1536.03 | 1162.04 | 1078.07 | 300.93 | 26.93819 | 1161.85 | 251.07 | 14.58 | 1.328 | 1.334 | 1.870145 | 224.13 | 1149.06 | 51.36 | 22.29 | 2.501971 | 1.16404 | 172.77 | 1142.01 | 47.27 | 3.948364 | 23.8 | 125.5 | 1140.72 | 39.14 | 23.74 | 3.125174 | 1.16404 | 86.36 | 1135.78 | 28.39 | 5.044327 | 22.38 | 57.97 | 1129.07 | 19.02 | 20.26 | 5.000072 | 1.16404 | 1287.6 | 1839.76
0.000358999998 | 0.00194999995 | 6.50000002e-05 | 9.89999971e-05 | 235.0339 | 1532.83 | 1157.71 | 1073.4 | 300.62 | 26.92878 | 1163.92 | 250.91 | 14.75 | 1.328 | 1.334 | 1.824394 | 223.98 | 1150.54 | 51.79 | 22.19 | 2.511728 | 1.16404 | 172.19 | 1143.27 | 47.08 | 3.964564 | 24.14 | 125.11 | 1141.91 | 39.21 | 23.94 | 3.139526 | 1.16404 | 85.9 | 1136.82 | 27.95 | 5.042011 | 22.73 | 57.95 | 1129.82 | 19.02 | 20.42 | 5.000079 | 1.16404 | 1286.19 | 1838.23
0.000312999997 | 0.00203999993 | 4.6000001e-05 | 0.000114000002 | 235.5292 | 1536.06 | 1163.53 | 1083.5 | 304.07 | 26.95181 | 1175.56 | 251.28 | 14.43 | 1.328 | 1.334 | 1.87266 | 224.33 | 1162.79 | 52.17 | 21.68 | 2.458578 | 1.16404 | 172.16 | 1155.73 | 47.24 | 3.979617 | 23.53 | 124.92 | 1154.46 | 39.16 | 23.16 | 3.094709 | 1.16404 | 85.76 | 1149.48 | 27.89 | 5.039078 | 21.92 | 57.87 | 1142.46 | 18.97 | 19.92 | 5.000085 | 1.16404 | 1287 | 1838.62
0.000358999998 | 0.00194999995 | 6.50000002e-05 | 9.89999971e-05 | 236.1824 | 1540.32 | 1162.01 | 1082.67 | 306.45 | 27.14248 | 1171.1 | 251.8 | 14.13 | 1.328 | 1.334 | 1.873685 | 224.66 | 1158.53 | 52.15 | 21.65 | 2.512968 | 1.16404 | 172.51 | 1151.72 | 47.5 | 3.984224 | 23.12 | 125.01 | 1150.51 | 39.3 | 22.79 | 3.158168 | 1.16404 | 85.71 | 1145.66 | 28.04 | 5.041599 | 21.53 | 57.67 | 1138.97 | 18.75 | 19.44 | 5.000076 | 1.16404 | 1287.25 | 1836.45
0.000358999998 | 0.00194999995 | 6.50000002e-05 | 9.89999971e-05 | 235.9923 | 1539.08 | 1156 | 1072.39 | 304.41 | 27.00816 | 1164.18 | 251.57 | 14.93 | 1.328 | 1.334 | 1.876942 | 224.56 | 1151.04 | 52.26 | 22.64 | 2.458729 | 1.16404 | 172.3 | 1143.77 | 47.19 | 3.976281 | 24.06 | 125.11 | 1142.38 | 39.33 | 23.8 | 3.152484 | 1.16404 | 85.78 | 1137.26 | 28.1 | 5.038357 | 22.5 | 57.68 | 1130.2 | 18.74 | 20.33 | 5.000079 | 1.16404 | 1289.64 | 1834.21
0.000358999998 | 0.00194999995 | 6.50000002e-05 | 9.89999971e-05 | 229.3106 | 1529.42 | 1151.19 | 1067.05 | 291.24 | 26.16308 | 1162.46 | 243.99 | 15.18 | 1.328 | 1.334 | 1.878767 | 217.83 | 1148.73 | 50.1 | 23.1 | 2.658575 | 1.16404 | 167.73 | 1141.41 | 45.18 | 3.965353 | 24.63 | 122.55 | 1139.94 | 37.72 | 24.45 | 3.145417 | 1.16404 | 84.83 | 1134.63 | 27.55 | 5.043314 | 23.61 | 57.28 | 1127.86 | 18.34 | 20.75 | 5.000079 | 1.16404 | 1292.74 | 1840.45
0.00035799999 | 0.00219999999 | 5.09999991e-05 | 7.00000019e-05 | 237.3412 | 1387.93 | 1147.39 | 1060.3 | 141.8 | 25.64889 | 1157.48 | 238.44 | 13.78 | 1.328 | 1.334 | 1.967992 | 212.79 | 1146.35 | 46.86 | 20.91 | 2.71144 | 1.16404 | 165.93 | 1138.45 | 43.74 | 3.948053 | 23.02 | 122.19 | 1137.22 | 37.34 | 23.61 | 3.280275 | 1.16404 | 84.85 | 1132.74 | 27.31 | 5.061968 | 22.55 | 57.54 | 1127.81 | 18.68 | 20.6 | 5.000071 | 1.16404 | 1291.26 | 1837.88
0.000358999998 | 0.00194999995 | 6.50000002e-05 | 9.89999971e-05 | 235.7991 | 1537.82 | 1154.36 | 1066.78 | 298.56 | 26.90947 | 1163.75 | 250.74 | 14.86 | 1.328 | 1.334 | 1.896613 | 223.83 | 1151.39 | 51.37 | 22.38 | 2.536706 | 1.16404 | 172.46 | 1143.88 | 46.98 | 3.828747 | 24.15 | 125.48 | 1142.52 | 39.18 | 23.66 | 3.170257 | 1.16404 | 86.3 | 1137.64 | 28.46 | 5.061157 | 23.13 | 57.84 | 1131.84 | 18.94 | 20.33 | 5.000067 | 1.16404 | 1292.81 | 1839.15
0.000358999998 | 0.00194999995 | 6.50000002e-05 | 9.89999971e-05 | 228.8114 | 1526.09 | 1148.26 | 1067.84 | 291.44 | 26.30392 | 1158.95 | 243.18 | 14.38 | 1.328 | 1.334 | 1.881383 | 216.87 | 1145.88 | 49.27 | 22.53 | 2.652442 | 1.16404 | 167.6 | 1138.93 | 45.44 | 4.113831 | 24.19 | 122.16 | 1137.86 | 37.57 | 23.68 | 3.14171 | 1.16404 | 84.59 | 1132.9 | 27.27 | 5.03687 | 22.93 | 57.32 | 1126.68 | 18.41 | 20.36 | 5.00007 | 1.16404 | 1290.88 | 1687.04
0.000199999995 | 0.00199000002 | 3.19999999e-05 | 3.9999999e-05 | 230.5283 | 1334.8 | 1145.54 | 1065.18 | 88.27 | 24.81425 | 1157.54 | 230.19 | 12.09 | 1.328 | 1.334 | 2.060339 | 205.38 | 1145.95 | 40.5 | 17.87 | 2.788994 | 1.16404 | 164.88 | 1137.77 | 39.02 | 4.146803 | 20.22 | 125.86 | 1137.43 | 33.19 | 21.21 | 3.471276 | 1.16404 | 92.67 | 1132.79 | 25.27 | 5.091446 | 19.72 | 67.4 | 1128.16 | 18.38 | 19.38 | 5.000074 | 1.16404 | 1279.03 | 1687.78
0.000199999995 | 0.00199000002 | 3.19999999e-05 | 3.9999999e-05 | 227.8289 | 1319.17 | 1144.47 | 1053.87 | 78.5 | 24.69803 | 1156.05 | 229.8 | 12.38 | 1.328 | 1.334 | 2.056524 | 205.1 | 1142.73 | 40.62 | 18.41 | 2.866486 | 1.16404 | 164.48 | 1133.31 | 38.95 | 3.995155 | 20.95 | 125.53 | 1132.39 | 33.23 | 22.3 | 3.400251 | 1.16404 | 92.3 | 1126.7 | 25.14 | 5.088523 | 20.46 | 67.16 | 1120.95 | 18.13 | 19.05 | 5.000074 | 1.16404 | 1271.53 | 1688.74
0.000199999995 | 0.00199000002 | 3.19999999e-05 | 3.9999999e-05 | 228.6199 | 1323.75 | 1143.82 | 1060.48 | 84.03 | 24.74293 | 1151.57 | 229.99 | 12.3 | 1.328 | 1.334 | 2.05591 | 205.25 | 1139.87 | 40.7 | 17.97 | 2.866467 | 1.16404 | 164.55 | 1131.54 | 38.94 | 4.155015 | 20.8 | 125.61 | 1131.25 | 33.13 | 22.07 | 3.47549 | 1.16404 | 92.48 | 1126.8 | 25.08 | 5.087918 | 20.3 | 67.4 | 1122.16 | 18.4 | 18.77 | 5.000073 | 1.16404 | 1272.93 | 1679.89
0.000157999995 | 0.00185 | 5.09999991e-05 | 2.80000004e-05 | 230.2105 | 1332.96 | 1149.19 | 1065.38 | 98.23 | 24.79032 | 1156.43 | 230.57 | 12.03 | 1.328 | 1.334 | 2.058427 | 205.78 | 1144.48 | 40.59 | 17.73 | 2.857588 | 1.16404 | 165.19 | 1136.03 | 38.74 | 3.964899 | 20.03 | 126.45 | 1135.38 | 33.35 | 21.37 | 3.382867 | 1.16404 | 93.1 | 1132.58 | 25.51 | 5.089587 | 19.82 | 67.59 | 1127.39 | 18.56 | 18.28 | 5.000074 | 1.16404 | 1270.12 | 1514.69
0.000190000006 | 0.00193000003 | 3.79999983e-05 | 2.99999992e-05 | 230.2761 | 1333.34 | 1144.41 | 1055.64 | 114.9 | 24.79566 | 1153.1 | 231.28 | 12.43 | 1.328 | 1.334 | 2.056485 | 206.48 | 1140.23 | 40.69 | 18.25 | 2.852185 | 1.16404 | 165.79 | 1131.17 | 39.04 | 4.122395 | 20.75 | 126.75 | 1130.42 | 33.56 | 22.1 | 3.390105 | 1.16404 | 93.19 | 1127.35 | 25.68 | 5.089324 | 20.36 | 67.51 | 1121.58 | 18.48 | 18.83 | 5.000074 | 1.16404 | 1256.25 | 1513.8
0.000155999995 | 0.00190000003 | 4.40000003e-05 | 2.90000007e-05 | 228.4023 | 1322.49 | 1146.71 | 1060.5 | 97.08 | 24.78084 | 1154.74 | 230.74 | 12.37 | 1.328 | 1.334 | 2.056812 | 205.95 | 1142.27 | 40.44 | 18.15 | 2.779889 | 1.16404 | 165.51 | 1133.45 | 38.97 | 3.962888 | 20.52 | 126.54 | 1132.76 | 33.78 | 21.91 | 3.397612 | 1.16404 | 92.76 | 1130 | 25.39 | 5.090675 | 20.27 | 67.37 | 1124.57 | 18.35 | 18.63 | 5.000075 | 1.16404 | 1256.1 | 1498.35
0.000155999995 | 0.00190000003 | 4.40000003e-05 | 2.90000007e-05 | 229.8409 | 1330.82 | 1152.68 | 1067.13 | 118.25 | 24.86407 | 1158.19 | 231.56 | 12.08 | 1.328 | 1.334 | 2.059108 | 206.7 | 1145.96 | 40.7 | 17.75 | 2.777163 | 1.16404 | 166 | 1137.27 | 39.06 | 3.812416 | 19.65 | 126.94 | 1136.35 | 33.72 | 21.23 | 3.31821 | 1.16404 | 93.22 | 1133.4 | 25.67 | 5.092123 | 19.5 | 67.55 | 1127.89 | 18.53 | 18.12 | 5.000073 | 1.16404 | 1248.56 | 1497.35
0.000155999995 | 0.00190000003 | 4.40000003e-05 | 2.90000007e-05 | 229.5577 | 1329.18 | 1144.49 | 1056.62 | 144.56 | 25.12177 | 1152.83 | 233.29 | 12.38 | 1.328 | 1.334 | 1.998505 | 208.17 | 1140.04 | 41.62 | 18.24 | 2.782938 | 1.16404 | 166.55 | 1131.26 | 39.92 | 3.857996 | 20.08 | 126.63 | 1130.36 | 33.65 | 21.49 | 3.27932 | 1.16404 | 92.98 | 1127.17 | 25.61 | 5.09069 | 19.65 | 67.37 | 1121.14 | 18.37 | 18.16 | 5.000073 | 1.16404 | 1220.09 | 1498.47
0.000199999995 | 0.00199000002 | 3.19999999e-05 | 3.9999999e-05 | 228.7667 | 1324.6 | 1149.25 | 1061.69 | 147.87 | 25.18574 | 1157.65 | 233.56 | 12.05 | 1.328 | 1.334 | 1.99367 | 208.38 | 1145.04 | 41.99 | 18.11 | 2.718509 | 1.16404 | 166.39 | 1136.12 | 40.07 | 3.876865 | 20.14 | 126.32 | 1135.23 | 33.68 | 21.5 | 3.367924 | 1.16404 | 92.64 | 1132.17 | 25.42 | 5.08984 | 19.45 | 67.22 | 1126.07 | 18.17 | 18.08 | 5.000072 | 1.16404 | 1211.19 | 1499.15
0.000199999995 | 0.00199000002 | 3.19999999e-05 | 3.9999999e-05 | 227.5854 | 1317.76 | 1155.84 | 1067.54 | 157.84 | 25.31001 | 1163.81 | 234.24 | 11.61 | 1.328 | 1.334 | 1.996291 | 208.93 | 1150.98 | 42.7 | 17.66 | 2.728806 | 1.16404 | 166.23 | 1141.92 | 40.12 | 3.899527 | 19.33 | 126.11 | 1140.82 | 33.58 | 20.5 | 3.308972 | 1.16404 | 92.53 | 1137.34 | 25.4 | 5.093718 | 18.66 | 67.13 | 1130.84 | 18.14 | 17.27 | 5.000072 | 1.16404 | 1196.69 | 1500.91
0.000199999995 | 0.00199000002 | 3.19999999e-05 | 3.9999999e-05 | 227.8462 | 1319.27 | 1149.57 | 1063.85 | 173.31 | 25.35103 | 1158.39 | 235.25 | 12.11 | 1.328 | 1.334 | 1.940497 | 209.9 | 1145.78 | 42.88 | 17.6 | 2.655383 | 1.16404 | 167.02 | 1137.06 | 40.26 | 3.747411 | 19.31 | 126.76 | 1136.05 | 33.84 | 20.47 | 3.239213 | 1.16404 | 92.92 | 1132.78 | 25.51 | 5.087431 | 18.5 | 67.41 | 1126.4 | 18.4 | 17.37 | 5.000071 | 1.16404 | 1184.82 | 1501.97
0.000155999995 | 0.00190000003 | 4.40000003e-05 | 2.90000007e-05 | 229.9256 | 1331.31 | 1149.85 | 1062.17 | 208.04 | 25.83179 | 1156 | 238.15 | 11.86 | 1.328 | 1.334 | 1.992287 | 212.32 | 1143.59 | 43.14 | 17.98 | 2.638163 | 1.16404 | 169.18 | 1134.84 | 41.4 | 3.753365 | 19.93 | 127.78 | 1133.9 | 34.42 | 20.89 | 3.26474 | 1.16404 | 93.36 | 1130.76 | 25.87 | 5.087433 | 19.08 | 67.49 | 1124.43 | 18.49 | 17.63 | 5.000071 | 1.16404 | 1165.13 | 1549.37
0.000362999999 | 0.00199200003 | 6.39999998e-05 | 6.09999988e-05 | 229.9602 | 1225.77 | 1155.26 | 1059.02 | 105.51 | 24.98934 | 1165.93 | 231.2 | 11.44 | 1.328 | 1.334 | 2.032706 | 206.21 | 1152.48 | 43.81 | 18.03 | 2.926622 | 1.16404 | 162.4 | 1142.85 | 41.05 | 4.286716 | 19.77 | 121.35 | 1142.13 | 34.69 | 20.24 | 3.426467 | 1.16404 | 86.66 | 1138.3 | 25.85 | 5.080169 | 18.81 | 60.81 | 1130.79 | 17.92 | 17.08 | 5.000065 | 1.16404 | 1159.54 | 1551.8
0.000190000006 | 0.00193000003 | 3.79999983e-05 | 2.99999992e-05 | 229.8427 | 1330.83 | 1151.18 | 1062.49 | 226.65 | 25.99048 | 1159.32 | 239.86 | 11.83 | 1.328 | 1.334 | 1.882296 | 213.87 | 1146.27 | 43.79 | 17.72 | 2.635736 | 1.16404 | 170.08 | 1137.36 | 41.78 | 3.75996 | 19.71 | 128.3 | 1136.38 | 34.54 | 20.55 | 3.274743 | 1.16404 | 93.76 | 1133.01 | 26.17 | 5.092379 | 18.77 | 67.59 | 1126.48 | 18.6 | 17.17 | 5.000071 | 1.16404 | 1148.2 | 1553.51
0.000157999995 | 0.00185 | 5.09999991e-05 | 2.80000004e-05 | 229.2883 | 1327.62 | 1151.84 | 1064.11 | 224.46 | 25.92247 | 1157.2 | 239.77 | 12.16 | 1.328 | 1.334 | 1.939897 | 213.85 | 1144.72 | 43.77 | 17.89 | 2.571976 | 1.16404 | 170.08 | 1135.93 | 41.73 | 3.896404 | 20.12 | 128.35 | 1135.2 | 34.66 | 20.89 | 3.208002 | 1.16404 | 93.69 | 1132.11 | 26.07 | 5.08729 | 19.17 | 67.62 | 1125.67 | 18.61 | 17.58 | 5.000069 | 1.16404 | 1145.63 | 1544
0.000199999995 | 0.00199000002 | 3.19999999e-05 | 3.9999999e-05 | 227.328 | 1316.27 | 1151.06 | 1060.46 | 211.71 | 25.78805 | 1159.86 | 238.69 | 12.2 | 1.328 | 1.334 | 1.935969 | 212.9 | 1146.75 | 43.65 | 17.84 | 2.641273 | 1.16404 | 169.25 | 1137.57 | 41.4 | 3.759815 | 19.73 | 127.85 | 1136.39 | 34.45 | 20.55 | 3.270178 | 1.16404 | 93.4 | 1132.77 | 25.92 | 5.087984 | 18.82 | 67.48 | 1125.91 | 18.48 | 17.46 | 5.00007 | 1.16404 | 1146.11 | 1362.27
2.20000002e-05 | 0.00139999995 | 0.000100999998 | 3.19999999e-05 | 235.1247 | 1554.89 | 1135.73 | 1055.83 | 179.75 | 26.1875 | 1152.12 | 241.14 | 14.69 | 1.328 | 1.334 | 2.058417 | 214.95 | 1141.13 | 44.74 | 23.38 | 2.710791 | 1.16633 | 170.21 | 1133.98 | 44.13 | 4.181401 | 25.87 | 126.08 | 1134.5 | 35 | 26.29 | 4.264293 | 1.16633 | 91.08 | 1131.39 | 28.46 | 5.066213 | 25.57 | 62.62 | 1127.54 | 19.61 | 23.38 | 5.000073 | 1.16633 | 1409.31 | 1343.49
1.6e-05 | 0.00141999999 | 9.79999968e-05 | 3.40000006e-05 | 234.3946 | 1426.75 | 1131.88 | 1047 | 47.18 | 25.5662 | 1145.96 | 235.36 | 13.62 | 1.328 | 1.334 | 2.099313 | 209.79 | 1134.83 | 43.42 | 22.77 | 2.794128 | 1.16633 | 166.37 | 1127.21 | 42.59 | 4.047241 | 24.73 | 123.78 | 1127.69 | 33.56 | 25.42 | 4.363428 | 1.16633 | 90.22 | 1124.32 | 27.71 | 5.064982 | 24.55 | 62.51 | 1120.83 | 19.55 | 22.85 | 5.000011 | 1.16633 | 1393.1 | 1345.69
1.20000004e-05 | 0.00159 | 3.9999999e-05 | 3.50000009e-05 | 235.9159 | 1436.01 | 1135.72 | 1057.72 | 40.3 | 25.31416 | 1149.15 | 234.75 | 13.32 | 1.328 | 1.334 | 2.059329 | 209.44 | 1138.31 | 40.9 | 21.41 | 2.857602 | 1.16633 | 168.54 | 1131.25 | 39.06 | 4.05557 | 23.96 | 129.48 | 1131.7 | 33.13 | 25.31 | 4.732136 | 1.16633 | 96.35 | 1129.31 | 30.65 | 5.02351 | 26.92 | 65.7 | 1128.52 | 22.76 | 26.22 | 5.000069 | 1.16633 | 1424.13 | 1345.87
2.20000002e-05 | 0.00139999995 | 0.000100999998 | 3.19999999e-05 | 236.2987 | 1438.34 | 1134.97 | 1054.71 | 48.31 | 25.38113 | 1149.88 | 235.01 | 13.48 | 1.328 | 1.334 | 2.056639 | 209.63 | 1138.62 | 44.16 | 22.71 | 2.82167 | 1.16633 | 165.47 | 1131.4 | 41.87 | 4.036139 | 24.58 | 123.6 | 1131.81 | 34.26 | 25.83 | 4.505972 | 1.16633 | 89.34 | 1128.94 | 27.18 | 5.058946 | 24.78 | 62.16 | 1125.38 | 19.17 | 23.04 | 5.000076 | 1.16633 | 1416.7 | 962.36
1.20000004e-05 | 0.00159 | 3.9999999e-05 | 3.50000009e-05 | 229.3284 | 1427.16 | 1135.96 | 1054.79 | 46.87 | 24.67246 | 1150.69 | 228.79 | 12.6 | 1.328 | 1.334 | 2.099588 | 204.12 | 1139.71 | 44.56 | 22.82 | 2.969995 | 1.16633 | 159.56 | 1132.52 | 41.73 | 4.453248 | 24.95 | 117.83 | 1133.42 | 32.86 | 25.5 | 4.881113 | 1.16633 | 84.97 | 1130.6 | 24.63 | 5.072403 | 23.28 | 60.34 | 1126.44 | 17.37 | 21.7 | 5.00009 | 1.16633 | 1407.55 | 960.73
1.6e-05 | 0.00141999999 | 9.79999968e-05 | 3.40000006e-05 | 235.336 | 1432.48 | 1140.53 | 1058.77 | 47.49 | 25.31191 | 1156.33 | 234.89 | 13.31 | 1.328 | 1.334 | 2.030498 | 209.57 | 1145.3 | 45.32 | 22.65 | 2.837337 | 1.16633 | 164.25 | 1138 | 41.76 | 4.108485 | 24.68 | 122.49 | 1138.59 | 33.48 | 25.31 | 4.588069 | 1.16633 | 89.01 | 1135.5 | 26.87 | 5.066849 | 24.4 | 62.14 | 1132.15 | 19.19 | 22.97 | 5.000077 | 1.16633 | 1413.05 | 986.11
1.29999999e-05 | 0.00121000002 | 4.50000007e-05 | 2.90000007e-05 | 229.4554 | 1427.95 | 1132.72 | 1054.19 | 52.5 | 24.81166 | 1147.67 | 228.87 | 11.86 | 1.328 | 1.334 | 2.125552 | 204.06 | 1136.48 | 44.27 | 22.48 | 2.964949 | 1.16633 | 159.79 | 1129.38 | 40.49 | 4.313859 | 24.29 | 119.3 | 1129.91 | 32.14 | 25.06 | 4.984541 | 1.16633 | 87.16 | 1127.14 | 25.87 | 5.060422 | 23.61 | 61.29 | 1123.23 | 18.33 | 22.36 | 5.000034 | 1.16633 | 1404.62 | 983.86
1.29999999e-05 | 0.00121000002 | 4.50000007e-05 | 2.90000007e-05 | 228.2807 | 1420.64 | 1138.11 | 1057.56 | 44.6 | 24.70869 | 1151.28 | 228.67 | 12.21 | 1.328 | 1.334 | 2.058975 | 203.96 | 1139.61 | 44.8 | 22.65 | 2.978116 | 1.16633 | 159.16 | 1132.25 | 40.03 | 4.494747 | 24.71 | 119.13 | 1132.81 | 31.99 | 25.22 | 4.983218 | 1.16633 | 87.14 | 1129.76 | 25.98 | 5.0659 | 24 | 61.16 | 1125.88 | 18.12 | 22.32 | 5.000076 | 1.16633 | 1404.45 | 983.99
1.20000004e-05 | 0.00159 | 3.9999999e-05 | 3.50000009e-05 | 228.5346 | 1422.22 | 1138.93 | 1053.31 | 51.13 | 24.6798 | 1152.01 | 229.28 | 12.67 | 1.328 | 1.334 | 2.098576 | 204.6 | 1140.2 | 43.78 | 23.27 | 2.944955 | 1.16633 | 160.82 | 1132.5 | 42.36 | 4.23262 | 25.58 | 118.46 | 1133.19 | 32.91 | 25.96 | 4.669658 | 1.16633 | 85.55 | 1129.8 | 25.21 | 5.071148 | 23.7 | 60.34 | 1125.07 | 17.38 | 22.08 | 5.000079 | 1.16633 | 1385.78 | 1012.9
1.20000004e-05 | 0.00112999999 | 7.30000029e-05 | 2.80000004e-05 | 228.2807 | 1420.64 | 1137.65 | 1056.44 | 55.19 | 24.88575 | 1150.5 | 229.07 | 12.36 | 1.328 | 1.334 | 2.104213 | 204.18 | 1139.56 | 43.19 | 22.75 | 2.856333 | 1.16633 | 160.99 | 1132.18 | 41.05 | 4.138077 | 23.85 | 119.94 | 1132.64 | 32.23 | 24.48 | 4.703687 | 1.16633 | 87.71 | 1129.43 | 26.2 | 5.0698 | 23.47 | 61.51 | 1126.08 | 18.55 | 22.28 | 5.000073 | 1.16633 | 1392.52 | 1011.44
1.20000004e-05 | 0.00159 | 3.9999999e-05 | 3.50000009e-05 | 236.2199 | 1437.86 | 1134.63 | 1046.33 | 94.79 | 25.33962 | 1146.62 | 236.95 | 14.17 | 1.328 | 1.334 | 2.022559 | 211.61 | 1134.75 | 44.46 | 23.12 | 2.718404 | 1.16633 | 167.15 | 1126.72 | 42.81 | 4.046931 | 24.79 | 124.34 | 1126.96 | 35.65 | 26.32 | 3.351303 | 1.16633 | 88.69 | 1122.4 | 26.85 | 5.050547 | 24.05 | 61.84 | 1117.41 | 18.86 | 22.83 | 4.999988 | 1.16633 | 1364.67 | 1011.73
1.20000004e-05 | 0.00159 | 3.9999999e-05 | 3.50000009e-05 | 237.0709 | 1443.04 | 1140.76 | 1055.14 | 102.6 | 25.38401 | 1151.81 | 237.23 | 13.82 | 1.328 | 1.334 | 2.026542 | 211.85 | 1140.36 | 45.57 | 22.97 | 2.740329 | 1.16633 | 166.28 | 1132.77 | 42.73 | 4.095711 | 24.64 | 123.55 | 1133.14 | 35.5 | 25.93 | 3.379598 | 1.16633 | 88.05 | 1128.81 | 26.55 | 5.066439 | 23.7 | 61.5 | 1123.96 | 18.51 | 22.46 | 5.000075 | 1.16633 | 1364.2 | 990.7
1.20000004e-05 | 0.00159 | 3.9999999e-05 | 3.50000009e-05 | 236.4499 | 1439.26 | 1142.65 | 1060.19 | 99.76 | 25.46187 | 1157.55 | 237.05 | 13.44 | 1.328 | 1.334 | 2.023119 | 211.58 | 1146.45 | 45.7 | 22.44 | 2.74696 | 1.16633 | 165.88 | 1139.12 | 43.09 | 4.133032 | 24.22 | 122.79 | 1139.62 | 35.08 | 25.4 | 3.313179 | 1.16633 | 87.71 | 1135.31 | 26.32 | 5.065815 | 23.1 | 61.39 | 1130.64 | 18.37 | 22.03 | 5.000077 | 1.16633 | 1365.23 | 993.75
1.20000004e-05 | 0.00159 | 3.9999999e-05 | 3.50000009e-05 | 234.3848 | 1426.69 | 1140.26 | 1057.1 | 83.64 | 25.33684 | 1151 | 236.5 | 13.97 | 1.328 | 1.334 | 2.027602 | 211.16 | 1139.92 | 44.66 | 22.62 | 2.728349 | 1.16633 | 166.5 | 1132.56 | 42.82 | 4.074888 | 24.62 | 123.68 | 1133.16 | 34.89 | 25.77 | 3.658755 | 1.16633 | 88.79 | 1129.53 | 26.92 | 5.065249 | 23.71 | 61.87 | 1125.57 | 18.86 | 22.54 | 5.000074 | 1.16633 | 1364.72 | 993.03
1.20000004e-05 | 0.00159 | 3.9999999e-05 | 3.50000009e-05 | 236.1147 | 1437.22 | 1146.48 | 1063.53 | 97.87 | 25.42138 | 1156.75 | 236.98 | 13.64 | 1.328 | 1.334 | 2.095846 | 211.56 | 1145.96 | 45.86 | 22.83 | 2.750361 | 1.16633 | 165.7 | 1138.72 | 43.05 | 4.140442 | 24.62 | 122.65 | 1139.32 | 34.53 | 25.36 | 3.600627 | 1.16633 | 88.12 | 1135.33 | 26.51 | 5.065446 | 23.53 | 61.61 | 1131.04 | 18.62 | 22.33 | 5.000079 | 1.16633 | 1364.62 | 962.91
1.6e-05 | 0.00141999999 | 9.79999968e-05 | 3.40000006e-05 | 234.3946 | 1426.75 | 1142.37 | 1061.45 | 85.62 | 25.60698 | 1151.96 | 236.55 | 13.84 | 1.328 | 1.334 | 2.102807 | 210.95 | 1141.51 | 44.46 | 22.11 | 2.72838 | 1.16633 | 166.49 | 1134.4 | 42.58 | 4.062405 | 24.32 | 123.91 | 1135.07 | 35.04 | 24.95 | 3.65629 | 1.16633 | 88.87 | 1131.6 | 27.01 | 5.070313 | 23.39 | 61.86 | 1127.77 | 18.87 | 21.91 | 5.000019 | 1.16633 | 1363.27 | 964.56
1.6e-05 | 0.00141999999 | 9.79999968e-05 | 3.40000006e-05 | 234.3946 | 1426.75 | 1147.25 | 1062.67 | 86.35 | 25.62749 | 1157.49 | 236.61 | 13.73 | 1.328 | 1.334 | 2.03177 | 210.98 | 1146.16 | 44.43 | 22.21 | 2.803102 | 1.16633 | 166.55 | 1138.64 | 42.7 | 4.069061 | 23.88 | 123.85 | 1138.98 | 35.04 | 25.04 | 3.660182 | 1.16633 | 88.81 | 1135.1 | 27.05 | 5.070633 | 23.29 | 61.76 | 1130.79 | 18.77 | 21.79 | 5.00008 | 1.16633 | 1362.14 | 965.28
1.29999999e-05 | 0.00121000002 | 4.50000007e-05 | 2.90000007e-05 | 230.9916 | 1437.51 | 1141.24 | 1059.82 | 96.24 | 25.10267 | 1145.6 | 231 | 12.25 | 1.328 | 1.334 | 2.124948 | 205.9 | 1134.21 | 43.35 | 23 | 2.847919 | 1.16633 | 162.55 | 1126.99 | 41.58 | 4.430007 | 24.6 | 120.97 | 1127.59 | 33.54 | 25.42 | 3.667385 | 1.16633 | 87.43 | 1123.67 | 26.2 | 5.060027 | 23.83 | 61.23 | 1119.31 | 18.24 | 22.27 | 5.000016 | 1.16633 | 1360.63 | 965.5
1.29999999e-05 | 0.00121000002 | 4.50000007e-05 | 2.90000007e-05 | 228.2807 | 1420.64 | 1139.28 | 1056.42 | 77.01 | 24.99296 | 1146.61 | 230.24 | 12.4 | 1.328 | 1.334 | 2.12507 | 205.25 | 1134.87 | 43.24 | 22.84 | 2.926598 | 1.16633 | 162.01 | 1127.49 | 41.58 | 4.274971 | 24.43 | 120.43 | 1127.92 | 33.52 | 25.33 | 3.765269 | 1.16633 | 86.91 | 1123.86 | 25.88 | 5.056216 | 23.49 | 61.03 | 1119.12 | 18.08 | 22 | 5.00001 | 1.16633 | 1360.67 | 966.82
1.29999999e-05 | 0.00121000002 | 4.50000007e-05 | 2.90000007e-05 | 231.0478 | 1437.86 | 1141.4 | 1055.42 | 105.63 | 24.98281 | 1147.74 | 231.09 | 12.83 | 1.328 | 1.334 | 2.05657 | 206.1 | 1135.41 | 43.69 | 23.2 | 2.852312 | 1.16633 | 162.41 | 1127.55 | 41.89 | 4.123052 | 24.96 | 120.52 | 1127.71 | 33.64 | 25.65 | 3.691556 | 1.16633 | 86.88 | 1123.21 | 25.87 | 5.05916 | 24.1 | 61.01 | 1118.01 | 18.02 | 22.37 | 5.000076 | 1.16633 | 1359.07 | 965.46
1.29999999e-05 | 0.00121000002 | 4.50000007e-05 | 2.90000007e-05 | 228.2807 | 1420.64 | 1138.9 | 1053.11 | 86.78 | 24.92827 | 1146.64 | 230.33 | 12.73 | 1.328 | 1.334 | 2.060775 | 205.4 | 1134.28 | 43.59 | 23.25 | 2.858505 | 1.16633 | 161.81 | 1126.42 | 41.62 | 4.462979 | 24.76 | 120.19 | 1126.77 | 33.69 | 25.61 | 3.69654 | 1.16633 | 86.5 | 1122.18 | 25.62 | 5.056249 | 23.64 | 60.88 | 1116.83 | 17.88 | 22.16 | 5.000078 | 1.16633 | 1357.94 | 964.61
1.29999999e-05 | 0.00144999998 | 4.50000007e-05 | 2.99999992e-05 | 229.404 | 1427.63 | 1140.48 | 1057.02 | 92.84 | 24.83949 | 1147.02 | 230.71 | 12.89 | 1.328 | 1.334 | 2.054237 | 205.87 | 1135.05 | 43.65 | 22.93 | 2.927642 | 1.16633 | 162.22 | 1127.62 | 41.66 | 4.449185 | 24.99 | 120.56 | 1128.21 | 33.3 | 25.47 | 3.758577 | 1.16633 | 87.26 | 1124.06 | 26.15 | 5.06233 | 23.9 | 61.11 | 1119.4 | 18.11 | 22.15 | 5.00002 | 1.16633 | 1357.17 | 964.04
1.29999999e-05 | 0.00144999998 | 4.50000007e-05 | 2.99999992e-05 | 228.2807 | 1420.64 | 1143.39 | 1063 | 85.04 | 24.83965 | 1148.74 | 230.39 | 12.86 | 1.328 | 1.334 | 2.122952 | 205.55 | 1137.43 | 43.42 | 22.99 | 2.852545 | 1.16633 | 162.13 | 1130.37 | 41.21 | 4.249872 | 24.47 | 120.92 | 1130.93 | 33.69 | 25.53 | 3.665765 | 1.16633 | 87.23 | 1127.28 | 26.04 | 5.05634 | 23.8 | 61.19 | 1122.91 | 18.19 | 22.14 | 5.000083 | 1.16633 | 1357.2 | 964.14
1.29999999e-05 | 0.00144999998 | 4.50000007e-05 | 2.99999992e-05 | 230.3295 | 1433.39 | 1142.85 | 1061.99 | 104.58 | 24.93336 | 1150.58 | 231.09 | 12.49 | 1.328 | 1.334 | 2.056105 | 206.16 | 1139.03 | 43.81 | 22.59 | 2.853329 | 1.16633 | 162.35 | 1131.76 | 41.35 | 4.259619 | 23.92 | 121 | 1132.1 | 33.92 | 25.07 | 3.7726 | 1.16633 | 87.08 | 1128.24 | 25.97 | 5.060483 | 23.38 | 61.11 | 1123.7 | 18.12 | 21.67 | 5.000075 | 1.16633 | 1355.56 | 963.96
1.29999999e-05 | 0.00144999998 | 4.50000007e-05 | 2.99999992e-05 | 229.8394 | 1430.34 | 1142.07 | 1061.45 | 95.77 | 24.75706 | 1147.23 | 230.84 | 13.33 | 1.328 | 1.334 | 2.054267 | 206.08 | 1135.8 | 43.38 | 22.9 | 2.9178 | 1.16633 | 162.7 | 1128.85 | 41.55 | 4.245872 | 24.46 | 121.15 | 1129.41 | 33.98 | 25.63 | 3.67541 | 1.16633 | 87.17 | 1125.87 | 25.93 | 5.056404 | 23.76 | 61.24 | 1121.52 | 18.26 | 22.09 | 5.000075 | 1.16633 | 1356.8 | 963.95
1.29999999e-05 | 0.00144999998 | 4.50000007e-05 | 2.99999992e-05 | 230.3006 | 1433.21 | 1143.01 | 1063.23 | 100.33 | 24.97551 | 1150.51 | 231 | 12.21 | 1.328 | 1.334 | 2.055208 | 206.03 | 1139.15 | 43.38 | 22.52 | 2.845601 | 1.16633 | 162.65 | 1132.03 | 41.53 | 4.421251 | 23.84 | 121.12 | 1132.55 | 34.05 | 25.15 | 3.682854 | 1.16633 | 87.07 | 1128.9 | 25.86 | 5.055512 | 23.18 | 61.21 | 1124.39 | 18.25 | 21.85 | 5.000075 | 1.16633 | 1357.17 | 963.01
1.29999999e-05 | 0.00144999998 | 4.50000007e-05 | 2.99999992e-05 | 229.7189 | 1429.59 | 1141.92 | 1062.24 | 96.76 | 25.00604 | 1149.27 | 230.83 | 12.03 | 1.328 | 1.334 | 2.058785 | 205.82 | 1137.92 | 43.24 | 22.39 | 2.920681 | 1.16633 | 162.58 | 1130.91 | 41.44 | 4.24641 | 23.83 | 121.14 | 1131.36 | 33.86 | 24.93 | 3.76018 | 1.16633 | 87.28 | 1127.81 | 26.03 | 5.059817 | 23.08 | 61.25 | 1123.42 | 18.25 | 21.75 | 5.000074 | 1.16633 | 1357.31 | 963.5
0 | 0 | 0 | 0 | 237.8625 | 1344.44 | 1145.41 | 1087.04 | 22.86 | 25.48552 | 1155.69 | 234.39 | 11.94 | 1.328 | 1.334 | 2.121182 | 208.91 | 1144.26 | 41.1 | 19.95 | 2.955161 | 1.16633 | 167.81 | 1136.88 | 39.31 | 3.937705 | 21.98 | 128.5 | 1137.02 | 34.34 | 24.45 | 3.814079 | 1.16633 | 94.16 | 1135.86 | 29.53 | 5.057692 | 24.19 | 64.63 | 1133.6 | 21.7 | 23.86 | 5.000067 | 1.16633 | 1350.05 | 926.22
1.6e-05 | 0.00141999999 | 9.79999968e-05 | 3.40000006e-05 | 236.7604 | 1441.15 | 1144.12 | 1062.33 | 114.76 | 25.64855 | 1155.6 | 237.88 | 13.86 | 1.328 | 1.334 | 2.029111 | 212.23 | 1144.88 | 45.27 | 22.27 | 2.730919 | 1.16633 | 166.96 | 1137.68 | 43.3 | 4.102148 | 24.56 | 123.66 | 1138.35 | 35.03 | 25.08 | 3.594382 | 1.16633 | 88.63 | 1134.67 | 26.82 | 5.063722 | 23.3 | 61.81 | 1130.41 | 18.82 | 22.09 | 5.000073 | 1.16633 | 1351.39 | 927.66
1.10000001e-05 | 0.00104 | 4.99999987e-05 | 2.49999994e-05 | 229.9326 | 1430.92 | 1141.72 | 1060.38 | 123.9 | 25.07244 | 1147.85 | 231.64 | 12.72 | 1.328 | 1.334 | 2.093192 | 206.57 | 1136.93 | 39.76 | 21.33 | 2.76579 | 1.16633 | 166.81 | 1129.49 | 38.87 | 4.110194 | 22.45 | 127.94 | 1129.7 | 33.64 | 24.31 | 3.758711 | 1.16633 | 94.3 | 1126.53 | 29.78 | 5.072892 | 24.57 | 64.52 | 1122.73 | 21.59 | 24.43 | 5.00006 | 1.16633 | 1343.74 | 924.4
1.10000001e-05 | 0.00104 | 4.99999987e-05 | 2.49999994e-05 | 229.6546 | 1429.19 | 1143.14 | 1064.04 | 124.23 | 25.08806 | 1148.34 | 231.72 | 12.79 | 1.328 | 1.334 | 2.097054 | 206.63 | 1137.98 | 39.7 | 21.11 | 2.852736 | 1.16633 | 166.93 | 1130.96 | 39.01 | 3.933623 | 22.21 | 127.92 | 1131.2 | 33.6 | 23.97 | 3.759223 | 1.16633 | 94.32 | 1128.19 | 29.75 | 5.072222 | 24.3 | 64.57 | 1124.82 | 21.63 | 24.25 | 5.00006 | 1.16633 | 1340.99 | 925.72
1.70000003e-05 | 0.00153999997 | 0.000100999998 | 3.09999996e-05 | 229.7141 | 1429.56 | 1136.15 | 1052.67 | 116.25 | 25.22592 | 1146.01 | 231.77 | 12.85 | 1.328 | 1.334 | 2.026186 | 206.54 | 1134.79 | 43.13 | 22.51 | 2.826727 | 1.16633 | 163.41 | 1127.27 | 41.94 | 4.10456 | 24.22 | 121.47 | 1127.71 | 33.85 | 25.01 | 3.728058 | 1.16633 | 87.62 | 1124 | 26.26 | 5.067795 | 23.44 | 61.36 | 1119.82 | 18.39 | 21.98 | 5.000009 | 1.16633 | 1339.98 | 1245.48
1.70000003e-05 | 0.00153999997 | 0.000100999998 | 3.09999996e-05 | 230.5609 | 1434.83 | 1137.39 | 1056.11 | 120.82 | 25.29916 | 1147.2 | 231.95 | 12.48 | 1.328 | 1.334 | 2.057437 | 206.65 | 1135.62 | 42.97 | 22.4 | 2.831601 | 1.16633 | 163.68 | 1128.25 | 41.94 | 4.404107 | 23.62 | 121.74 | 1128.63 | 34.13 | 24.86 | 3.675364 | 1.16633 | 87.61 | 1126.94 | 26.45 | 5.063312 | 22.96 | 61.16 | 1122.01 | 18.19 | 21.29 | 5.00002 | 1.16633 | 1342.45 | 1247.21
1.6e-05 | 0.00141999999 | 9.79999968e-05 | 3.40000006e-05 | 235.9652 | 1436.31 | 1139.91 | 1057.87 | 146.11 | 25.70639 | 1150.9 | 239.15 | 13.98 | 1.328 | 1.334 | 1.994968 | 213.45 | 1139.41 | 45.63 | 22.29 | 2.742938 | 1.16633 | 167.82 | 1132.21 | 43.34 | 4.070061 | 23.69 | 124.48 | 1132.44 | 35.73 | 24.98 | 3.576613 | 1.16633 | 88.75 | 1130.65 | 26.87 | 5.060864 | 22.69 | 61.88 | 1125.19 | 18.86 | 21.64 | 5.00009 | 1.16633 | 1326.08 | 1248.59
2.09999998e-05 | 0.00206999993 | 5.50000004e-05 | 3.09999996e-05 | 230.3102 | 1433.27 | 1140.25 | 1079.32 | 147.02 | 24.79719 | 1151.63 | 232.46 | 13.78 | 1.328 | 1.334 | 2.02508 | 207.66 | 1140.05 | 45.97 | 22.61 | 2.79739 | 1.16633 | 161.69 | 1132.51 | 39.72 | 4.069546 | 23.42 | 121.97 | 1132.55 | 33.06 | 24.15 | 3.590022 | 1.16633 | 88.91 | 1130.31 | 26.29 | 5.066081 | 23.24 | 62.62 | 1125.95 | 19.71 | 22.79 | 5.000072 | 1.16633 | 1333.16 | 1228.07
1.6e-05 | 0.00141999999 | 9.79999968e-05 | 3.40000006e-05 | 235.3294 | 1432.44 | 1136.73 | 1055.17 | 139.57 | 25.74028 | 1151.27 | 238.99 | 13.98 | 1.328 | 1.334 | 2.027285 | 213.25 | 1140.59 | 45.18 | 21.83 | 2.646159 | 1.16633 | 168.07 | 1133.26 | 43.19 | 3.893028 | 23.35 | 124.88 | 1133.54 | 35.94 | 24.98 | 3.599841 | 1.16633 | 88.94 | 1132.21 | 27.17 | 5.071001 | 22.62 | 61.77 | 1127.48 | 18.76 | 21.65 | 5.000072 | 1.16633 | 1324.96 | 1228.74
1.89999992e-05 | 0.00200000009 | 6.39999998e-05 | 2.80000004e-05 | 237.6732 | 1343.37 | 1137.37 | 1079.95 | 56.61 | 25.45176 | 1149.86 | 235.02 | 12.57 | 1.328 | 1.334 | 2.056649 | 209.57 | 1138.54 | 46.11 | 22.14 | 2.881591 | 1.16633 | 163.46 | 1131.95 | 40.54 | 4.215867 | 22.95 | 122.92 | 1132.52 | 33.83 | 24.23 | 3.752802 | 1.16633 | 89.09 | 1131.1 | 26.33 | 5.055085 | 22.67 | 62.76 | 1127.18 | 19.85 | 22.67 | 5.000067 | 1.16633 | 1323.22 | 1242.83
1.6e-05 | 0.00141999999 | 9.79999968e-05 | 3.40000006e-05 | 236.8113 | 1441.46 | 1138.66 | 1056.29 | 143.48 | 25.74163 | 1156.9 | 239.3 | 14.05 | 1.328 | 1.334 | 2.030832 | 213.56 | 1145.99 | 45.51 | 22.29 | 2.649544 | 1.16633 | 168.05 | 1138.5 | 43.23 | 3.900585 | 23.99 | 124.82 | 1138.77 | 35.82 | 25.01 | 3.601444 | 1.16633 | 89 | 1137.14 | 27.21 | 5.068765 | 23.12 | 61.79 | 1132.4 | 18.78 | 21.9 | 5.000073 | 1.16633 | 1328.78 | 1242.73
1.6e-05 | 0.00141999999 | 9.79999968e-05 | 3.40000006e-05 | 234.3946 | 1426.75 | 1139.62 | 1058.15 | 130.61 | 25.74554 | 1154.44 | 238.64 | 13.81 | 1.328 | 1.334 | 2.028844 | 212.89 | 1143.74 | 45.08 | 21.81 | 2.720121 | 1.16633 | 167.81 | 1136.52 | 43.15 | 4.062972 | 23.22 | 124.66 | 1136.9 | 35.69 | 24.68 | 3.592242 | 1.16633 | 88.97 | 1135.42 | 27.16 | 5.068784 | 22.5 | 61.81 | 1130.79 | 18.82 | 21.55 | 5.000072 | 1.16633 | 1325.37 | 1246.44
1.6e-05 | 0.00141999999 | 9.79999968e-05 | 3.40000006e-05 | 236.7324 | 1440.98 | 1141.19 | 1059.45 | 146.7 | 25.85636 | 1154.08 | 239.5 | 13.85 | 1.328 | 1.334 | 1.959907 | 213.64 | 1143.28 | 45.22 | 21.89 | 2.643831 | 1.16633 | 168.42 | 1135.94 | 43.07 | 3.878014 | 23.45 | 125.35 | 1136.18 | 35.8 | 24.69 | 3.582175 | 1.16633 | 89.55 | 1134.75 | 27.53 | 5.072893 | 22.88 | 62.02 | 1130.3 | 19.01 | 21.64 | 5.000071 | 1.16633 | 1325.6 | 1530.17
1.6e-05 | 0.00141999999 | 9.79999968e-05 | 3.40000006e-05 | 236.2412 | 1437.99 | 1133.83 | 1051.93 | 142.95 | 25.82648 | 1147.68 | 239.29 | 14.13 | 1.328 | 1.334 | 1.957305 | 213.47 | 1136.89 | 45.09 | 22.14 | 2.713496 | 1.16633 | 168.38 | 1129.71 | 43.31 | 4.054011 | 24.01 | 125.07 | 1130.23 | 35.9 | 25.14 | 3.594257 | 1.16633 | 89.17 | 1128.87 | 27.31 | 5.067957 | 23.17 | 61.86 | 1124.29 | 18.85 | 22.27 | 4.999979 | 1.16633 | 1325.57 | 1523.58
1.6e-05 | 0.00141999999 | 9.79999968e-05 | 3.40000006e-05 | 236.4581 | 1439.31 | 1138.21 | 1054.13 | 146.62 | 25.81838 | 1147.29 | 239.38 | 14.18 | 1.328 | 1.334 | 2.024202 | 213.56 | 1136.36 | 45.11 | 22.45 | 2.712332 | 1.16633 | 168.45 | 1129.01 | 43.35 | 4.053849 | 23.97 | 125.1 | 1129.41 | 35.88 | 25.37 | 3.593761 | 1.16633 | 89.22 | 1127.95 | 27.41 | 5.068947 | 23.09 | 61.81 | 1123.11 | 18.79 | 22.1 | 5.000013 | 1.16633 | 1325.74 | 1498.66
2.09999998e-05 | 0.00206999993 | 5.50000004e-05 | 3.09999996e-05 | 235.5578 | 1433.83 | 1138.81 | 1077.34 | 157.87 | 25.68019 | 1151.72 | 239.44 | 13.95 | 1.328 | 1.334 | 2.02164 | 213.76 | 1140.38 | 49.05 | 23.07 | 2.648066 | 1.16633 | 164.71 | 1133.03 | 41.8 | 3.985129 | 23.11 | 122.91 | 1133.02 | 32.74 | 23.6 | 4.45594 | 1.16633 | 90.17 | 1131.12 | 27.44 | 5.064663 | 22.97 | 62.73 | 1126.62 | 19.83 | 22.7 | 5.000067 | 1.16633 | 1321.25 | 1317.98
1.49999996e-05 | 0.00153000001 | 9.79999968e-05 | 4.40000003e-05 | 234.9861 | 1430.35 | 1139.65 | 1054.61 | 150.31 | 25.83151 | 1145.76 | 239.98 | 14.23 | 1.328 | 1.334 | 2.054885 | 214.15 | 1134.12 | 46.79 | 22.94 | 2.692938 | 1.16633 | 167.36 | 1126.78 | 44.04 | 4.146688 | 24.23 | 123.32 | 1127.14 | 33.82 | 24.5 | 4.326303 | 1.16633 | 89.5 | 1125.34 | 27.74 | 5.057252 | 23.22 | 61.76 | 1120.21 | 18.78 | 21.8 | 5.000007 | 1.16633 | 1308.94 | 1309.87
1.49999996e-05 | 0.00153000001 | 9.79999968e-05 | 4.40000003e-05 | 236.256 | 1438.08 | 1156.49 | 1075.69 | 159.03 | 25.97701 | 1159.97 | 240.53 | 13.42 | 1.328 | 1.334 | 2.058021 | 214.55 | 1148.97 | 47.02 | 22.02 | 2.761524 | 1.16633 | 167.53 | 1142.12 | 44.42 | 4.167769 | 23.5 | 123.11 | 1142.64 | 33.9 | 23.72 | 4.351426 | 1.16633 | 89.21 | 1141.03 | 27.46 | 5.058414 | 22.27 | 61.75 | 1136.15 | 18.78 | 20.86 | 5.000072 | 1.16633 | 1308.18 | 1414.56
2.20000002e-05 | 0.00139999995 | 0.000100999998 | 3.19999999e-05 | 236.4844 | 1439.47 | 1147.35 | 1058.36 | 162.2 | 25.8927 | 1149.78 | 240.66 | 14.33 | 1.328 | 1.334 | 1.991885 | 214.77 | 1137.42 | 46.72 | 23.18 | 2.75211 | 1.16633 | 168.05 | 1129.72 | 44.31 | 4.136634 | 24.89 | 123.74 | 1129.98 | 33.89 | 24.85 | 4.321716 | 1.16633 | 89.85 | 1127.8 | 27.89 | 5.058587 | 23.63 | 61.96 | 1122.24 | 18.97 | 22.22 | 5.000073 | 1.16633 | 1308.85 | 1369.94
1.49999996e-05 | 0.00153000001 | 9.79999968e-05 | 4.40000003e-05 | 235.9094 | 1435.97 | 1148.13 | 1061.31 | 180.06 | 26.10653 | 1148.54 | 242.01 | 13.89 | 1.328 | 1.334 | 1.99813 | 215.91 | 1136.67 | 47.04 | 22.76 | 2.681118 | 1.16633 | 168.87 | 1129.21 | 44.78 | 3.99345 | 24.25 | 124.09 | 1129.43 | 34.07 | 24.19 | 4.212713 | 1.16633 | 90.02 | 1127.4 | 28.06 | 5.058381 | 23.15 | 61.96 | 1121.98 | 18.98 | 21.38 | 5.000007 | 1.16633 | 1287.47 | 1372.21
1.49999996e-05 | 0.00153000001 | 9.79999968e-05 | 4.40000003e-05 | 235.0945 | 1431.01 | 1149.59 | 1070.51 | 179.71 | 26.19544 | 1154.79 | 241.67 | 13.23 | 1.328 | 1.334 | 1.993695 | 215.47 | 1143.89 | 47.23 | 21.62 | 2.690265 | 1.16633 | 168.24 | 1137.19 | 44.48 | 4.004337 | 22.85 | 123.76 | 1137.6 | 34.34 | 23.22 | 4.498941 | 1.16633 | 89.42 | 1136.33 | 27.48 | 5.059798 | 21.8 | 61.94 | 1131.69 | 18.97 | 20.42 | 5.000075 | 1.16633 | 1285.72 | 1364.61
1.49999996e-05 | 0.00153000001 | 9.79999968e-05 | 4.40000003e-05 | 234.9696 | 1430.25 | 1153.29 | 1069.76 | 181.6 | 26.03021 | 1161.03 | 241.66 | 13.62 | 1.328 | 1.334 | 1.995622 | 215.63 | 1149.26 | 47.48 | 21.94 | 2.692236 | 1.16633 | 168.15 | 1141.94 | 44.66 | 4.017637 | 23.35 | 123.49 | 1142.11 | 34.28 | 23.37 | 4.372577 | 1.16633 | 89.21 | 1140.23 | 27.34 | 5.05905 | 21.87 | 61.87 | 1134.54 | 18.9 | 20.64 | 5.00008 | 1.16633 | 1286.46 | 1355.26
1.49999996e-05 | 0.00153000001 | 9.79999968e-05 | 4.40000003e-05 | 235.98 | 1436.4 | 1159.57 | 1078.62 | 188.19 | 26.13409 | 1165.13 | 242.14 | 13.24 | 1.328 | 1.334 | 1.997821 | 216 | 1153.98 | 47.8 | 21.63 | 2.631482 | 1.16633 | 168.2 | 1146.87 | 44.92 | 3.89547 | 22.88 | 123.28 | 1147.01 | 34.11 | 23.02 | 4.386375 | 1.16633 | 89.17 | 1145.28 | 27.27 | 5.056453 | 21.4 | 61.9 | 1139.87 | 18.93 | 20.2 | 5.000081 | 1.16633 | 1285.93 | 1354.61
1.49999996e-05 | 0.00153000001 | 9.79999968e-05 | 4.40000003e-05 | 235.2309 | 1431.84 | 1151.58 | 1072.4 | 180.64 | 26.12707 | 1154.9 | 241.84 | 13.29 | 1.328 | 1.334 | 1.996382 | 215.71 | 1144.07 | 47.02 | 21.46 | 2.682731 | 1.16633 | 168.69 | 1137.35 | 44.47 | 3.983859 | 22.74 | 124.22 | 1137.71 | 34.3 | 23 | 4.474006 | 1.16633 | 89.92 | 1136.35 | 27.83 | 5.059959 | 21.74 | 62.09 | 1131.68 | 19.15 | 20.33 | 5.00007 | 1.16633 | 1284.52 | 1348.67
1.49999996e-05 | 0.00153000001 | 9.79999968e-05 | 4.40000003e-05 | 236.4926 | 1439.52 | 1149.22 | 1066.04 | 190.21 | 26.21061 | 1154.07 | 242.37 | 13.67 | 1.328 | 1.334 | 1.938291 | 216.16 | 1142.49 | 47.12 | 22.06 | 2.616845 | 1.16633 | 169.04 | 1135.19 | 44.93 | 3.999925 | 23.8 | 124.11 | 1135.5 | 34.15 | 23.46 | 4.350214 | 1.16633 | 89.96 | 1133.66 | 27.92 | 5.063004 | 22.49 | 62.04 | 1128.6 | 19.04 | 21.06 | 5.000071 | 1.16633 | 1286.31 | 1352.54
1.6e-05 | 0.00141999999 | 9.79999968e-05 | 3.40000006e-05 | 237.4274 | 1445.21 | 1148.27 | 1065.59 | 196.44 | 26.28113 | 1150.73 | 242.85 | 13.68 | 1.328 | 1.334 | 1.996724 | 216.57 | 1139.48 | 46.94 | 22.16 | 2.609042 | 1.16633 | 169.63 | 1132.33 | 45.03 | 3.98451 | 24.31 | 124.6 | 1132.78 | 34.69 | 23.97 | 4.233229 | 1.16633 | 89.91 | 1131.23 | 27.83 | 5.054666 | 22.84 | 62.08 | 1126.31 | 19.1 | 21.22 | 5.000072 | 1.16633 | 1285.6 | 1314.49
1.10000001e-05 | 0.00104 | 4.99999987e-05 | 2.49999994e-05 | 229.7173 | 1429.58 | 1154.18 | 1073.58 | 196.15 | 25.59242 | 1155 | 236.18 | 12.66 | 1.328 | 1.334 | 1.902654 | 210.59 | 1144.04 | 41.51 | 20.21 | 2.684854 | 1.16633 | 169.08 | 1136.79 | 40.67 | 3.995849 | 21.35 | 128.41 | 1136.91 | 32.95 | 22.24 | 4.594699 | 1.16633 | 95.46 | 1135.85 | 30.67 | 5.071758 | 23.17 | 64.79 | 1131.74 | 21.87 | 23 | 5.000057 | 1.16633 | 1276.57 | 1315.26
1.10000001e-05 | 0.00104 | 4.99999987e-05 | 2.49999994e-05 | 230.4083 | 1433.88 | 1154.38 | 1075.46 | 215.1 | 25.88833 | 1157.41 | 237.69 | 11.81 | 1.328 | 1.334 | 1.893683 | 211.8 | 1146.67 | 41.75 | 19.8 | 2.766344 | 1.16633 | 170.05 | 1139.69 | 41.29 | 4.007891 | 21.22 | 128.76 | 1139.91 | 33 | 21.87 | 4.812455 | 1.16633 | 95.76 | 1138.91 | 30.89 | 5.072731 | 23.04 | 64.87 | 1135.01 | 21.96 | 22.8 | 5.000056 | 1.16633 | 1262.14 | 1312.05
1.10000001e-05 | 0.00104 | 4.99999987e-05 | 2.49999994e-05 | 229.8362 | 1430.32 | 1153.3 | 1077.18 | 211.68 | 25.86571 | 1155.15 | 237.39 | 11.92 | 1.328 | 1.334 | 1.963854 | 211.53 | 1145.05 | 40.66 | 19.77 | 2.66354 | 1.16633 | 170.87 | 1138.33 | 41.57 | 3.976016 | 21.36 | 129.3 | 1138.78 | 33.48 | 21.85 | 4.602349 | 1.16633 | 95.82 | 1138.1 | 30.75 | 5.069147 | 22.6 | 65.07 | 1134.46 | 22.15 | 22.85 | 5.000056 | 1.16633 | 1262.39 | 1315.32
1.89999992e-05 | 0.00200000009 | 6.39999998e-05 | 2.80000004e-05 | 227.8395 | 1316.18 | 1142.08 | 1082.83 | 85.71 | 24.71067 | 1150.58 | 229.75 | 12.17 | 1.328 | 1.334 | 2.056492 | 205.04 | 1138.65 | 45.27 | 20.7 | 2.902992 | 1.16633 | 159.77 | 1131.37 | 39.54 | 4.254876 | 21.41 | 120.23 | 1131.45 | 31.51 | 22.14 | 4.904062 | 1.16633 | 88.72 | 1129.93 | 26.23 | 5.060405 | 21.65 | 62.49 | 1125.79 | 19.61 | 21.58 | 5.000067 | 1.16633 | 1272.45 | 1317.82
1.89999992e-05 | 0.00200000009 | 6.39999998e-05 | 2.80000004e-05 | 228.6773 | 1321.02 | 1146.11 | 1087.82 | 91.25 | 24.70539 | 1152.8 | 229.96 | 12.21 | 1.328 | 1.334 | 2.050754 | 205.25 | 1141.13 | 45.25 | 20.46 | 2.983991 | 1.16633 | 160 | 1134.16 | 39.48 | 4.244538 | 21.59 | 120.52 | 1134.39 | 31.59 | 21.72 | 4.894562 | 1.16633 | 88.93 | 1132.83 | 26.31 | 5.060029 | 21.43 | 62.62 | 1128.98 | 19.74 | 21.23 | 5.000067 | 1.16633 | 1271.91 | 1338.14
1.70000003e-05 | 0.00153999997 | 0.000100999998 | 3.09999996e-05 | 229.1067 | 1425.78 | 1150.22 | 1073.81 | 188.96 | 25.75577 | 1153.37 | 236.51 | 11.81 | 1.328 | 1.334 | 2.060948 | 210.75 | 1142.85 | 44.84 | 20.76 | 2.690099 | 1.16633 | 165.91 | 1136.08 | 43.33 | 4.279797 | 22.66 | 122.58 | 1136.71 | 33.41 | 22.69 | 4.542229 | 1.16633 | 89.17 | 1135.58 | 27.36 | 5.063881 | 21.66 | 61.81 | 1131.45 | 18.86 | 20.17 | 5.000069 | 1.16633 | 1268.49 | 1338.54
1.70000003e-05 | 0.00153999997 | 0.000100999998 | 3.09999996e-05 | 229.0215 | 1425.25 | 1140.84 | 1061.95 | 186.75 | 25.73028 | 1151.17 | 236.44 | 12.16 | 1.328 | 1.334 | 2.058541 | 210.71 | 1140.1 | 44.86 | 21.13 | 2.757841 | 1.16633 | 165.85 | 1133.05 | 43.53 | 4.291484 | 22.49 | 122.32 | 1133.45 | 33.26 | 22.95 | 4.70219 | 1.16633 | 89.06 | 1132.09 | 27.37 | 5.063581 | 21.84 | 61.69 | 1127.47 | 18.73 | 20.33 | 4.999969 | 1.16633 | 1268.7 | 1338.16
1.70000003e-05 | 0.00153999997 | 0.000100999998 | 3.09999996e-05 | 229.142 | 1426 | 1147.56 | 1069.59 | 189.35 | 25.65988 | 1154.98 | 236.5 | 12.09 | 1.328 | 1.334 | 1.995554 | 210.84 | 1143.98 | 44.85 | 21.04 | 2.755661 | 1.16633 | 165.99 | 1137.09 | 43.4 | 4.116804 | 22.5 | 122.59 | 1137.47 | 33.32 | 22.61 | 4.690399 | 1.16633 | 89.27 | 1136.13 | 27.4 | 5.063715 | 21.73 | 61.87 | 1131.84 | 18.93 | 20.56 | 5.000069 | 1.16633 | 1268.36 | 1337.85
1.70000003e-05 | 0.00153999997 | 0.000100999998 | 3.09999996e-05 | 230.0564 | 1431.69 | 1148.79 | 1073.84 | 196.21 | 25.78349 | 1155.65 | 237.04 | 11.73 | 1.328 | 1.334 | 1.995806 | 211.26 | 1145.18 | 44.96 | 20.59 | 2.753636 | 1.16633 | 166.3 | 1138.63 | 43.57 | 4.120715 | 22.28 | 122.73 | 1139.16 | 33.51 | 22.48 | 4.706177 | 1.16633 | 89.22 | 1138.11 | 27.36 | 5.063624 | 21.57 | 61.86 | 1134.2 | 18.92 | 20.08 | 5.000068 | 1.16633 | 1267.52 | 1321.84
1.70000003e-05 | 0.00153999997 | 0.000100999998 | 3.09999996e-05 | 230.5641 | 1434.85 | 1137.84 | 1059.55 | 201.54 | 25.85669 | 1147.66 | 237.36 | 11.82 | 1.328 | 1.334 | 1.999126 | 211.51 | 1136.62 | 44.86 | 21.37 | 2.749539 | 1.16633 | 166.65 | 1129.73 | 43.71 | 4.117082 | 22.63 | 122.94 | 1130.11 | 33.46 | 23.15 | 4.697895 | 1.16633 | 89.48 | 1128.88 | 27.57 | 5.064943 | 22.06 | 61.91 | 1124.49 | 18.96 | 20.71 | 5.000069 | 1.16633 | 1266.77 | 1309.44
1.70000003e-05 | 0.00153999997 | 0.000100999998 | 3.09999996e-05 | 229.8234 | 1430.24 | 1141.39 | 1062.64 | 196.77 | 25.7158 | 1148.33 | 237.04 | 12.27 | 1.328 | 1.334 | 1.994803 | 211.33 | 1137.26 | 44.9 | 21.32 | 2.751261 | 1.16633 | 166.43 | 1131.89 | 43.47 | 4.1099 | 22.57 | 122.96 | 1132.09 | 33.31 | 23.08 | 4.526151 | 1.16633 | 89.65 | 1130.65 | 27.67 | 5.065292 | 21.92 | 61.98 | 1126.13 | 19.02 | 20.63 | 5.000069 | 1.16633 | 1266.54 | 1309.4
2.09999998e-05 | 0.00206999993 | 5.50000004e-05 | 3.09999996e-05 | 238.7559 | 1349.49 | 1143.37 | 1087.42 | 126.69 | 25.53308 | 1148.57 | 237.61 | 12.81 | 1.328 | 1.334 | 2.057406 | 212.08 | 1137.93 | 47.93 | 21.54 | 2.896135 | 1.16633 | 164.15 | 1133.36 | 41.31 | 4.110949 | 21.79 | 122.84 | 1133.71 | 33.18 | 22.56 | 5.043828 | 1.16633 | 89.66 | 1132.74 | 26.77 | 5.055448 | 21.77 | 62.89 | 1129.09 | 20.01 | 21.47 | 5.000067 | 1.16633 | 1270.12 | 1285.66
2.09999998e-05 | 0.00206999993 | 5.50000004e-05 | 3.09999996e-05 | 236.9832 | 1339.47 | 1135.51 | 1075.26 | 142.4 | 25.57661 | 1147.5 | 238.51 | 12.81 | 1.328 | 1.334 | 1.997959 | 212.94 | 1135.52 | 48.07 | 21.5 | 2.891069 | 1.16633 | 164.87 | 1130.21 | 41.6 | 3.955743 | 21.34 | 123.27 | 1129.99 | 33.42 | 22.24 | 4.704355 | 1.16633 | 89.85 | 1128.15 | 26.98 | 5.055617 | 21.43 | 62.87 | 1123.32 | 19.95 | 21.35 | 5.000067 | 1.16633 | 1244.72 | 1288.75
2.09999998e-05 | 0.00206999993 | 5.50000004e-05 | 3.09999996e-05 | 228.7219 | 1392.22 | 1137.82 | 1079.96 | 200.18 | 26.04165 | 1141.94 | 242.23 | 13.54 | 1.328 | 1.334 | 1.996029 | 216.18 | 1131.26 | 49.55 | 22.29 | 2.814798 | 1.16633 | 166.63 | 1126.75 | 42.4 | 3.978714 | 22.73 | 124.23 | 1127.07 | 34.25 | 23.28 | 4.624579 | 1.16633 | 89.98 | 1125.91 | 27.05 | 5.054523 | 22.24 | 62.93 | 1121.51 | 20.02 | 22.26 | 5.000061 | 1.16633 | 1244.18 | 1286.04
2.09999998e-05 | 0.00206999993 | 5.50000004e-05 | 3.09999996e-05 | 235.9554 | 1436.25 | 1146.84 | 1090.17 | 248.51 | 26.63759 | 1157.44 | 245.94 | 12.4 | 1.328 | 1.334 | 1.934565 | 219.31 | 1144.88 | 50.87 | 21.59 | 2.818152 | 1.16633 | 168.44 | 1140.17 | 43.72 | 4.024124 | 22.36 | 124.72 | 1140.37 | 34.4 | 22.47 | 4.687537 | 1.16633 | 90.32 | 1138.87 | 27.26 | 5.051643 | 21.78 | 63.06 | 1134.21 | 20.18 | 21.33 | 5.000067 | 1.16633 | 1244.26 | 1286.38
1.10000001e-05 | 0.00147999998 | 7.9999998e-05 | 2.99999992e-05 | 236.348 | 1335.88 | 1145.09 | 1063.85 | 121.22 | 25.8171 | 1156.14 | 238.57 | 12.45 | 1.328 | 1.334 | 1.999856 | 212.75 | 1144.76 | 46.05 | 20.43 | 2.831143 | 1.16633 | 166.7 | 1139.25 | 43.99 | 4.151269 | 22.15 | 122.71 | 1139.5 | 33.68 | 22.17 | 4.597488 | 1.16633 | 89.03 | 1137.83 | 27.15 | 5.058777 | 21.34 | 61.88 | 1132.96 | 18.9 | 19.98 | 5.000085 | 1.16633 | 1243.2 | 1287.51
1.10000001e-05 | 0.00147999998 | 7.9999998e-05 | 2.99999992e-05 | 237.9686 | 1345.04 | 1144.74 | 1063.73 | 127.99 | 25.78254 | 1157.75 | 238.94 | 12.7 | 1.328 | 1.334 | 1.994094 | 213.15 | 1146.37 | 46.26 | 20.71 | 2.760093 | 1.16633 | 166.89 | 1140.83 | 44.03 | 4.149146 | 22.53 | 122.86 | 1141.15 | 33.75 | 22.8 | 4.60268 | 1.16633 | 89.11 | 1139.65 | 27.43 | 5.05864 | 21.63 | 61.68 | 1134.71 | 18.72 | 20.64 | 5.000071 | 1.16633 | 1242.02 | 1284.12
1.10000001e-05 | 0.00147999998 | 7.9999998e-05 | 2.99999992e-05 | 236.716 | 1337.96 | 1153.18 | 1076.81 | 121.66 | 25.83661 | 1160 | 238.49 | 12.04 | 1.328 | 1.334 | 2.055842 | 212.66 | 1149.54 | 46.25 | 20 | 2.836306 | 1.16633 | 166.41 | 1144.61 | 44.01 | 4.327396 | 21.32 | 122.4 | 1145.2 | 33.75 | 22.2 | 4.776076 | 1.16633 | 88.65 | 1144.25 | 27.12 | 5.059112 | 20.49 | 61.53 | 1139.86 | 18.57 | 19.65 | 5.00007 | 1.16633 | 1242.16 | 1272.99
2.09999998e-05 | 0.00206999993 | 5.50000004e-05 | 3.09999996e-05 | 239.0992 | 1351.43 | 1155.46 | 1099.56 | 185.82 | 26.23075 | 1163.24 | 241.82 | 11.71 | 1.328 | 1.334 | 1.99603 | 215.59 | 1152.48 | 49.76 | 20.18 | 2.826801 | 1.16633 | 165.83 | 1147.69 | 42.68 | 4.023008 | 20.46 | 123.15 | 1147.75 | 33.33 | 20.85 | 4.624543 | 1.16633 | 89.82 | 1146.03 | 26.95 | 5.054425 | 20.04 | 62.87 | 1141.38 | 20 | 19.98 | 5.000067 | 1.16633 | 1212.62 | 1274.14
2.09999998e-05 | 0.00206999993 | 5.50000004e-05 | 3.09999996e-05 | 237.0522 | 1339.86 | 1154.2 | 1095.71 | 178.89 | 26.08381 | 1163.86 | 241.37 | 12.16 | 1.328 | 1.334 | 1.995127 | 215.29 | 1152.47 | 49.92 | 20.26 | 2.755585 | 1.16633 | 165.37 | 1147.2 | 42.52 | 4.029091 | 20.71 | 122.85 | 1147.05 | 33.23 | 21.27 | 4.627454 | 1.16633 | 89.62 | 1145.15 | 26.91 | 5.055611 | 20.33 | 62.71 | 1140.03 | 19.87 | 20.28 | 5.000059 | 1.16633 | 1207.37 | 1277.16
1.10000001e-05 | 0.00104 | 4.99999987e-05 | 2.49999994e-05 | 230.4565 | 1434.18 | 1172.96 | 1094.96 | 292.09 | 27.03011 | 1168.48 | 246.3 | 10.58 | 1.328 | 1.334 | 1.898983 | 219.27 | 1156.71 | 43.88 | 18.98 | 2.515839 | 1.16633 | 175.39 | 1151.49 | 43.82 | 3.718602 | 19.4 | 131.57 | 1151.31 | 34.95 | 20.56 | 4.407228 | 1.16633 | 96.62 | 1150.19 | 31.54 | 5.068254 | 20.7 | 65.08 | 1145.36 | 22.2 | 20.81 | 5.000052 | 1.16633 | 1186.14 | 1272.12
1.10000001e-05 | 0.00104 | 4.99999987e-05 | 2.49999994e-05 | 230.8968 | 1436.92 | 1169 | 1088.42 | 270.07 | 26.56592 | 1164.41 | 242.88 | 11.31 | 1.328 | 1.334 | 1.891449 | 216.31 | 1152.14 | 43.99 | 18.85 | 2.611952 | 1.16633 | 172.32 | 1146.56 | 42.43 | 3.885508 | 19.91 | 129.89 | 1146.34 | 34.25 | 21.14 | 4.555657 | 1.16633 | 95.64 | 1145.07 | 30.9 | 5.068487 | 21.65 | 64.74 | 1140.04 | 21.85 | 21.18 | 5.000054 | 1.16633 | 1215.8 | 1270.47
1.89999992e-05 | 0.00200000009 | 6.39999998e-05 | 2.80000004e-05 | 237.5688 | 1342.78 | 1164.67 | 1105.01 | 209.17 | 26.49543 | 1168.76 | 244.37 | 11.27 | 1.328 | 1.334 | 1.932187 | 217.87 | 1157.07 | 50.43 | 19.89 | 2.745611 | 1.16633 | 167.44 | 1151.75 | 43.38 | 4.025602 | 20.12 | 124.06 | 1151.48 | 33.39 | 20.56 | 4.485115 | 1.16633 | 90.67 | 1149.35 | 28 | 5.057632 | 20.1 | 62.67 | 1144.17 | 19.8 | 19.61 | 5.000055 | 1.16633 | 1175.35 | 1274.32
1.89999992e-05 | 0.00200000009 | 6.39999998e-05 | 2.80000004e-05 | 237.0238 | 1339.7 | 1191.47 | 1133 | 210.34 | 26.4488 | 1192.99 | 244.1 | 10.64 | 1.328 | 1.334 | 1.934857 | 217.65 | 1181.61 | 50.47 | 18.81 | 2.676057 | 1.16633 | 167.18 | 1176.15 | 43.47 | 3.893838 | 18.71 | 123.71 | 1175.56 | 33.72 | 19.42 | 4.518598 | 1.16633 | 89.99 | 1173.26 | 27.36 | 5.055792 | 18.33 | 62.63 | 1167.5 | 19.79 | 18.39 | 5.000066 | 1.16633 | 1176.7 | 1274.24
1.89999992e-05 | 0.00200000009 | 6.39999998e-05 | 2.80000004e-05 | 238.901 | 1350.31 | 1194.62 | 1132.01 | 233.79 | 26.67414 | 1191.71 | 246.71 | 10.7 | 1.328 | 1.334 | 1.878393 | 220.03 | 1177.84 | 52.17 | 19.23 | 2.688773 | 1.16633 | 167.86 | 1172.19 | 43.88 | 3.930202 | 19.07 | 123.98 | 1171.4 | 33.51 | 19.35 | 4.546011 | 1.16633 | 90.47 | 1168.54 | 27.96 | 5.060673 | 18.74 | 62.51 | 1162.24 | 19.63 | 18.36 | 5.00006 | 1.16633 | 1160.13 | 1274.95
1.89999992e-05 | 0.00200000009 | 6.39999998e-05 | 2.80000004e-05 | 237.9562 | 1344.97 | 1180.74 | 1116.36 | 229.45 | 28.3423 | 1178.72 | 246.42 | 11.56 | 1.328 | 1.334 | 1.900569 | 218.08 | 1166.14 | 50.78 | 19.6 | 2.696585 | 1.16633 | 167.3 | 1160.08 | 43.58 | 3.934845 | 19.82 | 123.72 | 1159.24 | 33.41 | 20 | 4.549654 | 1.16633 | 90.31 | 1156.35 | 27.8 | 5.055711 | 19.54 | 62.51 | 1149.85 | 19.65 | 18.91 | 5.000059 | 1.16633 | 1158.67 | 1274.1
1.89999992e-05 | 0.00200000009 | 6.39999998e-05 | 2.80000004e-05 | 237.8147 | 1344.17 | 1199.58 | 1134.66 | 230.51 | 26.68788 | 1196.87 | 246.25 | 10.56 | 1.328 | 1.334 | 1.875502 | 219.56 | 1184.28 | 51.41 | 19.55 | 2.679222 | 1.16633 | 168.15 | 1178.12 | 44.18 | 3.920521 | 18.76 | 123.97 | 1177.02 | 33.62 | 19.86 | 4.404706 | 1.16633 | 90.35 | 1173.8 | 27.91 | 5.059431 | 18.16 | 62.44 | 1166.84 | 19.55 | 18.62 | 5.000061 | 1.16633 | 1157.97 | 1274.88
1.89999992e-05 | 0.00200000009 | 6.39999998e-05 | 2.80000004e-05 | 237.7174 | 1343.62 | 1208.05 | 1144.11 | 229.94 | 26.7582 | 1200.94 | 246.37 | 10.29 | 1.328 | 1.334 | 1.886006 | 219.61 | 1188.6 | 51.69 | 18.76 | 2.757328 | 1.16633 | 167.92 | 1182.61 | 44.28 | 3.938843 | 18.72 | 123.64 | 1181.69 | 33.68 | 19.31 | 4.568628 | 1.16633 | 89.96 | 1178.63 | 27.61 | 5.056035 | 18.11 | 62.35 | 1171.93 | 19.47 | 17.86 | 5.000059 | 1.16633 | 1156.66 | 1273.59
1.89999992e-05 | 0.00200000009 | 6.39999998e-05 | 2.80000004e-05 | 235.7005 | 1332.22 | 1195.63 | 1128.82 | 221.08 | 26.55907 | 1194.03 | 245.33 | 10.95 | 1.328 | 1.334 | 1.875773 | 218.77 | 1180.77 | 51.37 | 19.09 | 2.684196 | 1.16633 | 167.4 | 1174.23 | 43.83 | 3.924333 | 19.02 | 123.57 | 1173 | 33.66 | 19.84 | 4.410147 | 1.16633 | 89.91 | 1169.61 | 27.64 | 5.057233 | 18.58 | 62.27 | 1162.15 | 19.39 | 18.54 | 5.000061 | 1.16633 | 1155.99 | 1273.66
0.00162 | 0.0072900001 | 2.40000008e-05 | 0.000483000011 | 234.8448 | 1746.02 | 1218.07 | 1126.91 | 261.4 | 26.16863 | 1217.07 | 244.39 | 15.76 | 1.328 | 1.334 | 1.982128 | 218.22 | 1202.61 | 48.01 | 22.69 | 2.72342 | 1.16633 | 170.21 | 1193.77 | 46.86 | 4.035575 | 24.96 | 123.35 | 1193.1 | 37.25 | 26.46 | 4.039673 | 1.16633 | 86.1 | 1187.57 | 30.1 | 4.915608 | 25.36 | 56 | 1180.29 | 21.16 | 26.75 | 5.000003 | 1.16633 | 1552.35 | 1273.67
0.00152000005 | 0.00722000003 | 2.59999997e-05 | 0.000419999997 | 235.555 | 1751.3 | 1211.8 | 1129.23 | 21.72 | 25.31548 | 1228.34 | 234.87 | 12.63 | 1.328 | 1.334 | 2.03419 | 209.56 | 1216.4 | 49.86 | 24.5 | 3.033169 | 1.16633 | 159.7 | 1208.61 | 43.09 | 4.380529 | 26.25 | 116.61 | 1208.5 | 35.05 | 27.37 | 3.730025 | 1.16633 | 81.56 | 1202.8 | 27.12 | 5.025134 | 26.52 | 54.44 | 1196.73 | 19.47 | 27.38 | 5.000051 | 1.16633 | 1749.86 | 1271.88
0.00152000005 | 0.00722000003 | 2.59999997e-05 | 0.000419999997 | 234.8771 | 1746.26 | 1213.23 | 1127.29 | 16.29 | 25.21562 | 1226.9 | 234.84 | 13.19 | 1.328 | 1.334 | 2.097971 | 209.63 | 1214.59 | 48.49 | 24.51 | 3.091995 | 1.16633 | 161.14 | 1206.41 | 43.68 | 4.159064 | 26.83 | 117.46 | 1206.19 | 35.43 | 27.96 | 3.79293 | 1.16633 | 82.03 | 1200.26 | 27.45 | 4.957351 | 26.96 | 54.58 | 1194.05 | 19.59 | 27.83 | 5.000052 | 1.16633 | 1748.62 | 1274.47
0.00152000005 | 0.00722000003 | 2.59999997e-05 | 0.000419999997 | 235.9935 | 1754.56 | 1218.98 | 1141.73 | 25.54 | 25.40299 | 1233.59 | 234.95 | 12.26 | 1.328 | 1.334 | 2.033296 | 209.55 | 1222.47 | 49.37 | 23.38 | 3.023955 | 1.16633 | 160.18 | 1215.28 | 43.28 | 4.366599 | 25.47 | 116.9 | 1215.42 | 35.13 | 26.57 | 3.806872 | 1.16633 | 81.77 | 1210.45 | 27.1 | 5.027077 | 25.5 | 54.67 | 1205.09 | 19.73 | 26.81 | 5.00005 | 1.16633 | 1748.12 | 1271.88
0.00159 | 0.00747000007 | 4.70000014e-05 | 0.000311000011 | 235.5967 | 1751.61 | 1218.48 | 1139.36 | 22.05 | 25.37225 | 1233.03 | 234.92 | 12.38 | 1.328 | 1.334 | 2.100363 | 209.55 | 1221.57 | 49.61 | 23.83 | 2.94235 | 1.16633 | 159.94 | 1214.09 | 43.16 | 4.371655 | 25.26 | 116.78 | 1214.03 | 34.98 | 26.52 | 3.720364 | 1.16633 | 81.8 | 1208.69 | 27.17 | 5.026424 | 25.68 | 54.63 | 1203.04 | 19.68 | 26.71 | 5.00005 | 1.16633 | 1749.14 | 1275.5
0.00159 | 0.00747000007 | 4.70000014e-05 | 0.000311000011 | 235.0062 | 1747.22 | 1217.33 | 1131.31 | 17.32 | 25.31767 | 1237.15 | 234.84 | 12.47 | 1.328 | 1.334 | 2.040951 | 209.52 | 1224.5 | 49.43 | 24.1 | 3.11719 | 1.16633 | 160.09 | 1216.19 | 43.49 | 4.380777 | 26.3 | 116.6 | 1215.84 | 35.34 | 27.61 | 3.828224 | 1.16633 | 81.26 | 1209.65 | 27.02 | 5.027282 | 26.51 | 54.24 | 1202.81 | 19.27 | 27.12 | 5.000053 | 1.16633 | 1746.95 | 1270.7
0.00159 | 0.00747000007 | 4.70000014e-05 | 0.000311000011 | 234.7211 | 1745.1 | 1218 | 1139.26 | 15.04 | 25.45635 | 1234.39 | 234.84 | 11.95 | 1.328 | 1.334 | 2.099329 | 209.39 | 1223.1 | 49.86 | 23.3 | 3.037423 | 1.16633 | 159.53 | 1215.67 | 43.3 | 4.227819 | 25.22 | 116.23 | 1215.57 | 35.09 | 26.78 | 3.748703 | 1.16633 | 81.14 | 1210.14 | 26.77 | 5.025975 | 25.45 | 54.37 | 1204.33 | 19.44 | 26.61 | 5.000051 | 1.16633 | 1747.36 | 1269.46
0.00159 | 0.00747000007 | 4.70000014e-05 | 0.000311000011 | 235.1219 | 1748.08 | 1224.12 | 1142.79 | 18.24 | 25.42499 | 1238.86 | 234.84 | 12 | 1.328 | 1.334 | 2.099451 | 209.42 | 1227.04 | 50.01 | 23.36 | 2.953296 | 1.16633 | 159.41 | 1219.15 | 43.33 | 4.235304 | 25.01 | 116.08 | 1218.8 | 34.97 | 26.4 | 3.749726 | 1.16633 | 81.11 | 1212.92 | 26.82 | 5.027221 | 25.21 | 54.29 | 1206.63 | 19.34 | 26.11 | 5.000052 | 1.16633 | 1747.54 | 1243.17
0.00159 | 0.00747000007 | 4.70000014e-05 | 0.000311000011 | 235.1985 | 1748.65 | 1215.43 | 1131.73 | 18.86 | 25.39362 | 1231.3 | 234.84 | 12.47 | 1.328 | 1.334 | 2.100636 | 209.45 | 1219.27 | 49.75 | 24.17 | 3.033776 | 1.16633 | 159.7 | 1211.25 | 43.33 | 4.393788 | 26.06 | 116.37 | 1211.04 | 34.95 | 27.35 | 3.820737 | 1.16633 | 81.42 | 1205.26 | 27.07 | 5.027311 | 26.29 | 54.35 | 1198.97 | 19.38 | 26.99 | 5.000052 | 1.16633 | 1748.92 | 1261.64
0.00159 | 0.00747000007 | 4.70000014e-05 | 0.000311000011 | 235.6061 | 1751.68 | 1213.91 | 1134.49 | 22.13 | 25.39055 | 1228.93 | 234.86 | 12.31 | 1.328 | 1.334 | 2.101698 | 209.47 | 1217.57 | 49.53 | 23.72 | 3.027765 | 1.16633 | 159.94 | 1210.13 | 43.14 | 4.19571 | 25.8 | 116.8 | 1210.07 | 35.11 | 27.28 | 3.723764 | 1.16633 | 81.69 | 1204.84 | 27.12 | 5.029518 | 26.22 | 54.57 | 1199.26 | 19.62 | 27.1 | 5.00005 | 1.16633 | 1749.61 | 1254.73
0.00162999996 | 0.00734000001 | 4.89999984e-05 | 0.000289999996 | 235.6975 | 1752.36 | 1221.27 | 1138.24 | 22.86 | 25.40882 | 1238.42 | 234.9 | 11.82 | 1.328 | 1.334 | 2.105242 | 209.49 | 1226.41 | 49.61 | 23.02 | 3.03008 | 1.16633 | 159.88 | 1218.27 | 43.24 | 4.37941 | 25.14 | 116.64 | 1217.88 | 35.09 | 26.22 | 3.731079 | 1.16633 | 81.55 | 1211.79 | 27.15 | 5.032569 | 25.42 | 54.4 | 1205.25 | 19.44 | 26.17 | 5.000051 | 1.16633 | 1748.7 | 1249.29
0.00162999996 | 0.00734000001 | 4.89999984e-05 | 0.000289999996 | 235.3398 | 1749.7 | 1219.94 | 1137.18 | 19.99 | 25.42007 | 1235.79 | 234.84 | 12.16 | 1.328 | 1.334 | 2.100883 | 209.42 | 1223.86 | 49.89 | 23.48 | 3.037641 | 1.16633 | 159.53 | 1215.88 | 43.23 | 4.2231 | 25.33 | 116.3 | 1215.49 | 34.94 | 26.64 | 3.738507 | 1.16633 | 81.36 | 1209.5 | 27.04 | 5.030406 | 25.68 | 54.32 | 1203.14 | 19.37 | 26.35 | 5.000051 | 1.16633 | 1748.48 | 1249.11
0.00162999996 | 0.00734000001 | 4.89999984e-05 | 0.000289999996 | 235.5496 | 1751.26 | 1213.54 | 1131.13 | 21.67 | 25.39511 | 1228.56 | 234.88 | 12.3 | 1.328 | 1.334 | 2.039451 | 209.48 | 1216.63 | 49.66 | 24.15 | 3.030893 | 1.16633 | 159.82 | 1208.83 | 43.1 | 4.200551 | 26.23 | 116.72 | 1208.64 | 35.1 | 27.3 | 3.727483 | 1.16633 | 81.62 | 1202.96 | 27.06 | 5.0265 | 26.55 | 54.56 | 1196.95 | 19.61 | 27.13 | 5.000051 | 1.16633 | 1748.98 | 1228.94
0.00162999996 | 0.00734000001 | 4.89999984e-05 | 0.000289999996 | 235.1609 | 1748.37 | 1213.65 | 1130.42 | 18.56 | 25.36128 | 1226.88 | 234.84 | 12.49 | 1.328 | 1.334 | 2.105266 | 209.48 | 1215 | 49.59 | 23.95 | 3.029044 | 1.16633 | 159.89 | 1207.12 | 43.17 | 4.372687 | 26.13 | 116.72 | 1206.99 | 35.14 | 27.11 | 3.728214 | 1.16633 | 81.58 | 1201.24 | 27.12 | 5.028214 | 26.26 | 54.46 | 1195.09 | 19.48 | 26.93 | 5.000051 | 1.16633 | 1748.81 | 1227.07
0.00162999996 | 0.00734000001 | 4.89999984e-05 | 0.000289999996 | 235.5684 | 1751.4 | 1220.95 | 1137.44 | 21.82 | 25.38815 | 1237.63 | 234.89 | 12.03 | 1.328 | 1.334 | 2.102056 | 209.51 | 1225.54 | 49.71 | 23.34 | 3.031322 | 1.16633 | 159.8 | 1217.41 | 43.24 | 4.211093 | 25.25 | 116.56 | 1216.93 | 35 | 26.62 | 3.81534 | 1.16633 | 81.56 | 1210.87 | 27.24 | 5.037272 | 25.78 | 54.32 | 1204.46 | 19.34 | 26.28 | 5.00005 | 1.16633 | 1747.88 | 1226.29
0.00162999996 | 0.00734000001 | 4.89999984e-05 | 0.000289999996 | 235.5604 | 1751.34 | 1215.83 | 1137.13 | 21.75 | 25.41623 | 1230.83 | 234.9 | 12.15 | 1.328 | 1.334 | 2.099309 | 209.49 | 1219.61 | 49.48 | 23.25 | 3.026426 | 1.16633 | 160.01 | 1212.2 | 43.16 | 4.194274 | 25.33 | 116.85 | 1212.11 | 35.07 | 26.59 | 3.720841 | 1.16633 | 81.78 | 1206.81 | 27.13 | 5.026874 | 25.78 | 54.65 | 1201.26 | 19.7 | 26.64 | 5.00005 | 1.16633 | 1746.99 | 1222.25
0.00162999996 | 0.00734000001 | 4.89999984e-05 | 0.000289999996 | 235.5146 | 1751 | 1215.52 | 1131.73 | 21.39 | 25.3709 | 1231.9 | 234.91 | 12.22 | 1.328 | 1.334 | 2.104851 | 209.54 | 1219.83 | 49.45 | 23.73 | 3.025514 | 1.16633 | 160.09 | 1211.75 | 43.34 | 4.199618 | 25.83 | 116.75 | 1211.38 | 35.19 | 26.86 | 3.731164 | 1.16633 | 81.56 | 1205.27 | 27.12 | 5.028619 | 26.04 | 54.44 | 1198.84 | 19.49 | 26.59 | 5.000051 | 1.16633 | 1746.97 | 1209.59
0.00162999996 | 0.00734000001 | 4.89999984e-05 | 0.000289999996 | 234.9968 | 1747.15 | 1213.73 | 1127.33 | 17.25 | 25.31955 | 1227.36 | 234.84 | 12.55 | 1.328 | 1.334 | 2.098038 | 209.52 | 1214.8 | 49.23 | 24.17 | 2.933396 | 1.16633 | 160.29 | 1206.36 | 43.32 | 4.187338 | 26.29 | 116.97 | 1205.9 | 35.25 | 27.32 | 3.72243 | 1.16633 | 81.72 | 1199.64 | 27.23 | 5.027644 | 26.63 | 54.49 | 1193.08 | 19.53 | 26.86 | 5.000052 | 1.16633 | 1746.92 | 1209.36
0.00161000004 | 0.00724999979 | 5.50000004e-05 | 0.000291000004 | 235.6168 | 1751.76 | 1215.28 | 1134.23 | 22.21 | 25.3578 | 1230.04 | 234.89 | 12.26 | 1.328 | 1.334 | 2.03875 | 209.53 | 1218.19 | 49.55 | 23.63 | 2.940905 | 1.16633 | 159.98 | 1210.4 | 43.09 | 4.191502 | 25.69 | 116.89 | 1210.19 | 35.07 | 26.73 | 3.803443 | 1.16633 | 81.82 | 1204.76 | 27.17 | 5.027307 | 26.13 | 54.65 | 1199 | 19.72 | 26.75 | 5.00005 | 1.16633 | 1748.09 | 1198.75
0.00161000004 | 0.00724999979 | 5.50000004e-05 | 0.000291000004 | 235.4178 | 1750.28 | 1215.14 | 1134.12 | 20.61 | 25.38938 | 1231.6 | 234.86 | 12.14 | 1.328 | 1.334 | 2.099131 | 209.47 | 1219.98 | 49.78 | 23.58 | 2.946703 | 1.16633 | 159.69 | 1212.15 | 43.17 | 4.211152 | 25.49 | 116.52 | 1211.88 | 34.97 | 26.73 | 3.730654 | 1.16633 | 81.55 | 1206.21 | 27.07 | 5.026812 | 25.88 | 54.48 | 1200.22 | 19.53 | 26.48 | 5.000051 | 1.16633 | 1748.71 | 1181.41
0.00161000004 | 0.00724999979 | 5.50000004e-05 | 0.000291000004 | 235.5536 | 1751.29 | 1213.03 | 1130.88 | 21.71 | 25.38851 | 1232.74 | 234.91 | 11.99 | 1.328 | 1.334 | 2.101099 | 209.52 | 1220.7 | 49.46 | 23.55 | 3.02595 | 1.16633 | 160.06 | 1212.76 | 43.19 | 4.194309 | 25.48 | 116.87 | 1212.4 | 35.04 | 26.84 | 3.719179 | 1.16633 | 81.83 | 1206.52 | 27.29 | 5.032581 | 25.98 | 54.54 | 1200.34 | 19.6 | 26.44 | 5.00018 | 1.16633 | 1747.61 | 1169.94
0.00161000004 | 0.00724999979 | 5.50000004e-05 | 0.000291000004 | 235.9101 | 1753.94 | 1214.51 | 1135.45 | 24.56 | 25.41496 | 1231.87 | 234.96 | 12.02 | 1.328 | 1.334 | 2.099324 | 209.54 | 1220.51 | 49.21 | 23.2 | 2.933746 | 1.16633 | 160.33 | 1212.86 | 43.23 | 4.180485 | 25.49 | 117.1 | 1212.7 | 35.21 | 26.57 | 3.716649 | 1.16633 | 81.89 | 1207.33 | 27.19 | 5.027476 | 26 | 54.7 | 1201.81 | 19.75 | 26.4 | 5.000051 | 1.16633 | 1746.99 | 1166.95
0.00152000005 | 0.00722000003 | 2.59999997e-05 | 0.000419999997 | 235.3882 | 1750.06 | 1212.41 | 1131.17 | 20.38 | 25.40697 | 1229.72 | 234.88 | 11.96 | 1.328 | 1.334 | 2.104763 | 209.47 | 1218.08 | 49.24 | 23.26 | 3.021314 | 1.16633 | 160.23 | 1210.27 | 43.28 | 4.18835 | 25.42 | 116.95 | 1209.99 | 35.12 | 26.62 | 3.718302 | 1.16633 | 81.83 | 1204.29 | 27.24 | 5.030543 | 25.99 | 54.59 | 1198.32 | 19.64 | 26.56 | 5.00005 | 1.16633 | 1747.03 | 1170.27
0.00152000005 | 0.00722000003 | 2.59999997e-05 | 0.000419999997 | 235.707 | 1752.43 | 1211.56 | 1130.02 | 22.94 | 25.39127 | 1229.95 | 234.92 | 12.19 | 1.328 | 1.334 | 2.10058 | 209.53 | 1218.23 | 49.57 | 23.58 | 3.028549 | 1.16633 | 159.96 | 1210.42 | 43.17 | 4.19782 | 25.64 | 116.79 | 1210.15 | 35.07 | 26.93 | 3.723546 | 1.16633 | 81.72 | 1204.43 | 27.18 | 5.029207 | 26.13 | 54.54 | 1198.53 | 19.59 | 26.78 | 5.000051 | 1.16633 | 1748.05 | 1170.24
0.00152000005 | 0.00722000003 | 2.59999997e-05 | 0.000419999997 | 235.7715 | 1752.91 | 1212.44 | 1132.93 | 23.45 | 25.40663 | 1228.1 | 234.95 | 12.04 | 1.328 | 1.334 | 2.037423 | 209.54 | 1216.49 | 49.15 | 23.3 | 2.932229 | 1.16633 | 160.39 | 1208.85 | 43.15 | 4.173927 | 25.45 | 117.24 | 1208.7 | 35.2 | 26.55 | 3.71014 | 1.16633 | 82.04 | 1203.24 | 27.27 | 5.027689 | 25.99 | 54.77 | 1197.77 | 19.83 | 26.36 | 5.00005 | 1.16633 | 1746.64 | 1118.77
0.00152000005 | 0.00722000003 | 2.59999997e-05 | 0.000419999997 | 235.4864 | 1750.79 | 1212.31 | 1132.01 | 22.34 | 25.38827 | 1228.27 | 234.9 | 12.16 | 1.328 | 1.334 | 2.105013 | 209.52 | 1216.76 | 49.25 | 23.5 | 2.935263 | 1.16633 | 160.27 | 1209.03 | 43.24 | 4.184531 | 25.51 | 117.03 | 1208.83 | 35.15 | 26.71 | 3.717138 | 1.16633 | 81.88 | 1203.34 | 27.25 | 5.028612 | 26.01 | 54.63 | 1197.59 | 19.67 | 26.56 | 5.00005 | 1.16633 | 1746.65 | 1112.86
0.00162 | 0.0072900001 | 2.40000008e-05 | 0.000483000011 | 235.5751 | 1751.45 | 1210.27 | 1126.52 | 21.87 | 25.39867 | 1227.58 | 234.93 | 12.38 | 1.328 | 1.334 | 2.100596 | 209.54 | 1215.54 | 49.38 | 23.87 | 2.936978 | 1.16633 | 160.16 | 1207.36 | 43.23 | 4.190427 | 25.91 | 116.93 | 1206.98 | 35.06 | 27.05 | 3.71672 | 1.16633 | 81.87 | 1200.99 | 27.25 | 5.028547 | 26.24 | 54.62 | 1194.68 | 19.66 | 26.95 | 5.000051 | 1.16633 | 1747.42 | 1113.85
0.00162 | 0.0072900001 | 2.40000008e-05 | 0.000483000011 | 235.5873 | 1751.54 | 1226.48 | 1143.36 | 21.97 | 25.40858 | 1235.68 | 234.9 | 11.92 | 1.328 | 1.334 | 2.099275 | 209.49 | 1223.8 | 49.54 | 23.57 | 2.942339 | 1.16633 | 159.95 | 1215.77 | 43.45 | 4.213429 | 25.69 | 116.5 | 1215.47 | 35.1 | 26.32 | 3.737739 | 1.16633 | 81.4 | 1209.58 | 27.01 | 5.028762 | 25.47 | 54.39 | 1203.27 | 19.43 | 26.07 | 5.000051 | 1.16633 | 1746.48 | 1112.91
0.00162 | 0.0072900001 | 2.40000008e-05 | 0.000483000011 | 235.5926 | 1751.58 | 1219.8 | 1136.03 | 23.28 | 25.40036 | 1232.21 | 234.91 | 11.99 | 1.328 | 1.334 | 2.099189 | 209.51 | 1220.09 | 49.24 | 23.51 | 3.021842 | 1.16633 | 160.27 | 1212.04 | 43.33 | 4.363843 | 25.46 | 116.94 | 1211.75 | 35.17 | 26.68 | 3.720695 | 1.16633 | 81.77 | 1205.85 | 27.21 | 5.029527 | 25.53 | 54.56 | 1199.46 | 19.61 | 26.28 | 5.000051 | 1.16633 | 1746.73 | 1113.61
0.00162 | 0.0072900001 | 2.40000008e-05 | 0.000483000011 | 235.4406 | 1750.45 | 1221.83 | 1138.2 | 20.8 | 25.27433 | 1234.07 | 234.89 | 12.18 | 1.328 | 1.334 | 2.099931 | 209.62 | 1222.06 | 49.53 | 23.6 | 2.938722 | 1.16633 | 160.09 | 1213.94 | 43.38 | 4.201587 | 25.62 | 116.71 | 1213.57 | 35.11 | 26.63 | 3.728565 | 1.16633 | 81.6 | 1207.5 | 27.16 | 5.029299 | 25.6 | 54.44 | 1201.13 | 19.49 | 26.4 | 5.000051 | 1.16633 | 1746.48 | 1102.03
0.00161000004 | 0.00724999979 | 5.50000004e-05 | 0.000291000004 | 235.9827 | 1754.48 | 1229.79 | 1149 | 25.14 | 25.31386 | 1240.66 | 234.94 | 12.15 | 1.328 | 1.334 | 2.104314 | 209.62 | 1229.11 | 49.68 | 23.35 | 2.942483 | 1.16633 | 159.94 | 1221.33 | 43.28 | 4.379366 | 25.34 | 116.66 | 1221.18 | 35.08 | 25.62 | 3.730092 | 1.16633 | 81.58 | 1215.46 | 27.09 | 5.026923 | 25.11 | 54.49 | 1209.41 | 19.54 | 25.54 | 5.000051 | 1.16633 | 1749.22 | 1104.28
0.00161000004 | 0.00724999979 | 5.50000004e-05 | 0.000291000004 | 235.7863 | 1753.02 | 1226.87 | 1144.95 | 23.57 | 25.32138 | 1238.92 | 234.91 | 12.1 | 1.328 | 1.334 | 2.104409 | 209.58 | 1227.06 | 49.88 | 23.32 | 3.034353 | 1.16633 | 159.7 | 1219.25 | 43.22 | 4.388976 | 25.17 | 116.48 | 1219.01 | 35.09 | 26.23 | 3.657245 | 1.16633 | 81.39 | 1213.08 | 27.01 | 5.02634 | 25.16 | 54.38 | 1206.73 | 19.4 | 25.79 | 5.000051 | 1.16633 | 1750.12 | 1101.28
0.00161000004 | 0.00724999979 | 5.50000004e-05 | 0.000291000004 | 235.4702 | 1750.67 | 1239.08 | 1151.86 | 21.04 | 25.27928 | 1247.4 | 234.87 | 12.03 | 1.328 | 1.334 | 2.101036 | 209.59 | 1234.81 | 49.82 | 23.33 | 2.945224 | 1.16633 | 159.77 | 1226.13 | 43.37 | 4.217997 | 25.26 | 116.4 | 1225.42 | 35.11 | 25.69 | 3.742088 | 1.16633 | 81.29 | 1218.76 | 27.06 | 5.026699 | 25.15 | 54.23 | 1211.59 | 19.28 | 25.31 | 5.000052 | 1.16633 | 1748.73 | 1229.42
0.00161000004 | 0.00724999979 | 5.50000004e-05 | 0.000291000004 | 235.4016 | 1750.16 | 1243.13 | 1157.72 | 20.48 | 25.29571 | 1253.8 | 234.85 | 11.77 | 1.328 | 1.334 | 2.041179 | 209.56 | 1241.13 | 50 | 22.87 | 2.950337 | 1.16633 | 159.56 | 1232.57 | 43.37 | 4.229654 | 24.99 | 116.19 | 1231.92 | 35.07 | 25.33 | 3.749575 | 1.16633 | 81.12 | 1225.46 | 26.9 | 5.026343 | 24.65 | 54.22 | 1218.35 | 19.29 | 24.98 | 5.000053 | 1.16633 | 1748.24 | 1230.98
0.00164999999 | 0.00730999978 | 3.79999983e-05 | 0.000226999997 | 235.1098 | 1747.99 | 1244.34 | 1158.58 | 18.15 | 25.35455 | 1252.68 | 234.84 | 11.91 | 1.328 | 1.334 | 2.100309 | 209.49 | 1240.24 | 49.92 | 23.15 | 2.949982 | 1.16633 | 159.57 | 1231.74 | 43.43 | 4.231915 | 24.82 | 116.14 | 1231.07 | 35.09 | 25.43 | 3.670978 | 1.16633 | 81.05 | 1224.32 | 26.88 | 5.026378 | 24.51 | 54.17 | 1217.13 | 19.22 | 25.11 | 5.000054 | 1.16633 | 1747.26 | 1231.6
0.00164999999 | 0.00730999978 | 3.79999983e-05 | 0.000226999997 | 235.3371 | 1749.68 | 1243.43 | 1157.32 | 23.34 | 25.35598 | 1252.47 | 234.87 | 11.82 | 1.328 | 1.334 | 2.105195 | 209.51 | 1239.97 | 49.91 | 22.95 | 2.950048 | 1.16633 | 159.6 | 1231.35 | 43.47 | 4.408854 | 24.97 | 116.13 | 1230.76 | 35.04 | 25.5 | 3.751131 | 1.16633 | 81.09 | 1224.19 | 26.9 | 5.027306 | 24.59 | 54.19 | 1216.97 | 19.23 | 25.04 | 5.000054 | 1.16633 | 1746.82 | 1249.5
0.00164999999 | 0.00730999978 | 3.79999983e-05 | 0.000226999997 | 235.3182 | 1749.54 | 1245.23 | 1158.62 | 19.82 | 25.31986 | 1258.6 | 234.86 | 11.85 | 1.328 | 1.334 | 2.099931 | 209.54 | 1245.91 | 49.68 | 23.06 | 2.943458 | 1.16633 | 159.86 | 1237.11 | 43.17 | 4.202262 | 24.88 | 116.69 | 1236.28 | 35.17 | 25.29 | 3.731957 | 1.16633 | 81.52 | 1229.56 | 27.31 | 5.028123 | 24.87 | 54.21 | 1222.3 | 19.26 | 24.7 | 5.000053 | 1.16633 | 1746.54 | 1248.83
0.00164999999 | 0.00730999978 | 3.79999983e-05 | 0.000226999997 | 235.4245 | 1750.33 | 1248.64 | 1158.51 | 20.67 | 25.35345 | 1253.65 | 234.88 | 12.01 | 1.328 | 1.334 | 2.103239 | 209.52 | 1240.54 | 49.15 | 23.26 | 2.931867 | 1.16633 | 160.37 | 1231.43 | 43.54 | 4.368159 | 26 | 116.83 | 1230.79 | 35.43 | 26.28 | 3.737298 | 1.16633 | 81.4 | 1223.99 | 27.22 | 5.024508 | 25.06 | 54.18 | 1216.24 | 19.21 | 25.33 | 5.000056 | 1.16633 | 1746.49 | 1248.33
0.00164999999 | 0.00730999978 | 3.79999983e-05 | 0.000226999997 | 236.0889 | 1755.27 | 1246.63 | 1161.38 | 30.98 | 25.46472 | 1260.43 | 234.97 | 11.29 | 1.328 | 1.334 | 2.03426 | 209.51 | 1247.84 | 49.43 | 22.05 | 2.939119 | 1.16633 | 160.08 | 1239.02 | 43.52 | 4.385937 | 24.34 | 116.56 | 1238.29 | 35.35 | 25.32 | 3.747155 | 1.16633 | 81.21 | 1231.63 | 27.16 | 5.029868 | 23.89 | 54.05 | 1224.07 | 19.08 | 25.4 | 5.000054 | 1.16633 | 1745.05 | 1360.79
0.00164999999 | 0.00730999978 | 3.79999983e-05 | 0.000226999997 | 234.8717 | 1746.22 | 1244.01 | 1156.43 | 16.24 | 25.42255 | 1259.33 | 234.84 | 11.44 | 1.328 | 1.334 | 2.100529 | 209.42 | 1246.46 | 49.91 | 22.49 | 2.950891 | 1.16633 | 159.51 | 1237.36 | 43.41 | 4.234359 | 24.48 | 116.1 | 1236.4 | 35.18 | 25.18 | 3.677094 | 1.16633 | 80.92 | 1229.26 | 27.01 | 5.028451 | 23.8 | 53.91 | 1221.18 | 18.96 | 24.8 | 5.000055 | 1.16633 | 1746.11 | 1450.5
0.00164999999 | 0.00730999978 | 3.79999983e-05 | 0.000226999997 | 236.132 | 1755.59 | 1244.62 | 1158.69 | 26.34 | 25.42842 | 1259.22 | 235 | 11.31 | 1.328 | 1.334 | 2.100402 | 209.57 | 1246.51 | 50.09 | 22.47 | 2.952356 | 1.16633 | 159.48 | 1237.64 | 43.12 | 4.223022 | 24.51 | 116.36 | 1236.75 | 35.03 | 24.84 | 3.741948 | 1.16633 | 81.33 | 1229.81 | 27.13 | 5.030025 | 23.82 | 54.2 | 1222.16 | 19.22 | 25.29 | 5.000053 | 1.16633 | 1747.38 | 1445.39
0.00164999999 | 0.00730999978 | 3.79999983e-05 | 0.000226999997 | 236.0015 | 1754.62 | 1247.82 | 1162.78 | 25.29 | 25.42844 | 1253.93 | 234.97 | 11.39 | 1.328 | 1.334 | 2.100875 | 209.55 | 1241.56 | 50.08 | 22.44 | 2.952355 | 1.16633 | 159.47 | 1233.07 | 43.27 | 4.233599 | 24.84 | 116.2 | 1232.43 | 35.17 | 25.4 | 3.755603 | 1.16633 | 81.03 | 1225.94 | 26.9 | 5.020176 | 24.75 | 54.13 | 1218.97 | 19.19 | 25.6 | 5.000056 | 1.16633 | 1748.09 | 1449.23
0.00158000004 | 0.00754000014 | 9.69999965e-05 | 0.000293999998 | 235.7218 | 1752.54 | 1246.19 | 1160.79 | 34.06 | 25.40966 | 1261.85 | 235.09 | 11.24 | 1.328 | 1.334 | 2.101079 | 209.68 | 1249.35 | 49.88 | 21.88 | 2.947309 | 1.16633 | 159.8 | 1240.47 | 43.34 | 4.218675 | 23.54 | 116.46 | 1239.46 | 35.13 | 25.11 | 3.662517 | 1.16633 | 81.33 | 1215.44 | 27.06 | 5.042522 | 24.59 | 54.27 | 1208.32 | 19.3 | 25.07 | 5.000051 | 1.16633 | 1741.98 | 1345.71
0.00158000004 | 0.00754000014 | 9.69999965e-05 | 0.000293999998 | 234.8421 | 1746 | 1246.9 | 1159.8 | 27 | 25.37444 | 1262.99 | 234.95 | 11.22 | 1.328 | 1.334 | 2.101915 | 209.58 | 1250.22 | 50.87 | 22.11 | 2.970571 | 1.16633 | 158.71 | 1241.16 | 43 | 4.092617 | 23.55 | 115.71 | 1239.94 | 34.72 | 24.07 | 3.675066 | 1.16633 | 80.99 | 1232.47 | 26.97 | 5.031071 | 23.4 | 54.02 | 1224.43 | 19.08 | 23.77 | 5.000053 | 1.16633 | 1740.7 | 1341.23
0.00158000004 | 0.00754000014 | 9.69999965e-05 | 0.000293999998 | 235.5052 | 1750.93 | 1243.15 | 1155.59 | 32.32 | 25.36433 | 1261.27 | 235.06 | 11.43 | 1.328 | 1.334 | 2.039039 | 209.69 | 1248.16 | 50.24 | 22.36 | 2.954651 | 1.16633 | 159.45 | 1239.01 | 43.17 | 4.228466 | 24.34 | 116.28 | 1237.95 | 34.99 | 24.64 | 3.663966 | 1.16633 | 81.29 | 1230.65 | 27.15 | 5.027467 | 23.86 | 54.14 | 1222.55 | 19.19 | 24.04 | 5.000054 | 1.16633 | 1739.89 | 1342.91
0.00159999996 | 0.00744999992 | 5.19999994e-05 | 0.000261999987 | 235.4944 | 1750.85 | 1243.6 | 1157.71 | 32.23 | 25.42819 | 1252.51 | 235.06 | 11.42 | 1.328 | 1.334 | 2.039578 | 209.63 | 1240.04 | 49.81 | 22.29 | 2.946851 | 1.16633 | 159.82 | 1231.36 | 43.23 | 4.04838 | 24.61 | 116.59 | 1230.5 | 35.25 | 25.34 | 3.662367 | 1.16633 | 81.34 | 1223.77 | 27.22 | 5.027741 | 24.81 | 54.12 | 1216.53 | 19.18 | 24.65 | 5.000053 | 1.16633 | 1738.72 | 1345.01
0.00158000004 | 0.00754000014 | 9.69999965e-05 | 0.000293999998 | 235.1084 | 1747.98 | 1241.95 | 1154.04 | 29.14 | 25.38999 | 1261.28 | 234.99 | 11.28 | 1.328 | 1.334 | 2.101947 | 209.6 | 1248.12 | 50.02 | 21.94 | 2.950819 | 1.16633 | 159.58 | 1238.87 | 43.37 | 4.2314 | 23.68 | 116.21 | 1237.7 | 35.13 | 24.47 | 3.672333 | 1.16633 | 81.08 | 1230.2 | 27.05 | 5.031621 | 23.56 | 54.03 | 1221.92 | 19.09 | 23.9 | 5.000053 | 1.16633 | 1740.44 | 1344.59
0.00159999996 | 0.00744999992 | 5.19999994e-05 | 0.000261999987 | 234.8932 | 1746.38 | 1242.76 | 1155.11 | 27.42 | 25.40506 | 1260.4 | 235 | 11.22 | 1.328 | 1.334 | 2.104007 | 209.59 | 1247.48 | 49.79 | 21.99 | 2.94638 | 1.16633 | 159.8 | 1238.28 | 43.42 | 4.222006 | 23.83 | 116.38 | 1237.18 | 35.27 | 24.34 | 3.752297 | 1.16633 | 81.11 | 1229.75 | 27.07 | 5.030309 | 23.67 | 54.04 | 1221.67 | 19.1 | 23.85 | 5.000053 | 1.16633 | 1738.67 | 1339.82
0.00159999996 | 0.00744999992 | 5.19999994e-05 | 0.000261999987 | 235.0277 | 1747.38 | 1236.98 | 1149.87 | 30.05 | 25.38259 | 1257.04 | 235.04 | 11.6 | 1.328 | 1.334 | 2.100388 | 209.66 | 1244.02 | 50.51 | 22.87 | 2.96178 | 1.16633 | 159.15 | 1235.07 | 43.44 | 4.261599 | 24.63 | 115.71 | 1232.61 | 35.19 | 25.25 | 3.698011 | 1.16633 | 80.52 | 1225.61 | 26.65 | 5.029823 | 24.53 | 53.87 | 1215.03 | 18.94 | 25.29 | 5.000053 | 1.16633 | 1737.84 | 1341.56
0.00162 | 0.0072900001 | 2.40000008e-05 | 0.000483000011 | 235.0062 | 1747.22 | 1236.42 | 1149.43 | 258.79 | 26.24688 | 1247.14 | 244.43 | 13.44 | 1.328 | 1.334 | 1.980404 | 218.19 | 1232.82 | 52.59 | 21.08 | 2.684989 | 1.16633 | 165.6 | 1223.92 | 45.74 | 3.910383 | 23.13 | 119.86 | 1221.09 | 36.82 | 23.63 | 3.446174 | 1.16633 | 83.04 | 1214.29 | 28.12 | 5.030256 | 23.3 | 54.92 | 1202.8 | 20.07 | 24.16 | 5.000046 | 1.16633 | 1548.46 | 1341.01
0.000321 | 0.00208300003 | 3.09999996e-05 | 6.90000015e-05 | 236.3763 | 1336.04 | 1184.73 | 1105.25 | 44.28 | 25.54135 | 1216.53 | 234.9 | 9.35 | 1.328 | 1.334 | 2.054441 | 209.36 | 1204.62 | 42.34 | 15.88 | 2.889672 | 1.16633 | 167.02 | 1195.98 | 39.21 | 3.978132 | 17.65 | 127.81 | 1194.92 | 32.66 | 18.98 | 5.063355 | 1.16633 | 95.15 | 1190.75 | 30.64 | 5.064568 | 19.79 | 64.51 | 1187.12 | 21.65 | 20.12 | 5.000151 | 1.16633 | 1317.65 | 1275.86
1.99999995e-05 | 0.00156 | 0.000110000001 | 3.09999996e-05 | 237.1672 | 1340.51 | 1182.94 | 1103.79 | 45.05 | 25.55127 | 1216.9 | 235.55 | 10.18 | 1.328 | 1.334 | 2.056353 | 210 | 1204.79 | 43.38 | 18.06 | 2.733876 | 1.16633 | 166.62 | 1196.34 | 43.3 | 4.220637 | 20.32 | 123.32 | 1194.62 | 34.35 | 21.12 | 5.034283 | 1.16633 | 88.97 | 1191.02 | 27.32 | 5.063972 | 20.71 | 61.65 | 1183.77 | 18.74 | 19.32 | 5.000076 | 1.16633 | 1303 | 1251.2
1.99999995e-05 | 0.00156 | 0.000110000001 | 3.09999996e-05 | 236.3462 | 1335.87 | 1172.76 | 1094.44 | 37.76 | 25.59923 | 1205.06 | 235.38 | 10.12 | 1.328 | 1.334 | 2.127313 | 209.78 | 1193.3 | 42.73 | 18.16 | 2.792246 | 1.16633 | 167.05 | 1185.2 | 43.59 | 4.051691 | 20.6 | 123.46 | 1183.59 | 34.26 | 21.23 | 5.209752 | 1.16633 | 89.2 | 1180.32 | 27.42 | 5.065787 | 20.79 | 61.78 | 1173.65 | 18.86 | 19.51 | 5.000073 | 1.16633 | 1302.83 | 1248.65
1.40000002e-05 | 0.00153000001 | 4.40000003e-05 | 3.09999996e-05 | 229.5823 | 1818.21 | 1160.23 | 1077.68 | 292.74 | 26.35236 | 1192.02 | 242.21 | 13.27 | 1.328 | 1.334 | 1.992972 | 215.86 | 1179.23 | 49.26 | 24.92 | 2.608178 | 1.16633 | 166.6 | 1171.33 | 42.17 | 4.288372 | 26.01 | 124.43 | 1169.63 | 33.06 | 26.36 | 4.543323 | 1.16633 | 91.37 | 1165.41 | 28.01 | 5.068005 | 26.98 | 63.36 | 1158.7 | 20.45 | 26.39 | 5.000072 | 1.16633 | 1564.3 | 1248.22
1.20000004e-05 | 0.00153999997 | 3.50000009e-05 | 2.80000004e-05 | 229.6189 | 1818.5 | 1155.01 | 1069.15 | 213.01 | 25.29068 | 1187.36 | 235.51 | 14.93 | 1.328 | 1.334 | 2.000365 | 210.22 | 1175.42 | 43.39 | 24.88 | 2.783673 | 1.16633 | 166.83 | 1166.71 | 41.54 | 4.111765 | 28.18 | 125.29 | 1164.99 | 34.41 | 29.35 | 4.245642 | 1.16633 | 90.88 | 1160.67 | 27.75 | 4.97967 | 29.26 | 63.13 | 1154.11 | 20.18 | 28.45 | 5.000074 | 1.16633 | 1646.76 | 1246.62
1.29999999e-05 | 0.00144999998 | 4.50000007e-05 | 2.99999992e-05 | 229.1565 | 1426.09 | 1146.02 | 1074.32 | 85.01 | 24.90606 | 1168.13 | 230.58 | 11.35 | 1.328 | 1.334 | 2.057701 | 205.67 | 1157.69 | 46.19 | 22.14 | 2.992187 | 1.16633 | 159.48 | 1151.61 | 42.95 | 4.346004 | 24.01 | 116.53 | 1152.65 | 33.25 | 24.55 | 4.772086 | 1.16633 | 83.28 | 1150.24 | 26.5 | 5.04551 | 23.38 | 56.78 | 1146.33 | 17.87 | 21.53 | 5.000076 | 1.16633 | 1356.74 | 1246.99
1.80000006e-05 | 0.00159999996 | 4.50000007e-05 | 2.90000007e-05 | 231.5648 | 1337.7 | 1140.78 | 1065.2 | 102.65 | 25.13535 | 1159.46 | 231.5 | 10.73 | 1.328 | 1.334 | 2.057612 | 206.37 | 1148.36 | 45.93 | 21.25 | 2.903076 | 1.16633 | 160.44 | 1141.85 | 43.5 | 4.511324 | 23.17 | 116.94 | 1142.93 | 33.2 | 23.47 | 4.760552 | 1.16633 | 83.74 | 1140.34 | 26.91 | 5.047936 | 22.62 | 56.83 | 1136.36 | 17.94 | 20.81 | 5.00007 | 1.16633 | 1254.08 | 1245.8
1.80000006e-05 | 0.00159999996 | 4.50000007e-05 | 2.90000007e-05 | 230.2076 | 1329.86 | 1141.73 | 1068.31 | 93.07 | 25.17797 | 1164.6 | 231.1 | 10.31 | 1.328 | 1.334 | 2.060598 | 205.92 | 1153.87 | 45.93 | 20.74 | 2.909358 | 1.16633 | 159.99 | 1147.46 | 43.35 | 4.523219 | 22.67 | 116.64 | 1148.53 | 33.12 | 22.99 | 4.928743 | 1.16633 | 83.52 | 1146.1 | 26.8 | 5.051584 | 22.12 | 56.72 | 1142.23 | 17.84 | 20.31 | 5.000069 | 1.16633 | 1253.71 | 1246.05
9.00000032e-06 | 0.00101000001 | 5.60000008e-05 | 2.49999994e-05 | 227.8291 | 1316.12 | 1137.55 | 1061.37 | 49.49 | 24.87849 | 1153.31 | 228.85 | 11.44 | 1.328 | 1.334 | 2.060236 | 203.97 | 1142.35 | 40.8 | 19.49 | 2.987626 | 1.16633 | 163.17 | 1135.36 | 38.18 | 4.156055 | 21.08 | 124.99 | 1135.65 | 31.46 | 22.26 | 5.093068 | 1.16633 | 93.53 | 1133.25 | 29.35 | 5.062635 | 23.42 | 64.18 | 1131.86 | 21.26 | 23.22 | 5.000059 | 1.16633 | 1294.42 | 1245.85
1.29999999e-05 | 0.00118999998 | 8.09999983e-05 | 2.49999994e-05 | 228.7743 | 1321.58 | 1143.86 | 1062.76 | 48.42 | 25.01992 | 1154.88 | 229.5 | 10.83 | 1.328 | 1.334 | 2.123775 | 204.48 | 1143.25 | 43.38 | 21.96 | 2.940521 | 1.16633 | 161.1 | 1136.13 | 41.64 | 4.491589 | 23.43 | 119.46 | 1136.9 | 31.79 | 23.66 | 4.964663 | 1.16633 | 87.67 | 1133.89 | 26.48 | 5.064514 | 22.55 | 61.19 | 1129.93 | 18.23 | 20.87 | 5.000012 | 1.16633 | 1281.04 | 1245.29
1.29999999e-05 | 0.00118999998 | 8.09999983e-05 | 2.49999994e-05 | 228.7951 | 1321.7 | 1143.37 | 1072.81 | 48.09 | 25.18056 | 1158.84 | 229.5 | 9.94 | 1.328 | 1.334 | 2.128947 | 204.32 | 1148.81 | 43.32 | 20.22 | 2.943008 | 1.16633 | 161 | 1142.77 | 41.7 | 4.327125 | 22.06 | 119.3 | 1143.84 | 31.94 | 22.27 | 4.984512 | 1.16633 | 87.36 | 1141.72 | 26.14 | 5.064513 | 21.43 | 61.22 | 1138.81 | 18.29 | 19.83 | 5.000075 | 1.16633 | 1280.93 | 1248.26
1.29999999e-05 | 0.00118999998 | 8.09999983e-05 | 2.49999994e-05 | 228.6375 | 1320.79 | 1138.13 | 1059.95 | 51.42 | 25.10213 | 1158.93 | 229.47 | 10.4 | 1.328 | 1.334 | 2.12692 | 204.36 | 1147.59 | 43.35 | 21.52 | 2.942837 | 1.16633 | 161.01 | 1140.59 | 42.01 | 4.344059 | 22.94 | 119 | 1141.28 | 31.82 | 23.04 | 4.99572 | 1.16633 | 87.18 | 1138.27 | 26.03 | 5.059865 | 22.06 | 61.15 | 1134.18 | 18.23 | 20.48 | 5.000072 | 1.16633 | 1280.7 | 1246.53
9.00000032e-06 | 0.000987999956 | 3.79999983e-05 | 2.30000005e-05 | 228.8816 | 1322.2 | 1138.05 | 1060.61 | 89.06 | 24.77371 | 1151.46 | 230.32 | 11.62 | 1.328 | 1.334 | 2.054769 | 205.54 | 1140.31 | 41.24 | 19.21 | 2.735551 | 1.16633 | 164.3 | 1132.93 | 38.4 | 3.978321 | 20.93 | 125.9 | 1132.97 | 31.83 | 21.96 | 4.953804 | 1.16633 | 94.07 | 1130.36 | 29.86 | 5.062977 | 23.18 | 64.21 | 1128.71 | 21.28 | 22.87 | 4.99997 | 1.16633 | 1263.31 | 1246.21
1.29999999e-05 | 0.00118999998 | 8.09999983e-05 | 2.49999994e-05 | 229.9324 | 1328.27 | 1140.74 | 1059.35 | 90.77 | 24.98413 | 1151.8 | 231.01 | 11.15 | 1.328 | 1.334 | 2.121935 | 206.03 | 1140.17 | 44.29 | 22.08 | 2.941585 | 1.16633 | 161.74 | 1133.13 | 41.7 | 4.312709 | 23.18 | 120.04 | 1133.69 | 31.95 | 23.41 | 4.798159 | 1.16633 | 88.09 | 1130.57 | 26.71 | 5.063998 | 22.52 | 61.38 | 1126.55 | 18.41 | 20.65 | 5.000008 | 1.16633 | 1254.71 | 1246.93
1.80000006e-05 | 0.00159999996 | 4.50000007e-05 | 2.90000007e-05 | 231.9439 | 1339.89 | 1142.81 | 1065.94 | 104.27 | 25.05701 | 1155.79 | 231.75 | 10.68 | 1.328 | 1.334 | 2.055728 | 206.7 | 1144.8 | 44.45 | 21.03 | 2.862787 | 1.16633 | 162.25 | 1138.07 | 42.08 | 4.320608 | 22.48 | 120.17 | 1138.74 | 32.23 | 22.78 | 4.658153 | 1.16633 | 87.94 | 1135.94 | 26.56 | 5.061219 | 21.67 | 61.38 | 1132.13 | 18.44 | 20.25 | 5.000069 | 1.16633 | 1253.45 | 1244.32
1.6e-05 | 0.00230999989 | 4.40000003e-05 | 2.49999994e-05 | 231.5648 | 1337.7 | 1151.87 | 1071.79 | 114.97 | 25.11527 | 1158.09 | 232.29 | 10.65 | 1.328 | 1.334 | 2.058439 | 207.18 | 1146.68 | 44.63 | 20.9 | 2.862175 | 1.16633 | 162.55 | 1139.62 | 42.22 | 4.321115 | 22.09 | 120.33 | 1140.05 | 32.27 | 22.48 | 4.830986 | 1.16633 | 88.06 | 1137 | 26.81 | 5.064085 | 21.36 | 61.25 | 1132.89 | 18.29 | 19.69 | 5.000008 | 1.16633 | 1242.21 | 1265.42
1.6e-05 | 0.00230999989 | 4.40000003e-05 | 2.49999994e-05 | 229.8579 | 1327.84 | 1146.95 | 1064.32 | 103.99 | 24.92052 | 1154.22 | 231.75 | 11.46 | 1.328 | 1.334 | 2.055372 | 206.83 | 1142.37 | 44.73 | 21.87 | 2.86663 | 1.16633 | 162.1 | 1135.12 | 41.82 | 4.314066 | 23.09 | 120.28 | 1135.61 | 32.22 | 23.36 | 4.8179 | 1.16633 | 88.06 | 1132.47 | 26.75 | 5.062826 | 22.49 | 61.31 | 1128.38 | 18.35 | 20.58 | 5.000077 | 1.16633 | 1241.88 | 1229.53
1.6e-05 | 0.00230999989 | 4.40000003e-05 | 2.49999994e-05 | 230.2872 | 1330.32 | 1149.91 | 1071.93 | 106.8 | 25.17224 | 1157.95 | 231.96 | 10.51 | 1.328 | 1.334 | 2.061561 | 206.78 | 1146.88 | 44.68 | 20.56 | 2.868441 | 1.16633 | 162.1 | 1140.03 | 42.29 | 4.344783 | 22.02 | 119.81 | 1140.62 | 32.16 | 22.19 | 4.848495 | 1.16633 | 87.65 | 1137.71 | 26.44 | 5.063237 | 21.05 | 61.21 | 1133.59 | 18.27 | 19.73 | 5.000069 | 1.16633 | 1241.62 | 1213.7
1.6e-05 | 0.00230999989 | 4.40000003e-05 | 2.49999994e-05 | 230.8464 | 1333.55 | 1154.21 | 1075.06 | 112.61 | 25.08528 | 1158.3 | 232.18 | 10.56 | 1.328 | 1.334 | 2.120845 | 207.09 | 1147.22 | 44.39 | 20.61 | 2.786777 | 1.16633 | 162.7 | 1140.18 | 42.2 | 4.482302 | 22 | 120.5 | 1140.76 | 32.36 | 22.31 | 4.823881 | 1.16633 | 88.14 | 1137.88 | 26.79 | 5.062836 | 21.22 | 61.35 | 1133.82 | 18.41 | 19.82 | 4.999963 | 1.16633 | 1240.88 | 1249.6
1.6e-05 | 0.00230999989 | 4.40000003e-05 | 2.49999994e-05 | 229.69 | 1326.87 | 1147.04 | 1062.68 | 104.06 | 25.1419 | 1153.79 | 231.83 | 10.76 | 1.328 | 1.334 | 2.059615 | 206.69 | 1141.66 | 44.53 | 22.13 | 2.940506 | 1.16633 | 162.16 | 1134.35 | 42.26 | 4.338125 | 23.23 | 119.9 | 1134.82 | 32.03 | 23.31 | 4.831167 | 1.16633 | 87.87 | 1131.44 | 26.73 | 5.067537 | 22.46 | 61.14 | 1127.17 | 18.17 | 20.21 | 5.000071 | 1.16633 | 1240.77 | 1195.57
1.80000006e-05 | 0.00159999996 | 4.50000007e-05 | 2.90000007e-05 | 230.2318 | 1330 | 1153.91 | 1075.29 | 103.32 | 25.13789 | 1154.34 | 231.62 | 10.47 | 1.328 | 1.334 | 2.057524 | 206.49 | 1143.32 | 44.39 | 20.96 | 2.865031 | 1.16633 | 162.1 | 1136.6 | 42.14 | 4.33038 | 22.7 | 119.96 | 1137.39 | 32.26 | 22.66 | 4.836174 | 1.16633 | 87.7 | 1134.76 | 26.44 | 5.062992 | 21.86 | 61.26 | 1131.24 | 18.32 | 20.25 | 5.000069 | 1.16633 | 1246.7 | 1148.47
1.6e-05 | 0.00230999989 | 4.40000003e-05 | 2.49999994e-05 | 231.151 | 1335.31 | 1142.82 | 1060.57 | 128.25 | 25.10361 | 1154.1 | 233.04 | 11.15 | 1.328 | 1.334 | 2.054508 | 207.93 | 1142.36 | 44.64 | 21.22 | 2.852673 | 1.16633 | 163.29 | 1135.04 | 42.65 | 4.319372 | 22.86 | 120.64 | 1135.49 | 32.74 | 23.09 | 4.694355 | 1.16633 | 87.9 | 1132.18 | 26.66 | 5.059214 | 22.05 | 61.24 | 1127.6 | 18.29 | 20.22 | 5.000069 | 1.16633 | 1229.22 | 1184.44
1.6e-05 | 0.00230999989 | 4.40000003e-05 | 2.49999994e-05 | 231.0991 | 1328.82 | 1146.61 | 1068.5 | 122.46 | 25.08047 | 1154.87 | 232.53 | 11 | 1.328 | 1.334 | 2.056139 | 207.45 | 1143.8 | 44.6 | 20.87 | 2.857482 | 1.16633 | 162.85 | 1137.06 | 42.19 | 4.307653 | 22 | 120.66 | 1137.62 | 32.61 | 22.22 | 4.672692 | 1.16633 | 88.05 | 1134.71 | 26.65 | 5.062117 | 21.29 | 61.4 | 1130.79 | 18.46 | 19.69 | 5.000067 | 1.16633 | 1231.1 | 1184.01
9.00000032e-06 | 0.00101000001 | 5.60000008e-05 | 2.49999994e-05 | 229.5758 | 1326.21 | 1144.55 | 1062.06 | 117.58 | 24.84541 | 1153.29 | 231.69 | 12.56 | 1.328 | 1.334 | 2.053738 | 206.84 | 1141.43 | 40.76 | 19.91 | 2.71446 | 1.16633 | 166.08 | 1133.58 | 38.9 | 3.945107 | 21.44 | 127.18 | 1133.44 | 32.26 | 22.14 | 4.747947 | 1.16633 | 94.92 | 1130.36 | 30.32 | 5.063059 | 23.92 | 64.6 | 1126.32 | 21.69 | 23.21 | 5.000054 | 1.16633 | 1242.84 | 1182.48
9.00000032e-06 | 0.000987999956 | 3.79999983e-05 | 2.30000005e-05 | 229.6883 | 1326.86 | 1154.74 | 1077.63 | 118.28 | 24.91665 | 1154.28 | 231.59 | 12.03 | 1.328 | 1.334 | 1.988389 | 206.67 | 1143.39 | 41.31 | 18.94 | 2.727668 | 1.16633 | 165.36 | 1136.31 | 38.93 | 3.828349 | 20.8 | 126.43 | 1136.42 | 32.09 | 21.52 | 4.779195 | 1.16633 | 94.34 | 1133.95 | 29.74 | 5.058062 | 22.92 | 64.6 | 1130.5 | 21.69 | 22.42 | 5.000052 | 1.16633 | 1245.73 | 1182.91
9.00000032e-06 | 0.000987999956 | 3.79999983e-05 | 2.30000005e-05 | 229.6104 | 1326.41 | 1145.7 | 1063.83 | 117.8 | 24.91465 | 1154.96 | 231.56 | 12.28 | 1.328 | 1.334 | 1.99114 | 206.64 | 1143.06 | 41.77 | 19.49 | 2.737592 | 1.16633 | 164.87 | 1135.25 | 38.72 | 3.990128 | 21.03 | 126.15 | 1135.05 | 32 | 22 | 4.61621 | 1.16633 | 94.15 | 1131.88 | 29.76 | 5.05938 | 23.12 | 64.39 | 1127.27 | 21.48 | 22.76 | 5.000056 | 1.16633 | 1245.89 | 1171.38
9.00000032e-06 | 0.000987999956 | 3.79999983e-05 | 2.30000005e-05 | 228.1424 | 1317.93 | 1157.27 | 1078.16 | 108.65 | 25.30838 | 1160.24 | 231.09 | 9.92 | 1.328 | 1.334 | 2.060722 | 205.78 | 1149.01 | 41.52 | 19.01 | 2.903454 | 1.16633 | 164.26 | 1141.75 | 38.91 | 4.181761 | 20.25 | 125.35 | 1141.8 | 31.75 | 21.17 | 5.006507 | 1.16633 | 93.6 | 1139.05 | 29.47 | 5.064254 | 21.8 | 64.13 | 1134.95 | 21.23 | 21.84 | 5.000058 | 1.16633 | 1246.72 | 1172.35
9.00000032e-06 | 0.00101000001 | 5.50000004e-05 | 2.30000005e-05 | 228.8245 | 1321.87 | 1153.91 | 1070.17 | 112.9 | 24.88531 | 1160.28 | 231.32 | 11.98 | 1.328 | 1.334 | 1.988814 | 206.44 | 1148.07 | 41.72 | 19.71 | 2.737649 | 1.16633 | 164.72 | 1140.03 | 38.71 | 3.993189 | 20.95 | 126.01 | 1139.71 | 31.84 | 21.81 | 4.783584 | 1.16633 | 94.17 | 1136.35 | 29.81 | 5.063357 | 23.08 | 64.36 | 1131.75 | 21.45 | 22.57 | 5.000058 | 1.16633 | 1245.02 | 1170.77
9.00000032e-06 | 0.000987999956 | 3.79999983e-05 | 2.30000005e-05 | 230.102 | 1329.25 | 1161.6 | 1083.63 | 120.86 | 24.9715 | 1158.55 | 231.71 | 11.44 | 1.328 | 1.334 | 2.055258 | 206.74 | 1147.65 | 41.71 | 18.66 | 2.812802 | 1.16633 | 165.03 | 1140.57 | 38.88 | 3.993306 | 20.4 | 126.15 | 1140.64 | 32.08 | 21.25 | 4.989581 | 1.16633 | 94.07 | 1138.16 | 29.65 | 5.060722 | 22.47 | 64.42 | 1134.44 | 21.52 | 22.05 | 5.000055 | 1.16633 | 1245.61 | 1170.07
9.00000032e-06 | 0.000987999956 | 3.79999983e-05 | 2.30000005e-05 | 230.1349 | 1329.44 | 1155.3 | 1077.64 | 121.06 | 24.86492 | 1161.94 | 231.74 | 12.25 | 1.328 | 1.334 | 1.988688 | 206.88 | 1150.75 | 41.36 | 18.65 | 2.653154 | 1.16633 | 165.52 | 1143.3 | 39.05 | 3.828731 | 20.11 | 126.47 | 1143.11 | 32.2 | 21.25 | 4.787439 | 1.16633 | 94.27 | 1140.41 | 29.78 | 5.060992 | 22.22 | 64.49 | 1136.27 | 21.61 | 22.01 | 5.000055 | 1.16633 | 1244.99 | 1172.52
9.00000032e-06 | 0.000987999956 | 3.79999983e-05 | 2.30000005e-05 | 228.2809 | 1318.73 | 1155.68 | 1080.19 | 109.5 | 24.92426 | 1161.72 | 231.16 | 11.24 | 1.328 | 1.334 | 2.053537 | 206.24 | 1151 | 40.97 | 18.48 | 2.72517 | 1.16633 | 165.27 | 1143.92 | 39.01 | 3.976628 | 19.65 | 126.26 | 1143.92 | 31.87 | 20.8 | 4.957731 | 1.16633 | 94.39 | 1141.44 | 29.84 | 5.064423 | 21.43 | 64.55 | 1137.65 | 21.66 | 21.65 | 5.000056 | 1.16633 | 1244.74 | 1168.26
9.00000032e-06 | 0.00101000001 | 5.50000004e-05 | 2.30000005e-05 | 230.0674 | 1329.05 | 1152 | 1070.82 | 120.65 | 24.85829 | 1158.67 | 231.74 | 11.9 | 1.328 | 1.334 | 2.056066 | 206.88 | 1147.03 | 41.28 | 19.69 | 2.801735 | 1.16633 | 165.6 | 1139.45 | 38.71 | 4.118907 | 20.81 | 126.89 | 1139.36 | 32.07 | 21.69 | 4.754404 | 1.16633 | 94.82 | 1136.28 | 30.16 | 5.066697 | 23.09 | 64.66 | 1132.13 | 21.74 | 22.74 | 5.000058 | 1.16633 | 1244.92 | 1168.8
9.00000032e-06 | 0.00101000001 | 5.50000004e-05 | 2.30000005e-05 | 230.1418 | 1329.48 | 1160.6 | 1082.67 | 121.11 | 25.06259 | 1161.13 | 231.78 | 10.95 | 1.328 | 1.334 | 1.989902 | 206.72 | 1150.03 | 41.2 | 18.46 | 2.726493 | 1.16633 | 165.52 | 1142.71 | 39.07 | 4.141048 | 20.24 | 126.45 | 1142.79 | 32.26 | 21 | 4.982557 | 1.16633 | 94.19 | 1140.24 | 29.74 | 5.0633 | 22.33 | 64.45 | 1136.4 | 21.59 | 21.88 | 5.000056 | 1.16633 | 1245.05 | 1112.71
9.00000032e-06 | 0.00101000001 | 5.50000004e-05 | 2.30000005e-05 | 229.7471 | 1327.2 | 1151.6 | 1073 | 118.65 | 24.99362 | 1161.71 | 231.63 | 11.51 | 1.328 | 1.334 | 2.055895 | 206.64 | 1150.38 | 40.92 | 18.83 | 2.721532 | 1.16633 | 165.72 | 1142.81 | 38.95 | 3.962966 | 20.14 | 126.77 | 1142.6 | 32.2 | 21.41 | 4.95297 | 1.16633 | 94.57 | 1139.87 | 30.02 | 5.06593 | 22.18 | 64.55 | 1135.7 | 21.6 | 22.27 | 5.000058 | 1.16633 | 1245.09 | 1108.07
9.00000032e-06 | 0.00101000001 | 5.50000004e-05 | 2.30000005e-05 | 229.2036 | 1324.06 | 1157 | 1080.96 | 115.26 | 24.95904 | 1164.11 | 231.46 | 11.19 | 1.328 | 1.334 | 1.998585 | 206.5 | 1153.15 | 40.12 | 18.15 | 2.783246 | 1.16633 | 166.38 | 1145.98 | 39.25 | 3.942024 | 19.57 | 127.13 | 1145.92 | 32.43 | 20.71 | 4.755295 | 1.16633 | 94.7 | 1143.24 | 30.05 | 5.064848 | 21.44 | 64.65 | 1139.14 | 21.73 | 21.58 | 5.000056 | 1.16633 | 1244.01 | 1101.21
9.00000032e-06 | 0.00101000001 | 5.50000004e-05 | 2.30000005e-05 | 229.2347 | 1324.24 | 1153.45 | 1073.36 | 115.45 | 24.96728 | 1162.56 | 231.49 | 11.46 | 1.328 | 1.334 | 2.053585 | 206.53 | 1151.02 | 40.83 | 19.41 | 2.720012 | 1.16633 | 165.7 | 1143.35 | 38.97 | 4.121595 | 20.63 | 126.73 | 1143.28 | 32.2 | 21.64 | 4.953522 | 1.16633 | 94.53 | 1140.46 | 29.96 | 5.063393 | 22.79 | 64.57 | 1136.31 | 21.69 | 22.53 | 5.000057 | 1.16633 | 1244.15 | 1103.06
9.00000032e-06 | 0.00101000001 | 5.50000004e-05 | 2.30000005e-05 | 229.8527 | 1327.81 | 1156.45 | 1081.77 | 119.31 | 25.10904 | 1159.59 | 231.68 | 11.16 | 1.328 | 1.334 | 2.051112 | 206.57 | 1149.13 | 39.58 | 18.01 | 2.772742 | 1.16633 | 166.99 | 1142.18 | 39.59 | 3.93522 | 20.16 | 127.4 | 1142.41 | 32.51 | 20.95 | 4.930872 | 1.16633 | 94.89 | 1140.2 | 30.11 | 5.063987 | 22.43 | 64.78 | 1136.96 | 21.89 | 21.84 | 5.000056 | 1.16633 | 1244.2 | 1099.43
9.00000032e-06 | 0.00101000001 | 5.50000004e-05 | 2.30000005e-05 | 229.2088 | 1324.09 | 1149.39 | 1070.97 | 115.3 | 24.94727 | 1159.4 | 231.45 | 11.55 | 1.328 | 1.334 | 2.053489 | 206.5 | 1148.13 | 40.13 | 18.81 | 2.783317 | 1.16633 | 166.37 | 1140.72 | 39.26 | 3.942665 | 20.14 | 127.11 | 1140.6 | 32.48 | 21.49 | 4.947144 | 1.16633 | 94.63 | 1138.05 | 30.04 | 5.065635 | 22.39 | 64.59 | 1134.02 | 21.7 | 22.29 | 5.000057 | 1.16633 | 1244.39 | 1049.11
1.20000004e-05 | 0.000941000006 | 3.19999999e-05 | 2.59999997e-05 | 229.8649 | 1327.88 | 1151.57 | 1076.61 | 119.38 | 25.05829 | 1160.73 | 231.64 | 10.99 | 1.328 | 1.334 | 2.054279 | 206.58 | 1150.1 | 42.01 | 18.42 | 2.821325 | 1.16633 | 164.57 | 1143.16 | 38.48 | 3.994339 | 19.66 | 126.09 | 1143.12 | 31.73 | 20.85 | 4.966799 | 1.16633 | 94.36 | 1140.6 | 29.85 | 5.067969 | 21.75 | 64.51 | 1137.06 | 21.6 | 21.99 | 5.000058 | 1.16633 | 1245.33 | 1050.91
1.20000004e-05 | 0.000941000006 | 3.19999999e-05 | 2.59999997e-05 | 229.1049 | 1323.49 | 1148.23 | 1066.65 | 114.65 | 24.95222 | 1158.16 | 231.38 | 11.77 | 1.328 | 1.334 | 2.055424 | 206.43 | 1146.38 | 41.05 | 19.45 | 2.725087 | 1.16633 | 165.38 | 1138.51 | 38.98 | 3.975366 | 21.05 | 126.4 | 1138.34 | 32.04 | 21.95 | 4.963447 | 1.16633 | 94.36 | 1135.45 | 29.98 | 5.073308 | 23.23 | 64.38 | 1131.22 | 21.45 | 22.69 | 5.000062 | 1.16633 | 1245.01 | 1171.62
1.20000004e-05 | 0.000941000006 | 3.19999999e-05 | 2.59999997e-05 | 229.214 | 1324.12 | 1155.93 | 1079.99 | 115.32 | 25.03829 | 1158.53 | 231.41 | 11.12 | 1.328 | 1.334 | 2.054395 | 206.37 | 1147.86 | 39.61 | 18.02 | 2.774944 | 1.16633 | 166.76 | 1140.75 | 39.47 | 3.935014 | 20.36 | 127.29 | 1140.95 | 32.57 | 21.08 | 4.939176 | 1.16633 | 94.72 | 1138.69 | 29.93 | 5.064163 | 22.44 | 64.79 | 1135.24 | 21.89 | 22.05 | 5.000059 | 1.16633 | 1245.14 | 1165.29
1.20000004e-05 | 0.000941000006 | 3.19999999e-05 | 2.59999997e-05 | 229.5636 | 1326.14 | 1154.51 | 1075.26 | 117.5 | 24.99997 | 1161.15 | 231.53 | 11.22 | 1.328 | 1.334 | 2.055672 | 206.53 | 1149.83 | 40.31 | 18.91 | 2.78695 | 1.16633 | 166.22 | 1142.35 | 39.15 | 4.106007 | 20.28 | 127.07 | 1142.31 | 32.43 | 21.57 | 4.760486 | 1.16633 | 94.64 | 1139.52 | 30.05 | 5.062513 | 22.51 | 64.59 | 1135.42 | 21.71 | 22.43 | 5.000056 | 1.16633 | 1244.58 | 1171.54
1.20000004e-05 | 0.000941000006 | 3.19999999e-05 | 2.59999997e-05 | 229.2313 | 1324.22 | 1156.02 | 1080.47 | 115.43 | 24.97666 | 1162.97 | 231.42 | 10.97 | 1.328 | 1.334 | 2.053359 | 206.45 | 1152.25 | 42.07 | 18.4 | 2.82251 | 1.16633 | 164.38 | 1145.26 | 38.51 | 4.001629 | 19.79 | 125.87 | 1145.25 | 31.56 | 20.81 | 4.776929 | 1.16633 | 94.31 | 1142.6 | 29.85 | 5.064459 | 21.78 | 64.46 | 1138.85 | 21.56 | 21.94 | 5.000056 | 1.16633 | 1245.1 | 1167.25
1.20000004e-05 | 0.000941000006 | 3.19999999e-05 | 2.59999997e-05 | 230.1159 | 1329.33 | 1150.66 | 1064.42 | 120.95 | 24.91033 | 1159.48 | 231.66 | 11.44 | 1.328 | 1.334 | 2.054847 | 206.75 | 1146.98 | 41.48 | 19.83 | 2.807041 | 1.16633 | 165.27 | 1138.68 | 38.6 | 4.127691 | 20.81 | 126.67 | 1138.21 | 32.13 | 22.06 | 5.060361 | 1.16633 | 94.54 | 1134.95 | 30.17 | 5.070839 | 23.92 | 64.37 | 1130.49 | 21.47 | 23.48 | 5.000062 | 1.16633 | 1245.2 | 1157.46
1.20000004e-05 | 0.00101000001 | 5.70000011e-05 | 2.90000007e-05 | 230.1211 | 1329.36 | 1159.37 | 1081.42 | 120.98 | 25.08504 | 1160.53 | 231.67 | 11.04 | 1.328 | 1.334 | 2.056356 | 206.58 | 1149.51 | 39.48 | 17.99 | 2.770896 | 1.16633 | 167.1 | 1142.09 | 39.56 | 3.928424 | 20.35 | 127.54 | 1142.13 | 32.56 | 21.11 | 4.743885 | 1.16633 | 94.98 | 1139.44 | 30.12 | 5.060937 | 23.3 | 64.86 | 1135.97 | 21.96 | 22.81 | 5.000055 | 1.16633 | 1245.26 | 1247.13
1.20000004e-05 | 0.00101000001 | 5.70000011e-05 | 2.90000007e-05 | 228.6202 | 1320.69 | 1153.49 | 1071.62 | 111.62 | 24.88485 | 1160.81 | 231.27 | 11.57 | 1.328 | 1.334 | 2.05534 | 206.38 | 1149.04 | 42.1 | 18.94 | 2.823957 | 1.16633 | 164.28 | 1141.25 | 38.35 | 4.156445 | 19.98 | 125.93 | 1140.92 | 31.76 | 21.26 | 4.973752 | 1.16633 | 94.17 | 1137.78 | 29.81 | 5.064245 | 23.11 | 64.36 | 1133.65 | 21.44 | 23.06 | 5.000055 | 1.16633 | 1243.68 | 1249.88
1.20000004e-05 | 0.00101000001 | 5.70000011e-05 | 2.90000007e-05 | 229.0945 | 1323.43 | 1150.26 | 1070.34 | 114.58 | 24.98193 | 1160.86 | 231.43 | 11.14 | 1.328 | 1.334 | 2.055649 | 206.44 | 1149.34 | 40.82 | 18.48 | 2.798321 | 1.16633 | 165.62 | 1141.62 | 38.94 | 3.962915 | 20 | 126.68 | 1141.34 | 32.09 | 21.07 | 4.949264 | 1.16633 | 94.59 | 1138.32 | 29.99 | 5.064651 | 22.83 | 64.6 | 1134.37 | 21.7 | 22.82 | 5.000057 | 1.16633 | 1243.99 | 1249.27
1.6e-05 | 0.00230999989 | 4.40000003e-05 | 2.49999994e-05 | 231.5994 | 1337.9 | 1148.88 | 1062.25 | 150.03 | 25.33404 | 1158.21 | 234.45 | 11.16 | 1.328 | 1.334 | 2.05627 | 209.11 | 1145.8 | 45 | 21.49 | 2.84771 | 1.16633 | 164.11 | 1137.99 | 42.92 | 4.314506 | 22.94 | 121.19 | 1138.23 | 32.71 | 23.03 | 4.690434 | 1.16633 | 88.48 | 1134.42 | 27.17 | 5.065969 | 22.36 | 61.31 | 1129.44 | 18.37 | 19.97 | 5.00007 | 1.16633 | 1212.72 | 1247.85
9.00000032e-06 | 0.000987999956 | 3.79999983e-05 | 2.30000005e-05 | 230.076 | 1329.1 | 1157.39 | 1080.45 | 146 | 25.21867 | 1159.55 | 233.27 | 11.25 | 1.328 | 1.334 | 1.989972 | 208.05 | 1148.66 | 40.26 | 17.81 | 2.69735 | 1.16633 | 167.79 | 1141.38 | 39.91 | 3.795364 | 19.82 | 127.88 | 1141.32 | 32.92 | 20.72 | 4.948041 | 1.16633 | 94.96 | 1138.84 | 30.2 | 5.064366 | 22.49 | 64.76 | 1135.18 | 21.88 | 22.16 | 5.000055 | 1.16633 | 1219.83 | 1249
9.00000032e-06 | 0.00101000001 | 5.50000004e-05 | 2.30000005e-05 | 229.053 | 1323.19 | 1151.31 | 1070.57 | 152.82 | 25.14526 | 1159.26 | 233.69 | 11.5 | 1.328 | 1.334 | 1.991365 | 208.55 | 1147.67 | 42.66 | 18.51 | 2.73934 | 1.16633 | 165.89 | 1140.02 | 39 | 3.845416 | 19.36 | 126.89 | 1139.49 | 32.15 | 20.64 | 4.808736 | 1.16633 | 94.74 | 1136.33 | 30.02 | 5.055091 | 22.36 | 64.72 | 1132 | 21.82 | 22.28 | 5.000047 | 1.16633 | 1207.96 | 1395.78
9.00000032e-06 | 0.00101000001 | 5.60000008e-05 | 2.49999994e-05 | 229.9531 | 1328.39 | 1153.04 | 1072 | 161.73 | 25.2412 | 1160.72 | 234.29 | 11.16 | 1.328 | 1.334 | 1.99162 | 209.05 | 1149.09 | 43.22 | 18.44 | 2.7467 | 1.16633 | 165.83 | 1141.41 | 38.99 | 3.859622 | 19.27 | 126.84 | 1140.83 | 32.21 | 20.65 | 4.830587 | 1.16633 | 94.63 | 1137.64 | 30.11 | 5.063337 | 22.22 | 64.52 | 1133.05 | 21.65 | 22.06 | 5.000053 | 1.16633 | 1205.28 | 1393.47
9.00000032e-06 | 0.00101000001 | 5.50000004e-05 | 2.30000005e-05 | 227.2579 | 1312.82 | 1148.01 | 1062.83 | 144.93 | 24.98453 | 1156.8 | 233.3 | 12.39 | 1.328 | 1.334 | 1.990332 | 208.31 | 1144.42 | 41.16 | 19.64 | 2.710178 | 1.16633 | 167.15 | 1136.31 | 39.41 | 3.95012 | 20.58 | 127.74 | 1135.89 | 32.46 | 21.46 | 4.592062 | 1.16633 | 95.28 | 1132.26 | 30.48 | 5.061745 | 23.65 | 64.8 | 1127.77 | 21.9 | 23.02 | 5.000053 | 1.16633 | 1203.9 | 1530.79
9.00000032e-06 | 0.00101000001 | 5.60000008e-05 | 2.49999994e-05 | 229.0236 | 1323.02 | 1157.8 | 1082.19 | 162.53 | 25.32616 | 1160.01 | 234.46 | 11.07 | 1.328 | 1.334 | 1.987671 | 209.13 | 1149.26 | 41.85 | 17.8 | 2.719569 | 1.16633 | 167.28 | 1142.34 | 39.69 | 3.979079 | 19.43 | 127.59 | 1142.37 | 32.67 | 20.03 | 4.640023 | 1.16633 | 94.92 | 1139.66 | 30.15 | 5.060938 | 22.12 | 64.77 | 1136.01 | 21.91 | 21.32 | 5.000051 | 1.16633 | 1197.77 | 1490.53
1.20000004e-05 | 0.00101000001 | 5.70000011e-05 | 2.90000007e-05 | 229.1395 | 1323.69 | 1151 | 1069.55 | 175.36 | 25.37685 | 1158.38 | 235.55 | 11.32 | 1.328 | 1.334 | 1.991369 | 210.17 | 1146.76 | 41.75 | 18.46 | 2.636483 | 1.16633 | 168.42 | 1139 | 40.16 | 3.969818 | 19.28 | 128.26 | 1138.58 | 32.92 | 20.46 | 4.640584 | 1.16633 | 95.34 | 1135.31 | 30.52 | 5.060052 | 21.92 | 64.82 | 1130.65 | 21.94 | 21.89 | 5.00005 | 1.16633 | 1185 | 1802.63
1.20000004e-05 | 0.000941000006 | 3.19999999e-05 | 2.59999997e-05 | 229.0893 | 1323.4 | 1147.22 | 1067.23 | 178.35 | 25.34505 | 1158.26 | 235.66 | 11.42 | 1.328 | 1.334 | 1.987152 | 210.32 | 1146.79 | 41.99 | 18.67 | 2.712549 | 1.16633 | 168.33 | 1139.31 | 39.85 | 3.813727 | 19.58 | 128.48 | 1138.91 | 32.9 | 20.65 | 4.630539 | 1.16633 | 95.58 | 1135.75 | 30.6 | 5.060696 | 22.34 | 64.98 | 1131.38 | 22.11 | 22.32 | 5.000049 | 1.16633 | 1183.13 | 1924.74
9.00000032e-06 | 0.000987999956 | 3.79999983e-05 | 2.30000005e-05 | 232.1266 | 1328.51 | 1147.06 | 1063.87 | 183.86 | 25.24422 | 1158.52 | 235.99 | 12.3 | 1.328 | 1.334 | 1.93412 | 210.75 | 1146.39 | 42.1 | 19.1 | 2.710318 | 1.16633 | 168.65 | 1138.56 | 40.2 | 3.820794 | 20.23 | 128.45 | 1138.1 | 32.93 | 20.98 | 4.641865 | 1.16633 | 95.52 | 1134.72 | 30.62 | 5.061236 | 22.96 | 64.9 | 1130.02 | 22 | 22.57 | 5.000051 | 1.16633 | 1183.62 | 1783.41
1.20000004e-05 | 0.00101000001 | 5.70000011e-05 | 2.90000007e-05 | 229.0824 | 1323.36 | 1160.99 | 1087.58 | 202.5 | 25.89589 | 1161.87 | 237.75 | 9.96 | 1.328 | 1.334 | 1.929516 | 211.86 | 1151.6 | 41.82 | 17.19 | 2.628897 | 1.16633 | 170.04 | 1144.91 | 41.15 | 3.695267 | 19.03 | 128.89 | 1144.94 | 33.35 | 19.39 | 4.6817 | 1.16633 | 95.54 | 1142.56 | 30.46 | 5.060332 | 21.3 | 65.08 | 1138.94 | 22.24 | 20.92 | 4.99998 | 1.16633 | 1159.89 | 1783.46
1.20000004e-05 | 0.00101000001 | 5.70000011e-05 | 2.90000007e-05 | 230.282 | 1330.29 | 1152.46 | 1071.31 | 209.99 | 25.86479 | 1161.64 | 238.39 | 10.58 | 1.328 | 1.334 | 1.998082 | 212.52 | 1150.02 | 42.28 | 18.55 | 2.704853 | 1.16633 | 170.24 | 1142.5 | 41.22 | 3.986866 | 19.35 | 129.02 | 1142.17 | 33.35 | 20.42 | 4.866482 | 1.16633 | 95.67 | 1139.06 | 30.86 | 5.067019 | 21.78 | 64.81 | 1134.39 | 21.93 | 21.67 | 5.000056 | 1.16633 | 1160.44 | 1781
1.20000004e-05 | 0.00101000001 | 5.70000011e-05 | 2.90000007e-05 | 229.5688 | 1326.17 | 1148.09 | 1068.16 | 205.54 | 25.6945 | 1159.94 | 238.01 | 10.98 | 1.328 | 1.334 | 1.992339 | 212.32 | 1148.53 | 41.87 | 18.28 | 2.623657 | 1.16633 | 170.45 | 1140.94 | 40.79 | 3.669473 | 19.63 | 129.66 | 1140.49 | 33.48 | 20.41 | 4.651578 | 1.16633 | 96.18 | 1137.38 | 31.03 | 5.064608 | 21.83 | 65.15 | 1132.74 | 22.28 | 22 | 5.000051 | 1.16633 | 1160.62 | 1777.3
1.29999999e-05 | 0.00118999998 | 8.09999983e-05 | 2.49999994e-05 | 229.6415 | 1326.59 | 1157.08 | 1076.51 | 195.67 | 26.00676 | 1164.85 | 238.23 | 10.3 | 1.328 | 1.334 | 1.996678 | 212.22 | 1153.4 | 46.24 | 19.48 | 2.640471 | 1.16633 | 165.98 | 1145.97 | 43.96 | 4.181343 | 21 | 122.02 | 1146.14 | 33.12 | 20.67 | 4.450584 | 1.16633 | 88.9 | 1142.44 | 27.2 | 5.065988 | 19.87 | 61.7 | 1137.44 | 18.82 | 18.39 | 5.000064 | 1.16633 | 1159.72 | 1687.37
1.80000006e-05 | 0.00214 | 7.79999973e-05 | 3.09999996e-05 | 237.5387 | 1342.61 | 1167.33 | 1112.13 | 235.22 | 26.6721 | 1165.36 | 246.02 | 11.11 | 1.328 | 1.334 | 1.875973 | 219.35 | 1153.17 | 50.36 | 19.2 | 2.527922 | 1.16633 | 168.99 | 1147 | 43.7 | 3.857862 | 19.96 | 125.29 | 1147.22 | 34.51 | 20.2 | 4.376651 | 1.16633 | 90.78 | 1145.92 | 27.54 | 5.056406 | 19.57 | 63.24 | 1141.53 | 20.37 | 18.87 | 5.000067 | 1.16633 | 1157.4 | 1685.13
1.80000006e-05 | 0.00214 | 7.79999973e-05 | 3.09999996e-05 | 237.4856 | 1342.31 | 1161.22 | 1100.84 | 235.48 | 26.52486 | 1166.41 | 245.99 | 11.65 | 1.328 | 1.334 | 1.881176 | 219.47 | 1152.84 | 50.38 | 20.14 | 2.525476 | 1.16633 | 169.09 | 1145.76 | 43.68 | 3.850998 | 20.23 | 125.41 | 1145.49 | 34.46 | 21.08 | 4.652329 | 1.16633 | 90.95 | 1143.71 | 27.71 | 5.057508 | 19.92 | 63.24 | 1138.31 | 20.37 | 19.56 | 5.000067 | 1.16633 | 1157.39 | 1577.3
1.80000006e-05 | 0.00214 | 7.79999973e-05 | 3.09999996e-05 | 235.6191 | 1331.76 | 1159.47 | 1096.67 | 217.07 | 26.4253 | 1169.14 | 244.99 | 11.8 | 1.328 | 1.334 | 1.874979 | 218.56 | 1156.67 | 50.35 | 20.09 | 2.531877 | 1.16633 | 168.21 | 1148.85 | 43.13 | 3.848565 | 20.94 | 125.08 | 1148.38 | 33.58 | 20.97 | 4.451877 | 1.16633 | 91.5 | 1145.93 | 28.33 | 5.056807 | 20.51 | 63.17 | 1140.17 | 20.32 | 19.95 | 5.000054 | 1.16633 | 1162.18 | 1580.12
1.80000006e-05 | 0.00214 | 7.79999973e-05 | 3.09999996e-05 | 238.7241 | 1349.31 | 1164.83 | 1105.79 | 236.01 | 26.67009 | 1171.67 | 246.76 | 11.21 | 1.328 | 1.334 | 1.936288 | 220.09 | 1158.63 | 50.93 | 19.78 | 2.531076 | 1.16633 | 169.16 | 1151.66 | 43.71 | 3.863697 | 20.12 | 125.45 | 1151.44 | 33.76 | 20.59 | 4.478849 | 1.16633 | 91.69 | 1149.42 | 28.55 | 5.061813 | 20.04 | 63.14 | 1144.54 | 20.29 | 19.33 | 5.000056 | 1.16633 | 1161.14 | 1580.14
1.80000006e-05 | 0.00159999996 | 4.50000007e-05 | 2.90000007e-05 | 231.8331 | 1339.25 | 1183.06 | 1104.1 | 217.86 | 26.47411 | 1178.72 | 240.82 | 8.95 | 1.328 | 1.334 | 1.997245 | 214.35 | 1167.75 | 46.93 | 18.2 | 2.699077 | 1.16633 | 167.42 | 1160.63 | 45.37 | 4.229398 | 20.29 | 122.05 | 1160.93 | 33.62 | 20.18 | 4.684587 | 1.16633 | 88.43 | 1157.61 | 27.19 | 5.068397 | 19.17 | 61.24 | 1152.56 | 18.37 | 17.59 | 5.000065 | 1.16633 | 1146.97 | 1538.89
1.6e-05 | 0.00230999989 | 4.40000003e-05 | 2.49999994e-05 | 230.038 | 1328.88 | 1173.19 | 1087.53 | 208.38 | 26.24314 | 1178.97 | 240.06 | 9.4 | 1.328 | 1.334 | 1.999271 | 213.82 | 1166.71 | 46.72 | 19.32 | 2.699268 | 1.16633 | 167.1 | 1158.66 | 45.14 | 4.21981 | 20.81 | 121.96 | 1158.52 | 33.39 | 20.65 | 4.659496 | 1.16633 | 88.57 | 1154.33 | 27.32 | 5.062476 | 19.4 | 61.25 | 1148.24 | 18.36 | 17.94 | 5.000063 | 1.16633 | 1144.75 | 1526.84
0.00162 | 0.0072900001 | 2.40000008e-05 | 0.000483000011 | 233.673 | 1676.35 | 1208.66 | 1124.13 | 178.9 | 25.91631 | 1202.37 | 239.67 | 13.73 | 1.328 | 1.334 | 1.981865 | 213.75 | 1190.82 | 51.63 | 22.87 | 2.782877 | 1.16633 | 162.12 | 1182.99 | 44.07 | 4.063097 | 24.7 | 118.05 | 1182.64 | 34.43 | 25.41 | 4.324265 | 1.16633 | 83.62 | 1177.94 | 28.33 | 5.024475 | 25.64 | 55.29 | 1172.22 | 20.45 | 25.84 | 5.000043 | 1.16633 | 1549.89 | 1472.05
0.00162 | 0.0072900001 | 2.40000008e-05 | 0.000483000011 | 232.171 | 1673.65 | 1200.2 | 1116.23 | 176.26 | 25.77684 | 1209.38 | 239.54 | 14.1 | 1.328 | 1.334 | 1.983319 | 213.76 | 1197.55 | 50.14 | 22.71 | 2.891958 | 1.16633 | 163.62 | 1189.5 | 44.45 | 4.158695 | 25.13 | 119.17 | 1189.23 | 35.05 | 26 | 4.292123 | 1.16633 | 84.12 | 1184.38 | 28.6 | 5.031098 | 25.72 | 55.52 | 1178.43 | 20.65 | 26.23 | 5.000043 | 1.16633 | 1549.5 | 1471.47
0.00159 | 0.00745999999 | 3.89999987e-05 | 0.000321 | 235.633 | 1751.88 | 1208.5 | 1128.1 | 22.75 | 27.6731 | 1212.49 | 234.85 | 12.6 | 1.328 | 1.334 | 2.057078 | 207.17 | 1201.35 | 49.89 | 24.34 | 3.001509 | 1.16633 | 157.28 | 1194.04 | 42.76 | 4.319149 | 27.11 | 114.52 | 1192.91 | 33.38 | 27.35 | 4.435611 | 1.16633 | 81.14 | 1188.54 | 26.86 | 5.033175 | 27.63 | 54.28 | 1181.3 | 19.35 | 27.92 | 5.00005 | 1.16633 | 1748.25 | 1313.53
0.00159 | 0.00745999999 | 3.89999987e-05 | 0.000321 | 235.5899 | 1751.56 | 1199.43 | 1117.87 | 22.41 | 27.62886 | 1211.56 | 234.86 | 13.45 | 1.328 | 1.334 | 2.123566 | 207.24 | 1200.22 | 48.47 | 24.71 | 3.145712 | 1.16633 | 158.77 | 1192.78 | 43.32 | 4.239025 | 27.26 | 115.45 | 1190.77 | 33.44 | 28.38 | 4.373123 | 1.16633 | 82.01 | 1186.33 | 27.32 | 4.968174 | 27.94 | 54.69 | 1179.05 | 19.73 | 28.79 | 5.000047 | 1.16633 | 1747.18 | 1314.62
0.00159 | 0.00745999999 | 3.89999987e-05 | 0.000321 | 235.6478 | 1751.99 | 1205.69 | 1123.76 | 22.86 | 27.6858 | 1214.95 | 234.9 | 13.03 | 1.328 | 1.334 | 2.061238 | 207.21 | 1203.47 | 49.32 | 24.48 | 3.075974 | 1.16633 | 157.89 | 1195.95 | 42.73 | 4.120044 | 26.41 | 115.16 | 1194.34 | 33.52 | 27.67 | 4.537126 | 1.16633 | 81.64 | 1189.95 | 27.12 | 5.035666 | 27.26 | 54.52 | 1182.31 | 19.54 | 28.09 | 5.000048 | 1.16633 | 1746.83 | 1349.45
0.00167000003 | 0.0072300001 | 3.70000016e-05 | 0.000384999992 | 235.559 | 1751.33 | 1203.96 | 1121.85 | 22.16 | 27.76733 | 1211.14 | 234.86 | 13.39 | 1.328 | 1.334 | 2.056084 | 207.09 | 1199.69 | 48.14 | 24.43 | 3.048971 | 1.16633 | 158.95 | 1192.09 | 42.59 | 4.055292 | 26.89 | 116.36 | 1190.55 | 33.68 | 27.82 | 4.338303 | 1.16633 | 82.68 | 1186.09 | 27.69 | 4.977779 | 27.66 | 54.99 | 1181.36 | 20.03 | 27.55 | 5.000046 | 1.16633 | 1746.72 | 1352.44
0.00168999995 | 0.00742000015 | 7.20000025e-05 | 0.000365000014 | 235.6827 | 1752.25 | 1199.52 | 1116.47 | 23.14 | 27.60145 | 1210.3 | 234.87 | 13.6 | 1.328 | 1.334 | 2.05459 | 207.27 | 1198.63 | 48.49 | 25.11 | 2.966603 | 1.16633 | 158.78 | 1190.83 | 42.35 | 4.21614 | 27.58 | 116.43 | 1189.38 | 33.75 | 28.33 | 4.336736 | 1.16633 | 82.68 | 1184.81 | 27.62 | 4.935927 | 28.16 | 55.06 | 1179.92 | 20.1 | 28.2 | 5.000047 | 1.16633 | 1747.18 | 1328.95
0.00168999995 | 0.00742000015 | 7.20000025e-05 | 0.000365000014 | 235.6935 | 1752.33 | 1205.12 | 1122.83 | 23.23 | 27.75346 | 1212.02 | 234.9 | 13.27 | 1.328 | 1.334 | 2.055962 | 207.14 | 1200.52 | 48.41 | 24.51 | 2.968302 | 1.16633 | 158.73 | 1192.82 | 42.64 | 4.233775 | 26.82 | 116.09 | 1191.38 | 33.54 | 27.69 | 4.351901 | 1.16633 | 82.55 | 1186.88 | 27.58 | 5.019394 | 27.32 | 54.97 | 1181.96 | 20 | 27.77 | 5.000047 | 1.16633 | 1746.47 | 1317.6
0.00168999995 | 0.00742000015 | 7.20000025e-05 | 0.000365000014 | 235.7325 | 1752.62 | 1202.26 | 1121.43 | 23.54 | 27.74351 | 1211.93 | 234.91 | 13.42 | 1.328 | 1.334 | 2.055377 | 207.17 | 1200.5 | 48.15 | 24.58 | 3.048521 | 1.16633 | 159.02 | 1193.07 | 42.66 | 4.219835 | 27.12 | 116.36 | 1191.8 | 33.74 | 28.01 | 4.472368 | 1.16633 | 82.62 | 1187.61 | 27.54 | 5.001944 | 27.77 | 55.08 | 1183.02 | 20.12 | 28.04 | 5.000047 | 1.16633 | 1746.16 | 1314.32
0.00168999995 | 0.00742000015 | 7.20000025e-05 | 0.000365000014 | 235.5361 | 1751.16 | 1212.91 | 1132.03 | 21.97 | 27.824 | 1213.77 | 234.88 | 12.74 | 1.328 | 1.334 | 2.063961 | 207.06 | 1202.5 | 48.57 | 23.96 | 3.060774 | 1.16633 | 158.49 | 1195.17 | 42.69 | 4.24984 | 26.75 | 115.8 | 1193.95 | 33.59 | 27.49 | 4.645752 | 1.16633 | 82.21 | 1189.95 | 27.41 | 5.032398 | 27.44 | 54.8 | 1185.47 | 19.85 | 27.11 | 5.000047 | 1.16633 | 1746.54 | 1313.02
0.00168999995 | 0.00742000015 | 7.20000025e-05 | 0.000365000014 | 235.8132 | 1753.22 | 1203.97 | 1122.37 | 24.2 | 27.72247 | 1212.68 | 234.92 | 13.16 | 1.328 | 1.334 | 2.059298 | 207.2 | 1201.28 | 48.31 | 24.26 | 2.96476 | 1.16633 | 158.89 | 1193.62 | 42.62 | 4.061291 | 26.34 | 116.27 | 1191.98 | 33.67 | 27.76 | 4.349666 | 1.16633 | 82.6 | 1187.56 | 27.62 | 5.031616 | 27.09 | 54.98 | 1182.67 | 20.04 | 27.56 | 5.000047 | 1.16633 | 1746.48 | 1306.39
0.00164999999 | 0.00730000017 | 6.70000009e-05 | 0.000234000006 | 235.4944 | 1750.85 | 1200.03 | 1117 | 21.64 | 27.60425 | 1210.77 | 234.86 | 13.57 | 1.328 | 1.334 | 2.05458 | 207.26 | 1199.09 | 48.04 | 24.87 | 2.956523 | 1.16633 | 159.22 | 1191.23 | 42.52 | 4.200009 | 27.46 | 116.7 | 1189.78 | 33.88 | 28.03 | 4.32756 | 1.16633 | 82.82 | 1185.15 | 27.66 | 4.961166 | 27.78 | 55.16 | 1180.32 | 20.2 | 27.6 | 5.000047 | 1.16633 | 1746.46 | 1305.33
0.00164999999 | 0.00730000017 | 6.70000009e-05 | 0.000234000006 | 235.6975 | 1752.36 | 1203.73 | 1123.31 | 24.97 | 27.70576 | 1212.7 | 234.89 | 13.12 | 1.328 | 1.334 | 2.057374 | 207.19 | 1201.3 | 48.44 | 24.16 | 2.968339 | 1.16633 | 158.75 | 1193.79 | 43.25 | 4.234214 | 26.36 | 115.5 | 1191.66 | 32.88 | 27.51 | 4.351519 | 1.16633 | 82.62 | 1187.21 | 27.79 | 5.0318 | 26.73 | 54.83 | 1181.97 | 19.87 | 27.64 | 5.000047 | 1.16633 | 1746.54 | 1305.01
0.00164999999 | 0.00730000017 | 6.70000009e-05 | 0.000234000006 | 235.672 | 1752.17 | 1203.79 | 1121.85 | 24.52 | 27.67735 | 1211.71 | 234.89 | 13.34 | 1.328 | 1.334 | 2.057551 | 207.21 | 1200.21 | 48.38 | 24.53 | 3.052978 | 1.16633 | 158.83 | 1192.68 | 42.55 | 4.223157 | 26.75 | 116.28 | 1191.24 | 33.55 | 27.57 | 4.471054 | 1.16633 | 82.73 | 1186.84 | 27.62 | 5.031677 | 27.29 | 55.11 | 1181.97 | 20.17 | 27.27 | 5.000046 | 1.16633 | 1746.29 | 1284.27
0.00161000004 | 0.00743999984 | 5.09999991e-05 | 0.000391999987 | 235.5725 | 1751.43 | 1204.71 | 1123.61 | 24.16 | 27.66466 | 1216.71 | 234.88 | 13.28 | 1.328 | 1.334 | 2.124344 | 207.21 | 1205.38 | 48.63 | 24.56 | 2.971428 | 1.16633 | 158.58 | 1197.75 | 42.68 | 4.07987 | 26.82 | 115.9 | 1196.18 | 33.5 | 27.66 | 4.489551 | 1.16633 | 82.4 | 1191.84 | 27.46 | 5.030442 | 27.26 | 54.94 | 1186.95 | 20 | 27.5 | 5.000048 | 1.16633 | 1745.77 | 1283.15
0.00161000004 | 0.00743999984 | 5.09999991e-05 | 0.000391999987 | 235.5267 | 1751.09 | 1208.6 | 1127.56 | 24.37 | 27.76782 | 1213.26 | 234.88 | 13.06 | 1.328 | 1.334 | 2.056111 | 207.11 | 1201.98 | 48.6 | 24.06 | 2.973105 | 1.16633 | 158.51 | 1194.46 | 43.11 | 4.081421 | 26.94 | 115.4 | 1192.53 | 33.08 | 27.36 | 4.495753 | 1.16633 | 82.32 | 1188.24 | 27.51 | 5.030246 | 27.47 | 54.81 | 1183.52 | 19.86 | 27.43 | 5.000047 | 1.16633 | 1745.29 | 1278.73
0.00161000004 | 0.00743999984 | 5.09999991e-05 | 0.000391999987 | 235.6007 | 1751.64 | 1201.53 | 1119.69 | 28.01 | 27.64103 | 1209.9 | 234.9 | 13.54 | 1.328 | 1.334 | 2.060435 | 207.26 | 1198.46 | 48.25 | 24.46 | 2.961665 | 1.16633 | 159.01 | 1190.8 | 42.59 | 4.21655 | 26.82 | 116.42 | 1189.39 | 33.63 | 27.77 | 4.465789 | 1.16633 | 82.79 | 1185.06 | 27.59 | 5.012554 | 27.29 | 55.2 | 1180.27 | 20.24 | 27.9 | 5.000046 | 1.16633 | 1745.32 | 1256.05
0.00161000004 | 0.00743999984 | 5.09999991e-05 | 0.000391999987 | 235.902 | 1753.88 | 1203.25 | 1121.07 | 30.46 | 27.66139 | 1216.4 | 234.92 | 13.24 | 1.328 | 1.334 | 2.062446 | 207.26 | 1204.75 | 49.09 | 24.58 | 3.068773 | 1.16633 | 158.17 | 1197.07 | 42.45 | 4.090622 | 26.55 | 115.72 | 1195.34 | 33.36 | 27.56 | 4.496753 | 1.16633 | 82.36 | 1190.79 | 27.44 | 5.032563 | 27.31 | 54.92 | 1185.78 | 19.98 | 27.34 | 5.000048 | 1.16633 | 1745.78 | 1255.18
0.00161000004 | 0.00743999984 | 5.09999991e-05 | 0.000391999987 | 236.062 | 1755.07 | 1206.05 | 1126.62 | 32.87 | 27.60436 | 1209.97 | 234.96 | 12.99 | 1.328 | 1.334 | 2.123683 | 207.35 | 1199.1 | 48.88 | 24.09 | 2.974797 | 1.16633 | 158.47 | 1191.86 | 42.53 | 4.244545 | 26.68 | 115.94 | 1190.66 | 33.49 | 27.5 | 4.360885 | 1.16633 | 82.45 | 1186.53 | 27.48 | 5.031346 | 27.48 | 54.97 | 1182.13 | 20.05 | 27.56 | 5.000047 | 1.16633 | 1746.02 | 1255.52
0.00161000004 | 0.00743999984 | 5.09999991e-05 | 0.000391999987 | 235.6289 | 1751.85 | 1205.75 | 1124.7 | 23.63 | 27.70519 | 1214.01 | 234.88 | 13.11 | 1.328 | 1.334 | 2.055098 | 207.18 | 1202.53 | 48.45 | 24.03 | 2.968215 | 1.16633 | 158.73 | 1194.93 | 42.62 | 4.068935 | 26.11 | 116.11 | 1193.32 | 33.57 | 27.24 | 4.484946 | 1.16633 | 82.54 | 1189.01 | 27.56 | 5.033377 | 26.65 | 54.98 | 1184.15 | 20.04 | 27.41 | 5.000047 | 1.16633 | 1746.88 | 1257.93
0.00153000001 | 0.00751999998 | 3.19999999e-05 | 0.000321 | 235.5442 | 1751.22 | 1205.81 | 1123.05 | 36.67 | 27.51148 | 1213.98 | 234.98 | 13.97 | 1.328 | 1.334 | 2.125684 | 207.47 | 1203.04 | 47.07 | 24.4 | 3.017959 | 1.16633 | 160.4 | 1195.24 | 42.94 | 4.002044 | 26.69 | 117.46 | 1193.59 | 34.23 | 27.48 | 4.186298 | 1.16633 | 83.23 | 1188.87 | 27.95 | 4.957392 | 26.95 | 55.28 | 1183.82 | 20.32 | 26.93 | 5.000045 | 1.16633 | 1741.41 | 1256.96
0.00153000001 | 0.00751999998 | 3.19999999e-05 | 0.000321 | 235.3115 | 1749.49 | 1197.97 | 1115.29 | 25.68 | 27.58762 | 1211.09 | 234.93 | 13.69 | 1.328 | 1.334 | 2.125217 | 207.35 | 1199.55 | 47.77 | 25.07 | 3.03536 | 1.16633 | 159.58 | 1191.85 | 42.54 | 4.183353 | 27.6 | 117.04 | 1190.46 | 33.92 | 28.41 | 4.309346 | 1.16633 | 83.12 | 1185.93 | 27.8 | 4.924894 | 28.2 | 55.32 | 1181.25 | 20.35 | 28.31 | 5.000046 | 1.16633 | 1741.62 | 1258.16
0.00153000001 | 0.00751999998 | 3.19999999e-05 | 0.000321 | 235.5953 | 1751.6 | 1206.12 | 1126.36 | 37.04 | 27.66191 | 1211.25 | 234.97 | 13.7 | 1.328 | 1.334 | 2.062453 | 207.31 | 1200.02 | 47.71 | 24.45 | 3.035651 | 1.16633 | 159.6 | 1192.8 | 42.93 | 4.041118 | 27.1 | 116.67 | 1191.57 | 34.08 | 27.73 | 4.340485 | 1.16633 | 82.59 | 1187.5 | 27.52 | 4.98203 | 27.24 | 55.07 | 1182.88 | 20.13 | 27.55 | 5.000048 | 1.16633 | 1741.36 | 1245.64
0.00153000001 | 0.00751999998 | 3.19999999e-05 | 0.000321 | 235.7904 | 1753.05 | 1210.23 | 1128.49 | 40.82 | 27.60285 | 1218.3 | 235.01 | 13.78 | 1.328 | 1.334 | 2.062323 | 207.4 | 1206.65 | 48.14 | 24.18 | 3.043987 | 1.16633 | 159.26 | 1199.02 | 42.78 | 4.050904 | 26.12 | 116.48 | 1197.36 | 33.83 | 27.03 | 4.224331 | 1.16633 | 82.65 | 1192.62 | 27.61 | 5.025833 | 26 | 55.04 | 1187.33 | 20.07 | 26.97 | 5.000048 | 1.16633 | 1741.33 | 1245.62
0.00153000001 | 0.00751999998 | 3.19999999e-05 | 0.000321 | 235.6464 | 1751.98 | 1194.41 | 1114.6 | 34.07 | 27.64125 | 1209.39 | 234.99 | 13.83 | 1.328 | 1.334 | 2.06225 | 207.35 | 1198.13 | 47.02 | 24.31 | 3.019371 | 1.16633 | 160.33 | 1190.65 | 42.86 | 4.000367 | 27.15 | 117.47 | 1189.27 | 34.15 | 27.99 | 4.299544 | 1.16633 | 83.32 | 1185.13 | 27.9 | 4.927478 | 27.88 | 55.42 | 1180.68 | 20.49 | 28.08 | 5.000046 | 1.16633 | 1741.54 | 1244.91
0.00153000001 | 0.00751999998 | 3.19999999e-05 | 0.000321 | 235.8213 | 1753.28 | 1200.69 | 1122.56 | 33.15 | 27.7601 | 1207.57 | 235.02 | 13.61 | 1.328 | 1.334 | 2.063311 | 207.26 | 1196.68 | 47.53 | 24.64 | 3.032881 | 1.16633 | 159.73 | 1189.69 | 42.96 | 4.200904 | 27.17 | 116.77 | 1188.73 | 34.1 | 27.76 | 4.214287 | 1.16633 | 82.67 | 1184.71 | 27.59 | 4.974143 | 27.35 | 55.08 | 1180.32 | 20.13 | 27.35 | 5.000047 | 1.16633 | 1741.26 | 1244.74
0.00156999996 | 0.00738999993 | 4.50000007e-05 | 0.000429000007 | 234.9847 | 1747.06 | 1204.55 | 1122.63 | 23.05 | 27.64982 | 1210.05 | 234.9 | 13.93 | 1.328 | 1.334 | 2.058706 | 207.25 | 1198.51 | 46.55 | 24.56 | 3.010739 | 1.16633 | 160.7 | 1190.95 | 43.25 | 3.998709 | 26.68 | 117.45 | 1189.48 | 34.29 | 27.7 | 4.183466 | 1.16633 | 83.16 | 1185.08 | 28 | 4.908814 | 26.58 | 55.16 | 1180.09 | 20.19 | 27.48 | 5.000047 | 1.16633 | 1742.41 | 1244.01
0.00156999996 | 0.00738999993 | 4.50000007e-05 | 0.000429000007 | 235.1878 | 1748.57 | 1198.41 | 1116.22 | 24.98 | 27.66936 | 1209.59 | 234.94 | 13.77 | 1.328 | 1.334 | 1.941538 | 207.27 | 1197.53 | 46.96 | 24.33 | 2.933834 | 1.16633 | 160.31 | 1189.7 | 43.01 | 3.713988 | 27.05 | 117.3 | 1187.87 | 34.11 | 27.89 | 3.969659 | 1.16633 | 83.19 | 1182.93 | 27.95 | 4.930723 | 27.45 | 55.24 | 1177.67 | 20.27 | 27.6 | 5.000046 | 1.16633 | 1740.43 | 1243.37
0.00164999999 | 0.00730000017 | 6.70000009e-05 | 0.000234000006 | 235.1151 | 1748.03 | 1194.02 | 1116.69 | 37.75 | 27.8956 | 1209.23 | 235.08 | 13.5 | 1.328 | 1.334 | 2.242189 | 207.18 | 1198.56 | 47.78 | 24 | 3.08732 | 1.16633 | 159.4 | 1191.42 | 42.79 | 4.289137 | 26.91 | 116.61 | 1190.29 | 33.78 | 27.66 | 4.588747 | 1.16633 | 82.83 | 1186.4 | 27.71 | 4.983248 | 27.69 | 55.12 | 1182.25 | 20.19 | 27.65 | 5.000047 | 1.16633 | 1735.28 | 1243.76
0.00156999996 | 0.00738999993 | 4.50000007e-05 | 0.000429000007 | 235.446 | 1750.49 | 1209 | 1126.97 | 31.93 | 27.71118 | 1214.19 | 234.98 | 13.2 | 1.328 | 1.334 | 2.062917 | 207.27 | 1202.72 | 48.36 | 24.22 | 2.964667 | 1.16633 | 158.91 | 1195.06 | 42.81 | 4.234987 | 26.08 | 116.1 | 1193.54 | 33.59 | 27.18 | 4.358335 | 1.16633 | 82.51 | 1188.86 | 27.54 | 5.031785 | 26.76 | 54.97 | 1183.86 | 20.02 | 26.99 | 5.000047 | 1.16633 | 1740.07 | 1243.56
0.00156999996 | 0.00738999993 | 4.50000007e-05 | 0.000429000007 | 235.1555 | 1748.33 | 1199.41 | 1118.76 | 27.35 | 27.76596 | 1208.59 | 234.94 | 13.43 | 1.328 | 1.334 | 2.057822 | 207.18 | 1197.19 | 47.92 | 24.2 | 3.043616 | 1.16633 | 159.26 | 1189.76 | 42.81 | 4.051919 | 26.87 | 116.45 | 1188.36 | 33.67 | 27.6 | 4.336622 | 1.16633 | 82.78 | 1184.07 | 27.65 | 5.011739 | 27.42 | 55.13 | 1179.52 | 20.19 | 27.78 | 5.000047 | 1.16633 | 1740.92 | 1241.97
0.00156999996 | 0.00738999993 | 4.50000007e-05 | 0.000429000007 | 235.4137 | 1750.25 | 1197.97 | 1115.12 | 32.59 | 27.59736 | 1210.7 | 234.97 | 13.81 | 1.328 | 1.334 | 2.059986 | 207.37 | 1199 | 47.23 | 24.8 | 3.022972 | 1.16633 | 160.14 | 1191.18 | 42.95 | 4.014493 | 27.67 | 117.19 | 1189.66 | 34.25 | 28.66 | 4.316431 | 1.16633 | 82.94 | 1185.22 | 27.8 | 4.901219 | 28.47 | 55.14 | 1180.46 | 20.18 | 28.33 | 5.000047 | 1.16633 | 1740.41 | 1243.55
0.00156999996 | 0.00738999993 | 4.50000007e-05 | 0.000429000007 | 235.2819 | 1749.27 | 1197.42 | 1119.3 | 27.49 | 28.0114 | 1195.29 | 234.93 | 13.52 | 1.328 | 1.334 | 2.0637 | 206.92 | 1184.77 | 47.41 | 24.51 | 3.037429 | 1.16633 | 159.51 | 1178.02 | 42.65 | 4.193161 | 27.63 | 116.86 | 1177.27 | 34.04 | 28.42 | 4.328133 | 1.16633 | 82.82 | 1173.83 | 27.64 | 4.946835 | 28.62 | 55.18 | 1170.31 | 20.29 | 28.55 | 5.000047 | 1.16633 | 1741.27 | 1239.86
0.00156999996 | 0.00738999993 | 4.50000007e-05 | 0.000429000007 | 235.6706 | 1752.16 | 1197.01 | 1116.45 | 29.38 | 27.88877 | 1205.19 | 234.99 | 13.44 | 1.328 | 1.334 | 2.128797 | 207.1 | 1194.15 | 47.65 | 24.81 | 3.038992 | 1.16633 | 159.45 | 1186.85 | 42.77 | 4.203817 | 26.93 | 116.68 | 1185.6 | 33.89 | 28.01 | 4.332798 | 1.16633 | 82.79 | 1181.33 | 27.67 | 4.96395 | 27.65 | 55.12 | 1176.82 | 20.16 | 27.82 | 5.000047 | 1.16633 | 1741.46 | 1241.59
0.00159 | 0.00745999999 | 3.89999987e-05 | 0.000321 | 235.1044 | 1747.95 | 1191.19 | 1110.32 | 26.95 | 27.69107 | 1200.87 | 234.92 | 13.74 | 1.328 | 1.334 | 2.127042 | 207.23 | 1189.72 | 47.24 | 24.81 | 3.025766 | 1.16633 | 159.99 | 1182.33 | 42.81 | 4.348803 | 27.58 | 117.18 | 1182.72 | 34.15 | 27.91 | 4.191714 | 1.16633 | 83.03 | 1178.2 | 27.76 | 4.934856 | 27.84 | 55.27 | 1173.64 | 20.31 | 28.27 | 5.000047 | 1.16633 | 1740.36 | 1241.79
0.00033000001 | 0.00260000001 | 0.000120999997 | 6.90000015e-05 | 237.035125 | 1648.94 | 1158.33 | 1085.59 | 111.68 | 27.54362 | 1179.69 | 236.64 | 14.94 | 1.328 | 1.334 | 2.037286 | 209.1 | 1169.45 | 46.9 | 23.79 | 2.866436 | 1.16633 | 162.2 | 1162.84 | 41.81 | 4.147564 | 25.16 | 120.39 | 1163.1 | 33.49 | 25.15 | 4.172352 | 1.16633 | 86.9 | 1159.28 | 25.88 | 5.054234 | 23.86 | 61.02 | 1154.68 | 17.98 | 25.49 | 5.000177 | 1.16633 | 1573.1 | 1243.47
0.000386 | 0.00203999993 | 0.000128999993 | 6.39999998e-05 | 236.4334 | 1439.16 | 1157.19 | 1081.3 | 168.5 | 28.10267 | 1168.38 | 240.09 | 13.01 | 1.328 | 1.334 | 1.955921 | 211.99 | 1157.7 | 47.98 | 20.64 | 2.699021 | 1.16633 | 164.01 | 1150.78 | 42.74 | 3.957811 | 22.19 | 121.27 | 1150.91 | 33.42 | 21.72 | 4.555672 | 1.16633 | 87.85 | 1147.39 | 26.39 | 5.057765 | 21.04 | 61.46 | 1142.56 | 18.56 | 19.16 | 5.000074 | 1.16633 | 1316.94 | 1244.25
0.000281999994 | 0.00248000002 | 0.000107 | 6.19999992e-05 | 235.8685 | 1692.1 | 1149.76 | 1071.52 | 161.38 | 27.90988 | 1170.83 | 238.49 | 15.42 | 1.328 | 1.334 | 1.976712 | 210.58 | 1159.73 | 47.15 | 23.66 | 2.716758 | 1.16633 | 163.43 | 1152.11 | 42.17 | 4.135786 | 25.62 | 121.26 | 1151.96 | 33.74 | 25.38 | 4.304012 | 1.16633 | 87.52 | 1147.67 | 26.1 | 5.049776 | 24.19 | 61.42 | 1142.34 | 18.44 | 22.32 | 5.000087 | 1.16633 | 1580.66 | 1244.8
0.000303999986 | 0.00252999994 | 9.40000027e-05 | 6.70000009e-05 | 236.868375 | 1647.78 | 1142.11 | 1057.75 | 60.81 | 27.50876 | 1165.94 | 235.16 | 15.55 | 1.328 | 1.334 | 2.101172 | 207.65 | 1153.95 | 45.43 | 25.77 | 2.850811 | 1.16633 | 162.22 | 1145.81 | 41.13 | 4.08081 | 27.7 | 121.09 | 1145.64 | 33.95 | 27.91 | 4.253265 | 1.16633 | 87.14 | 1141.07 | 25.99 | 5.06003 | 26.55 | 61.15 | 1135.57 | 18.14 | 23.68 | 5.000083 | 1.16633 | 1617.38 | 1244.1
0.000303999986 | 0.00252999994 | 9.40000027e-05 | 6.70000009e-05 | 237.2895625 | 1650.71 | 1146.57 | 1073.69 | 64.49 | 27.81252 | 1165.21 | 235.25 | 14.2 | 1.328 | 1.334 | 2.103082 | 207.43 | 1155.18 | 45.66 | 23.82 | 2.79005 | 1.16633 | 161.77 | 1148.41 | 41.62 | 4.13419 | 26.02 | 120.15 | 1148.88 | 33.09 | 26.33 | 4.394465 | 1.16633 | 87.06 | 1145.63 | 25.77 | 5.055367 | 24.9 | 61.29 | 1141.66 | 18.32 | 23.04 | 5.000081 | 1.16633 | 1616.29 | 1245.02
0.000303999986 | 0.00252999994 | 9.40000027e-05 | 6.70000009e-05 | 237.380125 | 1651.34 | 1149.58 | 1068.14 | 64.11 | 27.74642 | 1166.85 | 235.18 | 14.85 | 1.328 | 1.334 | 2.103002 | 207.43 | 1155.42 | 45.84 | 24.94 | 2.939382 | 1.16633 | 161.59 | 1147.85 | 41.4 | 4.130482 | 26.73 | 120.19 | 1147.84 | 33.73 | 27.29 | 4.293345 | 1.16633 | 86.46 | 1143.5 | 25.52 | 5.054142 | 25.31 | 60.94 | 1138.16 | 17.97 | 23.5 | 5.000085 | 1.16633 | 1618.56 | 1246.4
0.000303999986 | 0.00252999994 | 9.40000027e-05 | 6.70000009e-05 | 237.1745625 | 1649.91 | 1140.57 | 1062.2 | 60.31 | 27.69418 | 1159.93 | 235.14 | 15.05 | 1.328 | 1.334 | 2.104632 | 207.45 | 1149.04 | 45.11 | 24.95 | 2.776364 | 1.16633 | 162.34 | 1141.62 | 41.37 | 4.249504 | 27.02 | 120.97 | 1141.93 | 33.67 | 27.56 | 4.378973 | 1.16633 | 87.3 | 1138.26 | 25.91 | 5.055765 | 25.79 | 61.39 | 1133.74 | 18.37 | 24.06 | 5.000083 | 1.16633 | 1619.21 | 1245.27
0.000303999986 | 0.00252999994 | 9.40000027e-05 | 6.70000009e-05 | 237.30825 | 1650.84 | 1140.68 | 1058.99 | 61.41 | 27.63195 | 1158.52 | 235.16 | 15.41 | 1.328 | 1.334 | 2.100804 | 207.53 | 1147.18 | 44.99 | 25.51 | 2.843071 | 1.16633 | 162.54 | 1139.51 | 41.38 | 4.238088 | 27.7 | 121.16 | 1139.76 | 33.9 | 28.29 | 4.247541 | 1.16633 | 87.26 | 1135.81 | 25.95 | 5.058731 | 26.58 | 61.31 | 1130.98 | 18.34 | 24.05 | 5.000083 | 1.16633 | 1618.73 | 1245.2
0.000303999986 | 0.00252999994 | 9.40000027e-05 | 6.70000009e-05 | 237.2335 | 1650.32 | 1141.97 | 1069.26 | 61.03 | 27.84648 | 1155.81 | 235.15 | 14.5 | 1.328 | 1.334 | 2.106483 | 207.31 | 1145.96 | 45.01 | 23.89 | 2.848609 | 1.16633 | 162.3 | 1139.44 | 41.64 | 4.104127 | 26.63 | 120.66 | 1140.11 | 33.32 | 26.67 | 4.377823 | 1.16633 | 87.34 | 1137.1 | 25.88 | 5.056595 | 25.47 | 61.46 | 1133.49 | 18.49 | 23.33 | 5.000081 | 1.16633 | 1617.99 | 1243.87
0.00033000001 | 0.00260000001 | 0.000120999997 | 6.90000015e-05 | 237.3643125 | 1651.23 | 1144.89 | 1066.34 | 66.89 | 27.77184 | 1157.31 | 235.22 | 14.86 | 1.328 | 1.334 | 2.10209 | 207.45 | 1146.55 | 45.51 | 24.24 | 2.857033 | 1.16633 | 161.94 | 1139.29 | 41.32 | 4.107794 | 25.82 | 120.62 | 1139.38 | 33.62 | 26.31 | 4.397999 | 1.16633 | 87 | 1135.53 | 25.73 | 5.052774 | 24.65 | 61.27 | 1130.84 | 18.28 | 23.21 | 5.000085 | 1.16633 | 1617.54 | 1242.88
0.00033000001 | 0.00260000001 | 0.000120999997 | 6.90000015e-05 | 237.0538125 | 1649.07 | 1145.91 | 1067.49 | 63.14 | 27.74178 | 1158.64 | 235.17 | 14.96 | 1.328 | 1.334 | 2.103595 | 207.43 | 1147.86 | 45.18 | 24.46 | 2.923681 | 1.16633 | 162.25 | 1140.73 | 41.25 | 4.086232 | 26.15 | 121 | 1140.88 | 33.68 | 26.85 | 4.378131 | 1.16633 | 87.32 | 1137.23 | 25.96 | 5.059536 | 24.98 | 61.36 | 1132.68 | 18.37 | 23.35 | 5.000082 | 1.16633 | 1617.75 | 1168.76
0.000335999997 | 0.00236999989 | 9.99999975e-05 | 5.19999994e-05 | 237.362875 | 1651.22 | 1141.52 | 1061.59 | 65.69 | 27.73394 | 1153.51 | 235.22 | 15.56 | 1.328 | 1.334 | 2.10069 | 207.49 | 1142.55 | 45.34 | 25.45 | 2.852339 | 1.16633 | 162.15 | 1135.3 | 41.24 | 4.425217 | 28.01 | 120.91 | 1135.9 | 33.72 | 28.43 | 4.387843 | 1.16633 | 87.19 | 1132.46 | 25.83 | 5.056286 | 26.85 | 61.36 | 1128.17 | 18.38 | 24.48 | 5.000083 | 1.16633 | 1617.35 | 1151.22
0.000335999997 | 0.00236999989 | 9.99999975e-05 | 5.19999994e-05 | 237.153 | 1649.76 | 1147.71 | 1075.78 | 64.53 | 27.77713 | 1154.85 | 235.2 | 14.57 | 1.328 | 1.334 | 2.102819 | 207.42 | 1145.37 | 45.14 | 23.86 | 2.848584 | 1.16633 | 162.28 | 1139.11 | 41.55 | 4.102018 | 26.22 | 120.73 | 1139.84 | 33.24 | 26.57 | 4.369507 | 1.16633 | 87.49 | 1137.08 | 25.85 | 5.055791 | 25.04 | 61.64 | 1133.68 | 18.67 | 23.65 | 5.000091 | 1.16633 | 1616.4 | 1158.92
1.20000004e-05 | 0.00155000004 | 0.000109000001 | 3.60000013e-05 | 234.9592 | 1328.03 | 1146.4 | 1061.55 | 43.65 | 27.8575 | 1151.86 | 234.85 | 12.95 | 1.328 | 1.334 | 2.026529 | 207 | 1140.84 | 43.76 | 20.94 | 2.834519 | 1.16633 | 163.24 | 1133.18 | 41.62 | 4.288184 | 22.88 | 121.62 | 1133.76 | 33.27 | 23.66 | 4.742298 | 1.16633 | 88.35 | 1130.88 | 26.57 | 5.072712 | 22.28 | 61.78 | 1127.15 | 18.86 | 20.69 | 5.00008 | 1.16633 | 1311.22 | 1160.66
1.20000004e-05 | 0.00152000005 | 0.000115000003 | 2.49999994e-05 | 236.9778 | 1339.44 | 1142.02 | 1055.9 | 55.96 | 27.60664 | 1148.26 | 235.16 | 13.45 | 1.328 | 1.334 | 2.082179 | 207.55 | 1136.36 | 44.5 | 22.15 | 2.806227 | 1.16633 | 163.05 | 1128.56 | 41.72 | 4.160563 | 24 | 121.33 | 1128.9 | 33.11 | 24.5 | 4.571404 | 1.16633 | 88.22 | 1125.51 | 26.68 | 5.057455 | 23.55 | 61.54 | 1121.24 | 18.6 | 21.33 | 5.000079 | 1.16633 | 1312.97 | 1160.96
1.20000004e-05 | 0.00152000005 | 0.000115000003 | 2.49999994e-05 | 235.8986 | 1333.34 | 1157.91 | 1080.6 | 49.37 | 27.8443 | 1159.59 | 234.97 | 12.06 | 1.328 | 1.334 | 2.083856 | 207.13 | 1149.01 | 44.83 | 20.14 | 2.752698 | 1.16633 | 162.3 | 1142.05 | 41.91 | 4.051604 | 22.05 | 120.39 | 1142.55 | 32.95 | 22.48 | 4.768775 | 1.16633 | 87.44 | 1139.87 | 26.24 | 5.063484 | 21.5 | 61.2 | 1136.19 | 18.29 | 19.74 | 5.000077 | 1.16633 | 1312.34 | 1160.96
1.29999999e-05 | 0.00153999997 | 0.000114000002 | 3.19999999e-05 | 236.7638 | 1338.23 | 1149.99 | 1069.37 | 54.66 | 27.71317 | 1157.79 | 235.15 | 12.6 | 1.328 | 1.334 | 2.078983 | 207.44 | 1146.7 | 44.46 | 20.73 | 2.807575 | 1.16633 | 162.98 | 1139.33 | 41.81 | 4.167209 | 22.75 | 121.17 | 1139.74 | 33.04 | 23.23 | 4.729351 | 1.16633 | 88.13 | 1136.78 | 26.62 | 5.060383 | 22.07 | 61.51 | 1132.8 | 18.58 | 20.25 | 5.000077 | 1.16633 | 1312.47 | 1159.91
1.29999999e-05 | 0.00153999997 | 0.000114000002 | 3.19999999e-05 | 236.9637 | 1339.36 | 1155.06 | 1075 | 56.33 | 27.78073 | 1159.71 | 235.22 | 12.56 | 1.328 | 1.334 | 2.083804 | 207.44 | 1148.8 | 44.65 | 20.72 | 2.812461 | 1.16633 | 162.79 | 1141.59 | 42.03 | 4.037892 | 22.67 | 120.76 | 1141.99 | 32.97 | 22.96 | 4.75246 | 1.16633 | 87.79 | 1139.03 | 26.41 | 5.058897 | 21.79 | 61.38 | 1134.94 | 18.45 | 20.05 | 5.000078 | 1.16633 | 1311.53 | 1160.28
1.29999999e-05 | 0.00153999997 | 0.000114000002 | 3.19999999e-05 | 235.9623 | 1333.7 | 1147.55 | 1064.35 | 49.76 | 27.73464 | 1156.49 | 235.04 | 12.83 | 1.328 | 1.334 | 2.083502 | 207.3 | 1145 | 44.69 | 21.65 | 2.886286 | 1.16633 | 162.61 | 1137.57 | 41.71 | 4.180803 | 23.43 | 120.9 | 1137.99 | 33 | 23.69 | 4.741201 | 1.16633 | 87.9 | 1134.78 | 26.57 | 5.062617 | 22.89 | 61.33 | 1130.54 | 18.42 | 20.53 | 5.000078 | 1.16633 | 1311.1 | 1159.4
1.20000004e-05 | 0.00155000004 | 0.000109000001 | 3.60000013e-05 | 228.821 | 1321.85 | 1148.47 | 1064.97 | 36.98 | 26.98209 | 1153.04 | 228.57 | 12.39 | 1.328 | 1.334 | 2.025198 | 201.59 | 1141.89 | 43.57 | 20.42 | 2.98102 | 1.16633 | 158.02 | 1134.23 | 39.73 | 4.175003 | 22.12 | 118.29 | 1134.49 | 31.56 | 22.9 | 4.884123 | 1.16633 | 86.73 | 1131.33 | 25.65 | 5.075638 | 21.68 | 61.08 | 1127.53 | 18.16 | 20.09 | 5.000075 | 1.16633 | 1310.79 | 1158.58
1.99999995e-05 | 0.00156 | 0.000110000001 | 3.09999996e-05 | 236.7054 | 1337.9 | 1149.08 | 1068.4 | 49.34 | 27.91633 | 1151.94 | 235.5 | 12.29 | 1.328 | 1.334 | 2.083572 | 207.59 | 1140.97 | 41.87 | 20.54 | 2.751427 | 1.16633 | 165.72 | 1133.63 | 42.82 | 4.081514 | 23.04 | 122.9 | 1134.23 | 33.57 | 23.25 | 4.829321 | 1.16633 | 89.33 | 1131.52 | 27.36 | 5.062298 | 22.26 | 61.97 | 1127.87 | 19.05 | 20.4 | 5.000075 | 1.16633 | 1302.82 | 1137.7
1.99999995e-05 | 0.00156 | 0.000110000001 | 3.09999996e-05 | 237.6395 | 1343.18 | 1144.06 | 1061.4 | 57.62 | 27.85476 | 1150.15 | 235.7 | 12.75 | 1.328 | 1.334 | 2.081204 | 207.84 | 1138.85 | 42 | 21.27 | 2.820509 | 1.16633 | 165.84 | 1131.42 | 42.8 | 4.07893 | 23.48 | 123.04 | 1131.96 | 33.67 | 23.82 | 4.830381 | 1.16633 | 89.37 | 1129.11 | 27.41 | 5.062594 | 23 | 61.96 | 1125.31 | 19.04 | 20.85 | 5.000076 | 1.16633 | 1302.54 | 1138.7
1.99999995e-05 | 0.00156 | 0.000110000001 | 3.09999996e-05 | 236.0525 | 1334.21 | 1150.24 | 1073.21 | 67.22 | 27.81575 | 1152.56 | 235.36 | 12.34 | 1.328 | 1.334 | 2.018863 | 207.55 | 1141.91 | 44.51 | 19.99 | 2.808048 | 1.16633 | 163.04 | 1135.07 | 42.02 | 4.181448 | 22.01 | 121.02 | 1135.69 | 33.34 | 22.81 | 4.762938 | 1.16633 | 87.68 | 1133.2 | 26.26 | 5.058762 | 21.58 | 61.42 | 1129.58 | 18.51 | 19.9 | 5.000082 | 1.16633 | 1302.9 | 1137.55
1.99999995e-05 | 0.00156 | 0.000110000001 | 3.09999996e-05 | 234.8636 | 1327.49 | 1139.76 | 1054.81 | 52.96 | 27.66162 | 1152.44 | 235.11 | 12.88 | 1.328 | 1.334 | 2.01879 | 207.45 | 1140.24 | 44.76 | 21.74 | 2.814109 | 1.16633 | 162.69 | 1132.45 | 41.9 | 4.18786 | 23.37 | 120.79 | 1132.72 | 33.14 | 24.12 | 4.759752 | 1.16633 | 87.65 | 1129.47 | 26.33 | 5.058277 | 22.88 | 61.32 | 1124.81 | 18.38 | 20.83 | 5.000081 | 1.16633 | 1302.96 | 1395.88
1.99999995e-05 | 0.00156 | 0.000110000001 | 3.09999996e-05 | 235.4475 | 1330.79 | 1141.54 | 1060.75 | 56.53 | 27.71568 | 1153.91 | 235.22 | 12.72 | 1.328 | 1.334 | 2.081963 | 207.51 | 1142.74 | 44.64 | 21.31 | 2.811258 | 1.16633 | 162.87 | 1135.45 | 41.98 | 4.031044 | 23.11 | 120.89 | 1135.85 | 33.1 | 23.51 | 4.753902 | 1.16633 | 87.79 | 1132.82 | 26.36 | 5.061995 | 22.34 | 61.43 | 1128.5 | 18.49 | 20.54 | 5.000078 | 1.16633 | 1303.52 | 1394.96
1.99999995e-05 | 0.00156 | 0.000110000001 | 3.09999996e-05 | 234.8848 | 1327.61 | 1141.98 | 1060.28 | 53.09 | 27.71882 | 1153.3 | 235.11 | 12.96 | 1.328 | 1.334 | 2.019707 | 207.39 | 1141.9 | 45.18 | 21.42 | 2.756236 | 1.16633 | 162.21 | 1134.42 | 41.53 | 4.039773 | 23.09 | 120.68 | 1134.73 | 32.89 | 23.61 | 4.752022 | 1.16633 | 87.79 | 1131.65 | 26.36 | 5.059291 | 22.61 | 61.43 | 1127.36 | 18.48 | 20.58 | 5.000077 | 1.16633 | 1302.25 | 1400.39
9.00000032e-06 | 0.00101000001 | 5.60000008e-05 | 2.49999994e-05 | 228.3571 | 1319.17 | 1144.1 | 1064.37 | 56.08 | 27.16404 | 1153.85 | 229.03 | 11.53 | 1.328 | 1.334 | 2.082842 | 201.87 | 1142.45 | 39.3 | 19.16 | 2.916812 | 1.16633 | 162.57 | 1134.8 | 37.95 | 4.177383 | 20.61 | 124.62 | 1134.76 | 31.26 | 22.17 | 5.10783 | 1.16633 | 93.36 | 1132.05 | 29.23 | 5.063909 | 22.96 | 64.13 | 1128.09 | 21.26 | 23.28 | 5.000058 | 1.16633 | 1292.33 | 1531.27
1.99999995e-05 | 0.00156 | 0.000110000001 | 3.09999996e-05 | 235.7093 | 1332.27 | 1144.52 | 1067.43 | 59.33 | 27.79352 | 1156.47 | 235.32 | 12.42 | 1.328 | 1.334 | 2.081464 | 207.52 | 1145.81 | 44.73 | 20.65 | 2.813456 | 1.16633 | 162.79 | 1138.92 | 41.95 | 4.189347 | 22.91 | 120.84 | 1139.62 | 33.22 | 23.24 | 4.936216 | 1.16633 | 87.62 | 1137.23 | 26.21 | 5.058619 | 22.14 | 61.41 | 1133.54 | 18.5 | 20.42 | 5.000052 | 1.16633 | 1301.61 | 1536.2
9.00000032e-06 | 0.00101000001 | 5.60000008e-05 | 2.49999994e-05 | 227.9901 | 1317.05 | 1142.86 | 1063.68 | 53.79 | 27.12079 | 1153.44 | 228.96 | 11.66 | 1.328 | 1.334 | 2.076129 | 201.84 | 1142.15 | 39.14 | 19.07 | 2.912751 | 1.16633 | 162.7 | 1134.54 | 37.84 | 4.164041 | 20.74 | 124.86 | 1134.56 | 31.32 | 21.95 | 4.953487 | 1.16633 | 93.54 | 1131.69 | 29.24 | 5.063721 | 23.22 | 64.3 | 1127.89 | 21.41 | 23.31 | 5.000058 | 1.16633 | 1292.07 | 1754.07
9.00000032e-06 | 0.00101000001 | 5.60000008e-05 | 2.49999994e-05 | 227.6785 | 1315.25 | 1139.83 | 1056.77 | 51.85 | 27.04633 | 1152.42 | 228.94 | 11.96 | 1.328 | 1.334 | 2.07505 | 201.89 | 1140.49 | 39.3 | 20.04 | 2.914817 | 1.16633 | 162.59 | 1132.46 | 37.7 | 4.161807 | 21.52 | 124.89 | 1132.35 | 31.31 | 22.55 | 4.950049 | 1.16633 | 93.58 | 1129.15 | 29.32 | 5.065643 | 24.12 | 64.26 | 1125.04 | 21.37 | 24.05 | 5.00006 | 1.16633 | 1291.75 | 1528.77
1.40000002e-05 | 0.00141000003 | 0.000120999997 | 2.59999997e-05 | 236.4223 | 1336.3 | 1140.74 | 1065.93 | 95.16 | 28.07324 | 1154.83 | 237.47 | 12.06 | 1.328 | 1.334 | 2.084256 | 209.4 | 1144.42 | 44.44 | 20.23 | 2.71911 | 1.16633 | 164.96 | 1137.76 | 43.02 | 4.170977 | 22.4 | 121.94 | 1138.53 | 33.19 | 22.09 | 4.443143 | 1.16633 | 88.75 | 1135.71 | 27.08 | 5.057891 | 21.42 | 61.67 | 1132.04 | 18.77 | 19.65 | 5.000076 | 1.16633 | 1258.88 | 1529.29
1.40000002e-05 | 0.00141000003 | 0.000120999997 | 2.59999997e-05 | 237.8094 | 1344.14 | 1141.38 | 1062.43 | 151.51 | 28.40954 | 1155.91 | 240.77 | 12.29 | 1.328 | 1.334 | 1.961288 | 212.36 | 1144.88 | 45.41 | 20.18 | 2.64367 | 1.16633 | 166.95 | 1137.67 | 43.63 | 4.009704 | 21.53 | 123.32 | 1137.88 | 33.51 | 21.94 | 4.454563 | 1.16633 | 89.81 | 1134.68 | 27.82 | 5.060168 | 20.94 | 61.99 | 1130.24 | 19.06 | 19.35 | 4.999999 | 1.16633 | 1216.37 | 1530.6
1.40000002e-05 | 0.00141000003 | 0.000120999997 | 2.59999997e-05 | 237.0946 | 1340.1 | 1138.29 | 1061.72 | 147.04 | 28.36923 | 1152.68 | 240.47 | 12.34 | 1.328 | 1.334 | 2.020379 | 212.1 | 1142.18 | 45.34 | 20.05 | 2.709452 | 1.16633 | 166.76 | 1135.43 | 43.48 | 4.006026 | 21.69 | 123.28 | 1135.9 | 33.48 | 21.72 | 4.594593 | 1.16633 | 89.8 | 1132.97 | 27.75 | 5.06032 | 20.96 | 62.05 | 1128.99 | 19.13 | 19.38 | 4.999999 | 1.16633 | 1216.31 | 1565.54
1.40000002e-05 | 0.00141000003 | 0.000120999997 | 2.59999997e-05 | 236.6346 | 1337.5 | 1135.78 | 1055.82 | 148.33 | 28.19226 | 1151.38 | 240.35 | 13.1 | 1.328 | 1.334 | 1.958307 | 212.15 | 1140.21 | 45.42 | 20.61 | 2.644691 | 1.16633 | 166.73 | 1132.97 | 43.3 | 3.996506 | 22.2 | 123.43 | 1133.28 | 33.55 | 22.34 | 4.44229 | 1.16633 | 89.88 | 1129.94 | 27.75 | 5.06047 | 21.56 | 62.13 | 1125.47 | 19.21 | 19.64 | 5.000063 | 1.16633 | 1215.41 | 1384.14
1.20000004e-05 | 0.00152000005 | 0.000115000003 | 2.49999994e-05 | 236.4948 | 1336.71 | 1138.9 | 1064.7 | 148.29 | 28.39595 | 1153.22 | 240.37 | 12.12 | 1.328 | 1.334 | 2.016052 | 211.98 | 1142.94 | 45.37 | 19.49 | 2.6475 | 1.16633 | 166.61 | 1136.31 | 43.76 | 4.026282 | 21.58 | 122.85 | 1136.94 | 33.54 | 21.23 | 4.475856 | 1.16633 | 89.31 | 1134.04 | 27.4 | 5.059661 | 20.58 | 61.91 | 1130.17 | 19 | 18.92 | 5.000063 | 1.16633 | 1214.6 | 1300.94
1.20000004e-05 | 0.00152000005 | 0.000115000003 | 2.49999994e-05 | 235.5271 | 1331.24 | 1130.33 | 1055.17 | 144.06 | 28.23854 | 1149.63 | 240.07 | 12.77 | 1.328 | 1.334 | 2.016439 | 211.83 | 1139.23 | 45.22 | 20.1 | 2.708936 | 1.16633 | 166.61 | 1132.62 | 43.46 | 4.005503 | 21.47 | 123.15 | 1133.11 | 33.54 | 21.96 | 4.597469 | 1.16633 | 89.61 | 1130.37 | 27.55 | 5.060892 | 21.02 | 62.06 | 1126.61 | 19.14 | 19.55 | 5.000062 | 1.16633 | 1213.26 | 1302.7
1.20000004e-05 | 0.00155000004 | 0.000109000001 | 3.60000013e-05 | 235.9039 | 1333.37 | 1138.73 | 1057.86 | 143.13 | 28.15899 | 1152.54 | 240 | 12.99 | 1.328 | 1.334 | 2.078055 | 211.84 | 1141.63 | 45.3 | 20.45 | 2.709881 | 1.16633 | 166.54 | 1134.36 | 43.39 | 4.153364 | 22.22 | 123.15 | 1134.73 | 33.54 | 22.06 | 4.449903 | 1.16633 | 89.61 | 1131.23 | 27.55 | 5.061472 | 21.79 | 62.06 | 1126.87 | 19.13 | 19.65 | 5.000066 | 1.16633 | 1216.58 | 1493.64
1.20000004e-05 | 0.00155000004 | 0.000109000001 | 3.60000013e-05 | 237.7156 | 1343.61 | 1146.1 | 1077.41 | 155.48 | 28.43534 | 1155.42 | 240.8 | 11.95 | 1.328 | 1.334 | 2.017099 | 212.36 | 1146.13 | 45.58 | 19.13 | 2.647038 | 1.16633 | 166.78 | 1140.32 | 43.82 | 4.028674 | 21.22 | 122.96 | 1141.29 | 33.55 | 21 | 4.478675 | 1.16633 | 89.41 | 1139.23 | 27.34 | 5.065176 | 20.42 | 62.07 | 1136.26 | 19.16 | 18.86 | 5.000067 | 1.16633 | 1215.89 | 1492.78
1.20000004e-05 | 0.00152000005 | 0.000115000003 | 2.49999994e-05 | 236.2861 | 1335.53 | 1141.37 | 1061.39 | 150.79 | 28.28307 | 1152.89 | 240.57 | 12.76 | 1.328 | 1.334 | 2.017913 | 212.29 | 1141.75 | 45.78 | 20.15 | 2.715789 | 1.16633 | 166.51 | 1134.65 | 43.61 | 4.02839 | 21.67 | 122.9 | 1134.92 | 33.55 | 22.21 | 4.477659 | 1.16633 | 89.35 | 1131.7 | 27.49 | 5.062072 | 21.22 | 61.86 | 1127.22 | 18.96 | 19.6 | 5.000065 | 1.16633 | 1210.84 | 1493.02
1.20000004e-05 | 0.00152000005 | 0.000115000003 | 2.49999994e-05 | 235.2847 | 1329.87 | 1115.51 | 1042.75 | 144.66 | 28.32849 | 1143.11 | 240.18 | 12.83 | 1.328 | 1.334 | 1.955446 | 211.85 | 1132.78 | 45.34 | 20.25 | 2.71142 | 1.16633 | 166.51 | 1126.42 | 43.51 | 4.014994 | 21.51 | 123 | 1127.06 | 33.52 | 22.22 | 4.460641 | 1.16633 | 89.48 | 1124.44 | 27.47 | 5.060266 | 21.11 | 62.01 | 1120.78 | 19.08 | 19.89 | 5.000062 | 1.16633 | 1210.91 | 1495.77
1.29999999e-05 | 0.00153999997 | 0.000114000002 | 3.19999999e-05 | 235.3802 | 1330.41 | 1142.81 | 1062.64 | 146.07 | 28.20283 | 1153.11 | 240.25 | 13.07 | 1.328 | 1.334 | 2.015539 | 212.05 | 1142.16 | 45.83 | 20.4 | 2.653756 | 1.16633 | 166.22 | 1134.97 | 43.46 | 3.885809 | 21.92 | 122.76 | 1135.19 | 33.46 | 22.12 | 4.471566 | 1.16633 | 89.3 | 1131.92 | 27.45 | 5.060872 | 21.4 | 61.85 | 1127.49 | 18.92 | 19.44 | 5.000064 | 1.16633 | 1210.24 | 1496.88
1.29999999e-05 | 0.00153999997 | 0.000114000002 | 3.19999999e-05 | 237.7988 | 1344.08 | 1148.92 | 1080.85 | 160.68 | 28.57843 | 1156.72 | 241.24 | 11.68 | 1.328 | 1.334 | 2.02149 | 212.66 | 1147.64 | 45.64 | 18.8 | 2.646225 | 1.16633 | 167.02 | 1141.9 | 43.92 | 4.028735 | 21.09 | 123.1 | 1142.91 | 33.63 | 20.93 | 4.631754 | 1.16633 | 89.47 | 1141.03 | 27.5 | 5.06812 | 20.35 | 61.97 | 1138.12 | 19.05 | 18.58 | 5.000063 | 1.16633 | 1209.99 | 1497.72
1.20000004e-05 | 0.00155000004 | 0.000109000001 | 3.60000013e-05 | 236.9336 | 1339.19 | 1142.12 | 1060.82 | 158.47 | 28.41396 | 1155.65 | 241.1 | 12.5 | 1.328 | 1.334 | 1.959504 | 212.69 | 1144.29 | 45.99 | 20.2 | 2.65225 | 1.16633 | 166.7 | 1136.84 | 43.89 | 4.04157 | 21.66 | 122.81 | 1136.98 | 33.47 | 22.03 | 4.489174 | 1.16633 | 89.34 | 1133.58 | 27.53 | 5.061494 | 20.95 | 61.81 | 1128.74 | 18.91 | 19.48 | 5.000065 | 1.16633 | 1208.03 | 1498.32
1.20000004e-05 | 0.00155000004 | 0.000109000001 | 3.60000013e-05 | 237.8005 | 1344.09 | 1112.21 | 1040.14 | 163.81 | 28.5399 | 1144.88 | 241.49 | 12.54 | 1.328 | 1.334 | 1.956047 | 212.95 | 1134.5 | 45.67 | 20.01 | 2.643436 | 1.16633 | 167.28 | 1128.01 | 43.86 | 3.875888 | 21.38 | 123.42 | 1128.47 | 33.71 | 22.34 | 4.477814 | 1.16633 | 89.71 | 1126.03 | 27.63 | 5.06171 | 20.88 | 62.08 | 1122.24 | 19.16 | 20.03 | 5.000062 | 1.16633 | 1208.22 | 1496.08
1.20000004e-05 | 0.00155000004 | 0.000109000001 | 3.60000013e-05 | 236.3268 | 1335.76 | 1149.17 | 1070.23 | 164.07 | 28.4275 | 1161.2 | 241.58 | 12.23 | 1.328 | 1.334 | 2.013591 | 213.16 | 1150.33 | 45.57 | 19.61 | 2.638206 | 1.16633 | 167.59 | 1143.11 | 43.93 | 4.00742 | 21.46 | 123.66 | 1143.35 | 33.78 | 21.62 | 4.469187 | 1.16633 | 89.88 | 1140.11 | 27.78 | 5.062542 | 20.85 | 62.1 | 1135.55 | 19.2 | 19.27 | 5.000062 | 1.16633 | 1197.92 | 1496.96
1.40000002e-05 | 0.00141000003 | 0.000120999997 | 2.59999997e-05 | 237.9633 | 1345.01 | 1156.32 | 1088.48 | 180.15 | 28.77439 | 1164.94 | 242.84 | 11.17 | 1.328 | 1.334 | 1.958699 | 214.07 | 1155.75 | 46.3 | 18.41 | 2.64577 | 1.16633 | 167.77 | 1149.98 | 44.33 | 4.041621 | 20.51 | 123.44 | 1150.86 | 33.81 | 20.15 | 4.510272 | 1.16633 | 89.63 | 1148.75 | 27.6 | 5.064918 | 19.67 | 62.03 | 1145.57 | 19.14 | 18.13 | 5.000062 | 1.16633 | 1192.48 | 1527.29
1.40000002e-05 | 0.00141000003 | 0.000120999997 | 2.59999997e-05 | 237.8023 | 1344.1 | 1143.37 | 1062.83 | 179.58 | 28.61793 | 1159.95 | 242.8 | 11.97 | 1.328 | 1.334 | 1.955451 | 214.18 | 1148.53 | 46.27 | 19.76 | 2.642769 | 1.16633 | 167.91 | 1141.1 | 44.46 | 4.041458 | 21.47 | 123.45 | 1141.22 | 33.76 | 21.52 | 4.505839 | 1.16633 | 89.69 | 1137.7 | 27.73 | 5.061281 | 20.61 | 61.96 | 1132.78 | 19.04 | 19.08 | 5.000063 | 1.16633 | 1192.25 | 1526.37
1.40000002e-05 | 0.00141000003 | 0.000120999997 | 2.59999997e-05 | 235.0918 | 1328.78 | 1105.28 | 1029.85 | 163.21 | 28.51907 | 1141.29 | 241.56 | 12.77 | 1.328 | 1.334 | 1.900868 | 213.04 | 1130.15 | 45.34 | 20.03 | 2.574119 | 1.16633 | 167.7 | 1123.06 | 44.04 | 3.864603 | 21.38 | 123.66 | 1123.3 | 33.95 | 22.46 | 4.341789 | 1.16633 | 89.71 | 1120.37 | 27.78 | 5.063549 | 20.81 | 61.93 | 1115.78 | 18.98 | 19.91 | 5.000064 | 1.16633 | 1192.67 | 1523.71
1.20000004e-05 | 0.00152000005 | 0.000115000003 | 2.49999994e-05 | 236.8876 | 1338.93 | 1155.36 | 1077.58 | 180.81 | 28.66488 | 1167.24 | 242.79 | 11.65 | 1.328 | 1.334 | 1.959706 | 214.12 | 1156.43 | 46.75 | 19.34 | 2.591868 | 1.16633 | 167.37 | 1149.28 | 44.31 | 4.060319 | 20.86 | 123.06 | 1149.47 | 33.78 | 20.99 | 4.678341 | 1.16633 | 89.28 | 1146.37 | 27.44 | 5.06256 | 20.08 | 61.84 | 1141.66 | 18.94 | 18.53 | 5.000065 | 1.16633 | 1188.06 | 1523.09
9.00000032e-06 | 0.00101000001 | 5.60000008e-05 | 2.49999994e-05 | 227.1817 | 1312.38 | 1157.22 | 1085.37 | 159.85 | 27.79271 | 1164.62 | 234.32 | 10.97 | 1.328 | 1.334 | 2.020198 | 206.53 | 1154.58 | 40.82 | 16.94 | 2.74899 | 1.16633 | 165.71 | 1147.79 | 39.37 | 3.881423 | 19.05 | 126.34 | 1147.87 | 32.14 | 19.84 | 4.678519 | 1.16633 | 94.2 | 1145.47 | 29.78 | 5.064386 | 21.03 | 64.42 | 1141.72 | 21.58 | 20.97 | 5.00005 | 1.16633 | 1190.03 | 1524.42
1.20000004e-05 | 0.00152000005 | 0.000115000003 | 2.49999994e-05 | 236.6523 | 1337.6 | 1148.74 | 1068.89 | 179.71 | 28.62837 | 1163.55 | 242.7 | 11.93 | 1.328 | 1.334 | 1.959472 | 214.07 | 1152.23 | 46.38 | 19.49 | 2.646425 | 1.16633 | 167.69 | 1144.88 | 44.4 | 3.904197 | 21.16 | 123.29 | 1144.92 | 33.85 | 21.2 | 4.518361 | 1.16633 | 89.44 | 1141.47 | 27.58 | 5.062335 | 20.36 | 61.86 | 1136.46 | 18.96 | 18.86 | 5.000063 | 1.16633 | 1187.24 | 1524.8
1.40000002e-05 | 0.00141000003 | 0.000120999997 | 2.59999997e-05 | 236.7443 | 1338.12 | 1102.67 | 1031.61 | 179.59 | 28.70565 | 1138.88 | 242.76 | 12.74 | 1.328 | 1.334 | 1.955899 | 214.05 | 1128.66 | 45.53 | 20.2 | 2.629822 | 1.16633 | 168.52 | 1122.36 | 44.29 | 4.00052 | 21.41 | 124.23 | 1123 | 34.12 | 22.53 | 4.480491 | 1.16633 | 90.11 | 1120.75 | 27.86 | 5.061006 | 21.02 | 62.25 | 1117.05 | 19.33 | 20.11 | 5.000059 | 1.16633 | 1187.16 | 1530.58
1.20000004e-05 | 0.00152000005 | 0.000115000003 | 2.49999994e-05 | 237.6183 | 1343.06 | 1167.15 | 1095.35 | 196.23 | 29.01476 | 1174.44 | 244.13 | 10.94 | 1.328 | 1.334 | 1.961393 | 215.11 | 1164.61 | 47.19 | 18.29 | 2.591969 | 1.16633 | 167.92 | 1158.18 | 44.52 | 4.06645 | 20.27 | 123.4 | 1158.68 | 33.92 | 19.92 | 4.407616 | 1.16633 | 89.48 | 1155.83 | 27.59 | 5.064345 | 19.37 | 61.89 | 1151.71 | 19.01 | 17.71 | 5.000061 | 1.16633 | 1177.9 | 1529.76
1.40000002e-05 | 0.00141000003 | 0.000120999997 | 2.59999997e-05 | 236.9955 | 1339.54 | 1163.41 | 1086.1 | 205.91 | 29.1022 | 1173.83 | 245 | 10.98 | 1.328 | 1.334 | 1.955673 | 215.9 | 1162.99 | 47.11 | 18.34 | 2.644617 | 1.16633 | 168.79 | 1155.9 | 45.05 | 4.067126 | 19.97 | 123.74 | 1155.97 | 34.11 | 19.9 | 4.557177 | 1.16633 | 89.63 | 1152.59 | 27.76 | 5.063304 | 19.04 | 61.87 | 1147.51 | 19.01 | 17.49 | 5.000062 | 1.16633 | 1166.03 | 1523.89
1.40000002e-05 | 0.00141000003 | 0.000120999997 | 2.59999997e-05 | 235.3201 | 1330.07 | 1164.52 | 1084.37 | 177.85 | 28.69391 | 1175.1 | 242.96 | 11.8 | 1.328 | 1.334 | 2.020826 | 214.26 | 1164.01 | 46.55 | 18.99 | 2.586316 | 1.16633 | 167.71 | 1156.45 | 44.45 | 4.053009 | 20.58 | 123.26 | 1156.43 | 33.65 | 20.54 | 4.376419 | 1.16633 | 89.61 | 1152.72 | 27.73 | 5.061991 | 19.66 | 61.88 | 1147.47 | 18.99 | 18.22 | 5.00018 | 1.16633 | 1178.3 | 1439.28
1.80000006e-05 | 0.00214 | 7.79999973e-05 | 3.09999996e-05 | 236.2383 | 1335.26 | 1130.68 | 1077.54 | 222.03 | 28.98895 | 1148.86 | 245.12 | 11.78 | 1.328 | 1.334 | 1.906149 | 216.13 | 1138.24 | 49.26 | 20.11 | 2.622915 | 1.16633 | 166.87 | 1132.06 | 42.73 | 4.0362 | 19.96 | 124.14 | 1132.28 | 33.52 | 21.25 | 4.505006 | 1.16633 | 90.62 | 1131.11 | 27.38 | 5.059186 | 19.34 | 63.24 | 1126.68 | 20.37 | 20.19 | 5.000067 | 1.16633 | 1161.56 | 1442.19
1.80000006e-05 | 0.00214 | 7.79999973e-05 | 3.09999996e-05 | 237.1335 | 1340.32 | 1166.93 | 1110.3 | 227.77 | 29.07116 | 1177.33 | 245.6 | 11.08 | 1.328 | 1.334 | 1.897884 | 216.53 | 1166.31 | 49.68 | 19.12 | 2.627345 | 1.16633 | 166.85 | 1159.38 | 42.83 | 3.772887 | 19.64 | 124.02 | 1159.06 | 33.26 | 19.84 | 4.506732 | 1.16633 | 90.76 | 1157.04 | 27.52 | 5.059581 | 19.18 | 63.24 | 1151.84 | 20.39 | 18.67 | 5.000067 | 1.16633 | 1161.92 | 1439.58
1.80000006e-05 | 0.00214 | 7.79999973e-05 | 3.09999996e-05 | 238.3207 | 1347.03 | 1167.13 | 1114.17 | 230.51 | 29.23059 | 1176.5 | 246.69 | 10.79 | 1.328 | 1.334 | 1.95756 | 217.46 | 1166.39 | 50.15 | 18.85 | 2.629202 | 1.16633 | 167.31 | 1160.15 | 42.92 | 3.909898 | 19.69 | 124.39 | 1160.27 | 33.21 | 19.81 | 4.505617 | 1.16633 | 91.18 | 1158.68 | 28.15 | 5.061475 | 19.5 | 63.03 | 1154.38 | 20.18 | 18.89 | 5.000054 | 1.16633 | 1158.27 | 1355.67
0.00168999995 | 0.0035600001 | 4.89999984e-05 | 0.000747999991 | 235.8038 | 1643.45 | 1166.56 | 1080.12 | 127.07 | 27.84618 | 1181.8 | 237.52 | 15.02 | 1.328 | 1.334 | 2.035008 | 209.67 | 1170.35 | 45.63 | 22.89 | 2.770626 | 1.16633 | 164.04 | 1161.69 | 40.25 | 3.8711 | 24.79 | 123.79 | 1161.06 | 31.48 | 25.16 | 4.977807 | 1.16633 | 92.31 | 1156.93 | 27.57 | 5.072526 | 25.61 | 64.74 | 1153.23 | 21.8 | 26.24 | 5.00006 | 1.16633 | 1556.65 | 1357.75
0.00168999995 | 0.0035600001 | 4.89999984e-05 | 0.000747999991 | 234.5914 | 1635 | 1168.49 | 1078.01 | 114.81 | 27.73421 | 1181.87 | 236.98 | 15.63 | 1.328 | 1.334 | 2.035277 | 209.24 | 1169.85 | 45.72 | 24.29 | 2.854929 | 1.16633 | 163.52 | 1160.97 | 40.51 | 4.077071 | 26.96 | 123.01 | 1160.65 | 31.42 | 27.02 | 4.798476 | 1.16633 | 91.59 | 1156.3 | 27.21 | 5.06825 | 27.51 | 64.38 | 1152.26 | 21.41 | 28.26 | 5.000061 | 1.16633 | 1559.57 | 1357.31
0.00168999995 | 0.0035600001 | 4.89999984e-05 | 0.000747999991 | 235.3604 | 1640.36 | 1170.03 | 1087.03 | 121.67 | 27.99992 | 1184.54 | 237.2 | 14.13 | 1.328 | 1.334 | 2.039268 | 209.2 | 1173.67 | 45.42 | 21.65 | 2.850711 | 1.16633 | 163.78 | 1165.43 | 40.49 | 3.889738 | 23.65 | 123.29 | 1164.9 | 31.29 | 24.25 | 5.186921 | 1.16633 | 92 | 1161.09 | 27.27 | 5.071061 | 24.43 | 64.73 | 1157.53 | 21.8 | 25.5 | 5.000058 | 1.16633 | 1560.45 | 1356.67
0.00159 | 0.0147000002 | 4.50000007e-05 | 0.00118000002 | 230.4069 | 1953.45 | 1170.76 | 1086.1 | 151.92 | 33.72607 | 1181.03 | 237.92 | 22.96 | 1.328 | 1.334 | 1.800628 | 204.2 | 1169.77 | 38.32 | 28.12 | 2.853455 | 1.16633 | 165.88 | 1161.48 | 36.25 | 3.814252 | 30.06 | 129.63 | 1160.9 | 30.73 | 32.04 | 4.181366 | 1.16633 | 98.9 | 1156.92 | 24.53 | 5.029216 | 29.69 | 74.37 | 1153.36 | 19.21 | 30.25 | 5.000082 | 1.16633 | 1851.17 | 1308.64
0.000264000002 | 0.00236000004 | 6.39999998e-05 | 6.70000009e-05 | 236.8679 | 1550.97 | 1160.04 | 1077.31 | 139.98 | 27.91596 | 1180.19 | 237.95 | 13.7 | 1.328 | 1.334 | 2.019617 | 210.03 | 1168.19 | 47.91 | 21.62 | 2.719878 | 1.16633 | 162.12 | 1159.82 | 42.48 | 4.151739 | 23.08 | 119.64 | 1159.23 | 33.11 | 22.7 | 4.740101 | 1.16633 | 86.53 | 1154.32 | 25.77 | 5.054603 | 21.05 | 60.76 | 1147.66 | 17.82 | 19.56 | 5.000085 | 1.16633 | 1453.45 | 1296.53
0.000264000002 | 0.00236000004 | 6.39999998e-05 | 6.70000009e-05 | 236.4235 | 1548.06 | 1158.77 | 1078.99 | 136.62 | 27.89518 | 1178.99 | 237.8 | 13.82 | 1.328 | 1.334 | 1.963916 | 209.91 | 1167.33 | 47.8 | 21.58 | 2.784717 | 1.16633 | 162.11 | 1159.5 | 42.18 | 4.132588 | 22.82 | 119.93 | 1159.03 | 33.12 | 22.47 | 4.71843 | 1.16633 | 86.81 | 1154.46 | 25.99 | 5.060414 | 21.14 | 60.82 | 1148.51 | 17.87 | 19.2 | 5.000082 | 1.16633 | 1453.43 | 1286.9
0.000157999995 | 0.00185 | 5.09999991e-05 | 2.80000004e-05 | 229.3021 | 1327.7 | 1158.57 | 1076.08 | 222.24 | 28.19937 | 1178.8 | 239.76 | 11.76 | 1.328 | 1.334 | 1.960523 | 211.56 | 1166.87 | 48.67 | 18.58 | 2.539825 | 1.16633 | 162.89 | 1158.43 | 43.27 | 4.18757 | 19.61 | 119.62 | 1157.78 | 32.98 | 19.39 | 4.620307 | 1.16633 | 86.64 | 1152.97 | 26.08 | 5.066238 | 17.84 | 60.56 | 1145.96 | 17.66 | 16.34 | 5.000072 | 1.16633 | 1148.69 | 1288.49
0.000207000005 | 0.00199000002 | 7.10000022e-05 | 5.80000014e-05 | 230.781 | 1613.46 | 1149.57 | 1072.76 | 218.56 | 28.76818 | 1169.4 | 242.59 | 14.31 | 1.328 | 1.334 | 2.031831 | 213.82 | 1159.32 | 45.57 | 20.91 | 2.587073 | 1.16633 | 168.25 | 1151.69 | 41.85 | 3.817584 | 22.53 | 126.4 | 1151.21 | 32.47 | 23.55 | 4.777981 | 1.16633 | 93.93 | 1121.41 | 26.15 | 5.105882 | 21.88 | 67.78 | 1117.4 | 18.71 | 20.54 | 5.000076 | 1.16633 | 1443.48 | 1253.64
0.000207000005 | 0.00199000002 | 7.10000022e-05 | 5.80000014e-05 | 236.2021 | 1546.61 | 1147.41 | 1060.6 | 101.63 | 27.8145 | 1170.01 | 236.56 | 14.91 | 1.328 | 1.334 | 2.036391 | 208.74 | 1157.77 | 43.85 | 22.44 | 2.735928 | 1.16633 | 164.89 | 1148.9 | 40.45 | 4.111412 | 24.05 | 124.44 | 1148.25 | 31.6 | 23.7 | 4.885476 | 1.16633 | 92.84 | 1143.5 | 25.47 | 5.087565 | 21.86 | 67.37 | 1137.99 | 18.32 | 19.91 | 5.000083 | 1.16633 | 1480.18 | 1191.29
0.000207000005 | 0.00199000002 | 7.10000022e-05 | 5.80000014e-05 | 236.4495 | 1548.23 | 1142.9 | 1062.5 | 84.06 | 27.89565 | 1163.46 | 235.99 | 14.28 | 1.328 | 1.334 | 2.034581 | 208.09 | 1152.13 | 43.32 | 21.52 | 2.732964 | 1.16633 | 164.77 | 1144.14 | 40.17 | 3.93279 | 23.18 | 124.6 | 1143.72 | 31.49 | 23.11 | 5.058799 | 1.16633 | 93.11 | 1139.87 | 25.58 | 5.089122 | 21.31 | 67.53 | 1135.45 | 18.49 | 19.73 | 5.00008 | 1.16633 | 1495.39 | 1164.7
0.000207000005 | 0.00199000002 | 7.10000022e-05 | 5.80000014e-05 | 230.6522 | 1612.56 | 1147.59 | 1069.39 | 162.86 | 28.32017 | 1168.8 | 239.03 | 14.26 | 1.328 | 1.334 | 2.035862 | 210.71 | 1157.77 | 43.91 | 20.98 | 2.649636 | 1.16633 | 166.8 | 1149.82 | 40.95 | 3.928328 | 23.44 | 125.85 | 1149.42 | 32.12 | 23.03 | 4.891732 | 1.16633 | 93.73 | 1145.67 | 25.86 | 5.089061 | 21.51 | 67.87 | 1141.09 | 18.86 | 19.6 | 5.000081 | 1.16633 | 1493.4 | 1150.65
0.000261999987 | 0.00203000009 | 7.00000019e-05 | 4.3e-05 | 237.56125 | 1652.6 | 1138.81 | 1068.28 | 129.8 | 28.12088 | 1159.63 | 237.44 | 14.93 | 1.328 | 1.334 | 2.040726 | 209.32 | 1149.98 | 43.3 | 21.45 | 2.718382 | 1.16633 | 166.02 | 1143.16 | 40.29 | 4.040678 | 24.17 | 125.73 | 1143.33 | 31.79 | 23.49 | 4.657074 | 1.16633 | 93.94 | 1140.15 | 25.87 | 5.08418 | 22.32 | 68.07 | 1136.59 | 19.05 | 20.38 | 5.00008 | 1.16633 | 1562.83 | 1149.02
0.000261999987 | 0.00203000009 | 7.00000019e-05 | 4.3e-05 | 237.27375 | 1650.6 | 1144.23 | 1064.41 | 132.51 | 27.96836 | 1164.71 | 237.55 | 15.45 | 1.328 | 1.334 | 2.101015 | 209.58 | 1153.63 | 43.42 | 22.14 | 2.785846 | 1.16633 | 166.16 | 1145.67 | 40.19 | 4.030505 | 23.99 | 125.97 | 1145.15 | 31.91 | 24.24 | 4.654073 | 1.16633 | 94.06 | 1141.07 | 26.04 | 5.084587 | 22.22 | 68.02 | 1136.35 | 18.97 | 20.97 | 5.000081 | 1.16633 | 1559.11 | 1150.83
0.000261999987 | 0.00203000009 | 7.00000019e-05 | 4.3e-05 | 237.1803125 | 1649.95 | 1139.64 | 1059.15 | 104.13 | 27.82011 | 1161.06 | 236.53 | 15.65 | 1.328 | 1.334 | 2.101142 | 208.71 | 1149.77 | 42.68 | 22.92 | 2.778532 | 1.16633 | 166.03 | 1141.73 | 39.71 | 3.845294 | 24.62 | 126.32 | 1141.14 | 31.99 | 24.93 | 4.790877 | 1.16633 | 94.33 | 1137.18 | 26.16 | 5.090027 | 22.96 | 68.17 | 1132.64 | 19.1 | 21.34 | 5.000081 | 1.16633 | 1581.6 | 1152.72
0.000261999987 | 0.00203000009 | 7.00000019e-05 | 4.3e-05 | 237.0509375 | 1649.05 | 1140.65 | 1070.63 | 63.31 | 28.05545 | 1156.11 | 235.36 | 14.27 | 1.328 | 1.334 | 2.108287 | 207.3 | 1146.78 | 42.05 | 21.63 | 2.783758 | 1.16633 | 165.25 | 1140.1 | 39.85 | 4.01926 | 24.22 | 125.4 | 1140.37 | 31.53 | 24.06 | 4.97778 | 1.16633 | 93.87 | 1137.63 | 25.85 | 5.089748 | 22.76 | 68.02 | 1134.71 | 18.99 | 20.91 | 5.000056 | 1.16633 | 1611.77 | 1132.61
0.000250000012 | 0.00203000009 | 7.50000036e-05 | 3.9999999e-05 | 237.311125 | 1650.86 | 1140.86 | 1063.42 | 69.56 | 27.80619 | 1162.43 | 235.48 | 14.8 | 1.328 | 1.334 | 2.103695 | 207.68 | 1151.61 | 42.17 | 22.4 | 2.852981 | 1.16633 | 165.51 | 1143.94 | 39.76 | 4.002993 | 24.48 | 125.75 | 1143.64 | 31.73 | 24.41 | 4.781729 | 1.16633 | 94.02 | 1139.86 | 25.92 | 5.089226 | 22.84 | 68.1 | 1135.64 | 19.05 | 21.5 | 5.000081 | 1.16633 | 1611.8 | 1111.85
0.000250000012 | 0.00203000009 | 7.50000036e-05 | 3.9999999e-05 | 237.305375 | 1650.82 | 1138.96 | 1061.26 | 57.27 | 27.83131 | 1159.71 | 235.23 | 14.76 | 1.328 | 1.334 | 2.104197 | 207.4 | 1149.04 | 42.21 | 23.05 | 2.784262 | 1.16633 | 165.19 | 1141.3 | 39.45 | 3.997882 | 25.17 | 125.74 | 1141.08 | 31.67 | 25.15 | 4.773942 | 1.16633 | 94.07 | 1137.49 | 25.94 | 5.089173 | 23.4 | 68.13 | 1133.52 | 19.05 | 21.94 | 5.000039 | 1.16633 | 1619.54 | 1110.65
0.00033000001 | 0.00260000001 | 0.000120999997 | 6.90000015e-05 | 237.472125 | 1651.98 | 1145.15 | 1068 | 42.41 | 27.84198 | 1164.61 | 234.76 | 14.44 | 1.328 | 1.334 | 2.101423 | 206.92 | 1154.11 | 41.75 | 23.01 | 2.873538 | 1.16633 | 165.17 | 1146.71 | 37.53 | 4.050959 | 24.31 | 127.64 | 1146.44 | 34.39 | 26.49 | 4.475496 | 1.16633 | 93.25 | 1143.27 | 28.89 | 5.0687 | 25.01 | 64.36 | 1140.03 | 21.31 | 24.39 | 5.000048 | 1.16633 | 1635.74 | 1087.04
0.000335999997 | 0.00236999989 | 9.99999975e-05 | 5.19999994e-05 | 236.8238125 | 1647.47 | 1142.45 | 1064.36 | 57.33 | 27.74257 | 1166.15 | 235.09 | 14.87 | 1.328 | 1.334 | 2.105133 | 207.35 | 1155.54 | 44.22 | 23.67 | 2.828727 | 1.16633 | 163.13 | 1147.87 | 40.9 | 4.177581 | 25.75 | 122.23 | 1147.87 | 33.51 | 25.95 | 4.437646 | 1.16633 | 88.72 | 1143.97 | 26.78 | 5.063918 | 24.26 | 61.94 | 1139.3 | 18.95 | 22.53 | 5.000078 | 1.16633 | 1618.4 | 1077.03
0.000335999997 | 0.00236999989 | 9.99999975e-05 | 5.19999994e-05 | 237.3528125 | 1651.15 | 1156.33 | 1084.36 | 65.41 | 27.90649 | 1173.54 | 235.22 | 13.97 | 1.328 | 1.334 | 2.105801 | 207.31 | 1163.81 | 43.99 | 22.08 | 2.825315 | 1.16633 | 163.32 | 1156.9 | 41.57 | 4.024322 | 24.92 | 121.75 | 1157.19 | 33.36 | 24.59 | 4.770425 | 1.16633 | 88.39 | 1154.11 | 26.61 | 5.066375 | 23.44 | 61.78 | 1150.28 | 18.82 | 21.31 | 5.000078 | 1.16633 | 1617.06 | 1103.5
0.000335999997 | 0.00236999989 | 9.99999975e-05 | 5.19999994e-05 | 236.8410625 | 1647.59 | 1147.95 | 1070.1 | 62.43 | 27.78059 | 1168.3 | 235.17 | 14.7 | 1.328 | 1.334 | 2.101826 | 207.39 | 1157.79 | 44.38 | 23.16 | 2.832268 | 1.16633 | 163.01 | 1150.16 | 41.46 | 4.056682 | 25.19 | 121.55 | 1150.06 | 33.2 | 25.21 | 4.460961 | 1.16633 | 88.35 | 1145.91 | 26.58 | 5.061235 | 23.43 | 61.77 | 1140.94 | 18.78 | 22.16 | 5.000081 | 1.16633 | 1616.25 | 1099
0.000335999997 | 0.00236999989 | 9.99999975e-05 | 5.19999994e-05 | 237.224875 | 1650.26 | 1143.85 | 1066.47 | 62.98 | 27.7672 | 1170.07 | 235.25 | 14.73 | 1.328 | 1.334 | 2.100564 | 207.48 | 1159.54 | 44.88 | 23.86 | 2.916312 | 1.16633 | 162.6 | 1152.1 | 42.57 | 4.140942 | 26.2 | 120.03 | 1152.31 | 32.77 | 25.58 | 4.528447 | 1.16633 | 87.26 | 1148.14 | 26.01 | 5.058349 | 23.88 | 61.25 | 1143.1 | 18.28 | 22.13 | 5.000082 | 1.16633 | 1616.05 | 1102.7
0.000335999997 | 0.00236999989 | 9.99999975e-05 | 5.19999994e-05 | 237.5253125 | 1652.35 | 1147.79 | 1072.76 | 65.55 | 27.80467 | 1167.54 | 235.3 | 14.67 | 1.328 | 1.334 | 2.100816 | 207.49 | 1157.52 | 44.8 | 23.85 | 2.914804 | 1.16633 | 162.69 | 1150.55 | 42.52 | 4.133976 | 26.15 | 120.17 | 1150.98 | 32.95 | 25.57 | 4.529027 | 1.16633 | 87.22 | 1147.35 | 25.95 | 5.06283 | 23.93 | 61.27 | 1142.74 | 18.29 | 21.96 | 5.000079 | 1.16633 | 1615.85 | 1099.26
0.000335999997 | 0.00236999989 | 9.99999975e-05 | 5.19999994e-05 | 237.477875 | 1652.02 | 1157.87 | 1086.34 | 65.44 | 27.85515 | 1175.58 | 235.3 | 13.95 | 1.328 | 1.334 | 2.103415 | 207.44 | 1165.94 | 44.9 | 22.44 | 2.844757 | 1.16633 | 162.54 | 1159.18 | 42.67 | 4.150476 | 25.01 | 119.87 | 1159.65 | 32.92 | 24.72 | 4.866306 | 1.16633 | 86.95 | 1156.56 | 25.78 | 5.059951 | 23.02 | 61.17 | 1152.32 | 18.22 | 21.24 | 5.000081 | 1.16633 | 1616.14 | 1143.67
0.000348000001 | 0.00248000002 | 0.000100999998 | 5.60000008e-05 | 237.4476875 | 1651.81 | 1155.3 | 1078.1 | 65.39 | 27.7562 | 1175.78 | 235.29 | 14.33 | 1.328 | 1.334 | 2.172026 | 207.54 | 1165.32 | 44.95 | 23.42 | 2.843215 | 1.16633 | 162.59 | 1157.83 | 42.69 | 3.993685 | 25.74 | 119.9 | 1157.9 | 32.81 | 25.15 | 4.537173 | 1.16633 | 87.09 | 1153.72 | 25.93 | 5.06041 | 23.8 | 61.16 | 1148.66 | 18.2 | 21.67 | 5.000082 | 1.16633 | 1616.29 | 1142.27
0.000348000001 | 0.00248000002 | 0.000100999998 | 5.60000008e-05 | 236.79075 | 1647.24 | 1144.15 | 1064.23 | 63.65 | 27.68111 | 1171.18 | 235.16 | 14.89 | 1.328 | 1.334 | 2.170811 | 207.48 | 1160.17 | 44.49 | 23.6 | 2.832517 | 1.16633 | 162.99 | 1152.15 | 41.06 | 4.036556 | 25.67 | 121.93 | 1151.87 | 33.62 | 25.96 | 4.614896 | 1.16633 | 88.31 | 1147.78 | 26.56 | 5.058974 | 24.3 | 61.75 | 1142.68 | 18.76 | 22.47 | 5.000082 | 1.16633 | 1615.55 | 1145.35
0.000303999986 | 0.00252999994 | 9.40000027e-05 | 6.70000009e-05 | 237.3211875 | 1650.93 | 1152.15 | 1074.73 | 66.08 | 27.73038 | 1172.51 | 235.29 | 14.66 | 1.328 | 1.334 | 2.10013 | 207.56 | 1162.06 | 45.15 | 23.79 | 2.847608 | 1.16633 | 162.41 | 1154.6 | 42.43 | 4.144512 | 26.05 | 119.98 | 1154.8 | 32.99 | 25.47 | 4.542875 | 1.16633 | 86.99 | 1150.7 | 25.84 | 5.06028 | 23.8 | 61.15 | 1145.63 | 18.17 | 21.85 | 5.000082 | 1.16633 | 1615 | 1289.97
0.000303999986 | 0.00252999994 | 9.40000027e-05 | 6.70000009e-05 | 236.8885 | 1647.92 | 1155.39 | 1079.55 | 66.23 | 27.79496 | 1172.69 | 235.24 | 14.46 | 1.328 | 1.334 | 2.103292 | 207.44 | 1162.37 | 44.64 | 22.91 | 2.837577 | 1.16633 | 162.8 | 1155.06 | 41.58 | 4.075356 | 25.23 | 121.22 | 1155.15 | 33.23 | 25.51 | 4.482114 | 1.16633 | 87.99 | 1151.47 | 26.31 | 5.055776 | 23.82 | 61.68 | 1146.99 | 18.72 | 22.08 | 5.000083 | 1.16633 | 1614.51 | 1291.19
0.000303999986 | 0.00252999994 | 9.40000027e-05 | 6.70000009e-05 | 237.1875 | 1650 | 1155.78 | 1078.83 | 66.08 | 27.75866 | 1175.68 | 235.29 | 14.57 | 1.328 | 1.334 | 2.104632 | 207.53 | 1165.23 | 45.07 | 23.57 | 2.919971 | 1.16633 | 162.46 | 1157.91 | 42.69 | 4.155968 | 26 | 119.77 | 1158.16 | 32.9 | 25.66 | 4.549612 | 1.16633 | 86.87 | 1154.21 | 25.76 | 5.058413 | 23.73 | 61.11 | 1149.14 | 18.13 | 22.1 | 5.000083 | 1.16633 | 1614.52 | 1543.18
0.00033000001 | 0.00260000001 | 0.000120999997 | 6.90000015e-05 | 237.1918125 | 1650.03 | 1150.58 | 1070.75 | 71.09 | 27.73287 | 1170.96 | 235.38 | 14.97 | 1.328 | 1.334 | 2.100063 | 207.65 | 1160.14 | 45.06 | 24.08 | 2.918406 | 1.16633 | 162.59 | 1152.5 | 42.62 | 4.146603 | 26.33 | 119.97 | 1152.62 | 32.96 | 25.61 | 4.401005 | 1.16633 | 87.01 | 1148.05 | 25.74 | 5.050903 | 23.66 | 61.27 | 1142.5 | 18.28 | 22 | 5.000086 | 1.16633 | 1611.43 | 1545.2
0.000281999994 | 0.00248000002 | 0.000107 | 6.19999992e-05 | 236.6858 | 1756.62 | 1156.89 | 1074.76 | 204.41 | 28.17752 | 1174.32 | 240.48 | 15.87 | 1.328 | 1.334 | 1.967671 | 212.3 | 1162.92 | 46.48 | 23.97 | 2.760719 | 1.16633 | 165.82 | 1155.06 | 40.52 | 3.954276 | 25.18 | 125.3 | 1154.42 | 33.07 | 25.39 | 4.505072 | 1.16633 | 92.23 | 1149.96 | 28.28 | 5.06147 | 24.24 | 63.95 | 1144.98 | 21.04 | 23.83 | 5.000069 | 1.16633 | 1607.11 | 1544.1
0.000281999994 | 0.00248000002 | 0.000107 | 6.19999992e-05 | 229.9811 | 1706.86 | 1157.52 | 1084.09 | 147.68 | 27.9451 | 1167.6 | 237.84 | 15.84 | 1.328 | 1.334 | 2.034459 | 209.9 | 1157.98 | 45.71 | 23.42 | 2.693431 | 1.16633 | 164.19 | 1151.44 | 39.92 | 3.809166 | 24.59 | 124.27 | 1151.39 | 32.38 | 24.75 | 4.464206 | 1.16633 | 91.89 | 1148.03 | 28 | 5.06076 | 24.09 | 63.89 | 1144.57 | 21 | 23.45 | 5.000068 | 1.16633 | 1606.21 | 1546.36
0.000281999994 | 0.00248000002 | 0.000107 | 6.19999992e-05 | 237.6058125 | 1652.91 | 1156.39 | 1077.51 | 116.28 | 27.89544 | 1174.69 | 236.84 | 15.02 | 1.328 | 1.334 | 2.039636 | 208.94 | 1163.83 | 44.11 | 22.43 | 2.807232 | 1.16633 | 164.83 | 1155.99 | 41.77 | 4.009263 | 24.82 | 123.06 | 1155.76 | 33.61 | 24.91 | 4.29436 | 1.16633 | 89.45 | 1151.41 | 27.36 | 5.063981 | 23.41 | 62.09 | 1146.44 | 19.11 | 21.81 | 4.99999 | 1.16633 | 1575.8 | 1582.43
0.000281999994 | 0.00248000002 | 0.000107 | 6.19999992e-05 | 236.4456 | 1696.24 | 1149.2 | 1068.5 | 168.5 | 28.06807 | 1170.54 | 238.84 | 15.43 | 1.328 | 1.334 | 2.03335 | 210.77 | 1159.58 | 45.03 | 22.76 | 2.736454 | 1.16633 | 165.74 | 1151.4 | 42.17 | 4.020656 | 25.39 | 123.57 | 1151.02 | 33.82 | 25.36 | 4.321055 | 1.16633 | 89.75 | 1146.46 | 27.54 | 5.062665 | 23.76 | 62.21 | 1141.26 | 19.23 | 22.14 | 5.000079 | 1.16633 | 1578.11 | 1672.81
0.00033000001 | 0.00260000001 | 0.000120999997 | 6.90000015e-05 | 237.56125 | 1652.6 | 1162.13 | 1080 | 145.07 | 27.96778 | 1177.6 | 238.1 | 15.32 | 1.328 | 1.334 | 2.038691 | 210.14 | 1166.44 | 44.44 | 22.45 | 2.732713 | 1.16633 | 165.7 | 1158.13 | 42.12 | 3.889716 | 24.76 | 123.58 | 1157.6 | 34 | 24.83 | 4.318304 | 1.16633 | 89.58 | 1152.97 | 27.44 | 5.064275 | 23.18 | 62.14 | 1147.41 | 19.2 | 21.66 | 5.000081 | 1.16633 | 1551.29 | 1792.33
0.00033000001 | 0.00260000001 | 0.000120999997 | 6.90000015e-05 | 236.8151875 | 1647.41 | 1163.93 | 1088.41 | 142.83 | 28.02575 | 1175.75 | 237.9 | 14.49 | 1.328 | 1.334 | 2.10344 | 209.87 | 1165.66 | 44.81 | 21.45 | 2.744292 | 1.16633 | 165.06 | 1158.26 | 41.78 | 3.873893 | 23.76 | 123.28 | 1158.04 | 33.78 | 24.31 | 4.607087 | 1.16633 | 89.5 | 1154.52 | 27.26 | 5.062098 | 22.64 | 62.24 | 1150.1 | 19.28 | 21.11 | 5.000079 | 1.16633 | 1551.9 | 1816.35
0.000335999997 | 0.00236999989 | 9.99999975e-05 | 5.19999994e-05 | 237.05525 | 1649.08 | 1160.14 | 1078.61 | 143.01 | 27.95268 | 1174.21 | 237.9 | 15.02 | 1.328 | 1.334 | 2.038758 | 209.95 | 1163.07 | 44.54 | 21.86 | 2.737 | 1.16633 | 165.41 | 1154.83 | 42.26 | 3.881324 | 23.98 | 123.15 | 1154.24 | 33.64 | 24.07 | 4.316591 | 1.16633 | 89.51 | 1149.48 | 27.34 | 5.062073 | 22.46 | 62.17 | 1143.88 | 19.19 | 21.03 | 5.00008 | 1.16633 | 1552.32 | 1812.81
0.00033000001 | 0.00260000001 | 0.000120999997 | 6.90000015e-05 | 236.4960625 | 1645.19 | 1152.7 | 1067.77 | 139.29 | 27.89399 | 1169.7 | 237.76 | 15.84 | 1.328 | 1.334 | 2.036168 | 209.87 | 1158.12 | 44.32 | 23.2 | 2.731056 | 1.16633 | 165.55 | 1149.55 | 42.14 | 3.861467 | 25.38 | 123.41 | 1148.94 | 34.14 | 25.26 | 4.323255 | 1.16633 | 89.27 | 1144.09 | 27.28 | 5.060085 | 23.6 | 61.99 | 1138.18 | 19 | 21.93 | 4.99999 | 1.16633 | 1547.89 | 1813.61
0.000273000012 | 0.00194999995 | 5.99999985e-05 | 4.09999993e-05 | 237.5827 | 1555.65 | 1169.52 | 1086.05 | 64.56 | 27.84607 | 1179.49 | 235.35 | 13.23 | 1.328 | 1.334 | 2.035871 | 207.5 | 1168.06 | 43.7 | 21.16 | 2.819913 | 1.16633 | 163.8 | 1159.78 | 41.61 | 4.211207 | 23.02 | 122.19 | 1159.44 | 33.37 | 22.95 | 4.737626 | 1.16633 | 88.82 | 1155.05 | 26.89 | 5.067195 | 21.71 | 61.93 | 1149.95 | 18.95 | 20.42 | 5.000076 | 1.16633 | 1521.18 | 1751.62
0.000250000012 | 0.00203000009 | 7.50000036e-05 | 3.9999999e-05 | 237.3901875 | 1651.41 | 1178.34 | 1098.86 | 182.05 | 28.23496 | 1183.68 | 239.9 | 14.28 | 1.328 | 1.334 | 1.976388 | 211.67 | 1172.67 | 43.15 | 19.96 | 2.623385 | 1.16633 | 168.52 | 1164.48 | 40.56 | 3.830239 | 21.59 | 127.96 | 1163.58 | 32.55 | 22.04 | 4.629642 | 1.16633 | 95.41 | 1159.47 | 26.94 | 5.087696 | 20.37 | 68.47 | 1154.62 | 19.44 | 19.21 | 5.000082 | 1.16633 | 1517.07 | 1730.46
0.000250000012 | 0.00203000009 | 7.50000036e-05 | 3.9999999e-05 | 237.291 | 1650.72 | 1177.71 | 1095.91 | 181.38 | 28.12342 | 1188.24 | 239.86 | 14.42 | 1.328 | 1.334 | 1.972208 | 211.74 | 1176.67 | 43.37 | 19.98 | 2.69196 | 1.16633 | 168.37 | 1168.14 | 40.55 | 3.835709 | 21.57 | 127.82 | 1167.03 | 32.43 | 21.94 | 4.629682 | 1.16633 | 95.39 | 1162.43 | 26.89 | 5.088654 | 20.24 | 68.5 | 1157.11 | 19.46 | 19.03 | 5.00008 | 1.16633 | 1518.71 | 1730.35
0.000348000001 | 0.00248000002 | 0.000100999998 | 5.60000008e-05 | 237.293875 | 1650.74 | 1187.87 | 1105.15 | 208.68 | 28.44627 | 1195.74 | 241.48 | 14.38 | 1.328 | 1.334 | 1.968138 | 213.03 | 1184.14 | 46.41 | 20.8 | 2.610076 | 1.16633 | 166.62 | 1175.62 | 42.75 | 3.918203 | 22.5 | 123.87 | 1174.77 | 34.09 | 22.59 | 4.350353 | 1.16633 | 89.78 | 1169.96 | 27.7 | 5.067435 | 21.29 | 62.08 | 1164.01 | 19.14 | 19.85 | 5.000025 | 1.16633 | 1494 | 1728.71
0.000348000001 | 0.00248000002 | 0.000100999998 | 5.60000008e-05 | 237.466375 | 1651.94 | 1184.51 | 1100.45 | 209.86 | 28.38916 | 1194.42 | 241.56 | 15.02 | 1.328 | 1.334 | 1.96563 | 213.17 | 1182.75 | 46.53 | 21.67 | 2.676201 | 1.16633 | 166.64 | 1174.28 | 42.74 | 3.918076 | 23.28 | 123.9 | 1173.47 | 34.06 | 23.25 | 4.349745 | 1.16633 | 89.84 | 1168.52 | 27.72 | 5.06699 | 21.96 | 62.12 | 1162.6 | 19.17 | 20.54 | 5.000077 | 1.16633 | 1493.72 | 1729.69
0.000348000001 | 0.00248000002 | 0.000100999998 | 5.60000008e-05 | 237.6316875 | 1653.09 | 1180.49 | 1098.11 | 209.51 | 28.37264 | 1193.73 | 241.64 | 14.7 | 1.328 | 1.334 | 1.971232 | 213.26 | 1182.3 | 46.09 | 21.41 | 2.6011 | 1.16633 | 167.17 | 1173.85 | 42.78 | 3.895575 | 23.12 | 124.39 | 1173.07 | 34.34 | 23.14 | 4.339398 | 1.16633 | 90.05 | 1168.33 | 27.68 | 5.067209 | 21.89 | 62.37 | 1162.45 | 19.42 | 20.31 | 5.000078 | 1.16633 | 1493.76 | 1729.52
0.000348000001 | 0.00248000002 | 0.000100999998 | 5.60000008e-05 | 237.5224375 | 1652.33 | 1191.88 | 1110.58 | 212.05 | 28.53987 | 1194.52 | 241.67 | 14.22 | 1.328 | 1.334 | 1.971113 | 213.13 | 1183.46 | 46.33 | 20.76 | 2.608586 | 1.16633 | 166.8 | 1175.29 | 43.13 | 3.786505 | 22.55 | 123.67 | 1174.54 | 34.17 | 22.76 | 4.51687 | 1.16633 | 89.5 | 1170.2 | 27.4 | 5.068107 | 21.26 | 62.1 | 1164.52 | 19.18 | 19.94 | 5.000078 | 1.16633 | 1493.73 | 1721.35
0.000348000001 | 0.00248000002 | 0.000100999998 | 5.60000008e-05 | 237.5943125 | 1652.83 | 1187.68 | 1105.96 | 211.71 | 28.42295 | 1194.25 | 241.75 | 14.61 | 1.328 | 1.334 | 1.966118 | 213.32 | 1182.89 | 46.17 | 21.32 | 2.667087 | 1.16633 | 167.15 | 1174.77 | 43.15 | 3.916868 | 22.88 | 124 | 1174.12 | 34.34 | 23.05 | 4.36418 | 1.16633 | 89.66 | 1169.59 | 27.48 | 5.062613 | 21.47 | 62.18 | 1163.91 | 19.24 | 20.43 | 5.000081 | 1.16633 | 1492.23 | 1666.45
0.000348000001 | 0.00248000002 | 0.000100999998 | 5.60000008e-05 | 237.0595625 | 1649.11 | 1181.18 | 1093.78 | 207.8 | 28.28694 | 1189.52 | 241.54 | 15.33 | 1.328 | 1.334 | 1.970947 | 213.26 | 1177.47 | 46.18 | 22.03 | 2.602704 | 1.16633 | 167.08 | 1168.53 | 42.94 | 3.906096 | 23.84 | 124.14 | 1167.62 | 34.27 | 23.69 | 4.213913 | 1.16633 | 89.87 | 1162.37 | 27.67 | 5.064859 | 22.3 | 62.2 | 1156.07 | 19.25 | 20.67 | 5.000078 | 1.16633 | 1492.18 | 1671.67
0.000303999986 | 0.00252999994 | 9.40000027e-05 | 6.70000009e-05 | 236.74475 | 1646.92 | 1174.7 | 1087.71 | 207.43 | 28.30773 | 1185.99 | 241.38 | 15.48 | 1.328 | 1.334 | 1.969793 | 213.07 | 1173.93 | 46.26 | 22.17 | 2.606689 | 1.16633 | 166.81 | 1165.03 | 42.61 | 3.755271 | 23.65 | 124.2 | 1163.96 | 34.38 | 24.09 | 4.494664 | 1.16633 | 89.82 | 1159.17 | 27.74 | 5.071096 | 22.07 | 62.08 | 1152.8 | 19.08 | 21.66 | 5.000077 | 1.16633 | 1491.66 | 1673.22
0.000264000002 | 0.00236000004 | 6.39999998e-05 | 6.70000009e-05 | 236.2784 | 1547.11 | 1171.82 | 1089.35 | 137.2 | 28.13719 | 1179.57 | 237.86 | 13.61 | 1.328 | 1.334 | 2.019363 | 209.73 | 1167.98 | 45.05 | 19.82 | 2.728164 | 1.16633 | 164.68 | 1159.57 | 42.26 | 4.002556 | 21.77 | 122.42 | 1158.81 | 33.68 | 21.75 | 4.599579 | 1.16633 | 88.74 | 1154.05 | 26.96 | 5.064008 | 20.63 | 61.78 | 1145.83 | 18.85 | 19.98 | 5.000075 | 1.16633 | 1453.57 | 1662.12
0.000264000002 | 0.00236000004 | 6.39999998e-05 | 6.70000009e-05 | 236.3624 | 1547.66 | 1160.13 | 1075 | 138.66 | 27.97193 | 1175.23 | 237.91 | 14.24 | 1.328 | 1.334 | 2.01623 | 209.94 | 1163.09 | 45.38 | 20.86 | 2.731404 | 1.16633 | 164.56 | 1154.36 | 41.92 | 3.992199 | 22.22 | 122.64 | 1153.4 | 33.56 | 22.3 | 4.437501 | 1.16633 | 89.08 | 1148.11 | 27.17 | 5.065724 | 20.9 | 61.91 | 1139.33 | 18.98 | 20.47 | 5.000076 | 1.16633 | 1453.42 | 1658.1
0.000755999994 | 0.0019700001 | 0.000104999999 | 0.000120999997 | 235.635 | 1536.75 | 1166.98 | 1084.83 | 212.91 | 28.80323 | 1178.21 | 242.64 | 13.54 | 1.328 | 1.334 | 1.954981 | 213.83 | 1167.43 | 45.69 | 19.92 | 2.582864 | 1.16633 | 168.14 | 1159.27 | 43.26 | 3.764424 | 21.83 | 124.88 | 1158.83 | 34.39 | 22.25 | 4.430441 | 1.16633 | 90.49 | 1154.83 | 27.89 | 5.083446 | 21.01 | 62.6 | 1147.91 | 19.66 | 20.59 | 5.00007 | 1.16633 | 1374.75 | 1663.64
0.000755999994 | 0.0019700001 | 0.000104999999 | 0.000120999997 | 236.0582 | 1539.51 | 1162.75 | 1079.27 | 214.73 | 28.73551 | 1176.34 | 242.78 | 14.34 | 1.328 | 1.334 | 1.958723 | 214.04 | 1165.45 | 45.89 | 20.99 | 2.583519 | 1.16633 | 168.15 | 1157.24 | 43.51 | 3.778704 | 22.78 | 124.64 | 1156.88 | 34.29 | 22.72 | 4.28318 | 1.16633 | 90.35 | 1152.63 | 27.87 | 5.078072 | 21.46 | 62.48 | 1145.46 | 19.55 | 21.53 | 5.000072 | 1.16633 | 1375.26 | 1666.34
0.000755999994 | 0.0019700001 | 0.000104999999 | 0.000120999997 | 235.5031 | 1535.89 | 1184.7 | 1089.21 | 231.14 | 28.74102 | 1195.29 | 244.43 | 14.02 | 1.328 | 1.334 | 1.952802 | 215.69 | 1182.57 | 46.64 | 20.71 | 2.513881 | 1.16633 | 169.05 | 1172.61 | 43.92 | 3.632263 | 22.43 | 125.13 | 1171.25 | 34.56 | 22.17 | 4.30338 | 1.16633 | 90.57 | 1165.47 | 28.17 | 5.080429 | 21.14 | 62.4 | 1156.13 | 19.47 | 20.34 | 5.000071 | 1.16633 | 1352.49 | 1665.27
0.000257999985 | 0.00196000002 | 0.000103999999 | 4.3e-05 | 236.8129 | 1550.61 | 1161.85 | 1078.05 | 247.82 | 28.97345 | 1167.99 | 245.39 | 14.71 | 1.328 | 1.334 | 1.967932 | 216.42 | 1155.14 | 46.39 | 20.69 | 2.514948 | 1.16633 | 170.03 | 1147.11 | 44.25 | 3.75274 | 21.9 | 125.78 | 1146.49 | 34.77 | 21.8 | 4.363669 | 1.16633 | 91.01 | 1142.11 | 28.3 | 5.06721 | 20.22 | 62.71 | 1134.26 | 19.79 | 19.05 | 5.000071 | 1.16633 | 1355.98 | 1643.44
0.000257999985 | 0.00196000002 | 0.000103999999 | 4.3e-05 | 236.1364 | 1546.18 | 1196.48 | 1101.02 | 244.95 | 28.63736 | 1194.45 | 245.06 | 14.57 | 1.328 | 1.334 | 1.964984 | 216.42 | 1179.51 | 47.69 | 20.78 | 2.538919 | 1.16633 | 168.73 | 1170.01 | 44.36 | 3.676632 | 21.62 | 124.37 | 1168.46 | 34.72 | 21.33 | 4.293713 | 1.16633 | 89.65 | 1162.36 | 27.7 | 5.068521 | 19.84 | 61.95 | 1152.07 | 19.02 | 18.26 | 5.000075 | 1.16633 | 1355.18 | 1616.67
0.000195999994 | 0.00206000009 | 7.10000022e-05 | 3.89999987e-05 | 230.3021 | 1333.49 | 1149.39 | 1060.67 | 36.03 | 27.03465 | 1158.69 | 228.79 | 12.62 | 1.328 | 1.334 | 2.079195 | 201.75 | 1145.86 | 35.94 | 19.14 | 2.765951 | 1.16633 | 165.81 | 1136.54 | 37.86 | 4.012506 | 21.7 | 127.95 | 1135.98 | 31.88 | 22.67 | 4.795168 | 1.16633 | 96.07 | 1132.02 | 30.77 | 5.064914 | 23.51 | 65.3 | 1127.18 | 22.44 | 22.57 | 5.000055 | 1.16633 | 1316.12 | 1615.02
0.000195999994 | 0.00206000009 | 7.10000022e-05 | 3.89999987e-05 | 229.3055 | 1327.72 | 1154.25 | 1066.11 | 141.05 | 27.27052 | 1160.7 | 232.74 | 13.47 | 1.328 | 1.334 | 1.96088 | 205.47 | 1147.86 | 43.22 | 19.82 | 2.733608 | 1.16633 | 162.25 | 1139.01 | 41.3 | 4.134155 | 21.3 | 120.95 | 1138.48 | 32.65 | 21.25 | 4.510708 | 1.16633 | 88.3 | 1133.67 | 26.78 | 5.067374 | 20.06 | 61.52 | 1125.3 | 18.6 | 18.45 | 5.000068 | 1.16633 | 1228.58 | 1613.72
0.000760999974 | 0.00203999993 | 6.80000012e-05 | 0.000130999993 | 227.7131 | 1315.45 | 1179.73 | 1080.59 | 137.32 | 27.09338 | 1182.14 | 232.86 | 13.38 | 1.328 | 1.334 | 1.961621 | 205.77 | 1167.34 | 43.46 | 19.38 | 2.736684 | 1.16633 | 162.31 | 1156.84 | 41 | 3.827505 | 20.8 | 121.31 | 1155.17 | 32.79 | 21.03 | 4.506576 | 1.16633 | 88.52 | 1148.98 | 27.05 | 5.063293 | 20.03 | 61.47 | 1141.25 | 18.55 | 18.29 | 5.000075 | 1.16633 | 1219.48 | 1563.74
0.000176999994 | 0.00193999999 | 9.2000002e-05 | 4.99999987e-05 | 230.6934 | 1128.75 | 1163.01 | 1081.98 | 196.84 | 28.44662 | 1165.22 | 238.96 | 10.45 | 1.328 | 1.334 | 1.961821 | 210.52 | 1153.69 | 44.07 | 14.91 | 2.51699 | 1.16633 | 166.45 | 1145.55 | 43.05 | 3.831641 | 16.49 | 123.4 | 1145.04 | 33.61 | 16.2 | 4.284235 | 1.16633 | 89.79 | 1140.78 | 27.85 | 5.069386 | 15.64 | 61.94 | 1135.21 | 19.15 | 14.25 | 5.000036 | 1.16633 | 977.87 | 1601.25
0.000452000007 | 0.00208000001 | 4.40000003e-05 | 0.000163000004 | 236.5221 | 1439.7 | 1169.18 | 1080.94 | 175.9 | 28.40957 | 1176.74 | 240.37 | 13.3 | 1.328 | 1.334 | 1.979192 | 211.96 | 1165.02 | 44.95 | 19.37 | 2.6794 | 1.16633 | 167.01 | 1156.2 | 42.9 | 3.800163 | 20.71 | 124.11 | 1155.32 | 33.96 | 20.74 | 4.319333 | 1.16633 | 90.15 | 1150.38 | 27.77 | 5.075319 | 19.65 | 62.38 | 1144.58 | 19.47 | 19.8 | 5.000071 | 1.16633 | 1311.87 | 1581.11
0.000452000007 | 0.00208000001 | 4.40000003e-05 | 0.000163000004 | 237.6179 | 1446.37 | 1160.39 | 1070.65 | 183.51 | 28.4957 | 1182.51 | 240.83 | 13.01 | 1.328 | 1.334 | 1.98493 | 212.34 | 1170.31 | 45.35 | 19.4 | 2.615029 | 1.16633 | 166.99 | 1160.84 | 42.94 | 3.968112 | 21.1 | 124.05 | 1159.85 | 33.87 | 20.89 | 4.482725 | 1.16633 | 90.18 | 1154.55 | 27.71 | 5.074231 | 19.98 | 62.47 | 1148.26 | 19.56 | 18.91 | 5.000072 | 1.16633 | 1312.09 | 1578.91
0.000452000007 | 0.00208000001 | 4.40000003e-05 | 0.000163000004 | 236.0356 | 1545.52 | 1163.97 | 1076.11 | 292.92 | 29.67882 | 1173.77 | 249.36 | 13.31 | 1.328 | 1.334 | 1.979519 | 219.68 | 1160.97 | 47.39 | 20.1 | 2.517298 | 1.16633 | 172.29 | 1152.43 | 44.84 | 3.800493 | 21.94 | 127.45 | 1151.7 | 35.34 | 21.66 | 4.559086 | 1.16633 | 92.11 | 1147.3 | 28.76 | 5.075979 | 20.72 | 63.35 | 1141.7 | 20.44 | 19.55 | 5.00007 | 1.16633 | 1312.13 | 1436.12
0.000452000007 | 0.00208000001 | 4.40000003e-05 | 0.000163000004 | 236.506 | 1548.6 | 1161.47 | 1076.8 | 292.51 | 29.82915 | 1171.35 | 249.74 | 13.06 | 1.328 | 1.334 | 1.922885 | 219.92 | 1159.46 | 47.12 | 19.34 | 2.453061 | 1.16633 | 172.8 | 1151.25 | 45.46 | 3.721304 | 21.24 | 127.34 | 1150.79 | 35.6 | 21.33 | 4.422598 | 1.16633 | 91.74 | 1146.86 | 28.63 | 5.081194 | 20.1 | 63.11 | 1141.83 | 20.23 | 19.53 | 5.000068 | 1.16633 | 1310.36 | 1422.58
0.000668999972 | 0.00200000009 | 7.79999973e-05 | 0.000136000002 | 235.0876 | 1533.18 | 1163.26 | 1081.24 | 137.37 | 28.00351 | 1172.8 | 238.02 | 15.19 | 1.328 | 1.334 | 1.992183 | 210.01 | 1161.82 | 43.95 | 21.34 | 2.679371 | 1.16633 | 166.06 | 1153.76 | 41.79 | 3.896839 | 23.71 | 124.27 | 1153.57 | 33.77 | 24.12 | 4.423998 | 1.16633 | 90.5 | 1149.68 | 27.68 | 5.069827 | 23.03 | 62.82 | 1145.3 | 19.88 | 21.91 | 5.000072 | 1.16633 | 1440.28 | 1419.48
1.80000006e-05 | 0.00214 | 7.79999973e-05 | 3.09999996e-05 | 236.8894 | 1338.94 | 1148.35 | 1085.24 | 68.61 | 27.80647 | 1163.18 | 235.42 | 13.27 | 1.328 | 1.334 | 2.076048 | 207.61 | 1150.37 | 42.9 | 20.78 | 2.635871 | 1.16633 | 164.71 | 1141.8 | 40.01 | 3.97854 | 21.47 | 124.7 | 1141.23 | 32.28 | 22.13 | 4.811767 | 1.16633 | 92.42 | 1138.96 | 28.45 | 5.059043 | 21.49 | 63.97 | 1134.3 | 21.09 | 20.54 | 5.000057 | 1.16633 | 1306.69 | 1415.86
1.29999999e-05 | 0.00118999998 | 8.09999983e-05 | 2.49999994e-05 | 228.525 | 1320.14 | 1145.82 | 1060.87 | 39.52 | 27.29848 | 1160.05 | 228.67 | 11.7 | 1.328 | 1.334 | 2.082122 | 201.38 | 1147.49 | 40.14 | 20.07 | 2.85392 | 1.16633 | 161.24 | 1138.82 | 40.24 | 4.211101 | 22.35 | 121 | 1138.73 | 32.3 | 22.34 | 4.875281 | 1.16633 | 88.7 | 1134.94 | 26.79 | 5.067669 | 21.52 | 61.91 | 1130.3 | 19 | 19.97 | 5.000071 | 1.16633 | 1305.88 | 1432.14
1.29999999e-05 | 0.00118999998 | 8.09999983e-05 | 2.49999994e-05 | 229.8631 | 1327.87 | 1151.45 | 1069.99 | 47.87 | 27.36024 | 1164.76 | 228.85 | 11.28 | 1.328 | 1.334 | 2.082513 | 201.49 | 1152.93 | 40.18 | 20.07 | 2.853538 | 1.16633 | 161.31 | 1144.74 | 40.1 | 4.203954 | 22.19 | 121.21 | 1144.82 | 32.19 | 22.18 | 4.858745 | 1.16633 | 89.02 | 1141.38 | 26.88 | 5.070364 | 21.52 | 62.14 | 1137.26 | 19.24 | 19.77 | 5.000068 | 1.16633 | 1307.79 | 1434.77
1.20000004e-05 | 0.00112999999 | 7.30000029e-05 | 2.80000004e-05 | 230.0612 | 1431.72 | 1158.63 | 1078.83 | 204.49 | 28.40366 | 1166 | 237.98 | 11.87 | 1.328 | 1.334 | 2.051055 | 209.58 | 1155.51 | 42.39 | 19.52 | 2.521945 | 1.16633 | 167.19 | 1147.59 | 42.67 | 3.89241 | 21.2 | 124.52 | 1147.45 | 33.25 | 21.3 | 4.520852 | 1.16633 | 91.27 | 1144.09 | 28.47 | 5.079237 | 20.52 | 62.8 | 1140.17 | 19.91 | 19.23 | 5.000067 | 1.16633 | 1257.11 | 1429.07
1.29999999e-05 | 0.00118999998 | 8.09999983e-05 | 2.49999994e-05 | 229.7852 | 1327.42 | 1147.64 | 1063.97 | 97.18 | 27.38846 | 1157.51 | 231.21 | 11.99 | 1.328 | 1.334 | 2.080703 | 203.82 | 1145.53 | 40.16 | 20.54 | 2.687766 | 1.16633 | 163.66 | 1137.21 | 41.03 | 4.170768 | 22.11 | 122.63 | 1137.19 | 32.18 | 22 | 4.498083 | 1.16633 | 90.45 | 1133.38 | 27.89 | 5.067719 | 21.45 | 62.56 | 1129.19 | 19.63 | 19.65 | 5.000181 | 1.16633 | 1249.94 | 1434.11
1.20000004e-05 | 0.00112999999 | 7.30000029e-05 | 2.80000004e-05 | 230.0692 | 1431.77 | 1160.66 | 1081.84 | 215.07 | 28.30788 | 1162.59 | 238.66 | 12.4 | 1.328 | 1.334 | 1.919221 | 210.35 | 1152.14 | 42.27 | 19.48 | 2.510064 | 1.16633 | 168.08 | 1144.51 | 42.78 | 3.712706 | 21.25 | 125.3 | 1144.43 | 33.55 | 21.25 | 4.347548 | 1.16633 | 91.75 | 1141.24 | 28.68 | 5.086557 | 20.59 | 63.07 | 1137.54 | 20.16 | 19.12 | 5.000065 | 1.16633 | 1249.78 | 1428.85
1.20000004e-05 | 0.00112999999 | 7.30000029e-05 | 2.80000004e-05 | 230.4067 | 1433.87 | 1152.79 | 1063.82 | 216.49 | 28.20988 | 1161.37 | 238.78 | 13.03 | 1.328 | 1.334 | 1.984915 | 210.57 | 1149.27 | 42.42 | 20.75 | 2.509617 | 1.16633 | 168.15 | 1140.28 | 43.19 | 4.049035 | 22.36 | 124.96 | 1139.89 | 33.33 | 22.19 | 4.355076 | 1.16633 | 91.63 | 1135.57 | 28.75 | 5.081975 | 21.26 | 62.88 | 1130.46 | 19.96 | 19.78 | 5.000062 | 1.16633 | 1251.39 | 1429.25
9.00000032e-06 | 0.000987999956 | 3.79999983e-05 | 2.30000005e-05 | 227.7806 | 1315.84 | 1144.69 | 1053.59 | 106.39 | 26.83711 | 1152.87 | 231.02 | 14.27 | 1.328 | 1.334 | 2.017121 | 204.18 | 1139.37 | 36.63 | 19.24 | 2.606088 | 1.16633 | 167.55 | 1129.8 | 38 | 3.685199 | 21.18 | 129.55 | 1128.82 | 32.39 | 22.43 | 4.769966 | 1.16633 | 97.16 | 1125.13 | 31.23 | 5.061109 | 22.82 | 65.93 | 1119.63 | 23.04 | 22.31 | 5.000043 | 1.16633 | 1243.79 | 1428.48
1.20000004e-05 | 0.00155000004 | 0.000115000003 | 3.40000006e-05 | 235.39925 | 1228.17 | 1141.43 | 1049.93 | 32.66 | 27.64582 | 1150.04 | 234.63 | 12.41 | 1.328 | 1.334 | 2.099767 | 206.99 | 1137.66 | 36.56 | 17.92 | 2.774332 | 1.16633 | 170.43 | 1130.17 | 38.38 | 3.875451 | 20.47 | 132.05 | 1129.51 | 33.35 | 21.62 | 4.759557 | 1.16633 | 98.7 | 1127.79 | 32.12 | 5.0698 | 22.64 | 66.58 | 1125.58 | 23.7 | 21.31 | 5.000045 | 1.16633 | 1219.98 | 1431.14
1.49999996e-05 | 0.00156999996 | 0.000107 | 2.99999992e-05 | 237.0955 | 1237.02 | 1158.24 | 1067.64 | 22.4 | 27.8272 | 1164.7 | 234.41 | 11.56 | 1.328 | 1.334 | 2.102277 | 206.58 | 1152.31 | 36.37 | 17.22 | 2.86344 | 1.16633 | 170.21 | 1144.78 | 38.43 | 3.826098 | 19.51 | 131.78 | 1143.96 | 33.14 | 21.09 | 4.761569 | 1.16633 | 98.64 | 1142.11 | 32.14 | 5.067436 | 21.86 | 66.5 | 1139.66 | 23.68 | 21.05 | 5.000046 | 1.16633 | 1236.98 | 1385.63
1.80000006e-05 | 0.00162 | 0.000109000001 | 3.60000013e-05 | 234.6707 | 1261.1 | 1161.77 | 1063.89 | 93.07 | 27.95894 | 1165.32 | 237.42 | 12.05 | 1.328 | 1.334 | 2.102995 | 209.46 | 1152.06 | 42.12 | 19.16 | 2.837526 | 1.16633 | 167.34 | 1144.22 | 42.61 | 4.114302 | 21.58 | 124.73 | 1143.45 | 33.91 | 21.96 | 4.66401 | 1.16633 | 90.82 | 1140.76 | 28.34 | 5.066674 | 20.97 | 62.48 | 1134.69 | 19.58 | 18.56 | 5.000059 | 1.16633 | 1190.47 | 1388.82
1.80000006e-05 | 0.00162 | 0.000109000001 | 3.60000013e-05 | 228.4146 | 1227.48 | 1167.54 | 1086 | 68.52 | 27.99598 | 1156.55 | 235.81 | 12.26 | 1.328 | 1.334 | 2.040942 | 207.82 | 1146.34 | 43.47 | 18.08 | 2.813366 | 1.16633 | 164.35 | 1140.79 | 41.1 | 3.997992 | 20.17 | 123.25 | 1141.05 | 32.72 | 20.36 | 4.48269 | 1.16633 | 90.53 | 1139.77 | 27.85 | 5.06692 | 20.09 | 62.68 | 1136.28 | 19.78 | 17.95 | 5.000051 | 1.16633 | 1190.93 | 1388.59
1.49999996e-05 | 0.00156999996 | 0.000107 | 2.99999992e-05 | 236.8272 | 1235.62 | 1151.26 | 1062.35 | 59.39 | 27.69381 | 1157.64 | 235.36 | 12.13 | 1.328 | 1.334 | 2.033319 | 207.67 | 1145.57 | 42.16 | 18.81 | 2.782501 | 1.16633 | 165.51 | 1138.6 | 41.28 | 4.098481 | 20.71 | 124.23 | 1138.23 | 33.4 | 21.34 | 4.788793 | 1.16633 | 90.83 | 1136.44 | 28.15 | 5.072037 | 20.43 | 62.68 | 1131.76 | 19.78 | 18.59 | 5.000058 | 1.16633 | 1207.25 | 1387.8
1.49999996e-05 | 0.00156999996 | 0.000107 | 2.99999992e-05 | 237.3102 | 1238.14 | 1151.05 | 1063.19 | 40.32 | 27.7762 | 1160.02 | 235.47 | 11.8 | 1.328 | 1.334 | 2.103878 | 207.69 | 1148.17 | 38.67 | 18.7 | 2.708568 | 1.16633 | 169.02 | 1141.14 | 42.65 | 3.991227 | 21.2 | 126.37 | 1141.03 | 33.95 | 21.49 | 4.693373 | 1.16633 | 92.42 | 1139.32 | 29 | 5.066644 | 20.8 | 63.42 | 1135.26 | 20.51 | 19.08 | 5.000052 | 1.16633 | 1207.81 | 1384.67
1.20000004e-05 | 0.00155000004 | 0.000115000003 | 3.40000006e-05 | 237.04375 | 1236.75 | 1161.58 | 1076.5 | 100.91 | 28.06291 | 1163.46 | 237.96 | 11.91 | 1.328 | 1.334 | 2.103286 | 209.9 | 1152.23 | 41.91 | 18 | 2.683817 | 1.16633 | 167.99 | 1145.78 | 42.72 | 3.935268 | 20.07 | 125.27 | 1145.56 | 33.75 | 20.14 | 4.470071 | 1.16633 | 91.52 | 1143.77 | 28.77 | 5.069817 | 19.82 | 62.75 | 1139.26 | 19.86 | 17.53 | 4.999995 | 1.16633 | 1155.9 | 1388.52
1.80000006e-05 | 0.00162 | 0.000109000001 | 3.60000013e-05 | 235.8037 | 1230.28 | 1133.95 | 1045.75 | 103.93 | 28.02284 | 1146.61 | 237.97 | 12.48 | 1.328 | 1.334 | 2.037591 | 209.94 | 1134.81 | 42.19 | 19.58 | 2.496868 | 1.16633 | 167.75 | 1126.16 | 42.43 | 3.93277 | 21.17 | 125.32 | 1126.05 | 33.53 | 21.54 | 4.457249 | 1.16633 | 91.79 | 1122.48 | 28.86 | 5.071862 | 20.78 | 62.93 | 1118.24 | 19.99 | 19.12 | 5.000156 | 1.16633 | 1150.55 | 1389.38
1.80000006e-05 | 0.00162 | 0.000109000001 | 3.60000013e-05 | 237.5114 | 1239.19 | 1140.42 | 1051.83 | 113.13 | 28.09 | 1146.32 | 238.5 | 12.46 | 1.328 | 1.334 | 2.033372 | 210.41 | 1134.43 | 42.32 | 19.31 | 2.554886 | 1.16633 | 168.09 | 1125.96 | 42.53 | 3.930887 | 21.34 | 125.56 | 1125.94 | 33.67 | 21.14 | 4.624098 | 1.16633 | 91.89 | 1122.45 | 28.78 | 5.069549 | 20.75 | 63.11 | 1118.16 | 20.18 | 18.49 | 5.000048 | 1.16633 | 1150.6 | 1392.97
1.80000006e-05 | 0.00162 | 0.000109000001 | 3.60000013e-05 | 237.0744 | 1236.91 | 1131.12 | 1049.65 | 115 | 28.22034 | 1147.15 | 238.47 | 12.26 | 1.328 | 1.334 | 2.033056 | 210.25 | 1136.12 | 42.1 | 18.45 | 2.684114 | 1.16633 | 168.15 | 1130.1 | 42.67 | 3.93431 | 20.44 | 125.48 | 1130.13 | 33.69 | 20.63 | 4.467062 | 1.16633 | 91.79 | 1128.74 | 28.7 | 5.070082 | 19.82 | 63.09 | 1124.55 | 20.17 | 18.14 | 5.000048 | 1.16633 | 1148.69 | 1390.83
1.80000006e-05 | 0.00162 | 0.000109000001 | 3.60000013e-05 | 235.6503 | 1229.48 | 1131.36 | 1051.72 | 106.24 | 28.20361 | 1147.22 | 238 | 12.05 | 1.328 | 1.334 | 2.037407 | 209.8 | 1136.31 | 42.03 | 18.25 | 2.687596 | 1.16633 | 167.77 | 1130.47 | 42.53 | 3.938332 | 20.15 | 125.24 | 1130.59 | 33.6 | 20.46 | 4.627481 | 1.16633 | 91.64 | 1129.47 | 28.58 | 5.069093 | 19.62 | 63.06 | 1125.67 | 20.14 | 17.95 | 5.000047 | 1.16633 | 1148.6 | 1389.82
1.80000006e-05 | 0.00162 | 0.000109000001 | 3.60000013e-05 | 236.3978 | 1233.38 | 1130.34 | 1047.07 | 110.87 | 28.14757 | 1146.73 | 238.25 | 12.37 | 1.328 | 1.334 | 2.036183 | 210.1 | 1135.55 | 42.03 | 19.11 | 2.684212 | 1.16633 | 168.07 | 1129.41 | 42.5 | 3.9258 | 20.76 | 125.57 | 1129.39 | 33.64 | 21.15 | 4.615724 | 1.16633 | 91.93 | 1128.07 | 28.73 | 5.064874 | 20.18 | 63.2 | 1123.92 | 20.26 | 18.42 | 5.000043 | 1.16633 | 1147.32 | 1321.86
1.80000006e-05 | 0.00162 | 0.000109000001 | 3.60000013e-05 | 237.3811 | 1238.51 | 1140.98 | 1060.36 | 115.82 | 28.23789 | 1146.68 | 238.6 | 12.06 | 1.328 | 1.334 | 2.037687 | 210.36 | 1136.1 | 42.35 | 18.37 | 2.688564 | 1.16633 | 168.01 | 1130.36 | 42.46 | 3.784378 | 20.35 | 125.55 | 1130.43 | 33.8 | 20.32 | 4.634698 | 1.16633 | 91.75 | 1129.35 | 28.6 | 5.065917 | 20.05 | 63.15 | 1125.77 | 20.24 | 17.88 | 5.000042 | 1.16633 | 1149.46 | 1300.74
1.49999996e-05 | 0.00156999996 | 0.000107 | 2.99999992e-05 | 237.7318 | 1240.34 | 1135.88 | 1054.49 | 116.85 | 28.2135 | 1148.25 | 238.65 | 12.16 | 1.328 | 1.334 | 2.031708 | 210.44 | 1137.19 | 42.07 | 18.39 | 2.615027 | 1.16633 | 168.37 | 1131.12 | 42.72 | 3.929012 | 20.33 | 125.65 | 1131.15 | 33.82 | 20.76 | 4.469869 | 1.16633 | 91.83 | 1129.85 | 28.64 | 5.064278 | 19.91 | 63.19 | 1125.78 | 20.27 | 18.17 | 5.000042 | 1.16633 | 1149.31 | 1208.63
1.49999996e-05 | 0.00156999996 | 0.000107 | 2.99999992e-05 | 236.2598 | 1232.66 | 1135.27 | 1055.16 | 110.73 | 28.2077 | 1149.24 | 238.18 | 11.96 | 1.328 | 1.334 | 2.10472 | 209.98 | 1138.7 | 41.97 | 18.07 | 2.685364 | 1.16633 | 168.01 | 1132.79 | 42.61 | 3.933935 | 19.89 | 125.4 | 1132.82 | 33.67 | 20.31 | 4.626194 | 1.16633 | 91.73 | 1131.6 | 28.61 | 5.071045 | 19.53 | 63.12 | 1127.72 | 20.2 | 17.83 | 5.000049 | 1.16633 | 1149.07 | 1117.14
1.20000004e-05 | 0.00155000004 | 0.000115000003 | 3.40000006e-05 | 235.5392 | 1228.9 | 1131.24 | 1047.42 | 116.78 | 28.10786 | 1147.04 | 238.68 | 12.45 | 1.328 | 1.334 | 2.037252 | 210.57 | 1135.76 | 42.12 | 18.86 | 2.681054 | 1.16633 | 168.45 | 1129.57 | 42.58 | 3.919008 | 20.64 | 125.87 | 1129.5 | 33.7 | 20.82 | 4.61196 | 1.16633 | 92.17 | 1128.18 | 29.03 | 5.072789 | 20.34 | 63.14 | 1124.11 | 20.22 | 18.23 | 5.00005 | 1.16633 | 1138.37 | 1120.91
1.20000004e-05 | 0.00155000004 | 0.000115000003 | 3.40000006e-05 | 237.797 | 1240.68 | 1141.06 | 1063.34 | 129.91 | 28.40411 | 1146.39 | 239.52 | 11.64 | 1.328 | 1.334 | 2.034074 | 211.11 | 1136.36 | 42.1 | 17.78 | 2.609494 | 1.16633 | 169.01 | 1130.82 | 42.72 | 3.913945 | 19.91 | 126.29 | 1131.08 | 34.02 | 19.9 | 4.463635 | 1.16633 | 92.27 | 1130.09 | 28.92 | 5.070341 | 19.73 | 63.35 | 1126.86 | 20.46 | 17.61 | 5.000044 | 1.16633 | 1137.1 | 1037.6
1.20000004e-05 | 0.00155000004 | 0.000115000003 | 3.40000006e-05 | 236.624 | 1234.56 | 1135.24 | 1052.8 | 125.23 | 28.31515 | 1148.15 | 239.13 | 11.97 | 1.328 | 1.334 | 2.033255 | 210.81 | 1137.18 | 42.25 | 18.14 | 2.68175 | 1.16633 | 168.56 | 1131.06 | 42.77 | 3.930192 | 20.2 | 125.79 | 1131.01 | 33.83 | 20.68 | 4.472199 | 1.16633 | 91.96 | 1129.71 | 28.82 | 5.069628 | 19.82 | 63.14 | 1125.73 | 20.2 | 18.13 | 5.000046 | 1.16633 | 1136.38 | 1005.42
1.20000004e-05 | 0.00155000004 | 0.000115000003 | 3.40000006e-05 | 236.0164 | 1231.39 | 1143.67 | 1065.09 | 121 | 28.23651 | 1152.72 | 238.87 | 12.08 | 1.328 | 1.334 | 1.968802 | 210.64 | 1142.26 | 42.14 | 17.75 | 2.61375 | 1.16633 | 168.5 | 1136.46 | 42.63 | 3.773404 | 19.8 | 125.87 | 1136.52 | 33.84 | 20.25 | 4.624958 | 1.16633 | 92.03 | 1135.63 | 28.8 | 5.071699 | 19.74 | 63.23 | 1132.23 | 20.3 | 17.56 | 5.000045 | 1.16633 | 1136.99 | 1268.19
1.20000004e-05 | 0.00155000004 | 0.000115000003 | 3.40000006e-05 | 236.6566 | 1234.73 | 1144.27 | 1060.18 | 115.33 | 28.20385 | 1152.85 | 238.61 | 12.12 | 1.328 | 1.334 | 2.035833 | 210.4 | 1141.65 | 42.2 | 18.79 | 2.755298 | 1.16633 | 168.2 | 1135.51 | 42.41 | 3.921292 | 20.64 | 125.79 | 1135.47 | 33.73 | 20.8 | 4.792492 | 1.16633 | 92.06 | 1134.17 | 28.85 | 5.071043 | 20.33 | 63.21 | 1130.19 | 20.25 | 18.12 | 5.000047 | 1.16633 | 1144.26 | 1227.16
1.20000004e-05 | 0.00155000004 | 0.000115000003 | 3.40000006e-05 | 237.17025 | 1237.41 | 1152.4 | 1076.9 | 117.97 | 28.3424 | 1149.35 | 238.79 | 11.44 | 1.328 | 1.334 | 2.035818 | 210.44 | 1139.6 | 41.63 | 17.38 | 2.674294 | 1.16633 | 168.81 | 1134.4 | 42.42 | 3.748695 | 19.53 | 126.39 | 1134.72 | 33.96 | 19.8 | 4.59949 | 1.16633 | 92.43 | 1134.16 | 28.97 | 5.072726 | 19.56 | 63.46 | 1131.59 | 20.58 | 17.47 | 5.000045 | 1.16633 | 1144.04 | 1226.22
4.99999987e-06 | 0.00144999998 | 0.000101999998 | 5.40000001e-05 | 236.0636 | 1129 | 1147.21 | 1068.82 | 24.62 | 27.92394 | 1156.28 | 234.39 | 10.23 | 1.328 | 1.334 | 2.126368 | 206.47 | 1145.36 | 39.1 | 15.56 | 3.016339 | 1.16633 | 167.37 | 1139.37 | 37.71 | 3.972581 | 17.46 | 129.66 | 1139.13 | 32.33 | 19.08 | 4.868809 | 1.16633 | 97.33 | 1138.14 | 31.24 | 5.056254 | 20.03 | 66.09 | 1136.81 | 23.23 | 19.29 | 5.000026 | 1.16633 | 1136.13 | 1227.38
9.00000032e-06 | 0.00107 | 5.09999991e-05 | 2.80000004e-05 | 229.9215 | 1122.92 | 1146.86 | 1066.55 | 41.16 | 27.05323 | 1152.89 | 228.42 | 10.25 | 1.328 | 1.334 | 2.12386 | 201.36 | 1141.54 | 39.15 | 16.74 | 3.1501 | 1.16633 | 162.21 | 1135.5 | 36.51 | 4.202372 | 18.38 | 125.7 | 1135.42 | 30.95 | 19.26 | 5.065386 | 1.16633 | 94.75 | 1134.41 | 29.67 | 5.059727 | 20.69 | 65.08 | 1130.99 | 22.22 | 20.14 | 5.000033 | 1.16633 | 1117.58 | 1224.95
9.00000032e-06 | 0.00107 | 5.09999991e-05 | 2.80000004e-05 | 229.3727 | 1120.24 | 1158.09 | 1081.94 | 38.26 | 27.28247 | 1165.3 | 228.33 | 9.08 | 1.328 | 1.334 | 2.127715 | 201.05 | 1154.32 | 39.32 | 15.41 | 3.066062 | 1.16633 | 161.73 | 1148.36 | 36.54 | 4.401522 | 16.82 | 125.19 | 1148.22 | 30.87 | 18.07 | 5.095729 | 1.16633 | 94.32 | 1147.14 | 29.55 | 5.06881 | 19.16 | 64.77 | 1143.65 | 21.9 | 18.73 | 5.000045 | 1.16633 | 1118.83 | 1231.55
9.00000032e-06 | 0.000994000002 | 3.40000006e-05 | 2.49999994e-05 | 230.3146 | 1124.84 | 1158.86 | 1074.46 | 43.22 | 27.18502 | 1160.51 | 228.48 | 9.81 | 1.328 | 1.334 | 2.12353 | 201.29 | 1148.29 | 38.87 | 16.02 | 3.146433 | 1.16633 | 162.42 | 1141.56 | 36.74 | 4.203146 | 17.75 | 125.68 | 1141.07 | 31.23 | 18.97 | 5.087384 | 1.16633 | 94.45 | 1139.59 | 29.65 | 5.068107 | 20.1 | 64.8 | 1135.34 | 21.92 | 19.71 | 5.000049 | 1.16633 | 1119.22 | 1229.98
9.00000032e-06 | 0.000994000002 | 3.40000006e-05 | 2.49999994e-05 | 230.589 | 1126.18 | 1153.35 | 1077.71 | 55.67 | 27.18803 | 1147.57 | 228.89 | 10.24 | 1.328 | 1.334 | 2.058025 | 201.7 | 1137.2 | 38.35 | 15.45 | 3.036683 | 1.16633 | 163.35 | 1131.62 | 36.68 | 4.164618 | 17.66 | 126.67 | 1131.81 | 31.27 | 18.63 | 5.026453 | 1.16633 | 95.4 | 1131.26 | 30.12 | 5.065682 | 20.47 | 65.28 | 1128.75 | 22.43 | 19.6 | 5.000035 | 1.16633 | 1107.7 | 1281.36
9.00000032e-06 | 0.00107 | 5.09999991e-05 | 2.80000004e-05 | 230.0935 | 1123.76 | 1153.25 | 1065.94 | 76.16 | 27.1083 | 1156.59 | 229.84 | 10.87 | 1.328 | 1.334 | 2.056306 | 202.73 | 1143.98 | 36.54 | 15.92 | 2.98738 | 1.16633 | 166.19 | 1136.82 | 37.85 | 4.102068 | 18.32 | 128.34 | 1136.29 | 32.02 | 19.62 | 4.873297 | 1.16633 | 96.32 | 1134.73 | 31.12 | 5.069164 | 21 | 65.2 | 1130.29 | 22.33 | 20.3 | 5.000041 | 1.16633 | 1081.41 | 1209.2
4.99999987e-06 | 0.00144999998 | 0.000101999998 | 5.40000001e-05 | 235.0997 | 1124.39 | 1150.9 | 1074.2 | 43.57 | 27.87564 | 1166.84 | 235.68 | 10.48 | 1.328 | 1.334 | 2.062326 | 207.81 | 1155.85 | 42.09 | 16.7 | 2.870559 | 1.16633 | 165.72 | 1150.26 | 42.51 | 4.16218 | 18.48 | 123.21 | 1150.61 | 33.26 | 18.92 | 4.744067 | 1.16633 | 89.95 | 1149.47 | 27.84 | 5.062763 | 18.21 | 62.11 | 1145.58 | 19.2 | 16.43 | 5.000048 | 1.16633 | 1093.68 | 1208.25
4.99999987e-06 | 0.00144999998 | 0.000101999998 | 5.40000001e-05 | 236.1117 | 1129.23 | 1154.54 | 1071.23 | 49.35 | 27.86218 | 1161.65 | 235.9 | 10.85 | 1.328 | 1.334 | 2.06075 | 208.04 | 1149.78 | 42.35 | 17.38 | 2.73372 | 1.16633 | 165.69 | 1143.56 | 42.36 | 4.159058 | 19.09 | 123.33 | 1143.61 | 33.2 | 19.31 | 4.738103 | 1.16633 | 90.13 | 1141.97 | 28.04 | 5.061317 | 18.93 | 62.09 | 1137.49 | 19.15 | 16.65 | 4.999978 | 1.16633 | 1093.2 | 1270.64
4.99999987e-06 | 0.00144999998 | 0.000101999998 | 5.40000001e-05 | 236.6073 | 1131.6 | 1153.36 | 1068 | 56.07 | 27.82531 | 1159.71 | 236.01 | 10.86 | 1.328 | 1.334 | 2.060667 | 208.18 | 1147.69 | 42.08 | 17.95 | 2.86522 | 1.16633 | 166.1 | 1141.46 | 42.61 | 4.001338 | 19.68 | 123.49 | 1141.48 | 33.2 | 19.88 | 4.730635 | 1.16633 | 90.29 | 1139.79 | 28.22 | 5.063553 | 19.46 | 62.07 | 1135.22 | 19.15 | 16.96 | 4.999985 | 1.16633 | 1092.54 | 1270.52
4.99999987e-06 | 0.00144999998 | 0.000101999998 | 5.40000001e-05 | 237.4123 | 1135.45 | 1161.68 | 1083.86 | 65.82 | 27.99383 | 1156.84 | 236.24 | 10.41 | 1.328 | 1.334 | 2.065342 | 208.24 | 1146.29 | 42.64 | 16.79 | 2.806417 | 1.16633 | 165.6 | 1140.93 | 42.42 | 4.023432 | 19.01 | 123.18 | 1141.42 | 33.16 | 18.79 | 4.752599 | 1.16633 | 90.02 | 1140.53 | 27.75 | 5.062572 | 18.73 | 62.27 | 1137.15 | 19.4 | 16.47 | 5.000045 | 1.16633 | 1092.59 | 1272.17
4.99999987e-06 | 0.00144999998 | 0.000101999998 | 5.40000001e-05 | 235.8085 | 1127.78 | 1155.59 | 1079.92 | 55.71 | 27.93074 | 1169.28 | 235.9 | 10.12 | 1.328 | 1.334 | 2.128746 | 207.97 | 1158.75 | 42.45 | 16.28 | 2.804789 | 1.16633 | 165.52 | 1153.18 | 42.69 | 4.033704 | 18.24 | 122.83 | 1153.43 | 33.18 | 18.46 | 4.609962 | 1.16633 | 89.65 | 1152.12 | 27.57 | 5.065025 | 17.76 | 62.08 | 1148 | 19.17 | 16.01 | 5.000051 | 1.16633 | 1092.23 | 1269.88
4.99999987e-06 | 0.00144999998 | 0.000101999998 | 5.40000001e-05 | 236.9962 | 1133.46 | 1158.42 | 1075 | 66.45 | 27.82862 | 1166.12 | 236.22 | 10.77 | 1.328 | 1.334 | 2.065097 | 208.39 | 1154.33 | 42.91 | 17.12 | 2.808951 | 1.16633 | 165.48 | 1148.04 | 42.4 | 4.027185 | 19 | 123.08 | 1147.93 | 33.14 | 19.32 | 4.756554 | 1.16633 | 89.94 | 1146.36 | 27.9 | 5.064243 | 18.74 | 62.04 | 1141.63 | 19.12 | 16.38 | 5.00005 | 1.16633 | 1090.24 | 1264.39
4.99999987e-06 | 0.00144999998 | 0.000101999998 | 5.40000001e-05 | 238.0186 | 1138.35 | 1169.65 | 1083.51 | 69.85 | 27.81936 | 1173.91 | 236.5 | 10.53 | 1.328 | 1.334 | 2.065086 | 208.68 | 1161.72 | 42.77 | 17.28 | 2.80266 | 1.16633 | 165.91 | 1155.13 | 42.71 | 4.025348 | 18.96 | 123.2 | 1154.82 | 33.13 | 19.1 | 4.755713 | 1.16633 | 90.07 | 1152.82 | 28 | 5.063221 | 18.7 | 62.07 | 1147.67 | 19.13 | 16.5 | 5.000047 | 1.16633 | 1089.82 | 1264.71
1.29999999e-05 | 0.00138999999 | 0.000101999998 | 2.99999992e-05 | 236.1975 | 1129.64 | 1170.53 | 1089.1 | 59.46 | 27.91717 | 1167.79 | 236.07 | 10.11 | 1.328 | 1.334 | 2.127555 | 208.15 | 1156.69 | 42.32 | 16.47 | 2.80022 | 1.16633 | 165.83 | 1150.7 | 42.67 | 4.019444 | 18.66 | 123.16 | 1150.81 | 33.1 | 18.42 | 4.746306 | 1.16633 | 90.06 | 1149.25 | 27.89 | 5.063616 | 18.34 | 62.17 | 1145.09 | 19.26 | 15.95 | 5.000046 | 1.16633 | 1089.53 | 1265.26
1.29999999e-05 | 0.00138999999 | 0.000101999998 | 2.99999992e-05 | 238.2716 | 1139.56 | 1171.17 | 1095.31 | 67.73 | 28.06534 | 1177.02 | 236.4 | 9.62 | 1.328 | 1.334 | 2.130134 | 208.33 | 1166.53 | 42.31 | 16 | 2.799604 | 1.16633 | 166.02 | 1160.92 | 42.95 | 4.182395 | 17.61 | 123.07 | 1161.11 | 33.13 | 17.92 | 4.762611 | 1.16633 | 89.94 | 1159.78 | 27.72 | 5.062506 | 17.31 | 62.22 | 1155.74 | 19.32 | 15.56 | 5.000047 | 1.16633 | 1091.76 | 1266.43
1.29999999e-05 | 0.00138999999 | 0.000101999998 | 2.99999992e-05 | 235.9695 | 1128.55 | 1171.23 | 1088.96 | 56.54 | 27.82184 | 1177.6 | 235.93 | 10.26 | 1.328 | 1.334 | 2.125671 | 208.11 | 1166.04 | 42.47 | 16.45 | 2.803664 | 1.16633 | 165.64 | 1159.72 | 42.43 | 4.165845 | 18.18 | 123.21 | 1159.57 | 33.22 | 18.41 | 4.747054 | 1.16633 | 89.99 | 1157.75 | 27.87 | 5.062479 | 17.98 | 62.12 | 1153.04 | 19.24 | 15.97 | 5.000046 | 1.16633 | 1090.64 | 1260.41
4.99999987e-06 | 0.00144999998 | 0.000101999998 | 5.40000001e-05 | 229.3707 | 1120.23 | 1166.46 | 1081.59 | 60.7 | 26.96704 | 1175.82 | 229.45 | 10.49 | 1.328 | 1.334 | 2.126593 | 202.49 | 1163.47 | 42.34 | 16.73 | 2.934887 | 1.16633 | 160.15 | 1156.63 | 40.28 | 4.219951 | 18.35 | 119.87 | 1156.17 | 32.25 | 18.7 | 4.906609 | 1.16633 | 87.62 | 1154.01 | 26.39 | 5.068978 | 18 | 61.23 | 1148.45 | 18.31 | 15.83 | 5.000059 | 1.16633 | 1092.02 | 1261.88
4.99999987e-06 | 0.00144999998 | 0.000101999998 | 5.40000001e-05 | 230.1897 | 1124.23 | 1170.64 | 1091.82 | 48.03 | 27.19535 | 1172.42 | 229.65 | 9.8 | 1.328 | 1.334 | 2.127532 | 202.46 | 1161.27 | 39.24 | 15.89 | 2.866351 | 1.16633 | 163.22 | 1155.13 | 41.35 | 4.115125 | 18.07 | 121.87 | 1155.15 | 32.98 | 18.04 | 4.83026 | 1.16633 | 88.89 | 1153.64 | 27.06 | 5.068904 | 18.03 | 61.83 | 1149.59 | 18.94 | 15.48 | 5.000054 | 1.16633 | 1090.61 | 1263.17
1.29999999e-05 | 0.00138999999 | 0.000101999998 | 2.99999992e-05 | 236.9962 | 1133.46 | 1174.3 | 1100.29 | 67.09 | 27.9838 | 1181.18 | 236.25 | 9.48 | 1.328 | 1.334 | 2.128287 | 208.27 | 1170.92 | 42.39 | 15.57 | 2.871103 | 1.16633 | 165.88 | 1165.5 | 42.73 | 4.172885 | 17.18 | 123.15 | 1165.71 | 33.14 | 17.54 | 4.751661 | 1.16633 | 90.01 | 1164.46 | 27.78 | 5.065537 | 16.92 | 62.23 | 1160.45 | 19.38 | 15.32 | 5.000048 | 1.16633 | 1087.29 | 1263.15
1.29999999e-05 | 0.00138999999 | 0.000101999998 | 2.99999992e-05 | 235.98 | 1128.6 | 1170.75 | 1089.7 | 73.29 | 27.81809 | 1177.67 | 236.49 | 10.57 | 1.328 | 1.334 | 2.059791 | 208.67 | 1166.19 | 42.69 | 16.3 | 2.799757 | 1.16633 | 165.98 | 1160.04 | 42.69 | 4.018252 | 17.98 | 123.29 | 1159.84 | 33.18 | 18.19 | 4.594036 | 1.16633 | 90.11 | 1158.07 | 27.88 | 5.063738 | 17.79 | 62.23 | 1153.28 | 19.32 | 15.9 | 5.000048 | 1.16633 | 1077.61 | 1261.91
1.29999999e-05 | 0.00138999999 | 0.000101999998 | 2.99999992e-05 | 237.7949 | 1137.28 | 1166.98 | 1085.95 | 83.62 | 27.85208 | 1177.16 | 236.99 | 10.59 | 1.328 | 1.334 | 2.059028 | 209.14 | 1165.69 | 42.75 | 16.54 | 2.728325 | 1.16633 | 166.39 | 1159.44 | 42.68 | 4.008384 | 18.31 | 123.71 | 1159.24 | 33.19 | 18.4 | 4.737322 | 1.16633 | 90.52 | 1157.49 | 28.17 | 5.065676 | 18.13 | 62.35 | 1152.83 | 19.46 | 15.97 | 5.000046 | 1.16633 | 1077.36 | 1262.44
1.29999999e-05 | 0.00138999999 | 0.000101999998 | 2.99999992e-05 | 238.2905 | 1139.65 | 1174.33 | 1097.12 | 90.71 | 28.09285 | 1176.58 | 237.32 | 9.96 | 1.328 | 1.334 | 2.061497 | 209.22 | 1165.92 | 42.51 | 15.71 | 2.724543 | 1.16633 | 166.71 | 1160.18 | 42.88 | 4.007522 | 17.65 | 123.83 | 1160.19 | 33.48 | 17.64 | 4.598119 | 1.16633 | 90.35 | 1158.68 | 28.07 | 5.065969 | 17.61 | 62.28 | 1154.43 | 19.39 | 15.29 | 5.000046 | 1.16633 | 1071.93 | 1263.28
1.49999996e-05 | 0.00156999996 | 0.000107 | 2.99999992e-05 | 234.3949 | 1222.93 | 1171.15 | 1096.16 | 181.64 | 29.14375 | 1175.5 | 243.85 | 9.63 | 1.328 | 1.334 | 2.064619 | 214.71 | 1165.61 | 44.34 | 16.04 | 2.645869 | 1.16633 | 170.37 | 1160.33 | 44.82 | 4.042868 | 17.97 | 125.55 | 1160.43 | 34.45 | 18.26 | 4.863988 | 1.16633 | 91.1 | 1159.34 | 28.56 | 5.068673 | 17.68 | 62.54 | 1155.18 | 19.64 | 15.75 | 5.000053 | 1.16633 | 1070.74 | 1262.58
1.49999996e-05 | 0.00156999996 | 0.000107 | 2.99999992e-05 | 235.04275 | 1226.31 | 1169.27 | 1085.94 | 186.83 | 28.99529 | 1176.24 | 244.22 | 10.25 | 1.328 | 1.334 | 2.000447 | 215.22 | 1164.8 | 45.69 | 17.08 | 2.66566 | 1.16633 | 169.53 | 1158.62 | 44.81 | 4.24134 | 18.9 | 124.72 | 1158.36 | 34.16 | 18.94 | 4.743847 | 1.16633 | 90.56 | 1156.43 | 28.36 | 5.063767 | 18.35 | 62.2 | 1150.9 | 19.31 | 16.11 | 5.000051 | 1.16633 | 1069.86 | 1262.89
1.29999999e-05 | 0.00138999999 | 0.000101999998 | 2.99999992e-05 | 228.6022 | 1122.6 | 1165.59 | 1085.19 | 70.8 | 27.19505 | 1176.86 | 230.41 | 10.11 | 1.328 | 1.334 | 2.125946 | 203.21 | 1165.19 | 41.11 | 16.16 | 2.825963 | 1.16633 | 162.1 | 1158.7 | 41.29 | 4.184299 | 18.04 | 120.81 | 1158.51 | 32.14 | 18.29 | 4.859115 | 1.16633 | 88.67 | 1156.77 | 26.99 | 5.061109 | 17.86 | 61.68 | 1151.94 | 18.82 | 15.8 | 5.000041 | 1.16633 | 1071.28 | 1262.01
1.29999999e-05 | 0.00138999999 | 0.000101999998 | 2.99999992e-05 | 230.7118 | 1126.78 | 1176.16 | 1099.91 | 73.95 | 27.26978 | 1182.37 | 230.63 | 9.76 | 1.328 | 1.334 | 2.059736 | 203.36 | 1171.36 | 40.96 | 15.48 | 2.893225 | 1.16633 | 162.4 | 1165.42 | 41.42 | 4.113665 | 17.33 | 120.98 | 1165.41 | 32.23 | 17.63 | 4.858856 | 1.16633 | 88.75 | 1163.91 | 27.09 | 5.063712 | 17.25 | 61.66 | 1159.61 | 18.78 | 15.46 | 5.000044 | 1.16633 | 1070.5 | 1264.62
1.29999999e-05 | 0.00138999999 | 0.000101999998 | 2.99999992e-05 | 230.2245 | 1124.4 | 1163.23 | 1087.01 | 72.17 | 27.27876 | 1179.18 | 230.56 | 9.8 | 1.328 | 1.334 | 2.125128 | 203.28 | 1168.13 | 40.74 | 15.53 | 2.889191 | 1.16633 | 162.54 | 1162.05 | 41.44 | 4.172339 | 17.31 | 121.1 | 1161.94 | 32.23 | 17.61 | 4.851439 | 1.16633 | 88.87 | 1160.35 | 27.18 | 5.067254 | 17.35 | 61.69 | 1155.91 | 18.82 | 15.43 | 5.000047 | 1.16633 | 1069.98 | 1264.9
1.29999999e-05 | 0.00138999999 | 0.000101999998 | 2.99999992e-05 | 230.1999 | 1124.28 | 1163.53 | 1082.11 | 70.97 | 27.1977 | 1177.58 | 230.6 | 10.26 | 1.328 | 1.334 | 2.124009 | 203.4 | 1165.7 | 41.02 | 16.37 | 2.893579 | 1.16633 | 162.38 | 1159.18 | 41.37 | 4.341168 | 18.02 | 121.01 | 1158.99 | 32.21 | 18.27 | 4.688554 | 1.16633 | 88.8 | 1156.94 | 27.27 | 5.067986 | 17.95 | 61.53 | 1151.88 | 18.65 | 16.04 | 5.000048 | 1.16633 | 1068.29 | 1264.58
9.00000032e-06 | 0.000994000002 | 3.40000006e-05 | 2.49999994e-05 | 230.5501 | 1125.99 | 1165.42 | 1092.16 | 85.17 | 27.35941 | 1179.47 | 230.56 | 9.58 | 1.328 | 1.334 | 2.059191 | 203.2 | 1168.81 | 38.04 | 14.51 | 2.846534 | 1.16633 | 165.16 | 1162.86 | 38.62 | 4.041256 | 16.16 | 126.54 | 1162.57 | 31.8 | 16.89 | 4.844116 | 1.16633 | 94.74 | 1161.12 | 30.13 | 5.063105 | 18.02 | 64.61 | 1157.02 | 21.79 | 17.37 | 5.000032 | 1.16633 | 1069.94 | 1265.85
9.00000032e-06 | 0.00107 | 5.09999991e-05 | 2.80000004e-05 | 230.6299 | 1126.38 | 1163.49 | 1083.71 | 105.39 | 27.27854 | 1177.44 | 231.68 | 10.4 | 1.328 | 1.334 | 2.057294 | 204.4 | 1165.73 | 38.62 | 15.16 | 2.846951 | 1.16633 | 165.78 | 1159.2 | 38.59 | 4.033172 | 16.46 | 127.19 | 1158.5 | 31.8 | 17.48 | 4.656216 | 1.16633 | 95.39 | 1156.5 | 30.83 | 5.066708 | 18.81 | 64.56 | 1151.42 | 21.69 | 17.67 | 5.000045 | 1.16633 | 1050.91 | 1264.87
9.00000032e-06 | 0.000994000002 | 3.40000006e-05 | 2.49999994e-05 | 231.0578 | 1128.47 | 1164.06 | 1088.83 | 109.53 | 27.39503 | 1177.1 | 232.06 | 9.81 | 1.328 | 1.334 | 2.062362 | 204.66 | 1166.2 | 37.13 | 14.81 | 2.816149 | 1.16633 | 167.53 | 1160.13 | 39.05 | 3.980889 | 16.45 | 128.48 | 1159.79 | 32.32 | 17.43 | 4.797778 | 1.16633 | 96.16 | 1158.43 | 30.95 | 5.066998 | 18.54 | 65.21 | 1154.28 | 22.38 | 17.89 | 5.000037 | 1.16633 | 1047.95 | 1265.44
9.00000032e-06 | 0.000994000002 | 3.40000006e-05 | 2.49999994e-05 | 230.4333 | 1125.42 | 1166.46 | 1095.06 | 105.06 | 27.51372 | 1180.44 | 231.87 | 9.67 | 1.328 | 1.334 | 2.055855 | 204.36 | 1170.13 | 36.92 | 14.22 | 2.815824 | 1.16633 | 167.44 | 1164.41 | 39.2 | 3.988002 | 16.13 | 128.24 | 1164.28 | 32.51 | 17.01 | 4.817749 | 1.16633 | 95.73 | 1163.24 | 30.51 | 5.065782 | 18.13 | 65.22 | 1159.44 | 22.42 | 17.47 | 5.000038 | 1.16633 | 1047.48 | 1265.76
9.00000032e-06 | 0.000994000002 | 3.40000006e-05 | 2.49999994e-05 | 230.1754 | 1124.16 | 1164.82 | 1091.4 | 104.19 | 27.40616 | 1178.64 | 231.8 | 9.89 | 1.328 | 1.334 | 2.061757 | 204.39 | 1167.88 | 36.59 | 14.27 | 2.808138 | 1.16633 | 167.8 | 1161.93 | 39.09 | 3.816911 | 15.79 | 128.71 | 1161.48 | 32.62 | 17.01 | 4.79533 | 1.16633 | 96.09 | 1160.25 | 30.84 | 5.066844 | 17.87 | 65.25 | 1156.13 | 22.41 | 17.47 | 5.000037 | 1.16633 | 1047.25 | 1265.73
9.00000032e-06 | 0.000994000002 | 3.40000006e-05 | 2.49999994e-05 | 229.7331 | 1122 | 1161.71 | 1084.28 | 158.96 | 27.88836 | 1176.05 | 235.85 | 9.91 | 1.328 | 1.334 | 1.94147 | 207.96 | 1164.7 | 39.87 | 14.84 | 2.692631 | 1.16633 | 168.09 | 1158.52 | 39.77 | 3.768063 | 15.94 | 128.32 | 1157.83 | 32.52 | 16.78 | 4.566948 | 1.16633 | 95.8 | 1156.17 | 30.88 | 5.064382 | 17.85 | 64.92 | 1150.82 | 22.1 | 16.92 | 5.00003 | 1.16633 | 996.31 | 1265.92
9.00000032e-06 | 0.00107 | 5.09999991e-05 | 2.80000004e-05 | 231.0333 | 1128.35 | 1165.7 | 1091.39 | 196.62 | 28.5009 | 1178.36 | 239.51 | 9.08 | 1.328 | 1.334 | 1.888966 | 211 | 1167.45 | 40.2 | 14.27 | 2.541346 | 1.16633 | 170.8 | 1161.56 | 40.98 | 3.638939 | 15.62 | 129.82 | 1160.98 | 33.22 | 16.17 | 4.450755 | 1.16633 | 96.6 | 1159.45 | 31.27 | 5.064958 | 17.12 | 65.33 | 1154.28 | 22.5 | 16.36 | 5.000028 | 1.16633 | 967.16 | 1265.59
9.00000032e-06 | 0.000994000002 | 3.40000006e-05 | 2.49999994e-05 | 231.0148 | 1128.26 | 1171.17 | 1099.82 | 216.03 | 28.85422 | 1180.85 | 241.64 | 8.79 | 1.328 | 1.334 | 1.883971 | 212.79 | 1170.52 | 40.87 | 13.48 | 2.542435 | 1.16633 | 171.92 | 1164.99 | 41.67 | 3.659399 | 15.35 | 130.25 | 1164.61 | 33.92 | 15.7 | 4.365393 | 1.16633 | 96.33 | 1163.31 | 31.14 | 5.063735 | 16.65 | 65.19 | 1158.27 | 22.38 | 15.84 | 5.000025 | 1.16633 | 950.32 | 1264.94
0.000257999985 | 0.00196000002 | 0.000103999999 | 4.3e-05 | 236.3013 | 1547.26 | 1177.96 | 1098.32 | 128.5 | 27.97412 | 1185.54 | 237.55 | 13.75 | 1.328 | 1.334 | 1.973881 | 209.58 | 1174.56 | 43.04 | 19.65 | 2.709914 | 1.16633 | 166.54 | 1166.46 | 40.07 | 3.72431 | 21.32 | 126.47 | 1165.67 | 32.01 | 21.39 | 4.628334 | 1.16633 | 94.46 | 1161.51 | 26.28 | 5.091161 | 20.37 | 68.18 | 1157.18 | 19.17 | 19.88 | 5.000078 | 1.16633 | 1460.33 | 1262.4
0.000257999985 | 0.00196000002 | 0.000103999999 | 4.3e-05 | 236.2631 | 1547.01 | 1174.17 | 1090.14 | 98.11 | 32.40465 | 1184.54 | 236.31 | 15.22 | 1.328 | 1.334 | 2.07812 | 203.91 | 1173.14 | 41.12 | 19.97 | 2.852371 | 1.16633 | 162.79 | 1164.26 | 38.63 | 3.961105 | 21.82 | 124.16 | 1163.21 | 30.94 | 21.99 | 4.857287 | 1.16633 | 93.22 | 1158.56 | 25.53 | 5.090735 | 20.81 | 67.69 | 1153.45 | 18.63 | 19.45 | 5.000079 | 1.16633 | 1488.3 | 1264.16
0.000257999985 | 0.00196000002 | 0.000103999999 | 4.3e-05 | 236.6984 | 1549.86 | 1184.1 | 1103.15 | 80.28 | 32.46074 | 1190.21 | 235.76 | 14.57 | 1.328 | 1.334 | 2.080961 | 203.3 | 1179.35 | 40.88 | 19.79 | 2.854825 | 1.16633 | 162.42 | 1170.89 | 38.56 | 3.965542 | 21.69 | 123.86 | 1170.07 | 30.83 | 21.67 | 4.85615 | 1.16633 | 93.03 | 1165.76 | 25.35 | 5.090638 | 20.59 | 67.68 | 1161.16 | 18.69 | 19.29 | 5.000079 | 1.16633 | 1505.18 | 1263.39
0.000257999985 | 0.00196000002 | 0.000103999999 | 4.3e-05 | 236.8817 | 1551.06 | 1181.81 | 1103.21 | 77.66 | 27.86297 | 1186.8 | 235.68 | 12.99 | 1.328 | 1.334 | 2.036123 | 207.82 | 1176.12 | 42.03 | 19.53 | 2.708159 | 1.16633 | 165.79 | 1168.06 | 39.84 | 4.017278 | 21.88 | 125.95 | 1167.62 | 31.78 | 21.91 | 4.981658 | 1.16633 | 94.17 | 1163.98 | 25.98 | 5.090688 | 20.79 | 68.19 | 1159.99 | 19.13 | 19.58 | 5.00008 | 1.16633 | 1506.61 | 1265.15
0.000257999985 | 0.00196000002 | 0.000103999999 | 4.3e-05 | 236.9672 | 1551.62 | 1180.66 | 1099.45 | 71.75 | 27.78986 | 1189.27 | 235.54 | 13.23 | 1.328 | 1.334 | 2.102561 | 207.75 | 1178.25 | 41.86 | 19.94 | 2.775558 | 1.16633 | 165.89 | 1169.88 | 40.01 | 4.018099 | 21.92 | 125.88 | 1169.25 | 31.6 | 21.95 | 4.970957 | 1.16633 | 94.28 | 1165.13 | 26.19 | 5.094653 | 20.86 | 68.09 | 1160.73 | 19.05 | 19.59 | 4.999994 | 1.16633 | 1511.29 | 1264.9
0.000257999985 | 0.00196000002 | 0.000103999999 | 4.3e-05 | 236.5136 | 1548.65 | 1179.17 | 1096.76 | 68.01 | 27.71868 | 1189.19 | 235.43 | 13.36 | 1.328 | 1.334 | 2.098699 | 207.71 | 1177.85 | 42 | 20.11 | 2.77923 | 1.16633 | 165.71 | 1169.33 | 39.35 | 3.837073 | 22.02 | 126.36 | 1168.47 | 31.72 | 22.1 | 4.747856 | 1.16633 | 94.64 | 1164.12 | 26.39 | 5.095012 | 21.23 | 68.25 | 1159.79 | 19.19 | 19.73 | 5.000081 | 1.16633 | 1510.79 | 1265.93
0.00168999995 | 0.0035600001 | 4.89999984e-05 | 0.000747999991 | 235.3274 | 1640.13 | 1185.15 | 1104.95 | 179.04 | 28.31991 | 1194.81 | 239.77 | 14.2 | 1.328 | 1.334 | 2.039021 | 211.45 | 1184.4 | 48.12 | 21.22 | 2.732754 | 1.16633 | 163.33 | 1176.54 | 42.84 | 4.089095 | 24.22 | 120.49 | 1175.12 | 33.86 | 24.02 | 4.601136 | 1.16633 | 86.63 | 1171.44 | 29.34 | 5.044353 | 25.38 | 57.29 | 1167.85 | 22.48 | 26.66 | 5.000024 | 1.16633 | 1515.49 | 1253.53
0.00168999995 | 0.0035600001 | 4.89999984e-05 | 0.000747999991 | 235.5441 | 1641.64 | 1186.61 | 1108.12 | 180.74 | 28.44324 | 1192.37 | 239.86 | 13.71 | 1.328 | 1.334 | 2.041874 | 211.42 | 1182.44 | 48.15 | 20.95 | 2.809695 | 1.16633 | 163.27 | 1174.97 | 42.96 | 4.099175 | 23.83 | 120.31 | 1173.72 | 33.92 | 24.11 | 4.450388 | 1.16633 | 86.39 | 1170.22 | 29.27 | 5.041127 | 25.2 | 57.12 | 1166.85 | 22.34 | 26.69 | 5.000023 | 1.16633 | 1514.36 | 1181.67
0.00168999995 | 0.0035600001 | 4.89999984e-05 | 0.000747999991 | 236.1697 | 1646 | 1181.22 | 1099.5 | 186.47 | 28.34439 | 1193.55 | 240.11 | 14.43 | 1.328 | 1.334 | 1.96967 | 211.77 | 1182.8 | 48.12 | 21.5 | 2.8037 | 1.16633 | 163.65 | 1174.85 | 42.83 | 4.077409 | 23.95 | 120.82 | 1173.24 | 33.95 | 24.25 | 4.594823 | 1.16633 | 86.87 | 1169.43 | 29.6 | 5.045842 | 25.46 | 57.27 | 1165.63 | 22.47 | 26.89 | 5.000026 | 1.16633 | 1513.06 | 1181.89
0.00189499999 | 0.00362999993 | 0.000117000003 | 0.000831999991 | 238.0991 | 1552.82 | 1180.78 | 1096.59 | 76.09 | 27.90242 | 1193.86 | 235.82 | 13.2 | 1.328 | 1.334 | 2.070905 | 207.92 | 1182.59 | 47.24 | 21.33 | 2.931995 | 1.16633 | 160.68 | 1174.25 | 41.78 | 4.134335 | 24.22 | 118.9 | 1172.58 | 33.1 | 24.42 | 4.818564 | 1.16633 | 85.8 | 1168.55 | 29.07 | 5.042446 | 25.98 | 56.73 | 1164.81 | 21.92 | 26.96 | 5.000029 | 1.16633 | 1514.57 | 1181.96
0.000691000023 | 0.00973000005 | 4.70000014e-05 | 0.000958000019 | 237.6625 | 1508.64 | 1188.43 | 1101.11 | 153.29 | 28.08245 | 1200.25 | 238.87 | 14.91 | 1.328 | 1.334 | 2.037509 | 210.78 | 1188.8 | 48.77 | 22.75 | 2.754019 | 1.16633 | 162.01 | 1180.37 | 42.69 | 4.13417 | 25.26 | 119.32 | 1178.93 | 33.88 | 25.17 | 4.184972 | 1.16633 | 85.44 | 1174.45 | 29 | 5.040222 | 26.05 | 56.44 | 1170.04 | 21.65 | 27.08 | 5.000025 | 1.16633 | 1402.7 | 1179.49
0.000691000023 | 0.00973000005 | 4.70000014e-05 | 0.000958000019 | 236.6378 | 1543.29 | 1192.16 | 1113.88 | 231.52 | 28.853 | 1200.22 | 244.28 | 14.5 | 1.328 | 1.334 | 1.865675 | 215.43 | 1190.05 | 50.18 | 21.91 | 2.630652 | 1.16633 | 165.25 | 1182.97 | 44.23 | 3.923013 | 24.33 | 121.02 | 1182.12 | 34.51 | 23.8 | 4.140375 | 1.16633 | 86.51 | 1178.67 | 29.44 | 5.044714 | 24.79 | 57.07 | 1175.25 | 22.3 | 26 | 5.000015 | 1.16633 | 1362.22 | 1178.06
0.000698000018 | 0.00779999979 | 3.30000003e-05 | 0.000844999973 | 237.6639 | 1446.65 | 1190.27 | 1108.02 | 208.68 | 28.90925 | 1199.21 | 243.21 | 12.6 | 1.328 | 1.334 | 1.967109 | 214.31 | 1188.5 | 50.32 | 21 | 2.675857 | 1.16633 | 163.99 | 1180.86 | 44.35 | 3.85713 | 23.45 | 119.64 | 1179.58 | 34.31 | 23.1 | 4.585081 | 1.16633 | 85.33 | 1176.08 | 28.97 | 5.043383 | 23.94 | 56.36 | 1171.97 | 21.6 | 24.76 | 5.000016 | 1.16633 | 1285.99 | 1175.47
0.000698000018 | 0.00779999979 | 3.30000003e-05 | 0.000844999973 | 237.7691 | 1447.29 | 1193.27 | 1107.21 | 208.46 | 28.73271 | 1202.33 | 243.28 | 13.5 | 1.328 | 1.334 | 1.896468 | 214.55 | 1191.04 | 49.97 | 21.6 | 2.664329 | 1.16633 | 164.58 | 1182.93 | 44.36 | 3.992838 | 23.56 | 120.22 | 1181.48 | 34.22 | 23.39 | 4.388043 | 1.16633 | 86 | 1177.52 | 29.45 | 5.043418 | 24.02 | 56.55 | 1172.9 | 21.74 | 25.62 | 5.000015 | 1.16633 | 1283.36 | 1168.42
0.000661999977 | 0.0083999997 | 5.80000014e-05 | 0.000860999979 | 238.4127 | 1347.55 | 1193.46 | 1111.34 | 197.24 | 28.7429 | 1202.87 | 243.07 | 11.58 | 1.328 | 1.334 | 1.968935 | 214.33 | 1192.26 | 50.38 | 18.84 | 2.676189 | 1.16633 | 163.95 | 1184.49 | 44.25 | 4.016961 | 20.72 | 119.7 | 1183.07 | 34.18 | 20.21 | 4.410573 | 1.16633 | 85.52 | 1179.05 | 29.24 | 5.044745 | 20.99 | 56.28 | 1174.49 | 21.52 | 22.01 | 5.000008 | 1.16633 | 1196.47 | 1169.13
0.000207000005 | 0.00199000002 | 7.10000022e-05 | 5.80000014e-05 | 236.7519 | 1550.21 | 1164.07 | 1088.17 | 94.76 | 32.46276 | 1170.37 | 236.35 | 14.9 | 1.328 | 1.334 | 2.08062 | 203.89 | 1160.77 | 41.51 | 20.22 | 2.788541 | 1.16633 | 162.38 | 1153.14 | 38.74 | 4.324003 | 22.5 | 123.64 | 1153.03 | 30.79 | 22.18 | 4.882243 | 1.16633 | 92.85 | 1149.53 | 25.34 | 5.088554 | 20.91 | 67.51 | 1145.61 | 18.5 | 20.19 | 5.000079 | 1.16633 | 1489.99 | 1724.46
0.000207000005 | 0.00199000002 | 7.10000022e-05 | 5.80000014e-05 | 236.8313 | 1550.73 | 1155.62 | 1074.44 | 94.61 | 32.37073 | 1168.33 | 236.34 | 15.5 | 1.328 | 1.334 | 2.080513 | 203.97 | 1157.58 | 41.42 | 21.05 | 2.857788 | 1.16633 | 162.55 | 1149.34 | 38.68 | 4.136964 | 22.65 | 123.87 | 1148.77 | 30.84 | 22.89 | 4.869294 | 1.16633 | 93.03 | 1144.65 | 25.5 | 5.088512 | 21.19 | 67.53 | 1140.02 | 18.49 | 20.19 | 5.000079 | 1.16633 | 1490.83 | 1776.34
0.000207000005 | 0.00199000002 | 7.10000022e-05 | 5.80000014e-05 | 236.6159 | 1549.32 | 1159.99 | 1076.31 | 97.31 | 25.31811 | 1171.58 | 236.3 | 13.56 | 1.328 | 1.334 | 2.014165 | 210.98 | 1159.95 | 43.44 | 21.3 | 2.677511 | 1.16633 | 167.54 | 1151.55 | 40.53 | 4.140443 | 23.19 | 127.01 | 1151.12 | 32.37 | 23.27 | 4.954557 | 1.16633 | 94.64 | 1147.29 | 26.52 | 5.089993 | 21.69 | 68.12 | 1142.88 | 19.05 | 20.48 | 4.999996 | 1.16633 | 1488.01 | 1776.31
0.000207000005 | 0.00199000002 | 7.10000022e-05 | 5.80000014e-05 | 236.955 | 1551.54 | 1157.4 | 1077.23 | 83.3 | 25.36557 | 1169.81 | 235.91 | 13.49 | 1.328 | 1.334 | 2.012402 | 210.54 | 1158.84 | 43.11 | 21.49 | 2.676181 | 1.16633 | 167.43 | 1150.91 | 40.53 | 4.138814 | 23.22 | 126.9 | 1150.72 | 32.23 | 23.46 | 4.944396 | 1.16633 | 94.67 | 1147.22 | 26.42 | 5.089787 | 21.74 | 68.25 | 1143.26 | 19.19 | 20.72 | 5.000079 | 1.16633 | 1499.57 | 1779.31
0.000207000005 | 0.00199000002 | 7.10000022e-05 | 5.80000014e-05 | 236.6358 | 1549.45 | 1157.13 | 1081.49 | 82.42 | 25.47003 | 1166.73 | 235.78 | 13.02 | 1.328 | 1.334 | 2.010341 | 210.31 | 1156.3 | 43.22 | 20.61 | 2.682083 | 1.16633 | 167.09 | 1149.02 | 40.57 | 4.156076 | 23.07 | 126.52 | 1149.17 | 32.26 | 22.89 | 5.083515 | 1.16633 | 94.26 | 1146.29 | 26.06 | 5.088006 | 21.5 | 68.2 | 1142.93 | 19.18 | 20.26 | 5.000081 | 1.16633 | 1501.43 | 1780.91
0.000207000005 | 0.00199000002 | 7.10000022e-05 | 5.80000014e-05 | 236.3349 | 1547.48 | 1152.26 | 1070.24 | 80 | 25.37084 | 1164.57 | 235.72 | 13.58 | 1.328 | 1.334 | 2.077215 | 210.35 | 1153.31 | 43.17 | 21.44 | 2.679859 | 1.16633 | 167.18 | 1145.18 | 40.47 | 4.143818 | 23.26 | 126.71 | 1144.91 | 32.21 | 23.5 | 4.957414 | 1.16633 | 94.5 | 1141.24 | 26.26 | 5.090364 | 21.69 | 68.24 | 1137.06 | 19.21 | 20.63 | 5.000081 | 1.16633 | 1501.25 | 1756.72
2.40000008e-05 | 0.00132000004 | 4.70000014e-05 | 7.6999997e-05 | 230.3732 | 1793.62 | 1157.99 | 1073.13 | 258.43 | 25.53523 | 1164.47 | 237.89 | 16.48 | 1.328 | 1.334 | 1.894806 | 212.35 | 1151.23 | 43.09 | 24.64 | 2.619813 | 1.16633 | 169.26 | 1143.28 | 42.27 | 3.925597 | 27.55 | 126.99 | 1143.3 | 34.44 | 28.17 | 4.141403 | 1.16633 | 92.55 | 1139.34 | 28.57 | 4.953971 | 27.2 | 63.98 | 1135.43 | 21.05 | 27.44 | 5.000071 | 1.16633 | 1595.7 | 1755.38
2.40000008e-05 | 0.00132000004 | 4.70000014e-05 | 7.6999997e-05 | 231.036 | 1798.78 | 1160.39 | 1082.35 | 263.06 | 26.31466 | 1163.53 | 238.26 | 15.42 | 1.328 | 1.334 | 1.893614 | 211.94 | 1151.52 | 44.06 | 23.63 | 2.649534 | 1.16633 | 167.88 | 1144.46 | 42.09 | 3.988633 | 26.64 | 125.79 | 1144.77 | 33.87 | 27.05 | 4.045357 | 1.16633 | 91.92 | 1141.36 | 28.01 | 5.059303 | 26.11 | 63.91 | 1137.87 | 20.98 | 26.72 | 5.000067 | 1.16633 | 1595.2 | 1742.46
2.30000005e-05 | 0.00130999996 | 7.9999998e-05 | 1.70000003e-05 | 231.4653 | 1698.79 | 1161.51 | 1074.93 | 266.94 | 25.80363 | 1168.87 | 239.63 | 15.24 | 1.328 | 1.334 | 1.890414 | 213.82 | 1155.42 | 46.43 | 24.29 | 2.665788 | 1.16633 | 167.39 | 1147.34 | 42.88 | 4.091928 | 26.41 | 124.51 | 1147.22 | 34.8 | 26.63 | 3.928143 | 1.16633 | 89.71 | 1142.76 | 27.67 | 5.070855 | 25.37 | 62.04 | 1137.65 | 19.06 | 23.3 | 5.000083 | 1.16633 | 1487.03 | 1738.53
2.30000005e-05 | 0.00130999996 | 7.9999998e-05 | 1.70000003e-05 | 228.9509 | 1696.69 | 1161.53 | 1071.36 | 263.23 | 25.48754 | 1171.15 | 239.33 | 16.67 | 1.328 | 1.334 | 1.896192 | 213.84 | 1156.92 | 44.59 | 24.3 | 2.624704 | 1.16633 | 169.25 | 1148.19 | 43.48 | 4.018194 | 27.09 | 125.77 | 1147.96 | 35.57 | 27.71 | 3.893152 | 1.16633 | 90.2 | 1143.21 | 28.03 | 5.068141 | 26.51 | 62.17 | 1137.88 | 19.16 | 23.9 | 5.000029 | 1.16633 | 1488.92 | 1725.05
2.30000005e-05 | 0.00130999996 | 7.9999998e-05 | 1.70000003e-05 | 228.8767 | 1696.14 | 1165.08 | 1078.79 | 268.62 | 26.004 | 1171.28 | 239.29 | 16.5 | 1.328 | 1.334 | 1.897763 | 213.29 | 1158.02 | 44.35 | 23.44 | 2.563485 | 1.16633 | 168.94 | 1149.6 | 44.25 | 4.075455 | 26.76 | 124.69 | 1149.67 | 35.01 | 26.61 | 3.922872 | 1.16633 | 89.68 | 1145.12 | 27.51 | 5.067169 | 25.22 | 62.17 | 1140 | 19.2 | 22.89 | 5.000081 | 1.16633 | 1485.69 | 1727.15
1.99999995e-05 | 0.0061900001 | 8.2999999e-05 | 7.50000036e-05 | 227.9092 | 1688.97 | 1173.14 | 1083.98 | 295.85 | 26.2532 | 1176.68 | 242.43 | 15.01 | 1.328 | 1.334 | 1.929056 | 216.18 | 1163.37 | 47.36 | 24.07 | 2.637511 | 1.16633 | 168.82 | 1155.18 | 44.76 | 4.329306 | 27.03 | 124.06 | 1155.41 | 35 | 26.78 | 4.201908 | 1.16633 | 89.06 | 1151.2 | 27.43 | 5.065556 | 25.03 | 61.63 | 1145.79 | 18.68 | 23.13 | 5.000085 | 1.16633 | 1448.05 | 1733.04
2.30000005e-05 | 0.0061900001 | 8.09999983e-05 | 8.09999983e-05 | 230.2894 | 1690.16 | 1165.82 | 1072.63 | 296.91 | 26.14349 | 1176.57 | 242.53 | 15.77 | 1.328 | 1.334 | 1.864776 | 216.39 | 1162.11 | 47.68 | 25.2 | 2.571088 | 1.16633 | 168.71 | 1153.25 | 44.46 | 4.132767 | 28 | 124.25 | 1153.14 | 35.29 | 27.73 | 4.067578 | 1.16633 | 88.96 | 1148.36 | 27.48 | 5.073504 | 26.14 | 61.48 | 1142.25 | 18.54 | 23.53 | 5.000084 | 1.16633 | 1449.96 | 1671.9
1.99999995e-05 | 0.0061900001 | 8.2999999e-05 | 7.50000036e-05 | 230.5211 | 1691.86 | 1169.25 | 1081.68 | 299.04 | 26.32174 | 1178.14 | 242.71 | 15 | 1.328 | 1.334 | 1.863225 | 216.38 | 1164.77 | 47.53 | 24.36 | 2.639072 | 1.16633 | 168.85 | 1156.67 | 44.18 | 4.299692 | 26.89 | 124.67 | 1156.83 | 35.38 | 27 | 4.193743 | 1.16633 | 89.29 | 1152.7 | 27.5 | 5.071643 | 25.17 | 61.79 | 1147.45 | 18.82 | 23.01 | 5.000083 | 1.16633 | 1448.08 | 1640.28
1.99999995e-05 | 0.0061900001 | 8.2999999e-05 | 7.50000036e-05 | 228.6298 | 1694.31 | 1175.92 | 1091.92 | 304.71 | 26.53564 | 1177.25 | 242.98 | 14.6 | 1.328 | 1.334 | 1.933218 | 216.45 | 1164.8 | 47.78 | 23.15 | 2.575018 | 1.16633 | 168.67 | 1157.06 | 44.5 | 4.145894 | 25.46 | 124.17 | 1157.18 | 35.28 | 25.89 | 4.220925 | 1.16633 | 88.89 | 1153.37 | 27.29 | 5.072691 | 23.81 | 61.6 | 1148.45 | 18.65 | 22.07 | 5.000085 | 1.16633 | 1446.71 | 1634.69
2.20000002e-05 | 0.0060800002 | 6.29999995e-05 | 7.20000025e-05 | 230.7509 | 1642.04 | 1167.4 | 1076.77 | 266.39 | 25.67361 | 1177.12 | 240.05 | 16.21 | 1.328 | 1.334 | 1.862946 | 214.38 | 1163.05 | 45.73 | 23.75 | 2.619954 | 1.16633 | 168.65 | 1154.38 | 43.97 | 4.062299 | 26.69 | 124.68 | 1154.33 | 36.11 | 27.39 | 3.906319 | 1.16633 | 88.57 | 1149.77 | 27.03 | 5.059638 | 24.84 | 61.54 | 1143.77 | 18.58 | 22.85 | 5.00009 | 1.16633 | 1431.95 | 1601.16
0.000659000012 | 0.00199000002 | 6.90000015e-05 | 0.000132999994 | 229.0093 | 1527.41 | 1161.73 | 1070.36 | 219.12 | 25.30438 | 1175.72 | 236.96 | 14.17 | 1.328 | 1.334 | 1.967692 | 211.65 | 1163.44 | 46.13 | 21.92 | 2.634521 | 1.16633 | 165.52 | 1154.29 | 42.63 | 4.267043 | 24.25 | 122.89 | 1154.03 | 33.89 | 24.01 | 4.309311 | 1.16633 | 89 | 1149.35 | 27.18 | 5.075646 | 23.08 | 61.82 | 1143.94 | 18.88 | 20.7 | 5.000082 | 1.16633 | 1359.33 | 1557.37
0.000659000012 | 0.00199000002 | 6.90000015e-05 | 0.000132999994 | 229.4321 | 1530.23 | 1161.56 | 1071.73 | 222.08 | 25.31787 | 1176.05 | 237.18 | 14.47 | 1.328 | 1.334 | 1.899706 | 211.86 | 1163.99 | 46.2 | 22.2 | 2.707814 | 1.16633 | 165.66 | 1155.19 | 42.67 | 4.068017 | 24.71 | 122.99 | 1155.03 | 33.91 | 24.44 | 4.150551 | 1.16633 | 89.08 | 1150.37 | 27.11 | 5.068541 | 23.66 | 61.97 | 1145.28 | 19.02 | 20.9 | 5.000083 | 1.16633 | 1359.52 | 1557.5
0.000745999976 | 0.00591999991 | 3.50000009e-05 | 0.00153999997 | 234.393 | 1528.65 | 1155.79 | 1063.62 | 203.5 | 25.8525 | 1170.98 | 241.73 | 15.31 | 1.328 | 1.334 | 1.948742 | 215.87 | 1158.09 | 48.26 | 23.36 | 2.594786 | 1.16633 | 167.61 | 1149.14 | 43.96 | 4.089624 | 25.24 | 123.65 | 1148.67 | 34.87 | 25.6 | 4.149044 | 1.16633 | 88.78 | 1143.62 | 27.33 | 5.059844 | 23.74 | 61.45 | 1136.88 | 18.44 | 23 | 5.000089 | 1.16633 | 1376.05 | 1395.8
0.000367000001 | 0.00205000001 | 0.000159000003 | 3.9999999e-05 | 235.1248 | 1124.51 | 1167.8 | 1089.66 | 143.11 | 26.18945 | 1170.09 | 240.35 | 9.73 | 1.328 | 1.334 | 1.940842 | 214.16 | 1159.2 | 45.88 | 15.1 | 2.61442 | 1.16633 | 168.28 | 1151.89 | 43.99 | 4.106096 | 16.46 | 124.29 | 1151.92 | 34.07 | 16.11 | 4.57161 | 1.16633 | 90.22 | 1148.41 | 28.14 | 5.068585 | 15.43 | 62.08 | 1143.55 | 19.26 | 13.82 | 5.000044 | 1.16633 | 1023.04 | 1251.32
0.000367000001 | 0.00205000001 | 0.000159000003 | 3.9999999e-05 | 237.2304 | 1134.58 | 1161.6 | 1082 | 155.85 | 26.22801 | 1175.16 | 241.2 | 9.78 | 1.328 | 1.334 | 1.944994 | 214.97 | 1163.78 | 46.4 | 15.45 | 2.554962 | 1.16633 | 168.57 | 1156 | 44.1 | 3.964187 | 16.67 | 124.47 | 1155.72 | 34.13 | 16.31 | 4.741091 | 1.16633 | 90.34 | 1151.87 | 28.32 | 5.071516 | 15.78 | 62.02 | 1146.65 | 19.18 | 13.91 | 5.000054 | 1.16633 | 1021.9 | 1227.44
0.000367000001 | 0.00205000001 | 0.000159000003 | 3.9999999e-05 | 235.4949 | 1126.28 | 1159.65 | 1079.7 | 146.51 | 26.1227 | 1174.07 | 240.53 | 10.05 | 1.328 | 1.334 | 2.002628 | 214.4 | 1162.58 | 46.12 | 15.45 | 2.555299 | 1.16633 | 168.28 | 1154.73 | 43.88 | 4.103775 | 16.91 | 124.4 | 1154.58 | 33.91 | 16.63 | 4.561117 | 1.16633 | 90.49 | 1150.69 | 28.2 | 5.064768 | 15.92 | 62.29 | 1145.54 | 19.46 | 14.25 | 5.000037 | 1.16633 | 1022.53 | 1226.31
0.000367000001 | 0.00205000001 | 0.000159000003 | 3.9999999e-05 | 236.7599 | 1132.33 | 1159.81 | 1077.29 | 158.33 | 26.05091 | 1173.79 | 241.01 | 10.42 | 1.328 | 1.334 | 1.941235 | 214.96 | 1161.97 | 46.21 | 16.16 | 2.491834 | 1.16633 | 168.75 | 1153.82 | 44.02 | 3.949422 | 17.26 | 124.73 | 1153.45 | 34.09 | 17.27 | 4.71655 | 1.16633 | 90.64 | 1149.67 | 28.31 | 5.071362 | 16.29 | 62.33 | 1144.17 | 19.5 | 14.69 | 5.00005 | 1.16633 | 1019.73 | 1225
0.000367000001 | 0.00205000001 | 0.000159000003 | 3.9999999e-05 | 237.406 | 1135.42 | 1161.82 | 1082.53 | 163.86 | 26.2369 | 1174.93 | 241.47 | 9.78 | 1.328 | 1.334 | 1.944415 | 215.23 | 1163.64 | 46.47 | 15.26 | 2.554168 | 1.16633 | 168.76 | 1155.89 | 44.1 | 3.960324 | 16.42 | 124.66 | 1155.55 | 34.26 | 16.36 | 4.742901 | 1.16633 | 90.4 | 1151.82 | 28.15 | 5.071076 | 15.66 | 62.25 | 1146.54 | 19.42 | 14.08 | 5.000044 | 1.16633 | 1017.07 | 1226.02
0.000367000001 | 0.00205000001 | 0.000159000003 | 3.9999999e-05 | 235.9026 | 1128.23 | 1160.63 | 1081.2 | 155.99 | 26.14552 | 1174.77 | 240.87 | 9.87 | 1.328 | 1.334 | 1.941794 | 214.72 | 1163.22 | 45.85 | 15.28 | 2.546072 | 1.16633 | 168.87 | 1155.41 | 44.12 | 3.944831 | 16.75 | 124.75 | 1155.16 | 34.23 | 16.61 | 4.720603 | 1.16633 | 90.52 | 1151.48 | 28.24 | 5.070808 | 15.94 | 62.28 | 1146.44 | 19.45 | 14.27 | 5.000047 | 1.16633 | 1017.6 | 1224.79
0.000367000001 | 0.00205000001 | 0.000159000003 | 3.9999999e-05 | 237.636 | 1136.52 | 1159.11 | 1078.6 | 164.81 | 26.20383 | 1173.67 | 241.55 | 10.09 | 1.328 | 1.334 | 1.937986 | 215.34 | 1162.21 | 46.5 | 15.97 | 2.614044 | 1.16633 | 168.84 | 1154.52 | 44.09 | 3.957305 | 17.17 | 124.75 | 1154.3 | 34.19 | 16.98 | 4.578912 | 1.16633 | 90.56 | 1150.49 | 28.24 | 5.070852 | 16.26 | 62.32 | 1145.19 | 19.47 | 14.55 | 5.000049 | 1.16633 | 1017.95 | 1225.36
0.000367000001 | 0.00205000001 | 0.000159000003 | 3.9999999e-05 | 236.4316 | 1130.76 | 1161.02 | 1088.32 | 158.26 | 26.27331 | 1175.54 | 241.05 | 9.4 | 1.328 | 1.334 | 1.943462 | 214.78 | 1165.09 | 45.69 | 14.79 | 2.604776 | 1.16633 | 169.09 | 1158.22 | 44.28 | 3.945422 | 16.47 | 124.81 | 1158.41 | 34.46 | 16.34 | 4.737083 | 1.16633 | 90.35 | 1155.55 | 28.06 | 5.072281 | 15.56 | 62.29 | 1151.34 | 19.45 | 14.2 | 5.000048 | 1.16633 | 1017.33 | 1225.25
0.000367000001 | 0.00205000001 | 0.000159000003 | 3.9999999e-05 | 237.728 | 1136.96 | 1166.45 | 1087.83 | 166.35 | 26.35051 | 1177.34 | 241.7 | 9.68 | 1.328 | 1.334 | 1.937057 | 215.35 | 1166.15 | 46.43 | 15.26 | 2.613668 | 1.16633 | 168.92 | 1158.64 | 44.24 | 3.963458 | 16.44 | 124.68 | 1158.39 | 34.26 | 16.61 | 4.745995 | 1.16633 | 90.42 | 1154.9 | 28.14 | 5.06987 | 15.7 | 62.28 | 1149.77 | 19.43 | 14.38 | 5.000048 | 1.16633 | 1016.5 | 1225.54
0.00033000001 | 0.00246000011 | 0.000115000003 | 0.000207999998 | 236.1786 | 1129.55 | 1164.64 | 1085.13 | 157.78 | 26.2554 | 1176.48 | 241.02 | 9.7 | 1.328 | 1.334 | 1.936826 | 214.77 | 1165.12 | 46.16 | 15.38 | 2.613273 | 1.16633 | 168.61 | 1157.46 | 44.18 | 3.96301 | 17.08 | 124.43 | 1157.34 | 34.23 | 17.16 | 4.745507 | 1.16633 | 90.2 | 1153.93 | 28.04 | 5.071978 | 16.12 | 62.16 | 1148.91 | 19.31 | 14.82 | 5.000051 | 1.16633 | 1017.08 | 1224.36
0.000327999995 | 0.00219999999 | 9.40000027e-05 | 0.000199000002 | 233.726 | 1117.82 | 1164.12 | 1080.8 | 147.18 | 26.10508 | 1176.48 | 240.22 | 10.06 | 1.328 | 1.334 | 1.959096 | 214.12 | 1165.3 | 45.62 | 15.64 | 2.581491 | 1.16633 | 168.5 | 1157.19 | 43.95 | 4.101817 | 17.66 | 124.55 | 1157.25 | 34.04 | 17.23 | 4.621317 | 1.16633 | 90.51 | 1153.59 | 28.17 | 5.08562 | 16.63 | 62.34 | 1148.82 | 19.5 | 15.22 | 5.000054 | 1.16633 | 1015.06 | 1224.62
0.000327999995 | 0.00219999999 | 9.40000027e-05 | 0.000199000002 | 234.5498 | 1121.76 | 1170.59 | 1096.66 | 149.96 | 26.30332 | 1178.7 | 240.55 | 9.31 | 1.328 | 1.334 | 1.962569 | 214.24 | 1168.9 | 45.52 | 14.21 | 2.579746 | 1.16633 | 168.72 | 1161.91 | 43.86 | 3.926801 | 16.2 | 124.86 | 1162.14 | 34.15 | 15.91 | 4.616992 | 1.16633 | 90.71 | 1159.2 | 28.21 | 5.084265 | 15.42 | 62.5 | 1155.47 | 19.66 | 14.15 | 5.000048 | 1.16633 | 1014.93 | 1224.49
0.000429000007 | 0.00252999994 | 9.69999965e-05 | 0.000190999999 | 235.4845 | 1126.23 | 1162.23 | 1081.42 | 162.33 | 26.33517 | 1174.82 | 241.57 | 9.73 | 1.328 | 1.334 | 2.000612 | 215.24 | 1163.24 | 46.12 | 15.03 | 2.608892 | 1.16633 | 169.12 | 1155.4 | 44.47 | 3.961782 | 16.53 | 124.65 | 1155.07 | 34.4 | 16.58 | 4.597779 | 1.16633 | 90.25 | 1151.22 | 28.13 | 5.074316 | 15.72 | 62.12 | 1145.72 | 19.28 | 14.37 | 5.000053 | 1.16633 | 1008.67 | 1224.68
0.000494999986 | 0.00239000004 | 0.000104999999 | 0.000186000005 | 236.2414 | 1129.85 | 1156.28 | 1076.3 | 165.01 | 26.25298 | 1171.96 | 241.8 | 10.01 | 1.328 | 1.334 | 1.995871 | 215.55 | 1160.66 | 45.87 | 15.3 | 2.599659 | 1.16633 | 169.68 | 1152.9 | 44.38 | 4.080999 | 16.9 | 125.3 | 1152.76 | 34.35 | 16.6 | 4.717669 | 1.16633 | 90.95 | 1149.09 | 28.51 | 5.073498 | 16.04 | 62.44 | 1143.9 | 19.62 | 14.45 | 5.00005 | 1.16633 | 1009.5 | 1223.91
0.000494999986 | 0.00239000004 | 0.000104999999 | 0.000186000005 | 235.4719 | 1126.17 | 1156.8 | 1073.3 | 161.59 | 26.20276 | 1172.07 | 241.42 | 10.29 | 1.328 | 1.334 | 2.002156 | 215.22 | 1160.21 | 46.15 | 15.87 | 2.608103 | 1.16633 | 169.07 | 1152.11 | 44.09 | 4.091063 | 17.24 | 124.98 | 1151.81 | 34.35 | 17.25 | 4.727578 | 1.16633 | 90.63 | 1147.9 | 28.4 | 5.073999 | 16.57 | 62.23 | 1142.36 | 19.37 | 14.57 | 5.000052 | 1.16633 | 1010.26 | 1225.56
0.000494999986 | 0.00239000004 | 0.000104999999 | 0.000186000005 | 237.245 | 1134.65 | 1169.5 | 1096.16 | 169.99 | 26.45458 | 1177.05 | 242.15 | 9.11 | 1.328 | 1.334 | 1.943991 | 215.7 | 1166.79 | 46.13 | 14.35 | 2.605195 | 1.16633 | 169.57 | 1159.92 | 44.44 | 3.948806 | 16.15 | 125.13 | 1160.03 | 34.65 | 15.82 | 4.597224 | 1.16633 | 90.48 | 1157.01 | 28.16 | 5.073874 | 15.32 | 62.32 | 1152.63 | 19.52 | 13.94 | 5.00005 | 1.16633 | 1009.78 | 1224.75
0.000327999995 | 0.00219999999 | 9.40000027e-05 | 0.000199000002 | 234.0145 | 1119.2 | 1157.93 | 1076.78 | 163.72 | 26.26827 | 1173.63 | 241.65 | 9.89 | 1.328 | 1.334 | 1.903936 | 215.38 | 1162.64 | 46.35 | 15.13 | 2.582649 | 1.16633 | 169.03 | 1154.8 | 44.25 | 3.951138 | 16.87 | 124.78 | 1154.71 | 34.22 | 16.69 | 4.48227 | 1.16633 | 90.56 | 1151.03 | 28.25 | 5.083339 | 15.95 | 62.31 | 1146.11 | 19.47 | 14.64 | 5.000043 | 1.16633 | 999.98 | 1224.14
0.000327999995 | 0.00219999999 | 9.40000027e-05 | 0.000199000002 | 235.1813 | 1124.78 | 1155.93 | 1074.12 | 169.26 | 26.20463 | 1171.99 | 242.15 | 10.27 | 1.328 | 1.334 | 1.958246 | 215.95 | 1161.11 | 46.21 | 15.73 | 2.509089 | 1.16633 | 169.74 | 1153.21 | 44.5 | 3.93714 | 17.35 | 125.24 | 1153.17 | 34.33 | 17.11 | 4.641849 | 1.16633 | 90.91 | 1149.76 | 28.42 | 5.084372 | 16.43 | 62.49 | 1144.99 | 19.64 | 14.91 | 5.00005 | 1.16633 | 999.35 | 1224.04
0.000327999995 | 0.00219999999 | 9.40000027e-05 | 0.000199000002 | 234.3658 | 1120.88 | 1171.78 | 1101.12 | 164.52 | 26.48388 | 1178.3 | 241.83 | 9.04 | 1.328 | 1.334 | 1.960515 | 215.35 | 1169.17 | 46 | 13.88 | 2.577818 | 1.16633 | 169.35 | 1162.68 | 44.3 | 3.940672 | 15.74 | 125.05 | 1163.08 | 34.35 | 15.58 | 4.646318 | 1.16633 | 90.7 | 1160.57 | 28.22 | 5.083222 | 14.98 | 62.48 | 1157.1 | 19.66 | 13.94 | 5.000045 | 1.16633 | 999.81 | 1223.78
0.000327999995 | 0.00219999999 | 9.40000027e-05 | 0.000199000002 | 235.1541 | 1124.65 | 1163.12 | 1083.67 | 169.69 | 26.35017 | 1175.83 | 242.29 | 9.85 | 1.328 | 1.334 | 1.897068 | 215.94 | 1165.2 | 46.32 | 14.94 | 2.511987 | 1.16633 | 169.62 | 1157.49 | 44.28 | 3.934617 | 16.54 | 125.34 | 1157.42 | 34.48 | 16.32 | 4.646944 | 1.16633 | 90.86 | 1154.01 | 28.38 | 5.082477 | 15.69 | 62.48 | 1149.4 | 19.63 | 14.52 | 5.000046 | 1.16633 | 999.03 | 1223.96
0.000327999995 | 0.00219999999 | 9.40000027e-05 | 0.000199000002 | 234.2571 | 1120.36 | 1167.74 | 1086.11 | 165.51 | 26.30393 | 1178.59 | 241.92 | 9.75 | 1.328 | 1.334 | 1.904417 | 215.62 | 1167.61 | 46.28 | 14.82 | 2.579499 | 1.16633 | 169.34 | 1159.71 | 44.19 | 3.937107 | 16.44 | 125.15 | 1159.49 | 34.36 | 16.38 | 4.643849 | 1.16633 | 90.79 | 1155.88 | 28.4 | 5.084842 | 15.68 | 62.39 | 1150.97 | 19.55 | 14.4 | 5.00005 | 1.16633 | 998.67 | 1223.81
0.000327999995 | 0.00219999999 | 9.40000027e-05 | 0.000199000002 | 235.359 | 1125.63 | 1160.3 | 1079.69 | 170.29 | 26.34279 | 1175.13 | 242.34 | 9.97 | 1.328 | 1.334 | 1.95971 | 215.99 | 1164.42 | 46.35 | 15.38 | 2.576946 | 1.16633 | 169.64 | 1156.73 | 44.31 | 3.937029 | 16.96 | 125.33 | 1156.68 | 34.45 | 16.82 | 4.647923 | 1.16633 | 90.88 | 1153.33 | 28.36 | 5.080737 | 16.12 | 62.52 | 1148.61 | 19.68 | 14.84 | 5.000044 | 1.16633 | 999.66 | 1640.51
0.000335999997 | 0.00230999989 | 9.60000034e-05 | 0.000167999999 | 234.4955 | 1121.5 | 1171.06 | 1101.43 | 176.99 | 26.61058 | 1177.43 | 242.99 | 8.97 | 1.328 | 1.334 | 1.960993 | 216.38 | 1168.5 | 46.45 | 13.79 | 2.511693 | 1.16633 | 169.93 | 1162.1 | 44.79 | 3.95758 | 15.62 | 125.14 | 1162.55 | 34.52 | 15.32 | 4.679028 | 1.16633 | 90.62 | 1160.16 | 28.15 | 5.084997 | 14.73 | 62.47 | 1156.82 | 19.66 | 13.77 | 5.000047 | 1.16633 | 989.43 | 1458.03
0.000429000007 | 0.00252999994 | 9.69999965e-05 | 0.000190999999 | 237.6527 | 1136.6 | 1169.23 | 1092.34 | 195.45 | 26.6871 | 1176.81 | 244.79 | 9.41 | 1.328 | 1.334 | 1.93525 | 218.11 | 1166.08 | 47.22 | 14.84 | 2.542011 | 1.16633 | 170.89 | 1158.86 | 45.27 | 3.834889 | 16.17 | 125.62 | 1158.67 | 34.69 | 15.89 | 4.630932 | 1.16633 | 90.93 | 1155.17 | 28.45 | 5.073285 | 15.35 | 62.48 | 1150.17 | 19.67 | 14.06 | 5.000049 | 1.16633 | 985.83 | 1640.36
0.000429000007 | 0.00252999994 | 9.69999965e-05 | 0.000190999999 | 236.4923 | 1131.05 | 1191.21 | 1109.59 | 189.04 | 26.49368 | 1191.74 | 244.25 | 9.2 | 1.328 | 1.334 | 1.886551 | 217.75 | 1180.11 | 46.92 | 14.38 | 2.538559 | 1.16633 | 170.83 | 1172.14 | 45.14 | 3.960447 | 16 | 125.69 | 1171.69 | 34.65 | 15.84 | 4.609939 | 1.16633 | 91.04 | 1167.78 | 28.62 | 5.073923 | 15.06 | 62.42 | 1162.22 | 19.59 | 13.99 | 5.00005 | 1.16633 | 986.11 | 1778.42
0.000429000007 | 0.00252999994 | 9.69999965e-05 | 0.000190999999 | 237.866 | 1137.62 | 1180.46 | 1100.9 | 196.79 | 26.60199 | 1185.89 | 244.97 | 9.49 | 1.328 | 1.334 | 1.940096 | 218.37 | 1174.75 | 47.55 | 14.99 | 2.486668 | 1.16633 | 170.82 | 1167.06 | 44.89 | 3.961039 | 16.17 | 125.93 | 1166.68 | 34.73 | 16.12 | 4.61815 | 1.16633 | 91.2 | 1162.95 | 28.66 | 5.073518 | 15.38 | 62.54 | 1157.59 | 19.7 | 14.34 | 5.000048 | 1.16633 | 986.63 | 1889.7
0.000429000007 | 0.00252999994 | 9.69999965e-05 | 0.000190999999 | 236.5069 | 1131.12 | 1184.17 | 1113.77 | 190.58 | 26.80652 | 1183.48 | 244.35 | 8.56 | 1.328 | 1.334 | 1.945114 | 217.54 | 1173.87 | 46.85 | 13.71 | 2.483692 | 1.16633 | 170.69 | 1167.31 | 44.91 | 3.819478 | 15.37 | 125.78 | 1167.39 | 34.75 | 14.86 | 4.614244 | 1.16633 | 91.03 | 1164.57 | 28.51 | 5.075778 | 14.65 | 62.52 | 1160.53 | 19.71 | 13.41 | 5.00005 | 1.16633 | 985.75 | 1890.13
0.000429000007 | 0.00252999994 | 9.69999965e-05 | 0.000190999999 | 237.3328 | 1135.07 | 1187.86 | 1108.24 | 194.37 | 26.61093 | 1189.7 | 244.74 | 9.17 | 1.328 | 1.334 | 1.889411 | 218.12 | 1178.3 | 47.28 | 14.37 | 2.542312 | 1.16633 | 170.84 | 1170.64 | 45.24 | 3.973727 | 15.8 | 125.6 | 1170.26 | 34.82 | 15.64 | 4.489513 | 1.16633 | 90.78 | 1166.38 | 28.48 | 5.074299 | 14.89 | 62.3 | 1160.81 | 19.47 | 13.9 | 5.000051 | 1.16633 | 986.16 | 1671.53
0.000494999986 | 0.00239000004 | 0.000104999999 | 0.000186000005 | 236.1368 | 1129.35 | 1197.64 | 1114.11 | 189.44 | 26.59946 | 1200.35 | 244.24 | 8.98 | 1.328 | 1.334 | 1.934697 | 217.64 | 1188.29 | 47.12 | 14.02 | 2.544462 | 1.16633 | 170.52 | 1179.92 | 45.34 | 3.846005 | 15.51 | 125.18 | 1179.08 | 34.7 | 15.27 | 4.643593 | 1.16633 | 90.48 | 1174.66 | 28.36 | 5.073295 | 14.69 | 62.12 | 1168.34 | 19.3 | 13.57 | 5.000051 | 1.16633 | 984.81 | 1366.67
0.000494999986 | 0.00239000004 | 0.000104999999 | 0.000186000005 | 237.4875 | 1135.81 | 1183.66 | 1102.69 | 197.11 | 26.62065 | 1191.55 | 244.9 | 9.27 | 1.328 | 1.334 | 1.943108 | 218.28 | 1180.07 | 47.37 | 14.51 | 2.484409 | 1.16633 | 170.91 | 1172 | 45.26 | 3.834461 | 16.08 | 125.65 | 1171.41 | 34.77 | 15.96 | 4.487904 | 1.16633 | 90.88 | 1167.3 | 28.54 | 5.073247 | 15.24 | 62.34 | 1161.36 | 19.51 | 14.07 | 5.00005 | 1.16633 | 985.06 | 1284.97
0.000494999986 | 0.00239000004 | 0.000104999999 | 0.000186000005 | 236.2414 | 1129.85 | 1200.81 | 1126.8 | 191.5 | 26.70414 | 1193.68 | 244.25 | 8.65 | 1.328 | 1.334 | 1.935852 | 217.55 | 1183.54 | 47.38 | 13.77 | 2.55075 | 1.16633 | 170.17 | 1176.65 | 44.91 | 3.841038 | 15.43 | 125.26 | 1176.56 | 34.62 | 15.02 | 4.634422 | 1.16633 | 90.64 | 1173.38 | 28.35 | 5.075005 | 14.52 | 62.29 | 1168.79 | 19.47 | 13.5 | 5.000051 | 1.16633 | 984.89 | 1283.88
0.000494999986 | 0.00239000004 | 0.000104999999 | 0.000186000005 | 237.8827 | 1137.7 | 1209.39 | 1126.35 | 198.95 | 26.68052 | 1205.34 | 245.07 | 8.78 | 1.328 | 1.334 | 1.937045 | 218.39 | 1193.63 | 47.72 | 13.96 | 2.548801 | 1.16633 | 170.67 | 1185.44 | 45.53 | 3.87313 | 15.29 | 125.14 | 1184.61 | 34.76 | 14.93 | 4.518984 | 1.16633 | 90.38 | 1180.08 | 28.37 | 5.074942 | 14.43 | 62.01 | 1173.78 | 19.18 | 13.39 | 5.000055 | 1.16633 | 985.21 | 1280.76
0.000494999986 | 0.00239000004 | 0.000104999999 | 0.000186000005 | 236.4546 | 1130.87 | 1217.43 | 1130.59 | 192.79 | 26.55774 | 1216.02 | 244.36 | 8.68 | 1.328 | 1.334 | 1.936226 | 217.8 | 1203.5 | 47.86 | 13.8 | 2.556818 | 1.16633 | 169.94 | 1194.64 | 45.48 | 3.881471 | 15.21 | 124.46 | 1193.48 | 34.65 | 14.97 | 4.537098 | 1.16633 | 89.81 | 1188.39 | 28.09 | 5.073678 | 14.23 | 61.72 | 1181.22 | 18.89 | 13.09 | 5.000056 | 1.16633 | 985.24 | 1279.61
0.000494999986 | 0.00239000004 | 0.000104999999 | 0.000186000005 | 237.8221 | 1137.41 | 1194.15 | 1113.26 | 198.25 | 26.64409 | 1202.05 | 245 | 9.09 | 1.328 | 1.334 | 1.942886 | 218.35 | 1190.5 | 47.64 | 14.41 | 2.547483 | 1.16633 | 170.71 | 1182.49 | 45.39 | 3.851272 | 15.95 | 125.32 | 1181.86 | 34.76 | 15.68 | 4.655938 | 1.16633 | 90.56 | 1177.68 | 28.38 | 5.073189 | 15.07 | 62.18 | 1171.73 | 19.35 | 13.8 | 5.000051 | 1.16633 | 985.71 | 1275.1
0.00033000001 | 0.00246000011 | 0.000115000003 | 0.000207999998 | 237.4959 | 1135.85 | 1227.16 | 1142.15 | 196.54 | 25.52826 | 1221.94 | 244.81 | 8.16 | 1.328 | 1.334 | 1.868965 | 219.28 | 1209.67 | 48.59 | 13.38 | 2.487745 | 1.16633 | 170.69 | 1200.97 | 45.65 | 3.862756 | 14.57 | 125.04 | 1199.77 | 34.82 | 14.41 | 4.672299 | 1.16633 | 90.22 | 1194.94 | 28.31 | 5.074115 | 13.74 | 61.91 | 1188.07 | 19.07 | 12.96 | 5.000053 | 1.16633 | 986.09 | 1275.02
0.00033000001 | 0.00246000011 | 0.000115000003 | 0.000207999998 | 236.8645 | 1132.83 | 1234.58 | 1147.23 | 193.05 | 26.5655 | 1233.35 | 244.51 | 8.14 | 1.328 | 1.334 | 1.938951 | 217.94 | 1220.5 | 47.62 | 13.09 | 2.550815 | 1.16633 | 170.32 | 1211.31 | 45.44 | 4.005162 | 14.44 | 124.88 | 1209.93 | 34.77 | 14.23 | 4.523429 | 1.16633 | 90.11 | 1204.53 | 28.31 | 5.072341 | 13.56 | 61.8 | 1196.86 | 18.98 | 12.86 | 5.000051 | 1.16633 | 985.24 | 1273.68
0.00033000001 | 0.00246000011 | 0.000115000003 | 0.000207999998 | 237.8116 | 1137.36 | 1204.3 | 1122.24 | 197.95 | 26.64006 | 1213.14 | 244.96 | 8.82 | 1.328 | 1.334 | 1.943215 | 218.32 | 1201.33 | 47.78 | 14.1 | 2.549908 | 1.16633 | 170.54 | 1193.01 | 45.48 | 3.863902 | 15.29 | 125.06 | 1192.09 | 34.74 | 15.16 | 4.520836 | 1.16633 | 90.32 | 1187.49 | 28.28 | 5.072658 | 14.39 | 62.04 | 1180.93 | 19.19 | 13.54 | 5.000052 | 1.16633 | 986.12 | 1274.59
0.000327999995 | 0.00219999999 | 9.40000027e-05 | 0.000199000002 | 234.5226 | 1121.63 | 1233.35 | 1152.88 | 201.12 | 26.69259 | 1222.77 | 245.46 | 8.05 | 1.328 | 1.334 | 1.870938 | 218.77 | 1211.71 | 47.66 | 12.48 | 2.476115 | 1.16633 | 171.11 | 1203.61 | 45.65 | 3.869202 | 14.19 | 125.46 | 1202.83 | 34.98 | 13.75 | 4.344121 | 1.16633 | 90.48 | 1198.39 | 28.37 | 5.080039 | 13.33 | 62.11 | 1192.33 | 19.29 | 12.51 | 5.000051 | 1.16633 | 966.07 | 1224.65
0.000327999995 | 0.00219999999 | 9.40000027e-05 | 0.000199000002 | 233.9644 | 1118.96 | 1240.42 | 1150.99 | 203.87 | 26.53327 | 1237.29 | 245.18 | 8.22 | 1.328 | 1.334 | 1.839561 | 218.65 | 1225.31 | 48.14 | 12.49 | 2.530121 | 1.16633 | 170.51 | 1215.97 | 45.58 | 3.761052 | 14.2 | 124.93 | 1214.75 | 34.85 | 13.87 | 4.422969 | 1.16633 | 90.08 | 1209.53 | 28.38 | 5.091608 | 13.29 | 61.7 | 1202.75 | 18.89 | 12.44 | 5.000055 | 1.16633 | 967.95 | 1274.66
0.000316999998 | 0.00211 | 4.80000017e-05 | 7.6999997e-05 | 236.8416 | 1338.67 | 1241.18 | 1151.72 | 57.25 | 25.54582 | 1251.87 | 235.14 | 8.99 | 1.328 | 1.334 | 2.02895 | 209.59 | 1239.05 | 45.26 | 15.56 | 2.838388 | 1.16404 | 164.33 | 1229.15 | 42.82 | 4.169163 | 17.69 | 121.51 | 1227.82 | 33.84 | 17.99 | 4.856177 | 1.16404 | 87.67 | 1222.28 | 26.79 | 5.078695 | 16.34 | 60.88 | 1214.83 | 18.02 | 15.83 | 5.000083 | 1.16404 | 1312.82 | 1273.48
0.000273000012 | 0.00194999995 | 5.99999985e-05 | 4.09999993e-05 | 237.5491 | 1555.43 | 1245.19 | 1156.46 | 189.6 | 26.03707 | 1258.48 | 241.01 | 10.22 | 1.328 | 1.334 | 2.013372 | 214.98 | 1245.54 | 45.48 | 15.97 | 2.680581 | 1.16404 | 169.5 | 1235.43 | 42.5 | 4.064666 | 18.31 | 127 | 1233.54 | 33.02 | 18.14 | 4.92646 | 1.16404 | 93.98 | 1227.55 | 26.58 | 5.09229 | 16.67 | 67.4 | 1220.09 | 18.39 | 16.08 | 5.000083 | 1.16404 | 1410.53 | 1273.31
0.000261999987 | 0.00203000009 | 7.00000019e-05 | 4.3e-05 | 231.3425 | 1646.25 | 1220.42 | 1131.53 | 151.27 | 24.86003 | 1228.69 | 232.2 | 12.48 | 1.328 | 1.334 | 1.956441 | 207.34 | 1215.15 | 42.31 | 18.54 | 2.759798 | 1.16404 | 165.03 | 1205.02 | 39.79 | 4.126468 | 21.43 | 125.24 | 1203.4 | 31.65 | 21.46 | 4.913592 | 1.16404 | 93.59 | 1197.79 | 26.09 | 5.089815 | 20.39 | 67.5 | 1191.25 | 18.48 | 18.94 | 5.000085 | 1.16404 | 1536.32 | 1271.85
0.000742000004 | 0.00808000006 | 1.10000001e-05 | 0.000905999972 | 237.4551 | 1548.62 | 1251.47 | 1161.5 | 317.41 | 27.90999 | 1256.32 | 253.01 | 10.4 | 1.328 | 1.334 | 1.873269 | 225.1 | 1242.61 | 51.75 | 17.5 | 2.569239 | 1.16404 | 173.35 | 1233.52 | 48.1 | 3.921512 | 20.92 | 125.25 | 1231.18 | 36.47 | 20.25 | 4.432617 | 1.16404 | 88.78 | 1225.96 | 31.23 | 5.048977 | 21.27 | 57.55 | 1219.55 | 22.81 | 21.42 | 5.00003 | 1.16404 | 1286.92 | 1272.69
0.000760000024 | 0.00796999969 | 6.80000012e-05 | 0.000991999987 | 238.2504 | 1450.22 | 1241.3 | 1150.05 | 211.63 | 25.6268 | 1259.16 | 243.37 | 10.22 | 1.328 | 1.334 | 2.00937 | 217.74 | 1246.5 | 51.94 | 18.06 | 2.71055 | 1.16404 | 165.8 | 1236.85 | 46.78 | 4.240767 | 20.88 | 119.02 | 1234.52 | 36.22 | 20.24 | 4.583658 | 1.16404 | 82.8 | 1228.86 | 30.75 | 5.026904 | 21.59 | 52.05 | 1221.34 | 21.35 | 21.74 | 5.00001 | 1.16404 | 1287.23 | 1272.48
0.000760000024 | 0.00796999969 | 6.80000012e-05 | 0.000991999987 | 237.7494 | 1447.17 | 1237.93 | 1143.68 | 208.14 | 27.14158 | 1255.25 | 243.12 | 11.24 | 1.328 | 1.334 | 1.951138 | 215.98 | 1242.15 | 51.21 | 19.34 | 2.730594 | 1.16404 | 164.77 | 1232.23 | 46.3 | 4.086099 | 22.02 | 118.47 | 1229.7 | 35.99 | 21.08 | 4.443259 | 1.16404 | 82.48 | 1223.57 | 30.45 | 5.02489 | 22.55 | 52.03 | 1215.91 | 21.33 | 22.45 | 5.000021 | 1.16404 | 1287.1 | 1272.74
0.000971000001 | 0.00429000007 | 4.99999987e-05 | 0.000169000006 | 237.0596 | 1381.13 | 1232.32 | 1138.69 | 49.52 | 25.5405 | 1252.46 | 235.39 | 9.2 | 1.328 | 1.334 | 2.148996 | 209.85 | 1239.71 | 48.19 | 17.07 | 2.949726 | 1.16404 | 161.66 | 1229.55 | 43.48 | 4.511288 | 19.85 | 118.18 | 1227.16 | 33.85 | 19.43 | 4.947447 | 1.16404 | 84.33 | 1221.24 | 28.67 | 5.053597 | 20.47 | 55.66 | 1212.31 | 20.9 | 21.14 | 5.000033 | 1.16404 | 1358.78 | 1271.64
0.000971000001 | 0.00429000007 | 4.99999987e-05 | 0.000169000006 | 237.9367 | 1386.24 | 1225.16 | 1132.64 | 73.84 | 25.42737 | 1251.79 | 236.08 | 9.74 | 1.328 | 1.334 | 1.984216 | 210.65 | 1238.69 | 49.49 | 17.71 | 2.88359 | 1.16404 | 161.16 | 1228.56 | 43.32 | 4.330473 | 20.41 | 117.84 | 1226.09 | 33.71 | 19.94 | 4.97991 | 1.16404 | 84.13 | 1220.48 | 28.54 | 5.049495 | 20.54 | 55.59 | 1211.31 | 20.81 | 21.18 | 5.00003 | 1.16404 | 1346.54 | 1270.37
0.000971000001 | 0.00429000007 | 4.99999987e-05 | 0.000169000006 | 236.9772 | 1380.65 | 1221.52 | 1132.91 | 74.95 | 25.56601 | 1240.72 | 235.87 | 9.72 | 1.328 | 1.334 | 2.064829 | 210.3 | 1228.56 | 48.16 | 16.89 | 2.857714 | 1.16404 | 162.14 | 1219.06 | 43.55 | 4.27933 | 19.8 | 118.59 | 1216.92 | 33.77 | 19.42 | 4.92542 | 1.16404 | 84.82 | 1211.89 | 28.9 | 5.050751 | 20.27 | 55.92 | 1203.74 | 21.15 | 21.32 | 5.000027 | 1.16404 | 1341.31 | 1221.3
0.000971000001 | 0.00429000007 | 4.99999987e-05 | 0.000169000006 | 237.3428 | 1382.78 | 1213.3 | 1124.13 | 73.48 | 25.57625 | 1240.1 | 236.02 | 9.85 | 1.328 | 1.334 | 1.989776 | 210.45 | 1227.67 | 48.61 | 17.45 | 2.86613 | 1.16404 | 161.84 | 1218.07 | 43.59 | 4.518341 | 20.24 | 118.25 | 1216.08 | 33.81 | 19.6 | 4.956326 | 1.16404 | 84.44 | 1210.8 | 28.69 | 5.050985 | 20.66 | 55.75 | 1202.17 | 20.98 | 21.42 | 5.00003 | 1.16404 | 1341.42 | 1220.88
0.000316999998 | 0.00211 | 4.80000017e-05 | 7.6999997e-05 | 237.0893 | 1340.07 | 1210.97 | 1123.86 | 54.61 | 25.49155 | 1241.48 | 235.25 | 9.23 | 1.328 | 1.334 | 2.074067 | 209.76 | 1229.27 | 47.46 | 16.98 | 2.870541 | 1.16404 | 162.3 | 1219.88 | 42.85 | 4.503885 | 19.57 | 119.45 | 1217.86 | 33.36 | 18.87 | 4.886223 | 1.16404 | 86.09 | 1211.47 | 25.8 | 5.085745 | 18.39 | 60.29 | 1202.81 | 17.43 | 16.95 | 5.000086 | 1.16404 | 1311.2 | 1220.91
0.000316999998 | 0.00211 | 4.80000017e-05 | 7.6999997e-05 | 236.7726 | 1338.28 | 1154.4 | 1077.56 | 52.51 | 25.77279 | 1158.69 | 235.16 | 10.83 | 1.328 | 1.334 | 2.103313 | 209.39 | 1148.9 | 45.96 | 19.39 | 2.858253 | 1.16404 | 163.43 | 1142.27 | 42.62 | 4.396636 | 22.85 | 120.81 | 1142.19 | 33.19 | 21.51 | 4.861225 | 1.16404 | 87.62 | 1138.58 | 26.21 | 5.07592 | 21.73 | 61.41 | 1133.75 | 18.52 | 19.27 | 5.000073 | 1.16404 | 1312.06 | 1221.63
0.000316999998 | 0.00211 | 4.80000017e-05 | 7.6999997e-05 | 236.969 | 1339.39 | 1199.12 | 1115.37 | 54.53 | 25.59401 | 1226.39 | 235.21 | 9.11 | 1.328 | 1.334 | 2.071527 | 209.62 | 1214.9 | 47.18 | 16.53 | 2.867115 | 1.16404 | 162.44 | 1206.05 | 43.05 | 4.298007 | 18.93 | 119.39 | 1204.11 | 33.11 | 18.35 | 4.873737 | 1.16404 | 86.28 | 1197.94 | 25.77 | 5.082031 | 18.2 | 60.51 | 1190.04 | 17.65 | 16.79 | 5.000082 | 1.16404 | 1311.64 | 1223
0.000316999998 | 0.00211 | 4.80000017e-05 | 7.6999997e-05 | 237.2662 | 1341.07 | 1188.97 | 1106.2 | 57.99 | 25.55948 | 1223.82 | 235.28 | 9.27 | 1.328 | 1.334 | 2.103531 | 209.72 | 1212.04 | 47.3 | 16.92 | 2.883867 | 1.16404 | 162.42 | 1203.17 | 43.03 | 4.295677 | 19.51 | 119.39 | 1201.13 | 33.11 | 19.1 | 4.955958 | 1.16404 | 86.28 | 1194.99 | 25.9 | 5.074687 | 18.64 | 60.38 | 1186.44 | 17.51 | 17.02 | 5.00008 | 1.16404 | 1311.21 | 1224.16
0.000316999998 | 0.00211 | 4.80000017e-05 | 7.6999997e-05 | 231.0219 | 1406.22 | 1192.09 | 1108.4 | 133.9 | 25.93509 | 1222.75 | 238.27 | 9.44 | 1.328 | 1.334 | 2.033025 | 212.34 | 1211.14 | 48.87 | 17.55 | 2.887392 | 1.16404 | 163.47 | 1202.46 | 43.49 | 4.511407 | 20.05 | 119.98 | 1200.54 | 33.18 | 19.4 | 4.996776 | 1.16404 | 86.8 | 1194.37 | 26.08 | 5.075522 | 18.83 | 60.72 | 1185.82 | 17.84 | 17.34 | 5.000079 | 1.16404 | 1311.09 | 1222.4
0.000316999998 | 0.00211 | 4.80000017e-05 | 7.6999997e-05 | 229.3544 | 1396.07 | 1155.7 | 1080.97 | 121.63 | 25.92339 | 1152.46 | 237.74 | 11.71 | 1.328 | 1.334 | 2.02669 | 211.81 | 1143.24 | 47.78 | 19.76 | 2.793305 | 1.16404 | 164.03 | 1137.14 | 42.68 | 4.415317 | 22.75 | 121.35 | 1137.13 | 33.34 | 21.41 | 4.900908 | 1.16404 | 88.01 | 1133.76 | 26.32 | 5.071944 | 21.62 | 61.69 | 1129.09 | 18.81 | 19.33 | 5.000071 | 1.16404 | 1311.66 | 1225.14
0.000452000007 | 0.00208000001 | 4.40000003e-05 | 0.000163000004 | 236.8162 | 1441.49 | 1185.26 | 1104.47 | 171.54 | 26.07898 | 1213.81 | 240.45 | 10.26 | 1.328 | 1.334 | 2.032383 | 214.37 | 1202.68 | 49.37 | 17.5 | 2.724095 | 1.16404 | 165 | 1194.27 | 43.9 | 4.12068 | 19.57 | 121.1 | 1192.11 | 33.62 | 18.98 | 4.636591 | 1.16404 | 87.48 | 1185.94 | 26.33 | 5.073548 | 18.91 | 61.15 | 1177.63 | 18.26 | 17.73 | 5.000076 | 1.16404 | 1312.39 | 1223.21
0.000452000007 | 0.00208000001 | 4.40000003e-05 | 0.000163000004 | 236.9969 | 1442.59 | 1182.29 | 1100.01 | 173.03 | 26.0912 | 1211.67 | 240.55 | 10.38 | 1.328 | 1.334 | 1.956762 | 214.46 | 1200.01 | 49.54 | 17.8 | 2.727152 | 1.16404 | 164.92 | 1191.44 | 43.84 | 4.123992 | 20.04 | 121.08 | 1189.27 | 33.47 | 19.39 | 4.630219 | 1.16404 | 87.61 | 1182.92 | 26.44 | 5.074972 | 19.27 | 61.17 | 1174.31 | 18.29 | 17.96 | 5.000075 | 1.16404 | 1311.48 | 1222.51
0.00159400003 | 0.00398099981 | 8.70000003e-05 | 0.000132999994 | 236.0295 | 1334.08 | 1161.55 | 1083.71 | 131.89 | 26.0445 | 1154.19 | 238.67 | 11.79 | 1.328 | 1.334 | 2.116016 | 212.62 | 1144.26 | 45.35 | 18.3 | 2.72755 | 1.16404 | 167.27 | 1137.4 | 41.28 | 4.282223 | 21.48 | 125.99 | 1136.83 | 32.3 | 20.84 | 5.089568 | 1.16404 | 93.69 | 1134.54 | 28.31 | 5.067306 | 21.7 | 65.38 | 1132.41 | 22.53 | 21.28 | 5.000062 | 1.16404 | 1238.66 | 1221.04
0.000335999997 | 0.00230999989 | 9.60000034e-05 | 0.000167999999 | 234.8216 | 1123.06 | 1176.92 | 1101.62 | 144.24 | 26.07134 | 1200.61 | 240.62 | 8.7 | 1.328 | 1.334 | 1.939304 | 214.55 | 1189.38 | 48.58 | 14.39 | 2.66521 | 1.16404 | 165.97 | 1181.92 | 44.05 | 4.083061 | 15.99 | 121.92 | 1180.3 | 33.62 | 15.6 | 4.693108 | 1.16404 | 88.3 | 1176.4 | 26.96 | 5.069347 | 14.89 | 61.34 | 1170.69 | 18.49 | 14.18 | 5.000049 | 1.16404 | 1016.93 | 1221.42
0.000335999997 | 0.00230999989 | 9.60000034e-05 | 0.000167999999 | 236.1222 | 1129.28 | 1175.49 | 1098.24 | 151 | 26.03686 | 1206.7 | 241.13 | 8.79 | 1.328 | 1.334 | 1.93491 | 215.09 | 1195.13 | 49.11 | 14.91 | 2.669413 | 1.16404 | 165.98 | 1187.32 | 44.17 | 4.253135 | 16.53 | 121.81 | 1185.68 | 33.63 | 16.04 | 4.712366 | 1.16404 | 88.18 | 1181.54 | 26.96 | 5.066551 | 15.24 | 61.22 | 1175.32 | 18.36 | 13.85 | 5.000046 | 1.16404 | 1017.86 | 1221.96
0.000335999997 | 0.00230999989 | 9.60000034e-05 | 0.000167999999 | 235.0893 | 1124.34 | 1162.83 | 1086.29 | 145.05 | 26.04962 | 1154.16 | 240.71 | 9.9 | 1.328 | 1.334 | 1.998493 | 214.66 | 1144.18 | 48.26 | 16.29 | 2.595397 | 1.16404 | 166.4 | 1137.83 | 43.61 | 4.040472 | 18.13 | 122.79 | 1137.2 | 33.72 | 17.25 | 4.50162 | 1.16404 | 89.07 | 1134.5 | 27.15 | 5.065723 | 16.99 | 61.92 | 1130.59 | 19.07 | 15.16 | 5.000039 | 1.16404 | 1018.18 | 1224.47
0.000335999997 | 0.00230999989 | 9.60000034e-05 | 0.000167999999 | 236.4233 | 1130.72 | 1167.95 | 1093.27 | 154.74 | 26.08665 | 1186.54 | 241.26 | 9.18 | 1.328 | 1.334 | 1.941383 | 215.17 | 1175.8 | 48.38 | 15.11 | 2.592099 | 1.16404 | 166.79 | 1168.73 | 44.09 | 4.054069 | 16.76 | 122.7 | 1167.46 | 33.93 | 16.14 | 4.678682 | 1.16404 | 88.77 | 1164.13 | 27.07 | 5.064648 | 15.67 | 61.7 | 1159.02 | 18.83 | 14.16 | 5.000042 | 1.16404 | 1016.93 | 1222.26
0.000335999997 | 0.00230999989 | 9.60000034e-05 | 0.000167999999 | 236.532 | 1131.24 | 1167.63 | 1091.88 | 156.12 | 26.15554 | 1184.18 | 241.34 | 9.27 | 1.328 | 1.334 | 1.943529 | 215.19 | 1173.41 | 48.25 | 15.17 | 2.651829 | 1.16404 | 166.94 | 1166.35 | 44.35 | 4.060905 | 16.85 | 122.59 | 1166.44 | 33.9 | 16.2 | 4.537309 | 1.16404 | 88.69 | 1162.73 | 27.06 | 5.064375 | 15.68 | 61.63 | 1157.49 | 18.78 | 14.12 | 5.000045 | 1.16404 | 1015.82 | 1221.1
0.000335999997 | 0.00230999989 | 9.60000034e-05 | 0.000167999999 | 235.957 | 1128.49 | 1167.56 | 1090.26 | 153.45 | 26.11279 | 1194.57 | 241.12 | 9.19 | 1.328 | 1.334 | 1.937247 | 215.01 | 1183.17 | 48.21 | 15.11 | 2.590774 | 1.16404 | 166.8 | 1175.44 | 44.33 | 4.063859 | 16.78 | 122.47 | 1175.2 | 33.84 | 16.18 | 4.684573 | 1.16404 | 88.63 | 1171.16 | 27.09 | 5.06711 | 15.4 | 61.54 | 1165.3 | 18.69 | 13.97 | 5.000049 | 1.16404 | 1014.91 | 1222.46
0.000335999997 | 0.00230999989 | 9.60000034e-05 | 0.000167999999 | 237.7343 | 1136.99 | 1156.69 | 1083.4 | 163.39 | 26.2555 | 1161.49 | 241.87 | 9.56 | 1.328 | 1.334 | 1.937811 | 215.62 | 1151.47 | 47.51 | 15.46 | 2.570534 | 1.16404 | 168.11 | 1144.96 | 44.27 | 4.008018 | 17.64 | 123.84 | 1145.53 | 34.14 | 16.49 | 4.636171 | 1.16404 | 89.7 | 1142.7 | 27.58 | 5.065336 | 16.68 | 62.12 | 1138.82 | 19.27 | 14.48 | 5.000041 | 1.16404 | 1014.69 | 1222.84
0.000335999997 | 0.00230999989 | 9.60000034e-05 | 0.000167999999 | 236.0469 | 1128.92 | 1162.82 | 1086.73 | 153.48 | 26.1544 | 1181.83 | 241.13 | 9.37 | 1.328 | 1.334 | 1.99734 | 214.98 | 1170.97 | 48.11 | 15.03 | 2.651237 | 1.16404 | 166.87 | 1163.71 | 44.28 | 4.057894 | 16.62 | 122.59 | 1163.66 | 33.83 | 15.76 | 4.528037 | 1.16404 | 88.76 | 1159.69 | 27.18 | 5.067186 | 15.36 | 61.58 | 1154.27 | 18.72 | 13.76 | 5.000046 | 1.16404 | 1016.31 | 1221.86
0.000335999997 | 0.00230999989 | 9.60000034e-05 | 0.000167999999 | 237.5105 | 1135.92 | 1165.42 | 1087.56 | 161.52 | 26.08009 | 1181.82 | 241.63 | 9.38 | 1.328 | 1.334 | 1.941025 | 215.55 | 1170.44 | 47.94 | 14.9 | 2.578887 | 1.16404 | 167.61 | 1162.83 | 44.38 | 4.034124 | 16.61 | 123.23 | 1162.62 | 34.06 | 16.08 | 4.662346 | 1.16404 | 89.17 | 1158.79 | 27.42 | 5.066433 | 15.55 | 61.75 | 1153.32 | 18.89 | 14.02 | 5.000056 | 1.16404 | 1016.34 | 1219.87
0.000367000001 | 0.00205000001 | 0.000159000003 | 3.9999999e-05 | 236.8979 | 1132.99 | 1158.8 | 1082.65 | 157.58 | 26.11496 | 1183.65 | 241.38 | 9.34 | 1.328 | 1.334 | 1.9435 | 215.26 | 1172.55 | 48.14 | 15.34 | 2.648003 | 1.16404 | 167.12 | 1165.22 | 44.22 | 4.046119 | 16.94 | 122.9 | 1165.16 | 33.93 | 16.33 | 4.668457 | 1.16404 | 88.97 | 1161.42 | 27.23 | 5.066486 | 15.7 | 61.74 | 1156 | 18.9 | 14.19 | 5.000047 | 1.16404 | 1017.02 | 1220.43
0.000387999986 | 0.00240000011 | 8.19999987e-05 | 6.19999992e-05 | 234.2745 | 1324.16 | 1135.78 | 1050.5 | 37.27 | 25.46933 | 1148.28 | 234.77 | 11.93 | 1.328 | 1.334 | 2.045791 | 209.3 | 1137.35 | 47.36 | 21.21 | 1.95715 | 1.16533 | 161.94 | 1130.71 | 41.03 | 4.560169 | 23.05 | 120.91 | 1131.14 | 32.66 | 22.08 | 4.870217 | 1.16533 | 88.25 | 1127.68 | 26.43 | 5.074975 | 21.98 | 61.82 | 1124.17 | 18.87 | 19.75 | 5.000072 | 1.16533 | 1308.35 | 1221.69
9.99999975e-06 | 0.00116999994 | 4.50000007e-05 | 2.30000005e-05 | 235.9835 | 1333.82 | 1133.8 | 1054.44 | 39.99 | 25.35298 | 1147.28 | 234.77 | 12.15 | 1.328 | 1.334 | 2.123397 | 209.42 | 1136.32 | 42.41 | 20.45 | 1.953235 | 1.16533 | 167.01 | 1128.16 | 38.34 | 3.93658 | 22.36 | 128.67 | 1128.16 | 32.6 | 23.56 | 4.892094 | 1.16533 | 96.07 | 1125.8 | 30.52 | 5.056793 | 25.41 | 65.55 | 1124.9 | 22.6 | 24.58 | 5.000059 | 1.16533 | 1316.92 | 1223.73
1.80000006e-05 | 0.00150000001 | 5.99999985e-05 | 2.40000008e-05 | 236.9955 | 1339.54 | 1133.74 | 1054.54 | 56.06 | 25.34969 | 1147.4 | 235.24 | 12.39 | 1.328 | 1.334 | 2.102457 | 209.89 | 1136.2 | 46.87 | 21.77 | 1.87933 | 1.16533 | 163.02 | 1127.86 | 41.26 | 4.227969 | 23.66 | 121.76 | 1128.22 | 33.17 | 23.84 | 4.992602 | 1.16533 | 88.59 | 1125.67 | 26.4 | 5.052584 | 23.07 | 62.19 | 1122.12 | 19.17 | 21.28 | 5.000067 | 1.16533 | 1310.51 | 1220.56
1.80000006e-05 | 0.00150000001 | 5.99999985e-05 | 2.40000008e-05 | 237.2167 | 1340.79 | 1136.72 | 1059.99 | 57.42 | 25.44888 | 1149.49 | 235.3 | 12.16 | 1.328 | 1.334 | 2.10396 | 209.85 | 1138.85 | 47.8 | 22.12 | 1.890753 | 1.16533 | 162.05 | 1130.96 | 40.77 | 4.100447 | 23.77 | 121.28 | 1131.42 | 32.71 | 23.86 | 4.993648 | 1.16533 | 88.57 | 1129 | 26.62 | 5.056379 | 23.46 | 61.95 | 1125.94 | 18.95 | 21.33 | 5.000072 | 1.16533 | 1310.22 | 1222.27
1.99999995e-05 | 0.00118999998 | 4.70000014e-05 | 2.49999994e-05 | 236.5196 | 1336.85 | 1134.6 | 1054.92 | 54.27 | 25.51425 | 1147.73 | 235.26 | 11.87 | 1.328 | 1.334 | 2.123875 | 209.74 | 1136.72 | 47.32 | 21.68 | 1.888111 | 1.16533 | 162.42 | 1128.37 | 41.32 | 4.173786 | 23.43 | 121.1 | 1128.7 | 32.74 | 23.53 | 4.887021 | 1.16533 | 88.36 | 1125.73 | 26.51 | 5.055291 | 23.06 | 61.85 | 1122.06 | 18.85 | 21.93 | 5.000073 | 1.16533 | 1306.36 | 1221.61
1.99999995e-05 | 0.00118999998 | 4.70000014e-05 | 2.49999994e-05 | 237.107 | 1340.17 | 1130.87 | 1049.58 | 57.85 | 25.47287 | 1145.74 | 235.37 | 12.13 | 1.328 | 1.334 | 2.058489 | 209.9 | 1134.32 | 47.12 | 22.37 | 1.884881 | 1.16533 | 162.78 | 1125.8 | 41.45 | 4.163187 | 24.26 | 121.33 | 1126.17 | 33.21 | 24.38 | 4.907095 | 1.16533 | 88.12 | 1123.54 | 26.4 | 5.058619 | 23.7 | 61.72 | 1117.8 | 18.7 | 22.32 | 5.000073 | 1.16533 | 1307.1 | 1221.98
1.10000001e-05 | 0.00109999999 | 5.50000004e-05 | 3.40000006e-05 | 237.107 | 1340.17 | 1135.78 | 1052.26 | 72.6 | 25.52118 | 1147.94 | 236.34 | 12.06 | 1.328 | 1.334 | 2.05537 | 210.82 | 1136.33 | 46.77 | 22.16 | 1.878658 | 1.16533 | 164.05 | 1127.57 | 41.92 | 4.138281 | 23.98 | 122.13 | 1127.74 | 32.93 | 23.81 | 4.69609 | 1.16533 | 89.2 | 1124.48 | 27.18 | 5.056618 | 23.37 | 62.02 | 1120.39 | 19.02 | 21.16 | 5.000071 | 1.16533 | 1284.02 | 1535.28
1.10000001e-05 | 0.00109999999 | 5.50000004e-05 | 3.40000006e-05 | 238.4498 | 1347.76 | 1136.98 | 1054 | 87.24 | 25.58316 | 1147.64 | 236.86 | 11.91 | 1.328 | 1.334 | 1.997587 | 211.28 | 1136.01 | 47.23 | 22.19 | 1.882832 | 1.16533 | 164.05 | 1127.4 | 42.02 | 4.155612 | 23.78 | 122.03 | 1127.58 | 32.92 | 23.8 | 4.558866 | 1.16533 | 89.11 | 1124.17 | 27.15 | 5.05416 | 23.23 | 61.96 | 1120.05 | 18.98 | 21.18 | 4.999947 | 1.16533 | 1280.75 | 1535.41
1.10000001e-05 | 0.00109999999 | 5.50000004e-05 | 3.40000006e-05 | 237.1618 | 1340.48 | 1140.33 | 1055.16 | 79.97 | 25.54933 | 1149.29 | 236.5 | 12.05 | 1.328 | 1.334 | 2.122572 | 210.96 | 1137.56 | 47.39 | 22.34 | 1.885508 | 1.16533 | 163.57 | 1128.68 | 41.99 | 4.019876 | 24.05 | 121.58 | 1128.69 | 32.79 | 23.89 | 4.724156 | 1.16533 | 88.79 | 1125.26 | 26.97 | 5.052906 | 23.5 | 61.82 | 1120.96 | 18.81 | 21.13 | 5.000071 | 1.16533 | 1281.15 | 1535.53
9.99999975e-06 | 0.00116999994 | 4.50000007e-05 | 2.30000005e-05 | 236.9566 | 1339.32 | 1145.2 | 1061.1 | 76.39 | 25.5226 | 1152.51 | 236.47 | 11.91 | 1.328 | 1.334 | 2.055651 | 210.94 | 1140.79 | 47.06 | 22.27 | 1.881653 | 1.16533 | 163.88 | 1132.07 | 41.85 | 4.146613 | 23.79 | 122.03 | 1132.19 | 32.99 | 23.7 | 4.552997 | 1.16533 | 89.04 | 1128.75 | 27.15 | 5.056342 | 23.54 | 61.89 | 1124.66 | 18.91 | 21.18 | 5.000069 | 1.16533 | 1280.91 | 1533.13
9.99999975e-06 | 0.00116999994 | 4.50000007e-05 | 2.30000005e-05 | 237.8961 | 1344.63 | 1140.69 | 1055.03 | 83.68 | 25.49226 | 1153.4 | 236.71 | 12.23 | 1.328 | 1.334 | 2.05511 | 211.22 | 1141.46 | 47.31 | 22.53 | 1.883354 | 1.16533 | 163.91 | 1132.41 | 41.93 | 4.154016 | 24.11 | 121.98 | 1132.39 | 33.08 | 24.09 | 4.422829 | 1.16533 | 88.9 | 1128.66 | 27.1 | 5.056007 | 23.69 | 61.8 | 1124.25 | 18.79 | 21.33 | 5.000035 | 1.16533 | 1280.9 | 1538.95
9.99999975e-06 | 0.00116999994 | 4.50000007e-05 | 2.30000005e-05 | 237.3423 | 1341.5 | 1140.17 | 1056.44 | 80.83 | 25.51768 | 1152.87 | 236.59 | 12.06 | 1.328 | 1.334 | 2.122574 | 211.07 | 1141.23 | 47.14 | 22.59 | 1.88241 | 1.16533 | 163.93 | 1132.5 | 41.85 | 4.14637 | 24.12 | 122.08 | 1132.64 | 33.05 | 24.19 | 4.412652 | 1.16533 | 89.03 | 1129.2 | 27.17 | 5.059725 | 23.93 | 61.86 | 1125.22 | 18.88 | 21.56 | 5.000069 | 1.16533 | 1280.38 | 1539.95
9.99999975e-06 | 0.00116999994 | 4.50000007e-05 | 2.30000005e-05 | 238.7188 | 1349.28 | 1143.05 | 1060.83 | 90.29 | 25.62093 | 1156.5 | 236.97 | 11.67 | 1.328 | 1.334 | 2.055708 | 211.35 | 1144.94 | 47.14 | 21.56 | 1.88207 | 1.16533 | 164.21 | 1136.23 | 42.15 | 4.154258 | 23.21 | 122.06 | 1136.26 | 33.08 | 23.3 | 4.566298 | 1.16533 | 88.98 | 1132.94 | 27.15 | 5.055361 | 22.78 | 61.83 | 1128.65 | 18.85 | 20.82 | 5.000071 | 1.16533 | 1279.94 | 1548.1
1.20000004e-05 | 0.00123000005 | 4.50000007e-05 | 2.30000005e-05 | 237.4662 | 1342.2 | 1140.73 | 1058.36 | 81.45 | 25.6123 | 1154.49 | 236.61 | 11.63 | 1.328 | 1.334 | 2.123075 | 211 | 1143.03 | 47.08 | 21.98 | 1.882077 | 1.16533 | 163.92 | 1134.36 | 42.03 | 4.157368 | 23.74 | 121.89 | 1134.53 | 32.94 | 23.54 | 4.559598 | 1.16533 | 88.95 | 1131.18 | 27.16 | 5.05889 | 23.42 | 61.79 | 1127.24 | 18.81 | 21.06 | 5.000071 | 1.16533 | 1280.94 | 1481.33
1.20000004e-05 | 0.00123000005 | 4.50000007e-05 | 2.30000005e-05 | 239.2761 | 1352.43 | 1142.15 | 1061.78 | 93.64 | 25.61367 | 1154.27 | 237.11 | 11.85 | 1.328 | 1.334 | 2.055518 | 211.49 | 1143.06 | 47.14 | 22.12 | 1.881473 | 1.16533 | 164.35 | 1134.76 | 42.27 | 4.156541 | 23.99 | 122.08 | 1135.14 | 33 | 23.74 | 4.563852 | 1.16533 | 89.08 | 1132.11 | 27.11 | 5.057406 | 23.44 | 61.97 | 1128.33 | 19.01 | 21.27 | 5.000068 | 1.16533 | 1280.56 | 1482.54
1.20000004e-05 | 0.00123000005 | 4.50000007e-05 | 2.30000005e-05 | 236.8434 | 1338.68 | 1144.94 | 1061.44 | 73.14 | 25.57272 | 1154.47 | 236.34 | 11.69 | 1.328 | 1.334 | 2.123397 | 210.76 | 1142.89 | 46.93 | 21.95 | 1.881078 | 1.16533 | 163.83 | 1134.11 | 42.04 | 4.157005 | 23.79 | 121.79 | 1134.26 | 32.86 | 23.57 | 4.555095 | 1.16533 | 88.93 | 1130.85 | 27.09 | 5.057013 | 23.42 | 61.84 | 1126.85 | 18.85 | 21.06 | 5.00007 | 1.16533 | 1283.1 | 1534.61
1.20000004e-05 | 0.00123000005 | 4.50000007e-05 | 2.30000005e-05 | 239.1381 | 1351.65 | 1143.79 | 1064.75 | 89.1 | 25.66115 | 1154.45 | 236.96 | 11.65 | 1.328 | 1.334 | 2.056059 | 211.3 | 1143.46 | 46.78 | 21.81 | 1.878222 | 1.16533 | 164.52 | 1135.3 | 42.24 | 4.142963 | 23.73 | 122.28 | 1135.73 | 32.98 | 23.52 | 4.547494 | 1.16533 | 89.3 | 1132.77 | 27.26 | 5.058049 | 23.31 | 62.04 | 1129.25 | 19.08 | 21.16 | 5.000068 | 1.16533 | 1283.04 | 1547.04
2.59999997e-05 | 0.00115000003 | 6.90000015e-05 | 3.30000003e-05 | 237.3847 | 1327.29 | 1154.92 | 1074.15 | 104.5 | 25.79148 | 1156.6 | 237.87 | 11.63 | 1.328 | 1.334 | 2.000271 | 212.08 | 1145.48 | 46.85 | 20.78 | 1.877621 | 1.16533 | 165.23 | 1137.2 | 42.42 | 4.132288 | 22.55 | 122.81 | 1137.43 | 33.17 | 22.58 | 4.545595 | 1.16533 | 89.64 | 1134.52 | 27.47 | 5.06308 | 22.53 | 62.17 | 1130.9 | 19.22 | 20.32 | 5.000063 | 1.16533 | 1243.3 | 1271.74
1.99999995e-05 | 0.00118999998 | 4.70000014e-05 | 2.49999994e-05 | 237.1353 | 1340.33 | 1155.81 | 1072.32 | 121.35 | 25.86404 | 1161.97 | 238.73 | 11.73 | 1.328 | 1.334 | 2.057667 | 212.86 | 1150.4 | 47.47 | 20.85 | 1.882459 | 1.16533 | 165.39 | 1141.64 | 42.82 | 4.009751 | 22.84 | 122.57 | 1141.62 | 33.53 | 22.79 | 4.599546 | 1.16533 | 89.04 | 1138.23 | 27.12 | 5.061905 | 22.78 | 61.92 | 1131.73 | 18.97 | 20.79 | 5.000064 | 1.16533 | 1242.55 | 1271.13
1.80000006e-05 | 0.00142999995 | 7.59999966e-05 | 3.60000013e-05 | 229.1188 | 1323.57 | 1151.88 | 1074.36 | 169.4 | 26.03961 | 1155.16 | 235.78 | 9.1 | 1.328 | 1.334 | 2.064595 | 209.74 | 1144.25 | 46.86 | 20.23 | 1.886917 | 1.16533 | 162.88 | 1136.22 | 42.37 | 4.381463 | 21.95 | 120.51 | 1136.66 | 32.38 | 21.79 | 4.588228 | 1.16533 | 88.13 | 1133.95 | 26.67 | 5.06413 | 21.18 | 61.46 | 1130.02 | 18.55 | 18.98 | 5.000061 | 1.16533 | 1184.24 | 1150.06
1.80000006e-05 | 0.00142999995 | 7.59999966e-05 | 3.60000013e-05 | 229.5186 | 1325.88 | 1154.5 | 1070.68 | 171.93 | 25.97103 | 1159.06 | 236 | 9.4 | 1.328 | 1.334 | 2.062493 | 210.02 | 1147.07 | 46.98 | 20.81 | 1.927591 | 1.16533 | 163.04 | 1138.27 | 42.49 | 4.38358 | 22.12 | 120.55 | 1138.28 | 32.25 | 21.77 | 4.907421 | 1.16533 | 88.3 | 1134.9 | 26.92 | 5.065222 | 21.44 | 61.38 | 1130.29 | 18.48 | 19.03 | 5.000071 | 1.16533 | 1183.81 | 1227.78
1.80000006e-05 | 0.00142999995 | 7.59999966e-05 | 3.60000013e-05 | 228.5977 | 1320.56 | 1155.46 | 1070.35 | 166.93 | 25.8235 | 1157.23 | 235.62 | 9.96 | 1.328 | 1.334 | 2.062828 | 209.8 | 1145.1 | 46.84 | 21.08 | 1.885456 | 1.16533 | 162.96 | 1136.13 | 42.35 | 4.372529 | 22.77 | 120.61 | 1136.23 | 32.35 | 22.21 | 4.577139 | 1.16533 | 88.26 | 1132.72 | 26.84 | 5.06209 | 22.16 | 61.42 | 1128.02 | 18.52 | 19.35 | 5.000061 | 1.16533 | 1183.51 | 1244.31
1.80000006e-05 | 0.00142999995 | 7.59999966e-05 | 3.60000013e-05 | 228.8401 | 1321.96 | 1149.12 | 1068.61 | 165.45 | 25.79562 | 1154.36 | 235.74 | 9.55 | 1.328 | 1.334 | 2.0572 | 209.94 | 1142.94 | 46.44 | 20.83 | 1.919989 | 1.16533 | 163.5 | 1134.65 | 42.24 | 4.336115 | 22.19 | 121.26 | 1134.92 | 32.48 | 21.98 | 4.702887 | 1.16533 | 88.78 | 1132 | 27.08 | 5.063626 | 21.8 | 61.7 | 1128.08 | 18.81 | 19.3 | 5.000067 | 1.16533 | 1182.89 | 1245.19
1.70000003e-05 | 0.00149000005 | 4.6000001e-05 | 2.20000002e-05 | 230.5555 | 1331.87 | 1151.6 | 1069.16 | 188.15 | 25.99473 | 1158.28 | 237.18 | 9.32 | 1.328 | 1.334 | 1.993759 | 211.18 | 1146.37 | 47.5 | 20.18 | 1.889492 | 1.16533 | 163.68 | 1137.59 | 42.64 | 4.214599 | 21.54 | 121.04 | 1137.42 | 32.6 | 21.3 | 4.600833 | 1.16533 | 88.44 | 1133.88 | 26.93 | 5.067293 | 20.66 | 61.51 | 1128.96 | 18.6 | 18.81 | 5.000062 | 1.16533 | 1175.74 | 1280.1
0.00173999998 | 0.00368000008 | 7.9999998e-05 | 0.00079999998 | 236.2445 | 2097.44 | 1198.89 | 1112.88 | 72.26 | 30.40644 | 1219.57 | 235.49 | 17.55 | 1.328 | 1.334 | 2.025136 | 205.09 | 1207.82 | 44.97 | 26.43 | 1.934382 | 1.16533 | 160.12 | 1197.65 | 39.37 | 3.947658 | 30.27 | 120.75 | 1196.67 | 32.97 | 30.58 | 4.347929 | 1.16533 | 87.78 | 1191.5 | 25.59 | 4.957869 | 29.96 | 62.19 | 1186.26 | 19.19 | 28.83 | 5.000072 | 1.16533 | 2054.24 | 1306.97
0.000155999995 | 0.00190000003 | 4.40000003e-05 | 2.90000007e-05 | 227.7339 | 1318.62 | 1191.86 | 1110.59 | 161.49 | 27.60846 | 1212.92 | 234.47 | 10.56 | 1.328 | 1.334 | 1.955045 | 206.86 | 1200.63 | 45.3 | 16.62 | 2.765232 | 1.16404 | 161.56 | 1191.72 | 41.59 | 3.920239 | 18.8 | 119.97 | 1190.73 | 32.79 | 18.67 | 4.615508 | 1.16404 | 87.18 | 1185.74 | 26.13 | 5.064334 | 17.78 | 61.05 | 1179.07 | 18.16 | 16.51 | 5.000073 | 1.16404 | 1197.84 | 1302.87
0.000155999995 | 0.00190000003 | 4.40000003e-05 | 2.90000007e-05 | 229.1674 | 1326.92 | 1190.97 | 1111.71 | 172.75 | 27.79024 | 1213.29 | 235.31 | 10.39 | 1.328 | 1.334 | 1.961522 | 207.52 | 1201.34 | 45.44 | 16.43 | 2.760901 | 1.16404 | 162.08 | 1192.67 | 41.79 | 4.064701 | 18.66 | 120.29 | 1191.87 | 32.79 | 18.61 | 4.470182 | 1.16404 | 87.5 | 1186.88 | 26.4 | 5.063478 | 17.59 | 61.1 | 1180.31 | 18.22 | 16.47 | 5.000072 | 1.16404 | 1194.91 | 1305.16
0.000157999995 | 0.00185 | 5.09999991e-05 | 2.80000004e-05 | 229.9135 | 1331.24 | 1186.64 | 1106.16 | 222.97 | 28.39732 | 1208.57 | 240.01 | 10.37 | 1.328 | 1.334 | 1.956692 | 211.62 | 1196.67 | 45.76 | 16.24 | 2.597173 | 1.16404 | 165.86 | 1187.93 | 43.25 | 3.890681 | 18.3 | 122.61 | 1186.93 | 34.32 | 18.2 | 4.389577 | 1.16404 | 88.29 | 1181.96 | 26.94 | 5.068842 | 17.22 | 61.35 | 1174.95 | 18.5 | 16.1 | 5.000069 | 1.16404 | 1150.33 | 1305.09
0.000368000008 | 0.00206999993 | 1.99999995e-05 | 0.000155000002 | 229.901 | 1122.82 | 1193.59 | 1115.2 | 169.76 | 28.02541 | 1210.05 | 237.27 | 8.67 | 1.328 | 1.334 | 1.963027 | 209.24 | 1198.5 | 45.35 | 13.73 | 2.742113 | 1.16404 | 163.89 | 1190.27 | 42.62 | 3.907715 | 15.16 | 121.27 | 1189.39 | 33.36 | 14.85 | 4.492147 | 1.16404 | 87.91 | 1184.62 | 26.67 | 5.069656 | 14.42 | 61.24 | 1178.22 | 18.42 | 13.27 | 5.000043 | 1.16404 | 988.45 | 1306.46
0.000484999997 | 0.00246699993 | 6.90000015e-05 | 0.000155000002 | 228.9825 | 1016.11 | 1187.68 | 1105.36 | 69.06 | 27.18973 | 1199.62 | 230.27 | 8.56 | 1.328 | 1.334 | 1.988288 | 203.08 | 1188.05 | 42.19 | 13.57 | 2.874199 | 1.16404 | 160.89 | 1179.53 | 40.9 | 4.16591 | 15.07 | 119.99 | 1179.11 | 32.32 | 14.92 | 4.74162 | 1.16404 | 87.67 | 1174.84 | 26.44 | 5.081381 | 14.53 | 61.23 | 1169.76 | 18.36 | 13.85 | 5.000036 | 1.16404 | 977.73 | 1307.42
0.000534999999 | 0.00247299997 | 0.000108 | 7.20000025e-05 | 227.9579 | 1113.33 | 1196.11 | 1114.4 | 195.12 | 28.28337 | 1209.51 | 239.3 | 9.04 | 1.328 | 1.334 | 1.93528 | 211.02 | 1198.54 | 45.43 | 13.38 | 2.584953 | 1.16404 | 165.59 | 1189.87 | 42.98 | 3.768589 | 15.07 | 122.61 | 1189.04 | 33.52 | 14.53 | 4.377882 | 1.16404 | 89.09 | 1184.24 | 27.43 | 5.085301 | 14.37 | 61.66 | 1178.5 | 18.82 | 13.39 | 5.000037 | 1.16404 | 960.16 | 1308.74
0.00184000004 | 0.0038699999 | 0.000132999994 | 0.000980000012 | 237.3239 | 1908.91 | 1193.31 | 1109.53 | 218.86 | 33.34074 | 1207.88 | 240.92 | 17.95 | 1.328 | 1.334 | 2.032417 | 207.58 | 1196.43 | 43.47 | 23.96 | 2.753476 | 1.16404 | 164.11 | 1187.68 | 37.48 | 3.986696 | 25.58 | 126.63 | 1186.46 | 30.72 | 26.24 | 4.847836 | 1.16404 | 95.91 | 1181.14 | 26.32 | 5.082291 | 26.18 | 69.59 | 1176.77 | 20.61 | 24.95 | 5.000079 | 1.16404 | 1749.02 | 1310.79
0.00176000001 | 0.00358000002 | 9.00000014e-05 | 0.000776999979 | 234.6168 | 1958.54 | 1201.75 | 1110.37 | 151.31 | 28.69244 | 1207.6 | 237.75 | 16.41 | 1.328 | 1.334 | 2.151216 | 209.06 | 1196.08 | 45.31 | 25.78 | 2.757408 | 1.16404 | 163.75 | 1186.89 | 37.39 | 4.077601 | 27.19 | 126.36 | 1185.77 | 30.9 | 27.68 | 4.849872 | 1.16404 | 95.46 | 1181.05 | 26.31 | 5.0975 | 27.9 | 69.15 | 1176.72 | 20.16 | 26.4 | 5.000079 | 1.16404 | 1850.62 | 1311.98
0.00176000001 | 0.00358000002 | 9.00000014e-05 | 0.000776999979 | 235.0109 | 1961.83 | 1191.1 | 1093.85 | 146.32 | 28.39359 | 1209.1 | 237.59 | 16.73 | 1.328 | 1.334 | 2.070834 | 209.2 | 1196.4 | 45.02 | 26.64 | 2.836466 | 1.16404 | 164.18 | 1186.38 | 37.49 | 4.058807 | 28.65 | 126.69 | 1185 | 31.25 | 28.92 | 4.796664 | 1.16404 | 95.44 | 1179.45 | 26.38 | 5.100208 | 29.04 | 69.06 | 1174.24 | 20.05 | 28.26 | 5.000079 | 1.16404 | 1856.65 | 1308.66
0.00181000005 | 0.00389000005 | 9.89999971e-05 | 0.000809999998 | 235.9223 | 2094.58 | 1197.82 | 1107 | 283.95 | 29.0538 | 1210.3 | 243.71 | 18.8 | 1.328 | 1.334 | 1.928284 | 214.66 | 1196.61 | 44.22 | 25.35 | 2.599455 | 1.16404 | 170.44 | 1187.32 | 39.65 | 3.796282 | 28.21 | 130.79 | 1186.18 | 33.14 | 28.43 | 4.333263 | 1.16404 | 97.65 | 1181.12 | 27.68 | 5.05861 | 28.83 | 69.97 | 1176.54 | 20.99 | 26.85 | 5.00008 | 1.16404 | 1877.93 | 1308.27
0.00181000005 | 0.00389000005 | 9.89999971e-05 | 0.000809999998 | 235.2893 | 2088.96 | 1199.32 | 1106.74 | 274.83 | 29.16562 | 1211.62 | 243.34 | 19.29 | 1.328 | 1.334 | 1.919323 | 214.18 | 1197.59 | 41.98 | 25.03 | 2.647597 | 1.16404 | 172.2 | 1188.06 | 40.22 | 3.73992 | 28.79 | 131.98 | 1186.96 | 33.93 | 29.21 | 4.127566 | 1.16404 | 98.05 | 1181.7 | 27.89 | 4.923007 | 29.33 | 70.16 | 1176.9 | 21.18 | 27.58 | 5.00008 | 1.16404 | 1880.23 | 1197.46
0.00190000003 | 0.00352000003 | 9.40000027e-05 | 0.000752000022 | 235.3434 | 2089.44 | 1198 | 1109.21 | 57.2 | 30.25653 | 1213.39 | 235.25 | 18.67 | 1.328 | 1.334 | 2.088922 | 204.99 | 1201.6 | 39.55 | 26.67 | 2.879752 | 1.16404 | 165.44 | 1192.19 | 38.09 | 3.978869 | 30.94 | 127.35 | 1191.47 | 32.34 | 31.34 | 4.422282 | 1.16404 | 95.01 | 1186.73 | 26 | 4.933398 | 31.2 | 69.01 | 1182.32 | 19.99 | 29.2 | 5.00008 | 1.16404 | 2053.97 | 1196.04
0.00185999996 | 0.00361000001 | 9.99999975e-05 | 0.000865000009 | 235.2251 | 2088.39 | 1201.85 | 1112.31 | 53.67 | 28.98596 | 1214.8 | 235.2 | 17.66 | 1.328 | 1.334 | 2.078725 | 206.21 | 1202.74 | 41.01 | 26.42 | 2.790603 | 1.16404 | 165.2 | 1193.24 | 38 | 3.984432 | 29.72 | 127.2 | 1192.34 | 32.06 | 30.42 | 4.467767 | 1.16404 | 95.14 | 1187.41 | 25.99 | 5.008804 | 30.3 | 69.15 | 1182.99 | 20.17 | 28.67 | 5.000079 | 1.16404 | 2054.31 | 1195.63
0.00185999996 | 0.00361000001 | 9.99999975e-05 | 0.000865000009 | 235.7838 | 2093.35 | 1197.67 | 1108.21 | 55.69 | 29.10817 | 1214.9 | 235.33 | 17.59 | 1.328 | 1.334 | 2.081805 | 206.22 | 1202.96 | 42.52 | 26.7 | 2.824942 | 1.16404 | 163.7 | 1193.4 | 37.69 | 4.05156 | 29.75 | 126.01 | 1192.44 | 31.37 | 30.32 | 4.502098 | 1.16404 | 94.64 | 1187.13 | 25.66 | 5.009301 | 29.98 | 68.98 | 1182.64 | 19.98 | 28.77 | 5.000079 | 1.16404 | 2061.41 | 1178.51
0.00185999996 | 0.00361000001 | 9.99999975e-05 | 0.000865000009 | 235.7128 | 2092.72 | 1200.14 | 1111.02 | 55.01 | 28.97656 | 1216.42 | 235.31 | 17.47 | 1.328 | 1.334 | 2.080024 | 206.33 | 1204.34 | 42.85 | 26.77 | 2.925561 | 1.16404 | 163.48 | 1195.05 | 37.7 | 3.873005 | 30.02 | 125.78 | 1194.06 | 31.4 | 30.4 | 4.643569 | 1.16404 | 94.38 | 1189.08 | 25.54 | 5.031642 | 30.28 | 68.84 | 1184.56 | 19.87 | 28.66 | 5.000079 | 1.16404 | 2060.33 | 1176.82
0.00181000005 | 0.00389000005 | 9.89999971e-05 | 0.000809999998 | 235.4436 | 2090.33 | 1197.44 | 1111.02 | 53.89 | 28.68776 | 1213.29 | 235.14 | 17.2 | 1.328 | 1.334 | 2.078414 | 206.46 | 1201.7 | 43.16 | 26.63 | 2.830119 | 1.16404 | 163.3 | 1192.71 | 37.5 | 3.866072 | 29.21 | 125.8 | 1191.8 | 31.36 | 29.77 | 4.664953 | 1.16404 | 94.44 | 1187.05 | 25.41 | 5.080905 | 29.35 | 69.03 | 1182.87 | 20.07 | 28.27 | 5.000079 | 1.16404 | 2062.21 | 1169.19
0.00181000005 | 0.00389000005 | 9.89999971e-05 | 0.000809999998 | 235.5461 | 2091.24 | 1196.94 | 1107.39 | 54.87 | 28.58505 | 1213.91 | 235.16 | 17.6 | 1.328 | 1.334 | 2.074971 | 206.57 | 1201.92 | 42.31 | 26.88 | 2.905397 | 1.16404 | 164.26 | 1192.55 | 37.73 | 4.01868 | 29.95 | 126.53 | 1191.65 | 31.77 | 30.71 | 4.599797 | 1.16404 | 94.76 | 1186.64 | 25.76 | 4.993946 | 30.18 | 69 | 1182.25 | 20 | 28.8 | 5.000079 | 1.16404 | 2061.74 | 1172.98
0.00173999998 | 0.00368000008 | 7.9999998e-05 | 0.00079999998 | 235.8514 | 2093.95 | 1199.45 | 1109.77 | 57.79 | 28.43592 | 1215.5 | 235.21 | 17.55 | 1.328 | 1.334 | 2.153229 | 206.77 | 1203.65 | 42.64 | 27.15 | 2.813103 | 1.16404 | 164.13 | 1194.14 | 37.77 | 4.028158 | 30.34 | 126.36 | 1193.24 | 31.6 | 30.82 | 4.487939 | 1.16404 | 94.76 | 1188.11 | 25.68 | 4.98358 | 30.32 | 69.08 | 1183.51 | 20.09 | 29.12 | 5.000079 | 1.16404 | 2061.84 | 1174.14
0.00185 | 0.0037 | 0.000142000004 | 0.000753999979 | 235.1181 | 2087.44 | 1201.27 | 1114.18 | 50.77 | 28.30269 | 1215.62 | 235.06 | 16.88 | 1.328 | 1.334 | 2.152615 | 206.76 | 1204.01 | 44.18 | 26.91 | 2.845006 | 1.16404 | 162.58 | 1194.99 | 37.17 | 4.074565 | 28.96 | 125.41 | 1194.08 | 31.05 | 29.64 | 4.654802 | 1.16404 | 94.36 | 1189.2 | 25.49 | 5.096982 | 29.3 | 68.87 | 1184.94 | 19.88 | 28.09 | 5.000078 | 1.16404 | 2062.08 | 1173.92
0.00185 | 0.0037 | 0.000142000004 | 0.000753999979 | 235.4966 | 2090.8 | 1198.58 | 1109.29 | 54.39 | 28.57522 | 1214.87 | 235.15 | 17.29 | 1.328 | 1.334 | 2.078323 | 206.58 | 1202.78 | 42.84 | 26.67 | 2.820908 | 1.16404 | 163.74 | 1193.32 | 37.64 | 4.040065 | 29.82 | 126.1 | 1192.38 | 31.55 | 30.76 | 4.640401 | 1.16404 | 94.55 | 1187.5 | 25.62 | 5.027913 | 30.21 | 68.93 | 1182.96 | 19.94 | 28.85 | 5.000079 | 1.16404 | 2061.61 | 1174.31
0.00185999996 | 0.00361000001 | 9.99999975e-05 | 0.000865000009 | 237.4114 | 2107.8 | 1201.25 | 1118.14 | 76.01 | 29.63264 | 1216.22 | 235.78 | 16.98 | 1.328 | 1.334 | 2.08888 | 206.14 | 1205.12 | 43.86 | 26.19 | 2.859641 | 1.16404 | 162.28 | 1196.56 | 37.16 | 4.108051 | 28.33 | 125.12 | 1195.75 | 31 | 29.04 | 4.741328 | 1.16404 | 94.12 | 1191.29 | 25.34 | 5.09445 | 28.67 | 68.78 | 1187.23 | 19.79 | 28.54 | 5.000078 | 1.16404 | 2059.37 | 1179.28
0.00173999998 | 0.00368000008 | 7.9999998e-05 | 0.00079999998 | 235.3378 | 2089.39 | 1197.43 | 1109.24 | 51.41 | 28.26375 | 1214.22 | 235.32 | 17.13 | 1.328 | 1.334 | 2.07538 | 207.06 | 1202.29 | 42.84 | 26.77 | 2.908534 | 1.16404 | 164.22 | 1193.17 | 37.69 | 3.837015 | 29.48 | 126.53 | 1192.17 | 31.64 | 30.29 | 4.643015 | 1.16404 | 94.89 | 1187.38 | 25.87 | 5.039191 | 30.05 | 69.02 | 1183.16 | 20.03 | 28.67 | 5.000079 | 1.16404 | 2060.77 | 1176.32
0.00185 | 0.0037 | 0.000142000004 | 0.000753999979 | 235.2127 | 2088.28 | 1203.84 | 1119.54 | 51.68 | 30.43585 | 1218.26 | 235.13 | 16.88 | 1.328 | 1.334 | 2.092604 | 204.69 | 1206.98 | 43.87 | 26.19 | 2.980188 | 1.16404 | 160.82 | 1198.4 | 40.07 | 4.131974 | 30.07 | 120.75 | 1198.02 | 32.91 | 30.41 | 4.514202 | 1.16404 | 87.84 | 1193.32 | 25.67 | 4.985343 | 29.6 | 62.17 | 1188.45 | 19.28 | 28.41 | 5.000073 | 1.16404 | 2059.51 | 1167.98
0.00185 | 0.0037 | 0.000142000004 | 0.000753999979 | 235.2251 | 2088.39 | 1203.48 | 1119.1 | 51.79 | 30.09022 | 1219.46 | 235.12 | 17.05 | 1.328 | 1.334 | 2.012521 | 205.03 | 1208.01 | 43.56 | 25.97 | 2.870459 | 1.16404 | 161.47 | 1199.19 | 40.19 | 4.101882 | 29.83 | 121.28 | 1198.75 | 33.17 | 30.15 | 4.318686 | 1.16404 | 88.11 | 1193.73 | 25.85 | 4.964266 | 29.28 | 62.26 | 1188.77 | 19.31 | 28.09 | 5.000073 | 1.16404 | 2060.29 | 1095.7
0.00181000005 | 0.00389000005 | 9.89999971e-05 | 0.000809999998 | 234.6158 | 2082.98 | 1202.49 | 1119.52 | 44.5 | 29.07856 | 1218.74 | 235.19 | 16.77 | 1.328 | 1.334 | 2.086799 | 206.11 | 1207.71 | 43.79 | 26.26 | 2.94938 | 1.16404 | 162.32 | 1199.27 | 40.27 | 4.265491 | 29.95 | 122.05 | 1199.07 | 33.26 | 30.06 | 4.458942 | 1.16404 | 88.79 | 1194.35 | 26.19 | 4.940228 | 29.55 | 62.6 | 1189.65 | 19.63 | 28.46 | 5.000073 | 1.16404 | 2058.53 | 1097.1
0.00159999996 | 0.00737999985 | 3.89999987e-05 | 0.000284000009 | 236.3384 | 1767.4 | 1200.62 | 1119.98 | 39.47 | 27.91255 | 1218.43 | 235.11 | 14.17 | 1.328 | 1.334 | 2.064134 | 207.2 | 1206.94 | 45.97 | 24.43 | 2.999077 | 1.16404 | 161.23 | 1199.07 | 41.53 | 4.215347 | 27.55 | 119.7 | 1199.13 | 33.53 | 27.53 | 4.55766 | 1.16404 | 86.17 | 1194.89 | 28.97 | 5.034579 | 27.98 | 57.2 | 1190.91 | 22.32 | 28.39 | 5.000035 | 1.16404 | 1749.99 | 1763.17
0.00159999996 | 0.00737999985 | 3.89999987e-05 | 0.000284000009 | 235.5173 | 1761.26 | 1216.97 | 1128.6 | 32.86 | 27.82234 | 1226.6 | 235 | 14.14 | 1.328 | 1.334 | 2.063826 | 207.18 | 1213.97 | 46.35 | 24.57 | 2.920699 | 1.16404 | 160.83 | 1205.1 | 42.22 | 4.102748 | 27.89 | 118.61 | 1204.7 | 33.69 | 27.35 | 4.626661 | 1.16404 | 84.92 | 1199.58 | 28.54 | 5.030641 | 27.64 | 56.38 | 1194.31 | 21.49 | 27.72 | 5.000039 | 1.16404 | 1749.45 | 1758.61
0.00159999996 | 0.00737999985 | 3.89999987e-05 | 0.000284000009 | 235.306 | 1759.68 | 1202.34 | 1115.72 | 31.16 | 27.79603 | 1217.56 | 235.01 | 14.68 | 1.328 | 1.334 | 2.063158 | 207.22 | 1204.98 | 45.7 | 25.2 | 2.991833 | 1.16404 | 161.52 | 1196.47 | 42.16 | 4.065011 | 28.44 | 119.36 | 1196.26 | 34.03 | 28.09 | 4.448165 | 1.16404 | 85.33 | 1191.32 | 28.71 | 4.904819 | 28.28 | 56.62 | 1186.26 | 21.71 | 28.41 | 5.000038 | 1.16404 | 1748.04 | 1758.18
0.00158000004 | 0.00744999992 | 3.19999999e-05 | 0.000449000014 | 236.3076 | 1767.17 | 1198.4 | 1114.85 | 39.23 | 27.91478 | 1215.24 | 235.22 | 14.35 | 1.328 | 1.334 | 2.064426 | 207.31 | 1203.33 | 44.95 | 24.36 | 3.067434 | 1.16404 | 162.36 | 1195.18 | 41.56 | 4.159698 | 27.77 | 120.8 | 1195.08 | 34.1 | 27.96 | 4.675084 | 1.16404 | 86.7 | 1190.88 | 29.31 | 4.961506 | 28.38 | 57.39 | 1186.84 | 22.49 | 28.59 | 5.000034 | 1.16404 | 1746.09 | 1758.45
0.00158000004 | 0.00744999992 | 3.19999999e-05 | 0.000449000014 | 236.0509 | 1765.25 | 1201.82 | 1116.83 | 37.15 | 27.82784 | 1219.35 | 235.2 | 14.43 | 1.328 | 1.334 | 2.056339 | 207.37 | 1207.05 | 45.52 | 24.42 | 3.078484 | 1.16404 | 161.85 | 1198.72 | 41.58 | 4.361094 | 27.78 | 120.27 | 1198.64 | 33.78 | 27.8 | 4.53621 | 1.16404 | 86.49 | 1194.01 | 29.3 | 4.961492 | 28.34 | 57.19 | 1189.53 | 22.32 | 28.56 | 5.000035 | 1.16404 | 1746.32 | 1765.83
0.00165999995 | 0.00738999993 | 5.70000011e-05 | 0.000410999986 | 235.5561 | 1761.55 | 1205.21 | 1125.32 | 36.07 | 27.90704 | 1222.1 | 235.1 | 14.13 | 1.328 | 1.334 | 2.064051 | 207.2 | 1210.74 | 45.25 | 23.57 | 2.984493 | 1.16404 | 161.95 | 1202.9 | 42.52 | 4.228166 | 27.4 | 119.43 | 1203.08 | 34.14 | 27.13 | 4.76279 | 1.16404 | 85.29 | 1199.06 | 28.53 | 5.030294 | 27.39 | 56.76 | 1194.93 | 21.87 | 27.58 | 5.000036 | 1.16404 | 1744.09 | 1759.31
0.00165999995 | 0.00738999993 | 5.70000011e-05 | 0.000410999986 | 236.2742 | 1766.92 | 1205.4 | 1120.52 | 38.95 | 27.85557 | 1226.04 | 235.23 | 13.97 | 1.328 | 1.334 | 2.058353 | 207.37 | 1213.77 | 45.54 | 23.88 | 2.987233 | 1.16404 | 161.83 | 1205.14 | 41.82 | 4.200379 | 27.18 | 120.01 | 1204.79 | 33.29 | 26.95 | 4.678328 | 1.16404 | 86.72 | 1199.94 | 29.45 | 5.025208 | 27.92 | 57.27 | 1195.45 | 22.38 | 28.11 | 5.000035 | 1.16404 | 1746.22 | 1655.62
0.00165999995 | 0.00738999993 | 5.70000011e-05 | 0.000410999986 | 235.8904 | 1764.05 | 1199.41 | 1116.16 | 35.86 | 27.77068 | 1216.42 | 235.15 | 14.22 | 1.328 | 1.334 | 2.063657 | 207.38 | 1204.52 | 45.53 | 24.47 | 2.986725 | 1.16404 | 161.85 | 1196.35 | 41.72 | 4.192294 | 27.64 | 120.13 | 1196.24 | 34.44 | 27.53 | 4.574542 | 1.16404 | 85.69 | 1191.77 | 28.95 | 4.93137 | 28.12 | 56.74 | 1187.37 | 21.84 | 28.34 | 5.000038 | 1.16404 | 1746.84 | 1654.69
0.00165999995 | 0.00738999993 | 5.70000011e-05 | 0.000410999986 | 235.6698 | 1762.4 | 1201.14 | 1121.94 | 34.08 | 27.7863 | 1216.6 | 235.07 | 14.1 | 1.328 | 1.334 | 2.124861 | 207.28 | 1205.51 | 45.67 | 24.12 | 2.991027 | 1.16404 | 161.61 | 1197.88 | 41.7 | 4.202447 | 27.36 | 119.91 | 1198.04 | 34.27 | 27.31 | 4.583004 | 1.16404 | 85.64 | 1194.1 | 28.83 | 4.990913 | 27.87 | 56.81 | 1190.31 | 21.91 | 27.94 | 5.000037 | 1.16404 | 1746.47 | 1654
0.00179000001 | 0.00361000001 | 7.89999976e-05 | 0.000778999995 | 236.3174 | 1869.99 | 1201.64 | 1119.04 | 233.81 | 29.2371 | 1216.22 | 242.31 | 16.34 | 1.328 | 1.334 | 1.930423 | 213.07 | 1204.04 | 44.82 | 23.05 | 2.713109 | 1.16404 | 168.25 | 1195.95 | 44.66 | 3.934362 | 27.27 | 123.59 | 1196.04 | 38.17 | 26.78 | 3.890557 | 1.16404 | 85.42 | 1191.37 | 29.93 | 4.94961 | 27.24 | 55.49 | 1186.35 | 20.7 | 25.93 | 5.000056 | 1.16404 | 1687.27 | 1687.05
0.00179000001 | 0.00361000001 | 7.89999976e-05 | 0.000778999995 | 236.1898 | 1868.98 | 1196.17 | 1113.55 | 235.32 | 29.386 | 1213.2 | 242.42 | 16.35 | 1.328 | 1.334 | 1.934864 | 213.03 | 1201.01 | 45.57 | 22.99 | 2.729738 | 1.16404 | 167.46 | 1192.92 | 44.61 | 3.975551 | 27.37 | 122.85 | 1193.01 | 37.87 | 26.64 | 3.916276 | 1.16404 | 84.98 | 1188.24 | 29.62 | 4.956109 | 27.21 | 55.36 | 1182.93 | 20.58 | 25.99 | 5.000058 | 1.16404 | 1687.47 | 1651.16
0.00182999996 | 0.00358000002 | 0.000123000005 | 0.000758000009 | 236.4501 | 1871.04 | 1209.38 | 1128.24 | 237.06 | 28.96894 | 1224.29 | 242.37 | 15.47 | 1.328 | 1.334 | 1.928372 | 213.41 | 1212.19 | 47.69 | 22.73 | 2.765031 | 1.16404 | 165.72 | 1204.37 | 44.47 | 3.878572 | 26.12 | 121.25 | 1204.24 | 36.86 | 25.49 | 4.225178 | 1.16404 | 84.39 | 1199.59 | 29.22 | 5.036556 | 25.81 | 55.17 | 1194.37 | 20.4 | 24.81 | 5.000055 | 1.16404 | 1690.46 | 1562.45
0.00182999996 | 0.00358000002 | 0.000123000005 | 0.000758000009 | 236.4362 | 1870.93 | 1205.02 | 1122.87 | 236.63 | 28.96529 | 1222.54 | 242.35 | 15.58 | 1.328 | 1.334 | 1.928752 | 213.38 | 1210.25 | 47.7 | 22.79 | 2.765344 | 1.16404 | 165.68 | 1202.26 | 44.39 | 4.055899 | 26.31 | 121.29 | 1202.16 | 36.74 | 25.51 | 4.075003 | 1.16404 | 84.55 | 1197.18 | 29.43 | 5.041401 | 26.13 | 55.12 | 1191.83 | 20.35 | 24.89 | 5.000054 | 1.16404 | 1691.48 | 1588.86
0.00182999996 | 0.00358000002 | 0.000123000005 | 0.000758000009 | 236.5247 | 1871.63 | 1220.13 | 1132.53 | 237.16 | 28.78582 | 1236.93 | 242.36 | 15.47 | 1.328 | 1.334 | 1.930872 | 213.58 | 1223.48 | 48.34 | 22.92 | 2.775089 | 1.16404 | 165.24 | 1214.75 | 44.28 | 3.893345 | 26.06 | 120.96 | 1214.11 | 36.62 | 25.25 | 4.227963 | 1.16404 | 84.34 | 1208.55 | 29.38 | 5.036929 | 25.73 | 54.96 | 1202.18 | 20.18 | 24.53 | 5.000057 | 1.16404 | 1691.01 | 1543.28
0.00182999996 | 0.00358000002 | 0.000123000005 | 0.000758000009 | 236.6788 | 1872.85 | 1222.78 | 1139.05 | 237.65 | 28.91041 | 1238.34 | 242.39 | 14.83 | 1.328 | 1.334 | 1.928296 | 213.48 | 1225.61 | 49.96 | 22.74 | 2.811867 | 1.16404 | 163.52 | 1217.47 | 43.91 | 3.965473 | 25.09 | 119.61 | 1216.87 | 35.99 | 24.43 | 4.426146 | 1.16404 | 83.62 | 1211.75 | 28.8 | 5.033652 | 24.61 | 54.82 | 1205.38 | 20.06 | 23.8 | 5.000058 | 1.16404 | 1691.1 | 1547.08
0.00182999996 | 0.00358000002 | 0.000123000005 | 0.000758000009 | 236.6473 | 1872.6 | 1220.69 | 1134.34 | 238.97 | 28.712 | 1235.88 | 242.41 | 14.91 | 1.328 | 1.334 | 1.919952 | 213.7 | 1222.83 | 49.16 | 22.49 | 2.790197 | 1.16404 | 164.54 | 1214.3 | 44.24 | 4.112247 | 25.3 | 120.3 | 1213.74 | 36.36 | 24.44 | 4.406844 | 1.16404 | 83.94 | 1208.26 | 29.15 | 5.040458 | 24.81 | 54.79 | 1201.75 | 20.02 | 23.83 | 5.000056 | 1.16404 | 1690.66 | 1547.62
0.00182999996 | 0.00358000002 | 0.000123000005 | 0.000758000009 | 236.4362 | 1870.93 | 1231 | 1138.57 | 237.77 | 28.84972 | 1244.59 | 242.32 | 15.31 | 1.328 | 1.334 | 1.931391 | 213.48 | 1230.48 | 49.19 | 23.06 | 2.794796 | 1.16404 | 164.29 | 1221.16 | 44.17 | 3.936728 | 25.84 | 120.12 | 1220.15 | 36.45 | 24.86 | 4.267797 | 1.16404 | 83.67 | 1213.77 | 29.06 | 5.03761 | 25.22 | 54.61 | 1206.22 | 19.81 | 23.99 | 5.000059 | 1.16404 | 1690.67 | 1546.28
0.00182999996 | 0.00358000002 | 0.000123000005 | 0.000758000009 | 236.7635 | 1873.52 | 1227.83 | 1141.79 | 238.93 | 28.90999 | 1242.9 | 242.48 | 15.07 | 1.328 | 1.334 | 1.921455 | 213.57 | 1229.78 | 49.72 | 22.9 | 2.805705 | 1.16404 | 163.85 | 1221.31 | 43.92 | 4.134358 | 25.19 | 119.93 | 1220.68 | 36.22 | 24.62 | 4.268272 | 1.16404 | 83.71 | 1215.02 | 28.95 | 5.038782 | 24.59 | 54.76 | 1208.44 | 19.97 | 23.77 | 5.000056 | 1.16404 | 1690.77 | 1545.39
0.00182999996 | 0.00358000002 | 0.000123000005 | 0.000758000009 | 236.2921 | 1869.79 | 1231.08 | 1141.48 | 236.4 | 28.67778 | 1243.17 | 242.24 | 15.05 | 1.328 | 1.334 | 1.999494 | 213.56 | 1229.72 | 49.07 | 22.53 | 2.789559 | 1.16404 | 164.49 | 1220.74 | 44.45 | 3.939455 | 25.33 | 120.04 | 1219.89 | 36.5 | 24.43 | 4.273355 | 1.16404 | 83.54 | 1213.81 | 28.97 | 5.04006 | 24.6 | 54.57 | 1206.75 | 19.79 | 23.53 | 5.000057 | 1.16404 | 1691.14 | 1544.71
0.00179000001 | 0.00361000001 | 7.89999976e-05 | 0.000778999995 | 236.0407 | 1867.8 | 1241.44 | 1146.34 | 234.44 | 29.0049 | 1251.23 | 242.12 | 15.36 | 1.328 | 1.334 | 1.919121 | 213.11 | 1236.7 | 49 | 22.8 | 2.796268 | 1.16404 | 164.11 | 1226.99 | 44.48 | 3.9595 | 25.84 | 119.63 | 1225.87 | 36.46 | 24.7 | 4.149426 | 1.16404 | 83.17 | 1218.97 | 28.82 | 5.036717 | 25.04 | 54.35 | 1210.87 | 19.58 | 23.61 | 5.000061 | 1.16404 | 1691.25 | 1545.24
0.00179000001 | 0.00361000001 | 7.89999976e-05 | 0.000778999995 | 236.2884 | 1869.76 | 1234.75 | 1146.26 | 235.74 | 29.02385 | 1249.71 | 242.23 | 15 | 1.328 | 1.334 | 1.93233 | 213.21 | 1236.11 | 49.73 | 22.68 | 2.811219 | 1.16404 | 163.48 | 1227.23 | 44.23 | 3.982273 | 24.94 | 119.25 | 1226.32 | 36.16 | 24.2 | 4.299771 | 1.16404 | 83.09 | 1220.22 | 28.67 | 5.034142 | 24.3 | 54.42 | 1212.88 | 19.64 | 23.34 | 5.000061 | 1.16404 | 1690.58 | 1542.14
0.00179000001 | 0.00361000001 | 7.89999976e-05 | 0.000778999995 | 236.3692 | 1870.4 | 1240.58 | 1145.94 | 236.65 | 28.97507 | 1248.6 | 242.29 | 15.38 | 1.328 | 1.334 | 1.922141 | 213.31 | 1234.15 | 48.71 | 22.96 | 2.787801 | 1.16404 | 164.6 | 1224.6 | 44.66 | 3.945088 | 25.82 | 119.94 | 1223.54 | 36.7 | 24.95 | 4.292267 | 1.16404 | 83.24 | 1217.03 | 28.85 | 5.033015 | 25.23 | 54.39 | 1209.18 | 19.62 | 23.86 | 5.000062 | 1.16404 | 1691.26 | 1545.7
0.000861999986 | 0.0137999998 | 4.6000001e-05 | 0.000182000003 | 229.3205 | 1222.36 | 1220.78 | 1132.38 | 118.49 | 27.36825 | 1243.6 | 232.47 | 9.88 | 1.328 | 1.334 | 2.051556 | 205.11 | 1230.54 | 46.13 | 16.07 | 2.859303 | 1.16404 | 158.98 | 1221.01 | 41.1 | 4.305619 | 17.76 | 117.88 | 1218.51 | 30.22 | 17.35 | 4.798089 | 1.16404 | 87.66 | 1211.4 | 24.9 | 5.080099 | 17.31 | 62.76 | 1202.56 | 20 | 17.58 | 5.00004 | 1.16404 | 1135.52 | 1307.19
0.000668999972 | 0.00200000009 | 7.79999973e-05 | 0.000136000002 | 229.0422 | 1527.63 | 1169.86 | 1087.29 | 134.2 | 27.29123 | 1187.57 | 232.24 | 14.65 | 1.328 | 1.334 | 2.032386 | 204.95 | 1175.97 | 43.8 | 21.21 | 2.937047 | 1.16404 | 161.15 | 1167.71 | 40.74 | 4.28414 | 23.27 | 120.41 | 1167.42 | 32.87 | 24.67 | 4.744466 | 1.16404 | 87.54 | 1163.42 | 26.2 | 5.071535 | 22.64 | 61.34 | 1158.2 | 18.39 | 21.71 | 5.00008 | 1.16404 | 1430.65 | 1305.59
1.20000004e-05 | 0.000941000006 | 3.19999999e-05 | 2.59999997e-05 | 229.3732 | 1325.04 | 1163.56 | 1077.26 | 28.32 | 27.08212 | 1177.62 | 228.32 | 12.49 | 1.328 | 1.334 | 2.121373 | 201.23 | 1165.56 | 39.84 | 19.16 | 3.015987 | 1.16404 | 161.39 | 1156.82 | 37.01 | 4.192476 | 21.51 | 124.38 | 1156.52 | 31.42 | 23.07 | 5.243402 | 1.16404 | 92.96 | 1153.39 | 29.01 | 5.063539 | 24.31 | 63.95 | 1148.92 | 21.09 | 23.97 | 5.000062 | 1.16404 | 1322.6 | 1307.49
1.10000001e-05 | 0.00147999998 | 7.9999998e-05 | 2.99999992e-05 | 227.8343 | 1316.15 | 1153.59 | 1066.13 | 30.82 | 26.92403 | 1170.16 | 228.34 | 12.9 | 1.328 | 1.334 | 2.071981 | 201.41 | 1158.01 | 44.64 | 21.24 | 3.06995 | 1.16404 | 156.77 | 1149.65 | 39.25 | 4.561532 | 23.26 | 117.52 | 1149.98 | 31.73 | 24.01 | 5.085821 | 1.16404 | 85.79 | 1146.43 | 25.13 | 5.072158 | 22.83 | 60.66 | 1142.09 | 17.78 | 21.14 | 5.000013 | 1.16404 | 1312.92 | 1305.17
1.10000001e-05 | 0.00109999999 | 5.50000004e-05 | 3.40000006e-05 | 229.1447 | 1323.72 | 1161.46 | 1082.79 | 40.09 | 26.98301 | 1175.46 | 228.67 | 12.24 | 1.328 | 1.334 | 2.079443 | 201.69 | 1164.06 | 44.27 | 20.07 | 3.021897 | 1.16404 | 157.42 | 1156.62 | 40.86 | 4.305398 | 22.66 | 116.56 | 1157.1 | 32.39 | 23.22 | 4.999171 | 1.16404 | 84.17 | 1154.09 | 24.28 | 5.062354 | 21.11 | 59.89 | 1149.03 | 16.98 | 19.53 | 5.000086 | 1.16404 | 1309.86 | 1294.52
1.20000004e-05 | 0.00116999994 | 4.99999987e-05 | 2.09999998e-05 | 230.739 | 1332.93 | 1153.04 | 1070.02 | 50.03 | 26.94931 | 1165.55 | 228.96 | 12.92 | 1.328 | 1.334 | 2.082324 | 202.01 | 1153.41 | 44.35 | 21.27 | 3.018938 | 1.16404 | 157.66 | 1145.6 | 39.63 | 4.391071 | 23.39 | 118.03 | 1145.89 | 31.69 | 23.92 | 4.860275 | 1.16404 | 86.34 | 1142.49 | 25.49 | 5.064316 | 23.04 | 60.85 | 1138.14 | 17.93 | 21.32 | 5.000076 | 1.16404 | 1309.27 | 1291.39
1.80000006e-05 | 0.00150000001 | 5.99999985e-05 | 2.40000008e-05 | 235.9075 | 1333.39 | 1157.15 | 1069.49 | 49.42 | 27.65492 | 1164.78 | 234.98 | 13.28 | 1.328 | 1.334 | 2.082837 | 207.33 | 1152.51 | 46.32 | 22.15 | 2.922423 | 1.16404 | 161.01 | 1144.51 | 41.28 | 4.246077 | 24.18 | 119.73 | 1144.77 | 32.82 | 24.86 | 4.806938 | 1.16404 | 86.91 | 1141.18 | 25.94 | 5.059732 | 23.68 | 60.97 | 1136.31 | 18.05 | 21.58 | 5.000081 | 1.16404 | 1313.23 | 1236.6
1.80000006e-05 | 0.00150000001 | 5.99999985e-05 | 2.40000008e-05 | 237.6555 | 1343.27 | 1151.72 | 1070.39 | 31.48 | 27.88752 | 1161.81 | 235.32 | 12.65 | 1.328 | 1.334 | 2.080061 | 207.43 | 1150.41 | 42.68 | 21.53 | 2.915298 | 1.16404 | 164.75 | 1143.22 | 42.59 | 4.27864 | 24.06 | 122.16 | 1144.04 | 33.77 | 24.59 | 4.887304 | 1.16404 | 88.39 | 1141.53 | 26.83 | 5.061909 | 23.48 | 61.56 | 1137.75 | 18.64 | 21.5 | 5.000074 | 1.16404 | 1312.25 | 1206.33
1.20000004e-05 | 0.00112999999 | 7.30000029e-05 | 2.80000004e-05 | 228.7259 | 1423.41 | 1148.5 | 1062.55 | 136.77 | 27.66243 | 1158.33 | 233.55 | 13.8 | 1.328 | 1.334 | 2.080912 | 205.88 | 1146.12 | 43.11 | 23.14 | 2.86817 | 1.16404 | 162.77 | 1138.21 | 41.87 | 4.31365 | 24.55 | 120.9 | 1138.39 | 32.4 | 25.08 | 4.518326 | 1.16404 | 88.5 | 1134.47 | 27.03 | 5.065516 | 24.01 | 61.47 | 1129.75 | 18.54 | 22.14 | 5.00002 | 1.16404 | 1309.21 | 1204.91
1.20000004e-05 | 0.00112999999 | 7.30000029e-05 | 2.80000004e-05 | 228.6375 | 1422.86 | 1154.77 | 1069.58 | 137.18 | 27.72366 | 1159.92 | 233.51 | 13.29 | 1.328 | 1.334 | 2.082669 | 205.79 | 1147.91 | 43.33 | 22.82 | 2.875118 | 1.16404 | 162.46 | 1140.16 | 42.29 | 4.356158 | 24.43 | 120.17 | 1140.47 | 32.13 | 24.85 | 4.546231 | 1.16404 | 88.04 | 1136.66 | 26.76 | 5.06363 | 23.47 | 61.28 | 1131.93 | 18.34 | 21.83 | 5.000017 | 1.16404 | 1308.1 | 1207.71
1.80000006e-05 | 0.00150000001 | 5.99999985e-05 | 2.40000008e-05 | 229.9739 | 1328.51 | 1158.77 | 1078.8 | 107.57 | 27.17287 | 1167.6 | 232.06 | 13.3 | 1.328 | 1.334 | 2.056873 | 204.88 | 1156.01 | 43.34 | 20.24 | 2.786748 | 1.16404 | 161.54 | 1148.48 | 41.33 | 4.096494 | 22 | 120.21 | 1148.65 | 32.28 | 22.55 | 4.622346 | 1.16404 | 87.93 | 1145.32 | 26.51 | 5.060312 | 21.38 | 61.42 | 1140.66 | 18.48 | 19.94 | 5.000066 | 1.16404 | 1237 | 1204.55
1.80000006e-05 | 0.00150000001 | 5.99999985e-05 | 2.40000008e-05 | 228.8089 | 1321.78 | 1158.11 | 1074.48 | 103.05 | 27.00214 | 1166.27 | 231.69 | 13.69 | 1.328 | 1.334 | 2.018169 | 204.68 | 1154.14 | 42.87 | 20.79 | 2.872741 | 1.16404 | 161.81 | 1146.34 | 42.21 | 4.187343 | 23.09 | 119.6 | 1146.7 | 31.77 | 22.97 | 4.51392 | 1.16404 | 87.83 | 1142.91 | 26.45 | 5.062404 | 22.04 | 61.38 | 1138.03 | 18.47 | 20.41 | 5.000067 | 1.16404 | 1236.32 | 1201.24
2.59999997e-05 | 0.00115000003 | 6.90000015e-05 | 3.30000003e-05 | 233.693 | 1259.91 | 1155.1 | 1071.61 | 127.57 | 28.38941 | 1159.95 | 239.81 | 12.47 | 1.328 | 1.334 | 2.019997 | 211.42 | 1148.31 | 45.33 | 20.08 | 2.784525 | 1.16404 | 166.09 | 1141.07 | 43.58 | 4.185103 | 21.62 | 122.51 | 1141.56 | 33.43 | 22.07 | 4.780528 | 1.16404 | 89.08 | 1138.63 | 27.42 | 5.06269 | 21.26 | 61.66 | 1134.22 | 18.79 | 19.27 | 5.000059 | 1.16404 | 1150.31 | 1184.1
1.29999999e-05 | 0.00118999998 | 8.09999983e-05 | 2.49999994e-05 | 228.8124 | 1321.8 | 1162.18 | 1082.3 | 187.64 | 28.45913 | 1162.07 | 238.24 | 11.68 | 1.328 | 1.334 | 2.020238 | 209.78 | 1150.93 | 44.78 | 19.76 | 2.725063 | 1.16404 | 165 | 1143.8 | 43.2 | 4.193465 | 21.37 | 121.8 | 1144.2 | 32.72 | 21.47 | 4.743473 | 1.16404 | 89.08 | 1141.28 | 27.34 | 5.066832 | 20.32 | 61.74 | 1136.84 | 18.85 | 18.88 | 5.000012 | 1.16404 | 1154.69 | 1156.97
1.29999999e-05 | 0.00118999998 | 8.09999983e-05 | 2.49999994e-05 | 229.9462 | 1328.35 | 1158.93 | 1079.98 | 194.84 | 28.60641 | 1167.39 | 238.84 | 11.03 | 1.328 | 1.334 | 2.019457 | 210.23 | 1156.2 | 44.78 | 19.38 | 2.788916 | 1.16404 | 165.45 | 1149.06 | 43.49 | 4.195246 | 20.97 | 121.96 | 1149.33 | 32.73 | 21.05 | 4.746991 | 1.16404 | 89.23 | 1146.11 | 27.51 | 5.068833 | 19.98 | 61.72 | 1141.55 | 18.86 | 18.53 | 5.000067 | 1.16404 | 1155.5 | 1141.86
1.49999996e-05 | 0.00156999996 | 0.000107 | 2.99999992e-05 | 236.463 | 1233.72 | 1157.17 | 1070.12 | 101.98 | 28.16465 | 1162.01 | 238.23 | 12.34 | 1.328 | 1.334 | 2.035391 | 210.06 | 1150.31 | 44.24 | 19.52 | 2.731897 | 1.16404 | 165.82 | 1142.36 | 43.42 | 4.087808 | 21.68 | 122.4 | 1142.69 | 33.3 | 21.68 | 4.787567 | 1.16404 | 89.1 | 1139.35 | 27.49 | 5.068686 | 21.27 | 61.61 | 1134.98 | 18.73 | 18.93 | 5.000149 | 1.16404 | 1147.67 | 1168.65
1.20000004e-05 | 0.00155000004 | 0.000115000003 | 3.40000006e-05 | 236.2982 | 1232.86 | 1162.24 | 1075.36 | 102.36 | 28.10958 | 1159.78 | 238.17 | 12.35 | 1.328 | 1.334 | 2.036947 | 210.07 | 1148.17 | 44.39 | 19.47 | 2.806118 | 1.16404 | 165.68 | 1140.52 | 43.3 | 4.08771 | 21.78 | 122.38 | 1140.99 | 33.37 | 21.67 | 4.623608 | 1.16404 | 89.01 | 1137.81 | 27.31 | 5.0625 | 21.33 | 61.7 | 1133.72 | 18.84 | 19.02 | 5.000055 | 1.16404 | 1148.14 | 1157.75
1.20000004e-05 | 0.00155000004 | 0.000115000003 | 3.40000006e-05 | 236.8674 | 1235.83 | 1158.58 | 1077.3 | 118.03 | 28.29475 | 1165.14 | 239.05 | 12.08 | 1.328 | 1.334 | 2.035757 | 210.76 | 1154.33 | 44.83 | 18.84 | 2.736984 | 1.16404 | 165.93 | 1147.06 | 43.41 | 4.096675 | 20.64 | 122.52 | 1147.5 | 33.38 | 20.69 | 4.803599 | 1.16404 | 89.14 | 1144.52 | 27.37 | 5.068852 | 20.14 | 61.77 | 1140.52 | 18.89 | 18.11 | 5.000057 | 1.16404 | 1137.91 | 950.71
1.49999996e-05 | 0.00156999996 | 0.000107 | 2.99999992e-05 | 236.1544 | 1232.11 | 1160.01 | 1074.34 | 113.89 | 28.19216 | 1166.9 | 238.81 | 12.4 | 1.328 | 1.334 | 2.034411 | 210.62 | 1155.4 | 44.98 | 19.37 | 2.813348 | 1.16404 | 165.64 | 1147.76 | 43.25 | 4.098355 | 21.17 | 122.39 | 1148.03 | 33.32 | 21.27 | 4.633369 | 1.16404 | 89.07 | 1144.62 | 27.38 | 5.068214 | 20.79 | 61.69 | 1140.11 | 18.81 | 18.6 | 5.000058 | 1.16404 | 1137.58 | 1310.15
9.00000032e-06 | 0.00107 | 5.09999991e-05 | 2.80000004e-05 | 230.5193 | 1125.84 | 1169.96 | 1093.26 | 193.9 | 28.49913 | 1169.06 | 239.43 | 9.36 | 1.328 | 1.334 | 1.945131 | 210.93 | 1158.07 | 41.15 | 15.16 | 2.626692 | 1.16404 | 169.78 | 1150.97 | 40.91 | 3.808967 | 16.42 | 128.87 | 1150.84 | 33.03 | 17.21 | 4.646701 | 1.16404 | 95.84 | 1148.26 | 31 | 5.066288 | 17.74 | 64.84 | 1143.6 | 22.04 | 17.21 | 5.000032 | 1.16404 | 966.11 | 1310.33
9.00000032e-06 | 0.00107 | 5.09999991e-05 | 2.80000004e-05 | 230.5664 | 1126.07 | 1165.35 | 1090.21 | 216.15 | 29.00257 | 1171.11 | 242.03 | 8.48 | 1.328 | 1.334 | 2.002415 | 213.03 | 1160.3 | 40.94 | 14.72 | 2.61122 | 1.16404 | 172.09 | 1153.3 | 42.18 | 3.811067 | 16.09 | 129.91 | 1153.21 | 33.53 | 16.7 | 4.676729 | 1.16404 | 96.38 | 1150.65 | 31.39 | 5.067253 | 17.15 | 64.99 | 1145.59 | 22.2 | 16.65 | 5.000035 | 1.16404 | 945.43 | 1310.68
0.000335999997 | 0.00230999989 | 9.60000034e-05 | 0.000167999999 | 235.4029 | 1125.84 | 1172.9 | 1091.17 | 145.97 | 28.53435 | 1175.19 | 240.77 | 10.52 | 1.328 | 1.334 | 1.981861 | 212.23 | 1164.58 | 46.47 | 16.06 | 2.784804 | 1.16404 | 165.76 | 1157.24 | 43.39 | 4.060847 | 17.26 | 122.37 | 1157.32 | 33.57 | 17.16 | 4.566769 | 1.16404 | 88.8 | 1153.72 | 27.05 | 5.07842 | 16.31 | 61.75 | 1148.79 | 18.91 | 15.37 | 5.000045 | 1.16404 | 1016.82 | 1653.65
0.000368000008 | 0.00206999993 | 1.99999995e-05 | 0.000155000002 | 236.6428 | 1131.77 | 1175.23 | 1087.95 | 186.76 | 28.75705 | 1176.75 | 244.28 | 10.81 | 1.328 | 1.334 | 1.956789 | 215.52 | 1164.45 | 48.75 | 16.52 | 2.681554 | 1.16404 | 166.77 | 1156.41 | 44.4 | 3.981842 | 17.47 | 122.37 | 1155.88 | 33.92 | 17.27 | 4.615784 | 1.16404 | 88.45 | 1151.34 | 27.1 | 5.066879 | 16.46 | 61.35 | 1144.7 | 18.46 | 15.02 | 5.00005 | 1.16404 | 987.57 | 1679.31
0.000368000008 | 0.00206999993 | 1.99999995e-05 | 0.000155000002 | 236.6177 | 1131.65 | 1179.27 | 1092.65 | 187.74 | 28.77525 | 1175.2 | 244.35 | 10.8 | 1.328 | 1.334 | 1.961384 | 215.57 | 1163.28 | 49.01 | 16.52 | 2.686388 | 1.16404 | 166.56 | 1155.43 | 44.46 | 3.995723 | 17.58 | 122.1 | 1155.06 | 33.85 | 17.4 | 4.486503 | 1.16404 | 88.25 | 1150.69 | 26.92 | 5.065257 | 16.48 | 61.33 | 1144.2 | 18.48 | 15.1 | 5.000047 | 1.16404 | 986.98 | 1725.37
0.000417000003 | 0.00196000002 | 4.6000001e-05 | 8.9000001e-05 | 237.728 | 1136.96 | 1185.23 | 1100.2 | 195.64 | 28.98312 | 1183.1 | 244.94 | 9.99 | 1.328 | 1.334 | 1.907874 | 215.96 | 1171.24 | 49.46 | 15.23 | 2.691946 | 1.16404 | 166.5 | 1163.26 | 44.48 | 4.012462 | 16.19 | 122.02 | 1162.56 | 33.92 | 16.31 | 4.507507 | 1.16404 | 88.1 | 1158 | 26.91 | 5.06947 | 15.06 | 61.19 | 1151.15 | 18.33 | 14.44 | 5.000052 | 1.16404 | 986.62 | 1436.41
0.000429000007 | 0.00252999994 | 9.69999965e-05 | 0.000190999999 | 236.2393 | 1129.84 | 1181.58 | 1094.23 | 190.77 | 28.88333 | 1182.88 | 244.48 | 10.12 | 1.328 | 1.334 | 1.901393 | 215.59 | 1170.57 | 49.26 | 15.79 | 2.629076 | 1.16404 | 166.33 | 1162.22 | 44.47 | 4.011283 | 17.14 | 121.86 | 1161.57 | 34.21 | 17.04 | 4.524537 | 1.16404 | 87.65 | 1156.9 | 26.68 | 5.06793 | 15.75 | 60.97 | 1149.62 | 18.12 | 14.81 | 5.000053 | 1.16404 | 983.7 | 1547.37
0.000429000007 | 0.00252999994 | 9.69999965e-05 | 0.000190999999 | 237.3684 | 1135.24 | 1181.19 | 1093.93 | 193.98 | 28.85026 | 1179.63 | 245.06 | 10.22 | 1.328 | 1.334 | 1.902363 | 216.21 | 1167.44 | 49.32 | 16.09 | 2.624073 | 1.16404 | 166.89 | 1159.26 | 44.85 | 4.012757 | 17.45 | 122.04 | 1158.76 | 34.16 | 17.33 | 4.389344 | 1.16404 | 87.88 | 1154.13 | 26.83 | 5.064976 | 15.95 | 61.05 | 1147 | 18.18 | 14.97 | 5.000051 | 1.16404 | 981.96 | 1579.32
0.000417000003 | 0.00196000002 | 4.6000001e-05 | 8.9000001e-05 | 236.2706 | 1129.99 | 1184.13 | 1094.85 | 187.93 | 28.95705 | 1185.15 | 244.51 | 9.9 | 1.328 | 1.334 | 1.905479 | 215.56 | 1172.47 | 49.13 | 15.35 | 2.627686 | 1.16404 | 166.43 | 1163.75 | 44.74 | 4.021522 | 16.27 | 121.69 | 1162.75 | 33.9 | 16.32 | 4.659768 | 1.16404 | 87.79 | 1157.73 | 26.96 | 5.068712 | 15.11 | 60.83 | 1150.04 | 17.98 | 14.31 | 5.000052 | 1.16404 | 983.05 | 1708.31
0.000339999999 | 0.00231999997 | 8.09999983e-05 | 0.000207999998 | 228.7093 | 1117 | 1182.05 | 1093.96 | 172.18 | 27.90095 | 1190.35 | 237.01 | 10.44 | 1.328 | 1.334 | 1.962284 | 209.11 | 1177.2 | 47.06 | 16.1 | 2.780677 | 1.16404 | 162.05 | 1168.5 | 42.6 | 4.147032 | 16.92 | 119.45 | 1167.66 | 32.52 | 16.9 | 4.543186 | 1.16404 | 86.93 | 1162.47 | 26.39 | 5.069874 | 15.93 | 60.54 | 1155.14 | 17.68 | 14.59 | 5.00005 | 1.16404 | 982.66 | 1708.21
0.000493999978 | 0.00233000005 | 0.000108 | 5.99999985e-05 | 236.0929 | 1129.14 | 1191.13 | 1099.31 | 222.93 | 29.24971 | 1197.32 | 247.4 | 10.49 | 1.328 | 1.334 | 1.852198 | 218.15 | 1185.4 | 48.54 | 15.06 | 2.637986 | 1.16404 | 169.61 | 1176.53 | 45.43 | 3.838621 | 16.48 | 124.18 | 1175.77 | 34.9 | 16.18 | 4.350071 | 1.16404 | 89.28 | 1170.74 | 27.66 | 5.085035 | 15.53 | 61.62 | 1164.09 | 18.81 | 14.36 | 5.000045 | 1.16404 | 958.07 | 1710.79
0.000493999978 | 0.00233000005 | 0.000108 | 5.99999985e-05 | 235.8274 | 1127.87 | 1199.59 | 1108.19 | 221.68 | 29.31647 | 1203.77 | 247.26 | 10.06 | 1.328 | 1.334 | 1.852918 | 217.94 | 1191.9 | 48.63 | 14.75 | 2.571084 | 1.16404 | 169.31 | 1182.86 | 45.31 | 4.018196 | 16.25 | 124 | 1182.15 | 34.85 | 15.73 | 4.354635 | 1.16404 | 89.15 | 1177.06 | 27.62 | 5.086786 | 15.32 | 61.53 | 1170.54 | 18.69 | 13.96 | 5.000048 | 1.16404 | 958.37 | 1635.6
0.000493999978 | 0.00233000005 | 0.000108 | 5.99999985e-05 | 237.0735 | 1133.83 | 1198.83 | 1109.94 | 223.6 | 29.42202 | 1202.67 | 247.93 | 9.99 | 1.328 | 1.334 | 1.850198 | 218.5 | 1191.13 | 49.1 | 14.82 | 2.57506 | 1.16404 | 169.4 | 1182.48 | 45.41 | 3.856581 | 16.17 | 123.99 | 1181.83 | 34.5 | 15.77 | 4.349493 | 1.16404 | 89.49 | 1177 | 27.78 | 5.085694 | 15.4 | 61.71 | 1170.83 | 18.91 | 13.99 | 5.000044 | 1.16404 | 958.58 | 1636.69
0.000482000003 | 0.00236000004 | 7.79999973e-05 | 6.50000002e-05 | 236.7975 | 1132.51 | 1202.56 | 1115.65 | 212.77 | 29.40329 | 1208.7 | 247.02 | 9.54 | 1.328 | 1.334 | 1.93011 | 217.62 | 1197.48 | 48.56 | 14.19 | 2.646841 | 1.16404 | 169.06 | 1188.98 | 45.08 | 3.844841 | 15.45 | 123.98 | 1188.22 | 34.53 | 15.25 | 4.333687 | 1.16404 | 89.45 | 1183.29 | 27.79 | 5.088395 | 14.72 | 61.66 | 1177.09 | 18.83 | 13.56 | 5.000048 | 1.16404 | 964.23 | 1632.49
0.000482000003 | 0.00236000004 | 7.79999973e-05 | 6.50000002e-05 | 235.4343 | 1125.99 | 1204.81 | 1115.75 | 206.45 | 29.30146 | 1209.03 | 246.36 | 9.57 | 1.328 | 1.334 | 1.924668 | 217.06 | 1197.5 | 48.57 | 14.22 | 2.581443 | 1.16404 | 168.49 | 1188.58 | 44.87 | 4.024252 | 15.73 | 123.62 | 1187.85 | 34.34 | 15.37 | 4.499598 | 1.16404 | 89.28 | 1182.9 | 27.73 | 5.088924 | 14.97 | 61.55 | 1176.57 | 18.73 | 13.68 | 5.000049 | 1.16404 | 964.31 | 1636.01
0.000482000003 | 0.00236000004 | 7.79999973e-05 | 6.50000002e-05 | 235.6705 | 1127.12 | 1199.86 | 1110.06 | 203.64 | 29.25357 | 1203.51 | 246.51 | 9.83 | 1.328 | 1.334 | 1.85745 | 217.25 | 1191.91 | 47.98 | 14.62 | 2.567527 | 1.16404 | 169.27 | 1183.05 | 45.35 | 3.837404 | 15.9 | 123.92 | 1182.28 | 34.49 | 15.67 | 4.325369 | 1.16404 | 89.43 | 1177.3 | 27.78 | 5.086547 | 15.12 | 61.65 | 1170.96 | 18.83 | 13.96 | 5.000047 | 1.16404 | 963.29 | 1635.58
0.000482000003 | 0.00236000004 | 7.79999973e-05 | 6.50000002e-05 | 235.8148 | 1127.81 | 1202.97 | 1115.66 | 205.95 | 29.19465 | 1210.13 | 246.7 | 9.42 | 1.328 | 1.334 | 1.856308 | 217.51 | 1198.67 | 48.27 | 14.25 | 2.640128 | 1.16404 | 169.24 | 1190.11 | 45.47 | 3.686425 | 15.33 | 123.77 | 1189.22 | 34.46 | 15.26 | 4.3353 | 1.16404 | 89.31 | 1184.29 | 27.7 | 5.087437 | 14.66 | 61.61 | 1177.97 | 18.78 | 13.62 | 5.000047 | 1.16404 | 962.75 | 1630.23
0.000444000005 | 0.00243999995 | 0.000116000003 | 4.70000014e-05 | 235.9777 | 1046.51 | 1198.59 | 1108.1 | 104.05 | 28.24495 | 1207.99 | 238.36 | 9.46 | 1.328 | 1.334 | 1.99034 | 210.11 | 1195.52 | 44.82 | 14.46 | 2.774345 | 1.16404 | 165.29 | 1186.34 | 43.03 | 4.023017 | 15.67 | 122.26 | 1185.47 | 33.66 | 15.86 | 4.526287 | 1.16404 | 88.6 | 1180.4 | 27.3 | 5.082665 | 15.09 | 61.3 | 1173.91 | 18.46 | 13.95 | 5.000051 | 1.16404 | 974.55 | 1629.14
0.000444000005 | 0.00243999995 | 0.000116000003 | 4.70000014e-05 | 237.4525 | 1053.05 | 1202.49 | 1116.37 | 111.94 | 28.38111 | 1210.74 | 238.86 | 9.05 | 1.328 | 1.334 | 1.989126 | 210.48 | 1199.01 | 45.29 | 14.32 | 2.781267 | 1.16404 | 165.19 | 1190.41 | 43.13 | 4.043639 | 15.46 | 122.06 | 1189.77 | 33.72 | 15.68 | 4.725437 | 1.16404 | 88.34 | 1185.27 | 27.04 | 5.080587 | 14.81 | 61.3 | 1179.25 | 18.47 | 13.81 | 5.000047 | 1.16404 | 974.44 | 1658.61
0.000444000005 | 0.00243999995 | 0.000116000003 | 4.70000014e-05 | 237.4525 | 1053.05 | 1202.55 | 1116.33 | 142.32 | 28.59884 | 1213.18 | 241.09 | 8.96 | 1.328 | 1.334 | 1.989297 | 212.49 | 1201.41 | 45.9 | 13.8 | 2.698861 | 1.16404 | 166.59 | 1192.64 | 43.85 | 3.887789 | 14.94 | 122.74 | 1191.76 | 33.99 | 14.91 | 4.579094 | 1.16404 | 88.75 | 1186.95 | 27.33 | 5.081128 | 14.32 | 61.42 | 1180.55 | 18.6 | 13.33 | 5.000046 | 1.16404 | 947.37 | 1655.41
0.000444000005 | 0.00243999995 | 0.000116000003 | 4.70000014e-05 | 237.6261 | 1053.82 | 1198.85 | 1113.79 | 141.88 | 28.61344 | 1212.75 | 241.2 | 8.9 | 1.328 | 1.334 | 1.990856 | 212.59 | 1201.16 | 45.84 | 13.9 | 2.696553 | 1.16404 | 166.75 | 1192.5 | 44 | 3.888629 | 15.22 | 122.75 | 1191.75 | 33.74 | 15.11 | 4.566876 | 1.16404 | 89.01 | 1187.06 | 27.44 | 5.080295 | 14.48 | 61.57 | 1180.99 | 18.75 | 13.53 | 5.000043 | 1.16404 | 946.45 | 1654.14
0.000444000005 | 0.00243999995 | 0.000116000003 | 4.70000014e-05 | 236.5279 | 1048.95 | 1198.33 | 1114.96 | 137.64 | 28.60824 | 1212.87 | 240.78 | 8.83 | 1.328 | 1.334 | 1.990721 | 212.17 | 1201.5 | 45.71 | 13.76 | 2.698283 | 1.16404 | 166.46 | 1193.02 | 43.95 | 4.055306 | 15.17 | 122.51 | 1192.48 | 33.79 | 15.06 | 4.574931 | 1.16404 | 88.72 | 1188.02 | 27.3 | 5.081708 | 14.41 | 61.42 | 1181.99 | 18.59 | 13.47 | 5.000046 | 1.16404 | 946.9 | 1556.29
0.000444000005 | 0.00243999995 | 0.000116000003 | 4.70000014e-05 | 237.1593 | 1051.75 | 1196.28 | 1112.02 | 141.06 | 28.62531 | 1212.52 | 241.05 | 8.99 | 1.328 | 1.334 | 1.985272 | 212.43 | 1200.98 | 45.93 | 13.86 | 2.699852 | 1.16404 | 166.5 | 1192.39 | 43.7 | 3.88335 | 14.88 | 122.8 | 1191.56 | 33.83 | 14.94 | 4.407042 | 1.16404 | 88.97 | 1186.71 | 27.5 | 5.07984 | 14.29 | 61.47 | 1180.33 | 18.64 | 13.33 | 5.000041 | 1.16404 | 946.66 | 1638.52
0.000449999992 | 0.00233999989 | 8.39999993e-05 | 7.20000025e-05 | 237.2427 | 1052.12 | 1194.35 | 1109.41 | 150.32 | 27.91663 | 1210.79 | 241.97 | 8.97 | 1.328 | 1.334 | 1.984215 | 214.06 | 1199.04 | 46.83 | 14.11 | 2.693294 | 1.16404 | 167.23 | 1190.52 | 44.12 | 3.88507 | 15.16 | 123.11 | 1189.76 | 33.8 | 15.23 | 4.566399 | 1.16404 | 89.31 | 1185.02 | 27.64 | 5.081121 | 14.44 | 61.67 | 1178.84 | 18.84 | 13.62 | 5.000043 | 1.16404 | 937.72 | 1613.48
0.000449999992 | 0.00233999989 | 8.39999993e-05 | 7.20000025e-05 | 236.2979 | 1047.93 | 1200.13 | 1115.85 | 145.5 | 28.67171 | 1212.51 | 241.56 | 8.88 | 1.328 | 1.334 | 1.925135 | 212.89 | 1200.94 | 45.88 | 13.87 | 2.69383 | 1.16404 | 167.01 | 1192.46 | 43.93 | 3.879178 | 14.89 | 123.08 | 1191.71 | 33.94 | 15.19 | 4.565171 | 1.16404 | 89.14 | 1187.17 | 27.56 | 5.082447 | 14.31 | 61.58 | 1180.97 | 18.74 | 13.5 | 5.000046 | 1.16404 | 937.35 | 1619.42
0.000449999992 | 0.00233999989 | 8.39999993e-05 | 7.20000025e-05 | 237.1232 | 1051.59 | 1196.45 | 1114.13 | 149.81 | 28.74024 | 1212.97 | 241.93 | 8.84 | 1.328 | 1.334 | 1.927389 | 213.19 | 1201.65 | 45.87 | 13.51 | 2.691133 | 1.16404 | 167.32 | 1193.31 | 44.05 | 3.726048 | 14.51 | 123.27 | 1192.46 | 33.98 | 14.61 | 4.406514 | 1.16404 | 89.29 | 1187.79 | 27.62 | 5.081677 | 14.09 | 61.67 | 1181.7 | 18.85 | 13.18 | 5.000043 | 1.16404 | 936.64 | 1517.31
0.000449999992 | 0.00233999989 | 8.39999993e-05 | 7.20000025e-05 | 235.511 | 1044.44 | 1189.95 | 1103.52 | 147.18 | 28.6481 | 1206.93 | 241.76 | 9.26 | 1.328 | 1.334 | 1.92207 | 213.11 | 1195.01 | 45.69 | 14.13 | 2.759072 | 1.16404 | 167.42 | 1186.38 | 43.93 | 4.022553 | 15.3 | 123.49 | 1185.7 | 33.98 | 15.35 | 4.548629 | 1.16404 | 89.51 | 1180.92 | 27.79 | 5.082222 | 14.59 | 61.72 | 1174.66 | 18.85 | 13.64 | 5.000044 | 1.16404 | 932.2 | 1518.07
0.000449999992 | 0.00233999989 | 8.39999993e-05 | 7.20000025e-05 | 237.5472 | 1053.47 | 1189.83 | 1107.03 | 156.86 | 28.7676 | 1207.94 | 242.57 | 9.07 | 1.328 | 1.334 | 1.92233 | 213.81 | 1196.56 | 46.56 | 14.06 | 2.697712 | 1.16404 | 167.25 | 1188.32 | 44.2 | 3.900105 | 15.2 | 123.05 | 1187.73 | 33.96 | 15.3 | 4.4317 | 1.16404 | 89.09 | 1183.17 | 27.47 | 5.079346 | 14.55 | 61.62 | 1177.23 | 18.81 | 13.71 | 5.00004 | 1.16404 | 932.51 | 1592.03
0.000449999992 | 0.00233999989 | 8.39999993e-05 | 7.20000025e-05 | 236.325 | 1048.05 | 1189.45 | 1106.14 | 152.49 | 28.74836 | 1207.1 | 242.08 | 9 | 1.328 | 1.334 | 1.917908 | 213.34 | 1195.66 | 46.34 | 13.81 | 2.698624 | 1.16404 | 167 | 1187.29 | 44.12 | 3.89793 | 14.85 | 122.88 | 1186.59 | 33.79 | 14.92 | 4.420462 | 1.16404 | 89.09 | 1181.84 | 27.53 | 5.083278 | 14.33 | 61.56 | 1175.67 | 18.72 | 13.37 | 5.000046 | 1.16404 | 931.91 | 1596.25
0.000493999978 | 0.00233000005 | 0.000108 | 5.99999985e-05 | 236.1347 | 1129.34 | 1194.26 | 1108.52 | 231.47 | 29.4321 | 1210.99 | 248.25 | 9.58 | 1.328 | 1.334 | 1.852827 | 218.82 | 1199.6 | 50 | 14.25 | 2.58902 | 1.16404 | 168.82 | 1191.05 | 44.82 | 3.863707 | 15.6 | 124 | 1190.26 | 34.57 | 15.06 | 4.530222 | 1.16404 | 89.43 | 1185.4 | 27.74 | 5.088271 | 14.86 | 61.69 | 1179.15 | 18.88 | 13.56 | 5.000046 | 1.16404 | 951.19 | 1559.95
0.000493999978 | 0.00233000005 | 0.000108 | 5.99999985e-05 | 235.3925 | 1125.79 | 1182.53 | 1095.39 | 218.2 | 29.39211 | 1201.74 | 247.86 | 9.99 | 1.328 | 1.334 | 1.855967 | 218.47 | 1190.31 | 48.02 | 14.7 | 2.554028 | 1.16404 | 170.45 | 1181.6 | 45.58 | 3.812691 | 16.16 | 124.87 | 1180.93 | 34.78 | 15.79 | 4.312991 | 1.16404 | 90.09 | 1176.06 | 28.17 | 5.085402 | 15.47 | 61.92 | 1169.93 | 19.12 | 14.16 | 5.000043 | 1.16404 | 950.71 | 1557.71
0.000449999992 | 0.00233999989 | 8.39999993e-05 | 7.20000025e-05 | 236.1356 | 1047.21 | 1176.94 | 1094.39 | 137.96 | 28.53885 | 1199.24 | 240.73 | 9.49 | 1.328 | 1.334 | 1.99152 | 212.19 | 1187.45 | 45.52 | 14.7 | 2.692567 | 1.16404 | 166.67 | 1179.17 | 43.81 | 4.004658 | 15.91 | 122.86 | 1178.7 | 34.13 | 16.06 | 4.599349 | 1.16404 | 88.73 | 1174.48 | 27.25 | 5.071709 | 15.27 | 61.48 | 1168.5 | 18.68 | 14.22 | 5.00004 | 1.16404 | 945.13 | 1436.47
0.000449999992 | 0.00233999989 | 8.39999993e-05 | 7.20000025e-05 | 236.8662 | 1050.45 | 1172.96 | 1091.92 | 139.85 | 28.64831 | 1194.04 | 240.94 | 9.32 | 1.328 | 1.334 | 1.984593 | 212.29 | 1183.07 | 45.3 | 14.35 | 2.759521 | 1.16404 | 166.99 | 1175.14 | 43.77 | 3.858906 | 15.71 | 123.22 | 1174.81 | 33.81 | 15.74 | 4.534156 | 1.16404 | 89.41 | 1170.72 | 27.66 | 5.080925 | 15.18 | 61.75 | 1165.54 | 18.92 | 14.26 | 5.000042 | 1.16404 | 945.26 | 1437.54
0.000449999992 | 0.00233999989 | 8.39999993e-05 | 7.20000025e-05 | 236.1085 | 1047.09 | 1167.36 | 1082.84 | 134.04 | 28.61376 | 1189.93 | 240.6 | 9.52 | 1.328 | 1.334 | 1.919476 | 211.99 | 1178.27 | 45.19 | 14.61 | 2.688791 | 1.16404 | 166.8 | 1169.79 | 43.42 | 4.003771 | 15.98 | 123.38 | 1169.36 | 33.78 | 16.05 | 4.685779 | 1.16404 | 89.6 | 1165.13 | 27.75 | 5.079293 | 15.9 | 61.85 | 1159.82 | 19.01 | 15.15 | 5.000035 | 1.16404 | 945.97 | 1438.73
0.000493999978 | 0.00233000005 | 0.000108 | 5.99999985e-05 | 237.038 | 1133.66 | 1164.09 | 1078.17 | 233.63 | 29.55513 | 1189.63 | 249.71 | 10.46 | 1.328 | 1.334 | 1.852036 | 220.16 | 1178.4 | 49.12 | 15.61 | 2.557168 | 1.16404 | 171.04 | 1170.13 | 45.83 | 3.827381 | 17.31 | 125.21 | 1168.3 | 35.23 | 16.91 | 4.358951 | 1.16404 | 89.98 | 1164.2 | 28.01 | 5.085982 | 16.67 | 61.97 | 1156.23 | 19.15 | 15.57 | 5.000042 | 1.16404 | 944.27 | 1392.11
0.000493999978 | 0.00233000005 | 0.000108 | 5.99999985e-05 | 236.095 | 1129.15 | 1167.46 | 1084.07 | 240.44 | 29.46883 | 1184.76 | 249.32 | 10.15 | 1.328 | 1.334 | 1.858342 | 219.85 | 1172.48 | 51.56 | 15.21 | 2.608311 | 1.16404 | 168.29 | 1164.78 | 44.24 | 3.878757 | 16.61 | 124.05 | 1163.03 | 34.3 | 16.26 | 4.532894 | 1.16404 | 89.75 | 1159.29 | 27.74 | 5.087945 | 16.08 | 62.01 | 1151.83 | 19.2 | 15.12 | 5.000038 | 1.16404 | 943.53 | 1393.03
0.000493999978 | 0.00233000005 | 0.000108 | 5.99999985e-05 | 236.9188 | 1133.09 | 1165.35 | 1081.35 | 231.73 | 29.71805 | 1186.6 | 249.9 | 10.07 | 1.328 | 1.334 | 1.850706 | 220.18 | 1175.71 | 48.71 | 15.12 | 2.549898 | 1.16404 | 171.47 | 1167.69 | 45.91 | 3.813213 | 16.91 | 125.56 | 1165.98 | 35.12 | 16.4 | 4.336993 | 1.16404 | 90.44 | 1162.02 | 28.31 | 5.088003 | 16.34 | 62.13 | 1154.53 | 19.34 | 15.17 | 5.000042 | 1.16404 | 942.99 | 1394.63
0.000493999978 | 0.00233000005 | 0.000108 | 5.99999985e-05 | 235.6894 | 1127.21 | 1163.9 | 1075.7 | 227.82 | 29.52505 | 1184.39 | 249.15 | 10.57 | 1.328 | 1.334 | 1.925533 | 219.62 | 1173.17 | 47.98 | 15.66 | 2.540765 | 1.16404 | 171.64 | 1164.68 | 45.77 | 3.785047 | 17.49 | 125.87 | 1162.79 | 35.38 | 17.17 | 4.318397 | 1.16404 | 90.49 | 1158.64 | 28.31 | 5.089784 | 16.85 | 62.18 | 1150.65 | 19.34 | 15.74 | 5.000043 | 1.16404 | 941.37 | 1393.16
0.000493999978 | 0.00233000005 | 0.000108 | 5.99999985e-05 | 235.6183 | 1126.87 | 1163.4 | 1078.16 | 228.34 | 29.59387 | 1180.13 | 249.21 | 10.37 | 1.328 | 1.334 | 1.855986 | 219.62 | 1169.15 | 48.01 | 15.26 | 2.54219 | 1.16404 | 171.61 | 1161.07 | 45.6 | 3.947822 | 17.07 | 126.01 | 1159.51 | 35.28 | 16.51 | 4.307594 | 1.16404 | 90.73 | 1155.53 | 28.35 | 5.088144 | 16.4 | 62.38 | 1148.03 | 19.58 | 15.37 | 5.000038 | 1.16404 | 941.88 | 1392.95
0.000449000014 | 0.00246999995 | 0.000140999997 | 7.20000025e-05 | 236.6951 | 1132.02 | 1166.92 | 1082.51 | 230.04 | 29.64785 | 1182.4 | 249.78 | 10.16 | 1.328 | 1.334 | 1.920609 | 220.13 | 1171.72 | 48.74 | 15.34 | 2.550854 | 1.16404 | 171.39 | 1163.81 | 45.83 | 3.811315 | 16.99 | 125.56 | 1162.16 | 35.09 | 16.43 | 4.179993 | 1.16404 | 90.47 | 1158.03 | 28.3 | 5.08734 | 16.26 | 62.17 | 1150.56 | 19.36 | 15.16 | 5.000041 | 1.16404 | 942.92 | 1389.29
0.000273000012 | 0.00194999995 | 5.99999985e-05 | 4.09999993e-05 | 236.8893 | 1551.11 | 1157.35 | 1071.27 | 44.27 | 27.77338 | 1171.88 | 234.82 | 13.91 | 1.328 | 1.334 | 2.096348 | 207.05 | 1160.02 | 40.7 | 21.43 | 2.945544 | 1.16404 | 166.35 | 1151.46 | 36.12 | 3.960166 | 23.07 | 130.23 | 1150.62 | 32.87 | 24.83 | 4.826178 | 1.16404 | 97.36 | 1146.98 | 27.45 | 5.094974 | 24.32 | 69.91 | 1143.52 | 20.87 | 23.32 | 5.000076 | 1.16404 | 1537.29 | 1378.76
0.000261999987 | 0.00203000009 | 7.00000019e-05 | 4.3e-05 | 230.713 | 1641.77 | 1166.14 | 1076.71 | 143.1 | 27.03003 | 1176.33 | 232.15 | 16.15 | 1.328 | 1.334 | 2.030003 | 205.12 | 1163.29 | 41.48 | 22.66 | 2.863048 | 1.16404 | 163.64 | 1153.96 | 38.81 | 4.146579 | 24.98 | 124.83 | 1153 | 31.6 | 25.46 | 4.752362 | 1.16404 | 93.23 | 1148.16 | 25.67 | 5.090193 | 24.12 | 67.56 | 1142.65 | 18.54 | 22.17 | 5.000081 | 1.16404 | 1536.69 | 1378.25
0.000997000025 | 0.00474999985 | 8.39999993e-05 | 0.000128999993 | 235.8037 | 1845.42 | 1195.45 | 1112.55 | 29.56 | 29.31544 | 1205.05 | 234.73 | 15.42 | 1.328 | 1.334 | 2.073345 | 205.41 | 1193.46 | 48.9 | 27.26 | 3.102011 | 1.16404 | 156.51 | 1185.94 | 42.83 | 4.190919 | 30.91 | 113.68 | 1184.79 | 34.42 | 30.68 | 4.226791 | 1.16404 | 79.26 | 1178.75 | 26.18 | 4.91485 | 30.03 | 53.08 | 1170.08 | 18.25 | 30.79 | 5.000056 | 1.16404 | 1836.17 | 1387.1
0.000997000025 | 0.00474999985 | 8.39999993e-05 | 0.000128999993 | 236.9217 | 1854.17 | 1194.69 | 1114.62 | 38.99 | 29.39855 | 1207.04 | 234.92 | 14.76 | 1.328 | 1.334 | 2.070998 | 205.52 | 1195.79 | 50.05 | 26.65 | 3.042138 | 1.16404 | 155.47 | 1188.51 | 42.92 | 4.409413 | 29.88 | 112.55 | 1187.5 | 33.79 | 29.2 | 4.388263 | 1.16404 | 78.76 | 1181.58 | 25.78 | 5.032429 | 28.9 | 52.98 | 1172.93 | 18.2 | 28.77 | 5.000057 | 1.16404 | 1836.32 | 1357.43
0.000997000025 | 0.00474999985 | 8.39999993e-05 | 0.000128999993 | 235.5059 | 1843.09 | 1200.05 | 1115.38 | 27.04 | 28.67761 | 1209.81 | 234.7 | 14.82 | 1.328 | 1.334 | 2.069743 | 206.02 | 1197.84 | 48.91 | 26.64 | 3.088746 | 1.16404 | 157.11 | 1190.01 | 43.75 | 4.264724 | 30.3 | 113.36 | 1188.83 | 34.65 | 29.76 | 4.384994 | 1.16404 | 78.71 | 1182.46 | 25.86 | 5.011251 | 29.11 | 52.85 | 1173.09 | 18.06 | 28.93 | 5.000056 | 1.16404 | 1836.55 | 1288.74
0.000997000025 | 0.00474999985 | 8.39999993e-05 | 0.000128999993 | 235.4459 | 1842.62 | 1214.55 | 1127.21 | 26.54 | 28.28478 | 1217.84 | 234.72 | 14.82 | 1.328 | 1.334 | 2.127303 | 206.43 | 1205.67 | 48.93 | 26.69 | 3.079591 | 1.16404 | 157.5 | 1197.54 | 43.99 | 4.197759 | 30.05 | 113.51 | 1196.02 | 34.79 | 29.48 | 4.260328 | 1.16404 | 78.72 | 1189.05 | 25.83 | 5.01809 | 28.71 | 52.89 | 1179.18 | 18.13 | 28.48 | 5.000059 | 1.16404 | 1834.19 | 1287.07
0.00092000002 | 0.00472000008 | 7.40000032e-05 | 9.69999965e-05 | 235.4944 | 1843 | 1214.46 | 1131.94 | 26.94 | 28.13561 | 1224 | 234.75 | 13.72 | 1.328 | 1.334 | 2.129428 | 206.61 | 1212.29 | 51.26 | 26.13 | 3.04451 | 1.16404 | 155.35 | 1204.69 | 43.51 | 4.43636 | 28.41 | 111.84 | 1203.3 | 33.77 | 27.49 | 4.559649 | 1.16404 | 78.07 | 1196.66 | 25.38 | 5.029676 | 27.23 | 52.69 | 1187.1 | 17.94 | 26.86 | 5.000059 | 1.16404 | 1834.26 | 1345.54
0.00092000002 | 0.00472000008 | 7.40000032e-05 | 9.69999965e-05 | 235.7781 | 1845.22 | 1219.76 | 1132.37 | 29.34 | 28.03443 | 1228.98 | 234.8 | 13.86 | 1.328 | 1.334 | 2.125513 | 206.76 | 1216.58 | 50.76 | 26.13 | 2.945704 | 1.16404 | 156 | 1208.09 | 43.82 | 4.253697 | 28.76 | 112.18 | 1206.15 | 34.03 | 28.17 | 4.556705 | 1.16404 | 78.15 | 1198.88 | 25.53 | 5.034396 | 27.45 | 52.62 | 1188.19 | 17.87 | 27.07 | 5.000057 | 1.16404 | 1834.2 | 1348.34
0.00092000002 | 0.00472000008 | 7.40000032e-05 | 9.69999965e-05 | 235.8918 | 1846.11 | 1237.5 | 1149.37 | 30.3 | 27.91407 | 1244.4 | 234.81 | 13.52 | 1.328 | 1.334 | 2.063314 | 206.9 | 1231.68 | 52.09 | 25.88 | 2.974366 | 1.16404 | 154.81 | 1223.05 | 43.66 | 4.297091 | 28.08 | 111.15 | 1220.89 | 33.55 | 27.42 | 4.591598 | 1.16404 | 77.6 | 1213.3 | 25.26 | 5.032042 | 26.77 | 52.34 | 1202.14 | 17.58 | 26.59 | 5.00006 | 1.16404 | 1833.39 | 1349.3
1.20000004e-05 | 0.00301999995 | 4.09999993e-05 | 0.000494999986 | 231.1595 | 1851.34 | 1193.4 | 1113.5 | 139.3 | 27.89527 | 1212.15 | 231.45 | 14.96 | 1.328 | 1.334 | 2.098552 | 203.55 | 1201.13 | 45.66 | 25.77 | 2.804789 | 1.16404 | 157.89 | 1193.2 | 42.78 | 3.540805 | 28.73 | 115.11 | 1193.05 | 34.01 | 27.65 | 4.284179 | 1.16404 | 81.1 | 1188.22 | 26.61 | 5.031053 | 27.22 | 54.49 | 1182.78 | 19.69 | 26.57 | 5.00005 | 1.16404 | 1757.65 | 1347.76
0.000482000003 | 0.00236000004 | 7.79999973e-05 | 6.50000002e-05 | 237.2596 | 1134.72 | 1162.19 | 1073.44 | 224 | 29.12327 | 1175.09 | 248.05 | 10.61 | 1.328 | 1.334 | 1.921161 | 218.92 | 1163.85 | 49.54 | 16.34 | 2.44468 | 1.16404 | 169.38 | 1155.27 | 44.71 | 3.825121 | 18.33 | 124.67 | 1155.06 | 34.47 | 16.78 | 4.312884 | 1.16404 | 90.2 | 1150.46 | 27.99 | 5.086057 | 17.71 | 62.21 | 1145.47 | 19.38 | 15.06 | 5.000037 | 1.16404 | 958.94 | 1197.37
0.000482000003 | 0.00236000004 | 7.79999973e-05 | 6.50000002e-05 | 237.5879 | 1136.29 | 1163.16 | 1086.15 | 221.68 | 29.5951 | 1175.96 | 248.23 | 9.64 | 1.328 | 1.334 | 1.927481 | 218.63 | 1166.45 | 48.36 | 14.82 | 2.559942 | 1.16404 | 170.27 | 1159.44 | 45.45 | 3.820611 | 16.51 | 124.82 | 1159.66 | 34.91 | 15.61 | 4.179314 | 1.16404 | 89.91 | 1156.02 | 27.74 | 5.084556 | 15.59 | 62.17 | 1151.72 | 19.34 | 14.12 | 5.00003 | 1.16404 | 956.13 | 1202.26
0.000482000003 | 0.00236000004 | 7.79999973e-05 | 6.50000002e-05 | 236.1661 | 1129.49 | 1159.67 | 1074.49 | 216.42 | 29.36944 | 1173.78 | 247.66 | 10.47 | 1.328 | 1.334 | 1.915551 | 218.3 | 1162.94 | 49.04 | 16.34 | 2.576131 | 1.16404 | 169.26 | 1155.16 | 45.05 | 3.841265 | 18.58 | 124.21 | 1155.38 | 34.6 | 16.8 | 4.337256 | 1.16404 | 89.61 | 1151.26 | 27.59 | 5.085516 | 17.65 | 62.02 | 1146.53 | 19.21 | 14.91 | 5.000035 | 1.16404 | 956.31 | 1201.23
0.000482000003 | 0.00236000004 | 7.79999973e-05 | 6.50000002e-05 | 236.6115 | 1131.62 | 1166.07 | 1089.74 | 218.54 | 29.66269 | 1176.53 | 248.19 | 9.55 | 1.328 | 1.334 | 1.925994 | 218.53 | 1167.07 | 48.6 | 14.67 | 2.566278 | 1.16404 | 169.93 | 1160.18 | 45.3 | 3.829461 | 16.31 | 124.63 | 1160.42 | 34.63 | 15.42 | 4.172519 | 1.16404 | 90 | 1156.82 | 27.84 | 5.086501 | 15.46 | 62.16 | 1152.57 | 19.33 | 13.98 | 5.000031 | 1.16404 | 953.23 | 1203.53
0.000482000003 | 0.00236000004 | 7.79999973e-05 | 6.50000002e-05 | 237.705 | 1136.85 | 1168.12 | 1085.17 | 223.33 | 29.47385 | 1176.07 | 248.85 | 10.1 | 1.328 | 1.334 | 1.849542 | 219.37 | 1165.57 | 49.15 | 15.7 | 2.499078 | 1.16404 | 170.22 | 1157.95 | 44.95 | 3.809385 | 18.22 | 125.27 | 1158.2 | 34.59 | 16.2 | 4.301078 | 1.16404 | 90.68 | 1154.21 | 28.22 | 5.087427 | 17.78 | 62.46 | 1149.99 | 19.66 | 14.79 | 5.000033 | 1.16404 | 953.25 | 1200.82
0.000493999978 | 0.00233000005 | 0.000108 | 5.99999985e-05 | 235.8985 | 1128.21 | 1168.81 | 1091.83 | 215.74 | 29.61382 | 1178.13 | 247.89 | 9.58 | 1.328 | 1.334 | 1.860607 | 218.28 | 1168.43 | 48.66 | 14.55 | 2.570209 | 1.16404 | 169.62 | 1161.43 | 45.13 | 3.831423 | 15.88 | 124.49 | 1161.52 | 34.61 | 15.33 | 4.173218 | 1.16404 | 89.88 | 1157.85 | 27.8 | 5.086675 | 15.21 | 62.08 | 1153.55 | 19.26 | 13.99 | 5.000031 | 1.16404 | 952.54 | 1203.25
0.000449000014 | 0.00246999995 | 0.000140999997 | 7.20000025e-05 | 234.6158 | 1188.38 | 1165.55 | 1084.73 | 277.88 | 30.37716 | 1171.46 | 254.59 | 9.78 | 1.328 | 1.334 | 1.858583 | 224.21 | 1160.35 | 50.85 | 15.4 | 2.483201 | 1.16404 | 173.36 | 1153.32 | 46.38 | 3.993332 | 17.17 | 126.98 | 1153.51 | 35.09 | 16.11 | 4.198441 | 1.16404 | 91.89 | 1149.88 | 29.1 | 5.084576 | 16.22 | 62.79 | 1145.32 | 20 | 15.06 | 5.00003 | 1.16404 | 951.66 | 1094.42
0.000449000014 | 0.00246999995 | 0.000140999997 | 7.20000025e-05 | 234.752 | 1189.07 | 1165.77 | 1076.91 | 278.41 | 30.15577 | 1173.02 | 254.59 | 10.64 | 1.328 | 1.334 | 1.84822 | 224.43 | 1160.68 | 50.63 | 16.9 | 2.476043 | 1.16404 | 173.8 | 1152.85 | 46.51 | 3.810117 | 19.9 | 127.29 | 1153.1 | 35.1 | 17.43 | 4.182439 | 1.16404 | 92.19 | 1148.8 | 29.48 | 5.087039 | 18.72 | 62.71 | 1144 | 19.86 | 16.12 | 5.00004 | 1.16404 | 952.64 | 1095.95
0.000449000014 | 0.00246999995 | 0.000140999997 | 7.20000025e-05 | 234.0591 | 1185.56 | 1159.33 | 1079.79 | 262.81 | 30.18996 | 1173.1 | 254.59 | 10.21 | 1.328 | 1.334 | 1.854698 | 224.4 | 1162.08 | 51.51 | 16.21 | 2.4937 | 1.16404 | 172.89 | 1155.23 | 46.04 | 3.831423 | 17.72 | 126.85 | 1154.07 | 34.74 | 16.79 | 4.045491 | 1.16404 | 92.11 | 1150.47 | 29.3 | 5.089608 | 16.66 | 62.81 | 1143.93 | 19.97 | 15.46 | 5.00004 | 1.16404 | 955.88 | 1095.59
0.000493999978 | 0.00233000005 | 0.000108 | 5.99999985e-05 | 237.2032 | 1134.45 | 1162.14 | 1075.81 | 228.72 | 29.47283 | 1174.37 | 249.54 | 10.59 | 1.328 | 1.334 | 1.921971 | 220.07 | 1163.64 | 49.94 | 16.25 | 2.506422 | 1.16404 | 170.13 | 1155.68 | 45 | 3.827443 | 18.37 | 125.13 | 1154.21 | 34.65 | 16.96 | 4.173815 | 1.16404 | 90.48 | 1150.13 | 28.13 | 5.093553 | 17.48 | 62.35 | 1142.88 | 19.51 | 15.59 | 5.000046 | 1.16404 | 947.84 | 951.13
0.000493999978 | 0.00233000005 | 0.000108 | 5.99999985e-05 | 235.6015 | 1126.79 | 1163.12 | 1082.77 | 221.52 | 29.48343 | 1175.04 | 248.73 | 10 | 1.328 | 1.334 | 1.858665 | 219.24 | 1164.96 | 49.54 | 15.27 | 2.576288 | 1.16404 | 169.7 | 1157.71 | 45.15 | 4.015416 | 16.83 | 124.55 | 1156.54 | 34.57 | 16.08 | 4.18498 | 1.16404 | 89.98 | 1152.81 | 27.88 | 5.089142 | 15.9 | 62.1 | 1145.93 | 19.29 | 14.9 | 5.000036 | 1.16404 | 946.39 | 950.94
0.000449000014 | 0.00246999995 | 0.000140999997 | 7.20000025e-05 | 235.4301 | 1125.97 | 1163.64 | 1078.31 | 220.8 | 29.46744 | 1174.48 | 248.61 | 10.53 | 1.328 | 1.334 | 1.925857 | 219.14 | 1163.86 | 49.66 | 16.62 | 2.580153 | 1.16404 | 169.48 | 1156.26 | 45.06 | 3.847528 | 18.39 | 124.42 | 1154.96 | 34.55 | 17.12 | 4.1884 | 1.16404 | 89.87 | 1150.96 | 27.77 | 5.089113 | 17.25 | 62.1 | 1143.75 | 19.26 | 15.57 | 5.00004 | 1.16404 | 945.67 | 949.55
0.000449000014 | 0.00246999995 | 0.000140999997 | 7.20000025e-05 | 236.7996 | 1132.52 | 1162.65 | 1082.33 | 229.27 | 29.66769 | 1181.31 | 249.58 | 9.76 | 1.328 | 1.334 | 1.847213 | 219.91 | 1171 | 49.93 | 15.55 | 2.509963 | 1.16404 | 169.98 | 1163.58 | 45.56 | 3.864759 | 17.29 | 124.42 | 1162.29 | 34.75 | 16.28 | 4.074096 | 1.16404 | 89.67 | 1158.4 | 27.69 | 5.087404 | 16.05 | 61.98 | 1151.25 | 19.14 | 14.79 | 5.000036 | 1.16404 | 944.24 | 1300.7
0.000449000014 | 0.00246999995 | 0.000140999997 | 7.20000025e-05 | 236.3856 | 1130.54 | 1165.97 | 1079.04 | 226.83 | 29.49784 | 1174.41 | 249.42 | 10.49 | 1.328 | 1.334 | 1.852005 | 219.92 | 1163.47 | 49.73 | 16.73 | 2.571811 | 1.16404 | 170.19 | 1155.73 | 45.07 | 3.826455 | 18.61 | 125.12 | 1154.36 | 34.72 | 17.31 | 4.175279 | 1.16404 | 90.4 | 1150.37 | 28.09 | 5.09046 | 17.45 | 62.31 | 1143.12 | 19.48 | 15.78 | 5.000041 | 1.16404 | 944.56 | 1310.44
0.000449000014 | 0.00246999995 | 0.000140999997 | 7.20000025e-05 | 235.4635 | 1126.13 | 1163.86 | 1085.96 | 224.71 | 29.51691 | 1183.6 | 249.11 | 9.75 | 1.328 | 1.334 | 1.91548 | 219.59 | 1173.88 | 49.95 | 15.18 | 2.512365 | 1.16404 | 169.64 | 1166.67 | 45.3 | 3.860488 | 16.58 | 124.34 | 1165.36 | 34.45 | 15.67 | 4.351329 | 1.16404 | 89.89 | 1161.85 | 27.75 | 5.090666 | 15.51 | 62.14 | 1155.02 | 19.3 | 14.38 | 5.00004 | 1.16404 | 943.51 | 1441.36
0.000449000014 | 0.00246999995 | 0.000140999997 | 7.20000025e-05 | 236.3522 | 1130.38 | 1167.01 | 1078.19 | 229.31 | 29.49242 | 1174.72 | 249.67 | 11.06 | 1.328 | 1.334 | 1.848768 | 220.18 | 1163.55 | 50.17 | 16.77 | 2.510457 | 1.16404 | 170.01 | 1155.49 | 45.22 | 3.847787 | 18.46 | 124.79 | 1153.94 | 34.69 | 17.07 | 4.352075 | 1.16404 | 90.1 | 1149.81 | 27.92 | 5.088442 | 17.21 | 62.18 | 1142.18 | 19.33 | 15.52 | 5.000039 | 1.16404 | 943.21 | 1442.81
0.000362999999 | 0.00248000002 | 0.000101999998 | 0.000193999993 | 233.3012 | 1034.64 | 1154.99 | 1076.47 | 91.01 | 28.10892 | 1173.14 | 237.42 | 9.36 | 1.328 | 1.334 | 1.994462 | 209.31 | 1162.18 | 44.87 | 14.57 | 2.709691 | 1.16404 | 164.44 | 1154.51 | 42.1 | 4.126533 | 16.46 | 122.34 | 1153.23 | 33.81 | 16.55 | 4.537926 | 1.16404 | 88.53 | 1150.07 | 27.01 | 5.075538 | 16.08 | 61.52 | 1143.25 | 18.68 | 15.21 | 5.00004 | 1.16404 | 976.76 | 1441.83
0.000362999999 | 0.00248000002 | 0.000101999998 | 0.000193999993 | 233.4883 | 1035.47 | 1160.41 | 1082.09 | 92.01 | 28.15088 | 1179.99 | 237.47 | 9.23 | 1.328 | 1.334 | 2.000055 | 209.32 | 1168.96 | 44.99 | 14.52 | 2.781507 | 1.16404 | 164.33 | 1161.37 | 42.08 | 3.974226 | 16.44 | 122.25 | 1159.94 | 34.01 | 16.45 | 4.555742 | 1.16404 | 88.24 | 1156.7 | 26.82 | 5.075404 | 15.98 | 61.42 | 1149.72 | 18.58 | 15.03 | 5.000041 | 1.16404 | 977.12 | 1523.65
0.000362999999 | 0.00248000002 | 0.000101999998 | 0.000193999993 | 233.6642 | 1036.25 | 1163.69 | 1077.53 | 90.49 | 27.95007 | 1173.36 | 237.51 | 10.2 | 1.328 | 1.334 | 1.996448 | 209.56 | 1161.16 | 45.26 | 15.93 | 2.782761 | 1.16404 | 164.3 | 1153.03 | 42.01 | 3.973916 | 17.67 | 122.29 | 1151.43 | 33.16 | 17.73 | 4.503309 | 1.16404 | 89.13 | 1147.74 | 27.48 | 5.078894 | 17.29 | 61.65 | 1140.64 | 18.79 | 16.26 | 5.000048 | 1.16404 | 975.08 | 1526.14
0.000362999999 | 0.00248000002 | 0.000101999998 | 0.000193999993 | 233.6304 | 1036.1 | 1153.88 | 1076.74 | 91.31 | 28.10132 | 1171.42 | 237.58 | 9.66 | 1.328 | 1.334 | 1.993785 | 209.47 | 1160.72 | 44.79 | 15.11 | 2.846943 | 1.16404 | 164.68 | 1153.63 | 42.25 | 4.124686 | 16.8 | 122.43 | 1152.64 | 33.28 | 16.53 | 4.504745 | 1.16404 | 89.15 | 1149.47 | 27.44 | 5.07597 | 16.18 | 61.71 | 1143.06 | 18.87 | 15.1 | 5.000039 | 1.16404 | 973.17 | 1525.2
0.000368999987 | 0.00212999992 | 4.50000007e-05 | 0.000277000014 | 233.4229 | 1035.18 | 1160.83 | 1084.29 | 91.23 | 28.14555 | 1178.67 | 237.57 | 9.33 | 1.328 | 1.334 | 1.999869 | 209.42 | 1167.96 | 44.96 | 14.63 | 2.780158 | 1.16404 | 164.46 | 1160.69 | 42.35 | 3.984093 | 16.59 | 122.11 | 1159.52 | 33.2 | 16.41 | 4.51775 | 1.16404 | 88.91 | 1156.4 | 27.3 | 5.076452 | 16.02 | 61.61 | 1149.94 | 18.75 | 15.03 | 5.000041 | 1.16404 | 972.4 | 1529.99
0.000368999987 | 0.00212999992 | 4.50000007e-05 | 0.000277000014 | 233.1726 | 1034.07 | 1169.77 | 1092.01 | 90.45 | 28.08471 | 1181.47 | 237.56 | 9.36 | 1.328 | 1.334 | 1.992718 | 209.48 | 1170.55 | 44.86 | 14.68 | 2.77631 | 1.16404 | 164.62 | 1163.23 | 42.17 | 3.965482 | 16.41 | 122.45 | 1161.95 | 33.23 | 16.14 | 4.500502 | 1.16404 | 89.22 | 1158.7 | 27.34 | 5.073592 | 15.77 | 61.88 | 1152.3 | 19.06 | 14.72 | 5.000036 | 1.16404 | 971.85 | 1445.81
0.000357000012 | 0.00208000001 | 0.000123000005 | 8.9000001e-05 | 237.0917 | 1051.45 | 1161.6 | 1074.33 | 113.43 | 28.17947 | 1173.03 | 238.81 | 10.39 | 1.328 | 1.334 | 1.99686 | 210.63 | 1160.88 | 45.35 | 16.17 | 2.704407 | 1.16404 | 165.28 | 1152.53 | 42.73 | 3.984616 | 17.6 | 122.55 | 1150.76 | 33.38 | 17.38 | 4.531147 | 1.16404 | 89.17 | 1146.7 | 27.46 | 5.079305 | 16.71 | 61.71 | 1138.83 | 18.87 | 15.73 | 5.000049 | 1.16404 | 972.06 | 1430.69
0.000357000012 | 0.00208000001 | 0.000123000005 | 8.9000001e-05 | 237.1774 | 1051.83 | 1163.39 | 1083.23 | 113.55 | 28.34878 | 1175.4 | 238.8 | 9.57 | 1.328 | 1.334 | 1.99697 | 210.45 | 1164.38 | 44.9 | 14.86 | 2.632979 | 1.16404 | 165.55 | 1156.56 | 42.87 | 3.978139 | 16.38 | 122.68 | 1155.03 | 33.65 | 16.06 | 4.539194 | 1.16404 | 89.03 | 1151.47 | 27.31 | 5.074241 | 15.69 | 61.72 | 1144.38 | 18.87 | 14.74 | 5.000035 | 1.16404 | 971.88 | 1468.51
0.000357000012 | 0.00208000001 | 0.000123000005 | 8.9000001e-05 | 234.9157 | 1041.8 | 1177.14 | 1096.42 | 101.27 | 28.10578 | 1184.7 | 238.12 | 9.21 | 1.328 | 1.334 | 1.998643 | 210.02 | 1173.49 | 45.38 | 14.51 | 2.712162 | 1.16404 | 164.64 | 1165.68 | 42.32 | 3.983968 | 16.03 | 122.32 | 1164.04 | 33.18 | 15.58 | 4.518004 | 1.16404 | 89.14 | 1160.27 | 27.41 | 5.076065 | 15.41 | 61.73 | 1153.29 | 18.87 | 14.34 | 5.000043 | 1.16404 | 972.02 | 1349.59
0.000357000012 | 0.00208000001 | 0.000123000005 | 8.9000001e-05 | 235.9304 | 1046.3 | 1164.1 | 1079.09 | 109.12 | 28.16895 | 1174.85 | 238.4 | 10.29 | 1.328 | 1.334 | 1.996218 | 210.23 | 1163.06 | 45.36 | 16.19 | 2.710021 | 1.16404 | 164.87 | 1155.04 | 42.61 | 4.148234 | 17.6 | 122.26 | 1153.63 | 33.49 | 17.44 | 4.706616 | 1.16404 | 88.77 | 1150.09 | 27.15 | 5.075603 | 16.68 | 61.62 | 1142.6 | 18.75 | 15.7 | 5.000044 | 1.16404 | 972.84 | 1382.26
0.000357000012 | 0.00208000001 | 0.000123000005 | 8.9000001e-05 | 237.3059 | 1052.4 | 1163.21 | 1084.47 | 114.3 | 28.30933 | 1176.67 | 238.84 | 9.4 | 1.328 | 1.334 | 2.000545 | 210.53 | 1165.77 | 45.57 | 14.86 | 2.711392 | 1.16404 | 164.96 | 1158.25 | 42.67 | 3.998879 | 16.28 | 122.29 | 1156.79 | 33.28 | 16 | 4.541054 | 1.16404 | 89.01 | 1153.3 | 27.21 | 5.077224 | 15.63 | 61.8 | 1146.35 | 18.96 | 14.75 | 5.000043 | 1.16404 | 972.47 | 1383.67
0.000357000012 | 0.00208000001 | 0.000123000005 | 8.9000001e-05 | 237.1864 | 1051.87 | 1174.31 | 1093.24 | 113.76 | 28.31879 | 1184.96 | 238.8 | 9.19 | 1.328 | 1.334 | 1.998093 | 210.48 | 1173.7 | 45.39 | 14.74 | 2.708646 | 1.16404 | 165.09 | 1165.83 | 42.89 | 4.002522 | 16.29 | 122.2 | 1164.21 | 33.33 | 15.87 | 4.549388 | 1.16404 | 88.87 | 1160.41 | 27.18 | 5.077892 | 15.52 | 61.69 | 1153.03 | 18.86 | 14.56 | 5.000047 | 1.16404 | 972.66 | 1361.4
0.000422000012 | 0.00242000003 | 7.30000029e-05 | 0.000369999994 | 236.2438 | 1047.69 | 1159.7 | 1074.66 | 109.85 | 28.24708 | 1172.38 | 238.47 | 10.21 | 1.328 | 1.334 | 2.057771 | 210.22 | 1160.65 | 45.56 | 16.32 | 2.714454 | 1.16404 | 164.66 | 1152.62 | 42.67 | 4.007201 | 17.9 | 121.99 | 1151.13 | 33.36 | 17.7 | 4.555272 | 1.16404 | 88.63 | 1147.52 | 27.11 | 5.077274 | 16.95 | 61.52 | 1140.16 | 18.66 | 15.92 | 5.000047 | 1.16404 | 972.45 | 1339.19
0.000422000012 | 0.00242000003 | 7.30000029e-05 | 0.000369999994 | 236.2709 | 1047.81 | 1163.04 | 1084.63 | 110.43 | 28.44922 | 1177.05 | 238.51 | 9.17 | 1.328 | 1.334 | 1.994274 | 210.06 | 1166.16 | 45.12 | 14.98 | 2.709351 | 1.16404 | 164.94 | 1158.69 | 42.83 | 4.002078 | 16.77 | 122.11 | 1157.43 | 33.6 | 16.54 | 4.563292 | 1.16404 | 88.51 | 1154.12 | 27 | 5.074333 | 15.99 | 61.51 | 1147.46 | 18.69 | 15.1 | 5.000041 | 1.16404 | 972.4 | 1337.95
0.000422000012 | 0.00242000003 | 7.30000029e-05 | 0.000369999994 | 237.1525 | 1051.72 | 1173.76 | 1092.57 | 114.02 | 28.33295 | 1184.67 | 238.8 | 9.22 | 1.328 | 1.334 | 2.05825 | 210.46 | 1173.49 | 45.42 | 14.9 | 2.643578 | 1.16404 | 165.04 | 1165.51 | 42.82 | 4.158574 | 16.55 | 122.22 | 1164.06 | 33.49 | 16.34 | 4.556787 | 1.16404 | 88.73 | 1160.44 | 27.09 | 5.075063 | 15.8 | 61.64 | 1153.09 | 18.81 | 14.87 | 5.000043 | 1.16404 | 972.16 | 1360.35
0.000422000012 | 0.00242000003 | 7.30000029e-05 | 0.000369999994 | 236.7422 | 1049.9 | 1162.43 | 1077.04 | 111.79 | 28.27108 | 1169.4 | 238.64 | 10.21 | 1.328 | 1.334 | 1.999578 | 210.37 | 1157.81 | 44.83 | 16.4 | 2.696979 | 1.16404 | 165.54 | 1149.91 | 42.99 | 3.981491 | 18.18 | 122.55 | 1148.61 | 33.45 | 17.95 | 4.53042 | 1.16404 | 89.1 | 1145.22 | 27.35 | 5.075802 | 17.38 | 61.75 | 1138.25 | 18.89 | 16.24 | 5.000045 | 1.16404 | 971.43 | 1335.36
0.000422000012 | 0.00242000003 | 7.30000029e-05 | 0.000369999994 | 237.0173 | 1051.12 | 1165.33 | 1084.86 | 113.84 | 28.30936 | 1176.17 | 238.79 | 9.54 | 1.328 | 1.334 | 1.998021 | 210.48 | 1165.19 | 45.65 | 15.18 | 2.713515 | 1.16404 | 164.83 | 1157.61 | 42.72 | 4.007174 | 16.99 | 122.11 | 1156.28 | 33.44 | 16.73 | 4.559014 | 1.16404 | 88.67 | 1152.94 | 27.01 | 5.074087 | 16.31 | 61.66 | 1145.96 | 18.82 | 15.35 | 5.000041 | 1.16404 | 972.09 | 1333.73
0.000452000007 | 0.00208000001 | 4.40000003e-05 | 0.000163000004 | 232.8757 | 1573.43 | 1170.89 | 1087.8 | 209.53 | 26.27821 | 1184.69 | 242.01 | 12.31 | 1.328 | 1.334 | 1.963482 | 215.73 | 1173.45 | 52.04 | 22.26 | 2.766722 | 1.16404 | 163.69 | 1165.85 | 45.86 | 4.171271 | 24.63 | 117.83 | 1166.03 | 36.71 | 23.69 | 4.315613 | 1.16404 | 81.12 | 1161.43 | 27.93 | 5.035995 | 23.83 | 53.19 | 1155.14 | 18.38 | 22.33 | 5.000081 | 1.16404 | 1413.53 | 1334.74
0.000452000007 | 0.00208000001 | 4.40000003e-05 | 0.000163000004 | 235.4712 | 1591.99 | 1162.12 | 1078.64 | 49.16 | 25.32367 | 1174.63 | 234.81 | 13.5 | 1.328 | 1.334 | 2.099618 | 209.49 | 1162.84 | 48.46 | 25.45 | 2.973 | 1.16404 | 161.03 | 1155.44 | 44.19 | 4.203526 | 28.91 | 116.84 | 1156.23 | 36.81 | 28.07 | 4.328006 | 1.16404 | 80.03 | 1152.23 | 27.23 | 5.02441 | 28.41 | 52.8 | 1146.75 | 17.92 | 25.54 | 5.00008 | 1.16404 | 1573.06 | 1282.74
0.000335999997 | 0.00205000001 | 9.50000031e-05 | 4.19999997e-05 | 235.2968 | 1043.49 | 1168.37 | 1082.19 | 101.71 | 28.0281 | 1172.35 | 237.98 | 9.86 | 1.328 | 1.334 | 1.994921 | 209.95 | 1160.49 | 45.55 | 15.47 | 2.785692 | 1.16404 | 164.4 | 1152.42 | 42.01 | 4.134622 | 16.78 | 122.39 | 1152.19 | 32.57 | 16.38 | 4.632855 | 1.16404 | 89.82 | 1147.93 | 26.44 | 5.081421 | 15.83 | 63.38 | 1142.53 | 18.48 | 14.37 | 5.000046 | 1.16404 | 975.85 | 1070.92
0.000335999997 | 0.00205000001 | 9.50000031e-05 | 4.19999997e-05 | 237.4096 | 1052.86 | 1172.47 | 1089.7 | 102.68 | 28.15572 | 1177.29 | 237.93 | 9.56 | 1.328 | 1.334 | 1.999658 | 209.78 | 1165.85 | 45.8 | 15.3 | 2.793266 | 1.16404 | 163.98 | 1158.11 | 42.05 | 4.000445 | 16.66 | 121.93 | 1157.94 | 32.35 | 16.39 | 4.645033 | 1.16404 | 89.58 | 1154.04 | 26.27 | 5.080781 | 15.68 | 63.31 | 1148.94 | 18.44 | 14.56 | 5.000047 | 1.16404 | 985.19 | 1073.5
0.000335999997 | 0.00205000001 | 9.50000031e-05 | 4.19999997e-05 | 237.1954 | 1051.91 | 1169.04 | 1086.59 | 101.26 | 28.16073 | 1172.83 | 237.97 | 9.53 | 1.328 | 1.334 | 2.061559 | 209.81 | 1161.61 | 45.58 | 15.26 | 2.788509 | 1.16404 | 164.23 | 1153.95 | 41.85 | 4.133683 | 16.54 | 122.38 | 1153.86 | 32.54 | 16.29 | 4.631001 | 1.16404 | 89.84 | 1151.85 | 26.46 | 5.080853 | 15.75 | 63.38 | 1146.85 | 18.51 | 14.31 | 5.000048 | 1.16404 | 984.04 | 1076.92
0.000368999987 | 0.00212999992 | 4.50000007e-05 | 0.000277000014 | 235.5764 | 1044.73 | 1164.34 | 1077.99 | 92.85 | 28.12985 | 1167.12 | 237.48 | 9.88 | 1.328 | 1.334 | 2.05765 | 209.35 | 1155.35 | 44.88 | 15.63 | 2.778865 | 1.16404 | 164.47 | 1147.34 | 41.89 | 4.114855 | 17.15 | 122.58 | 1147.23 | 32.66 | 17.12 | 4.614903 | 1.16404 | 89.92 | 1145.2 | 26.61 | 5.083062 | 16.44 | 63.31 | 1139.89 | 18.41 | 15.07 | 5.000052 | 1.16404 | 982.95 | 1580.93
0.00039999999 | 0.0022799999 | 5.19999994e-05 | 0.000153999994 | 236.8075 | 1050.19 | 1169.35 | 1089.88 | 97.79 | 28.25163 | 1171.83 | 237.88 | 9.16 | 1.328 | 1.334 | 2.062052 | 209.63 | 1161.28 | 45.03 | 14.82 | 2.710299 | 1.16404 | 164.6 | 1153.9 | 41.88 | 4.115959 | 16.54 | 122.72 | 1154.04 | 32.74 | 16.49 | 4.620523 | 1.16404 | 89.98 | 1152.5 | 26.53 | 5.083967 | 15.71 | 63.45 | 1147.89 | 18.58 | 14.41 | 5.000051 | 1.16404 | 982.81 | 1854.91
0.00039999999 | 0.0022799999 | 5.19999994e-05 | 0.000153999994 | 235.9124 | 1046.22 | 1169.76 | 1090.04 | 95.35 | 28.23565 | 1175.08 | 237.67 | 9.07 | 1.328 | 1.334 | 2.000556 | 209.44 | 1163.97 | 45.14 | 14.65 | 2.856678 | 1.16404 | 164.3 | 1156.62 | 41.8 | 4.122598 | 16.09 | 122.5 | 1156.61 | 32.57 | 15.93 | 4.619144 | 1.16404 | 89.93 | 1154.75 | 26.45 | 5.084242 | 15.32 | 63.48 | 1149.87 | 18.62 | 14.15 | 5.000051 | 1.16404 | 982.58 | 1854.65
0.00039999999 | 0.0022799999 | 5.19999994e-05 | 0.000153999994 | 236.1739 | 1047.38 | 1171.05 | 1088.66 | 97.52 | 28.193 | 1179.36 | 237.71 | 9.22 | 1.328 | 1.334 | 2.000149 | 209.52 | 1167.88 | 45.73 | 14.9 | 2.796171 | 1.16404 | 163.79 | 1160.01 | 41.86 | 4.155117 | 16.34 | 121.93 | 1159.82 | 32.62 | 16.11 | 4.656833 | 1.16404 | 89.31 | 1157.63 | 26.22 | 5.082579 | 15.44 | 63.09 | 1152.19 | 18.23 | 14.14 | 5.000053 | 1.16404 | 983.02 | 1849.66
0.00039999999 | 0.0022799999 | 5.19999994e-05 | 0.000153999994 | 236.8481 | 1050.37 | 1174.79 | 1098.59 | 98.01 | 28.25154 | 1183.33 | 237.69 | 8.69 | 1.328 | 1.334 | 1.998565 | 209.44 | 1172.82 | 46.21 | 14.28 | 2.958428 | 1.16404 | 163.23 | 1167.32 | 42.47 | 4.058195 | 15.74 | 120.76 | 1167.26 | 33.51 | 15.82 | 4.784647 | 1.16404 | 87.25 | 1165.66 | 26.18 | 5.07511 | 14.87 | 61.07 | 1160.46 | 18.24 | 13.84 | 5.000051 | 1.16404 | 986.85 | 1838.5
0.00039999999 | 0.0022799999 | 5.19999994e-05 | 0.000153999994 | 235.7049 | 1045.3 | 1169.38 | 1090.25 | 86.55 | 28.1449 | 1179.43 | 237.34 | 9.02 | 1.328 | 1.334 | 2.063392 | 209.2 | 1168.57 | 45.68 | 14.78 | 2.871264 | 1.16404 | 163.52 | 1162.74 | 42.5 | 4.198677 | 16.32 | 121.02 | 1162.71 | 33.02 | 16.13 | 4.728656 | 1.16404 | 88 | 1160.75 | 26.72 | 5.074412 | 15.59 | 61.28 | 1155.65 | 18.42 | 14.3 | 5.000047 | 1.16404 | 986.56 | 2049.08
0.00039999999 | 0.0022799999 | 5.19999994e-05 | 0.000153999994 | 236.1987 | 1047.49 | 1174.16 | 1099.18 | 89.92 | 28.26213 | 1182.45 | 237.52 | 8.54 | 1.328 | 1.334 | 2.0593 | 209.26 | 1172.11 | 45.78 | 14.29 | 2.87394 | 1.16404 | 163.48 | 1166.68 | 42.55 | 4.045994 | 15.7 | 120.93 | 1166.71 | 32.99 | 15.71 | 4.736387 | 1.16404 | 87.94 | 1165.04 | 26.64 | 5.076978 | 14.97 | 61.3 | 1160.39 | 18.45 | 13.98 | 5.000049 | 1.16404 | 986.13 | 1722.15
0.00039999999 | 0.0022799999 | 5.19999994e-05 | 0.000153999994 | 237.475 | 1053.15 | 1166.85 | 1090.35 | 98.17 | 28.19421 | 1176.83 | 237.91 | 9.22 | 1.328 | 1.334 | 2.060998 | 209.72 | 1166.3 | 46.05 | 14.55 | 2.874189 | 1.16404 | 163.67 | 1160.77 | 42.43 | 4.196522 | 16.05 | 121.24 | 1160.83 | 33.06 | 15.86 | 4.731904 | 1.16404 | 88.18 | 1159.06 | 26.76 | 5.075238 | 15.32 | 61.42 | 1154.3 | 18.57 | 14.12 | 5.000046 | 1.16404 | 985.68 | 1736.75
0.000373999996 | 0.00219999999 | 0.000110000001 | 3.60000013e-05 | 237.2292 | 1052.06 | 1165.56 | 1086.09 | 98.17 | 28.07013 | 1176.96 | 237.91 | 9.58 | 1.328 | 1.334 | 2.058055 | 209.84 | 1166.06 | 45.83 | 15.27 | 2.866168 | 1.16404 | 164.01 | 1160.31 | 42.62 | 4.188054 | 16.58 | 121.39 | 1160.32 | 33.14 | 16.37 | 4.565056 | 1.16404 | 88.25 | 1158.38 | 26.85 | 5.074396 | 15.77 | 61.4 | 1153.11 | 18.54 | 14.46 | 5.000046 | 1.16404 | 984.46 | 1734.2
0.000357000012 | 0.00208000001 | 0.000123000005 | 8.9000001e-05 | 236.8639 | 1050.44 | 1172.89 | 1098.09 | 106.59 | 28.30683 | 1181.32 | 238.45 | 8.93 | 1.328 | 1.334 | 2.000444 | 210.14 | 1171.09 | 46.34 | 14.6 | 2.802502 | 1.16404 | 163.8 | 1165.74 | 42.74 | 4.057493 | 16.1 | 121.06 | 1165.89 | 33.2 | 16.01 | 4.601881 | 1.16404 | 87.86 | 1164.3 | 26.56 | 5.074395 | 15.16 | 61.3 | 1159.55 | 18.45 | 14.03 | 5.000045 | 1.16404 | 975.55 | 1702.4
0.000368999987 | 0.00212999992 | 4.50000007e-05 | 0.000277000014 | 235.962 | 1046.44 | 1163.73 | 1085.11 | 101.79 | 28.20417 | 1173.43 | 238.16 | 9.49 | 1.328 | 1.334 | 1.994549 | 209.95 | 1162.68 | 46.04 | 15.09 | 2.797807 | 1.16404 | 163.91 | 1157.01 | 42.61 | 4.198799 | 16.5 | 121.3 | 1157.09 | 33.2 | 16.35 | 4.579727 | 1.16404 | 88.1 | 1155.26 | 26.77 | 5.075643 | 15.69 | 61.33 | 1150.31 | 18.47 | 14.47 | 5.000047 | 1.16404 | 975.29 | 1702.52
0.000368999987 | 0.00212999992 | 4.50000007e-05 | 0.000277000014 | 235.962 | 1046.44 | 1165.08 | 1082.45 | 99.07 | 28.1166 | 1173.98 | 238.12 | 9.97 | 1.328 | 1.334 | 1.997382 | 210 | 1162.55 | 46.12 | 15.45 | 2.797979 | 1.16404 | 163.88 | 1156.46 | 42.63 | 4.03975 | 16.78 | 121.25 | 1156.23 | 33.08 | 16.54 | 4.574687 | 1.16404 | 88.17 | 1153.97 | 26.88 | 5.073035 | 15.94 | 61.29 | 1148.4 | 18.42 | 14.56 | 5.000042 | 1.16404 | 975.94 | 1655.28
0.000368999987 | 0.00212999992 | 4.50000007e-05 | 0.000277000014 | 237.351 | 1052.6 | 1169.41 | 1092.79 | 106.73 | 28.20653 | 1180.25 | 238.59 | 9.42 | 1.328 | 1.334 | 1.99772 | 210.38 | 1169.7 | 45.85 | 14.82 | 2.78808 | 1.16404 | 164.53 | 1164.14 | 42.8 | 4.182088 | 16.21 | 121.73 | 1164.22 | 33.15 | 15.95 | 4.560967 | 1.16404 | 88.58 | 1162.44 | 26.99 | 5.072787 | 15.51 | 61.59 | 1157.66 | 18.75 | 14.16 | 5.000041 | 1.16404 | 975.22 | 1656.27
0.000373999996 | 0.00219999999 | 0.000110000001 | 3.60000013e-05 | 236.2235 | 1047.6 | 1164.36 | 1083.22 | 103.45 | 28.14464 | 1174.23 | 238.26 | 9.63 | 1.328 | 1.334 | 1.99225 | 210.11 | 1163.04 | 46.2 | 15.33 | 2.871666 | 1.16404 | 163.91 | 1157.19 | 42.67 | 4.203074 | 16.69 | 121.24 | 1157.16 | 33.13 | 16.51 | 4.580604 | 1.16404 | 88.11 | 1155.09 | 26.8 | 5.075201 | 15.88 | 61.31 | 1149.79 | 18.48 | 14.54 | 5.000047 | 1.16404 | 975.07 | 1655.9
0.000373999996 | 0.00219999999 | 0.000110000001 | 3.60000013e-05 | 236.1626 | 1047.33 | 1164.18 | 1080.97 | 103.11 | 28.18974 | 1173.08 | 238.31 | 9.65 | 1.328 | 1.334 | 2.057408 | 210.12 | 1161.53 | 46.48 | 15.63 | 2.878305 | 1.16404 | 163.64 | 1155.52 | 42.72 | 4.223044 | 17.21 | 120.92 | 1155.52 | 33.06 | 17.08 | 4.760269 | 1.16404 | 87.86 | 1153.52 | 26.66 | 5.073742 | 16.34 | 61.2 | 1147.99 | 18.35 | 14.72 | 5.000165 | 1.16404 | 974.33 | 1657.01
0.000422000012 | 0.00242000003 | 7.30000029e-05 | 0.000369999994 | 235.9845 | 1046.54 | 1170.18 | 1093.53 | 102.84 | 28.29899 | 1180.49 | 238.29 | 9.05 | 1.328 | 1.334 | 1.998817 | 209.99 | 1169.96 | 46.31 | 14.79 | 2.877221 | 1.16404 | 163.68 | 1164.5 | 42.58 | 4.211381 | 16.33 | 121.1 | 1164.67 | 33.17 | 16.22 | 4.754884 | 1.16404 | 87.93 | 1163.06 | 26.65 | 5.075302 | 15.49 | 61.28 | 1158.3 | 18.43 | 14.11 | 5.000047 | 1.16404 | 973.94 | 1654.01
0.000422000012 | 0.00242000003 | 7.30000029e-05 | 0.000369999994 | 235.998 | 1046.6 | 1163.51 | 1082.4 | 103.5 | 28.15501 | 1173.96 | 238.27 | 9.86 | 1.328 | 1.334 | 1.994086 | 210.12 | 1162.76 | 45.95 | 15.49 | 2.866046 | 1.16404 | 164.17 | 1156.94 | 42.76 | 4.193777 | 16.82 | 121.41 | 1156.96 | 33.23 | 16.51 | 4.576462 | 1.16404 | 88.18 | 1154.98 | 26.95 | 5.074558 | 15.94 | 61.23 | 1149.72 | 18.39 | 14.54 | 5.000045 | 1.16404 | 974.15 | 1656.3
0.000422000012 | 0.00242000003 | 7.30000029e-05 | 0.000369999994 | 237.7073 | 1054.18 | 1161.59 | 1078.55 | 110.3 | 28.29805 | 1174.7 | 238.78 | 9.7 | 1.328 | 1.334 | 2.062428 | 210.49 | 1163.25 | 46.2 | 15.79 | 2.868659 | 1.16404 | 164.29 | 1157.2 | 42.97 | 4.207819 | 17.25 | 121.32 | 1157.14 | 33.28 | 17.18 | 4.759681 | 1.16404 | 88.04 | 1155.12 | 26.81 | 5.074104 | 16.46 | 61.23 | 1149.52 | 18.38 | 14.9 | 5.000048 | 1.16404 | 974.41 | 1655.9
0.000422000012 | 0.00242000003 | 7.30000029e-05 | 0.000369999994 | 237.1976 | 1051.92 | 1169.48 | 1092.68 | 107.93 | 28.33472 | 1180.31 | 238.63 | 9.28 | 1.328 | 1.334 | 1.99705 | 210.3 | 1169.75 | 46.27 | 15.02 | 2.872756 | 1.16404 | 164.03 | 1164.32 | 42.67 | 4.203221 | 16.38 | 121.36 | 1164.46 | 33.29 | 16.38 | 4.592535 | 1.16404 | 88.07 | 1162.87 | 26.77 | 5.074822 | 15.59 | 61.3 | 1157.91 | 18.45 | 14.25 | 5.000047 | 1.16404 | 975.07 | 1661.11
0.000422000012 | 0.00242000003 | 7.30000029e-05 | 0.000369999994 | 236.4761 | 1048.72 | 1166.39 | 1084.6 | 106.23 | 28.2371 | 1175.66 | 238.38 | 9.42 | 1.328 | 1.334 | 1.99467 | 210.14 | 1164.36 | 45.87 | 15.29 | 2.865413 | 1.16404 | 164.27 | 1158.41 | 43.02 | 4.204677 | 16.83 | 121.25 | 1158.4 | 33.24 | 16.67 | 4.591037 | 1.16404 | 88.01 | 1156.32 | 26.75 | 5.073214 | 15.97 | 61.26 | 1150.79 | 18.4 | 14.55 | 5.000046 | 1.16404 | 973.48 | 1520.22
0.000371000002 | 0.00209999993 | 0.000117000003 | 5.80000014e-05 | 235.5922 | 1044.8 | 1164.05 | 1079 | 112.87 | 28.12431 | 1175.43 | 238.77 | 10.22 | 1.328 | 1.334 | 1.998597 | 210.65 | 1163.53 | 46.2 | 15.94 | 2.792072 | 1.16404 | 164.45 | 1157.27 | 42.97 | 4.039824 | 17.09 | 121.48 | 1156.96 | 33.26 | 16.88 | 4.58639 | 1.16404 | 88.22 | 1154.58 | 26.92 | 5.071381 | 16.21 | 61.3 | 1148.64 | 18.42 | 14.85 | 5.000043 | 1.16404 | 965.44 | 1521.35
0.00029299999 | 0.00218000007 | 5.70000011e-05 | 7.50000036e-05 | 236.0705 | 1539.59 | 1152.05 | 1060.53 | 279.22 | 29.31556 | 1162.1 | 248.96 | 15.29 | 1.328 | 1.334 | 1.945987 | 219.65 | 1148.91 | 48.81 | 22.64 | 2.581536 | 1.16404 | 170.84 | 1140.6 | 45.32 | 3.842158 | 25.01 | 125.52 | 1140.42 | 35.13 | 24.4 | 4.256497 | 1.16404 | 90.39 | 1135.82 | 28.19 | 5.077096 | 24.03 | 62.2 | 1130.47 | 19.28 | 21.44 | 5.000071 | 1.16404 | 1309.32 | 1521.95
0.00029299999 | 0.00218000007 | 5.70000011e-05 | 7.50000036e-05 | 236.5887 | 1542.97 | 1151.98 | 1068.82 | 285.07 | 29.56951 | 1162.05 | 249.41 | 14.72 | 1.328 | 1.334 | 1.891588 | 219.84 | 1150.16 | 49.54 | 22.09 | 2.529063 | 1.16404 | 170.3 | 1142.78 | 45.15 | 4.032403 | 24.35 | 125.15 | 1143.1 | 35.17 | 23.82 | 4.287099 | 1.16404 | 89.98 | 1139.43 | 27.78 | 5.078344 | 23.18 | 62.2 | 1134.83 | 19.31 | 21.36 | 5.000073 | 1.16404 | 1308.42 | 1519.87
0.00035300001 | 0.00206000009 | 5.70000011e-05 | 5.99999985e-05 | 229.2212 | 1533.94 | 1152.93 | 1065.06 | 268.92 | 28.27072 | 1164.7 | 241.75 | 15.78 | 1.328 | 1.334 | 1.92056 | 213.48 | 1151.93 | 46.88 | 22.82 | 2.650424 | 1.16404 | 166.6 | 1143.88 | 42.79 | 3.922221 | 24.55 | 123.81 | 1143.82 | 34.32 | 24.76 | 4.381657 | 1.16404 | 89.49 | 1139.85 | 27.46 | 5.082395 | 23.61 | 62.03 | 1135.23 | 19.12 | 21.53 | 5.00007 | 1.16404 | 1314.11 | 1519.81
0.00162 | 0.00750999991 | 3.60000013e-05 | 0.000517999986 | 235.1904 | 1298.66 | 1206.27 | 1124.82 | 149.45 | 25.82341 | 1210.48 | 239.97 | 11.28 | 1.328 | 1.334 | 2.01527 | 214.15 | 1199.87 | 50.77 | 18.24 | 2.735767 | 1.16404 | 163.38 | 1192.41 | 44.57 | 4.188246 | 20 | 118.81 | 1192.68 | 34.13 | 18.99 | 4.249843 | 1.16404 | 84.68 | 1181.57 | 28.94 | 5.05165 | 19.65 | 55.74 | 1176.83 | 21 | 19.45 | 5.000021 | 1.16404 | 1189.17 | 1517.29
0.00150000001 | 0.00730999978 | 3.70000016e-05 | 0.000426000013 | 235.6486 | 1301.19 | 1208.26 | 1129.48 | 55.91 | 25.53361 | 1211.84 | 235.53 | 10.26 | 1.328 | 1.334 | 2.075253 | 210 | 1200.63 | 49.04 | 18.68 | 3.010508 | 1.16404 | 160.96 | 1193.54 | 43.54 | 4.209227 | 20.99 | 117.42 | 1193.9 | 34.07 | 20.55 | 4.592315 | 1.16404 | 83.35 | 1190.03 | 28.13 | 5.037832 | 20.78 | 55.22 | 1185.26 | 20.45 | 21.52 | 5.00003 | 1.16404 | 1276.1 | 1518.07
0.00150000001 | 0.00730999978 | 3.70000016e-05 | 0.000426000013 | 236.4925 | 1305.85 | 1206.57 | 1129.79 | 62.26 | 25.59029 | 1210.53 | 235.7 | 10.25 | 1.328 | 1.334 | 2.01063 | 210.11 | 1199.34 | 48.88 | 18.21 | 2.857121 | 1.16404 | 161.23 | 1192.19 | 43.59 | 4.199472 | 20.87 | 117.64 | 1192.68 | 34.06 | 20.24 | 4.579372 | 1.16404 | 83.58 | 1188.93 | 28.13 | 5.036006 | 20.48 | 55.45 | 1184.25 | 20.71 | 21.16 | 5.000025 | 1.16404 | 1276.14 | 1514.54
0.00165999995 | 0.00732999993 | 1.49999996e-05 | 0.000371000002 | 235.7735 | 1301.88 | 1212.59 | 1129.77 | 52.97 | 25.48783 | 1218.18 | 235.66 | 10.28 | 1.328 | 1.334 | 2.074499 | 210.17 | 1206.1 | 49.29 | 18.85 | 2.937773 | 1.16404 | 160.88 | 1198.28 | 43.71 | 4.223601 | 21.3 | 117.17 | 1198.38 | 33.73 | 20.76 | 4.587991 | 1.16404 | 83.44 | 1194 | 28.22 | 5.034224 | 20.9 | 55.22 | 1188.39 | 20.46 | 21.38 | 5.000028 | 1.16404 | 1272.74 | 1304.88
0.00165999995 | 0.00732999993 | 1.49999996e-05 | 0.000371000002 | 235.549 | 1300.64 | 1216.13 | 1140.83 | 52.85 | 25.59319 | 1220.54 | 235.66 | 9.74 | 1.328 | 1.334 | 2.076318 | 210.06 | 1209.79 | 49.12 | 17.8 | 2.936315 | 1.16404 | 160.94 | 1202.87 | 43.71 | 4.221601 | 20.05 | 117.23 | 1203.22 | 33.63 | 19.42 | 4.576956 | 1.16404 | 83.6 | 1199.45 | 28.21 | 5.037002 | 19.49 | 55.39 | 1194.76 | 20.62 | 20.29 | 5.000026 | 1.16404 | 1271.07 | 1304.1
0.00165999995 | 0.00732999993 | 1.49999996e-05 | 0.000371000002 | 236.6102 | 1306.5 | 1211.9 | 1131.69 | 63.55 | 25.58568 | 1221.5 | 235.93 | 9.98 | 1.328 | 1.334 | 2.076369 | 210.34 | 1210.02 | 49.08 | 17.87 | 2.931331 | 1.16404 | 161.26 | 1202.26 | 43.71 | 4.372238 | 20.42 | 117.55 | 1202.34 | 33.85 | 19.65 | 4.724143 | 1.16404 | 83.7 | 1198.01 | 28.31 | 5.038167 | 20.18 | 55.39 | 1192.61 | 20.67 | 20.11 | 5.000028 | 1.16404 | 1270.99 | 1304.62
0.00165999995 | 0.00732999993 | 1.49999996e-05 | 0.000371000002 | 235.625 | 1301.06 | 1211.22 | 1131.12 | 53.38 | 25.47813 | 1218.99 | 235.71 | 10.26 | 1.328 | 1.334 | 2.074548 | 210.24 | 1207.42 | 49.65 | 18.53 | 2.945044 | 1.16404 | 160.59 | 1199.91 | 43.58 | 4.2347 | 20.86 | 117.01 | 1200.09 | 33.53 | 20.49 | 4.586607 | 1.16404 | 83.48 | 1186.15 | 28.24 | 5.044734 | 21.09 | 55.24 | 1181.38 | 20.47 | 20.75 | 5.000032 | 1.16404 | 1271.84 | 1304.39
0.00165999995 | 0.00732999993 | 1.49999996e-05 | 0.000371000002 | 236.7062 | 1307.03 | 1213.59 | 1139.02 | 59.8 | 25.60458 | 1221.51 | 235.91 | 9.89 | 1.328 | 1.334 | 2.011028 | 210.3 | 1210.73 | 49.63 | 17.83 | 3.021635 | 1.16404 | 160.67 | 1203.94 | 43.43 | 4.225987 | 20.12 | 117.24 | 1204.31 | 33.49 | 19.3 | 4.575593 | 1.16404 | 83.75 | 1200.46 | 28.22 | 5.036276 | 19.68 | 55.53 | 1195.86 | 20.76 | 21.02 | 5.000023 | 1.16404 | 1273.24 | 1302.61
0.00165999995 | 0.00732999993 | 1.49999996e-05 | 0.000371000002 | 235.913 | 1302.65 | 1211.19 | 1132.32 | 52.83 | 25.48819 | 1222.28 | 235.7 | 10.17 | 1.328 | 1.334 | 2.075255 | 210.21 | 1210.82 | 49.71 | 18.59 | 3.023656 | 1.16404 | 160.5 | 1203.52 | 43.63 | 4.241622 | 20.67 | 116.87 | 1203.7 | 33.54 | 19.66 | 4.596027 | 1.16404 | 83.33 | 1199.29 | 28.17 | 5.035667 | 19.96 | 55.16 | 1193.78 | 20.37 | 20.57 | 5.000028 | 1.16404 | 1273.27 | 1303.04
0.00165999995 | 0.00732999993 | 1.49999996e-05 | 0.000371000002 | 236.0977 | 1303.67 | 1208.49 | 1125.7 | 49.81 | 25.36808 | 1217.97 | 235.63 | 10.84 | 1.328 | 1.334 | 2.07272 | 210.27 | 1206.07 | 49.42 | 19.47 | 3.015073 | 1.16404 | 160.85 | 1198.43 | 43.58 | 4.217612 | 21.25 | 117.27 | 1198.47 | 33.56 | 20.53 | 4.715707 | 1.16404 | 83.71 | 1189.08 | 28.43 | 5.038472 | 20.83 | 55.28 | 1183.64 | 20.5 | 20.42 | 5.000027 | 1.16404 | 1275.59 | 1302.73
0.00162 | 0.00750999991 | 3.60000013e-05 | 0.000517999986 | 236.0597 | 1303.46 | 1212.52 | 1137.92 | 49.26 | 25.56664 | 1222.1 | 235.65 | 9.7 | 1.328 | 1.334 | 2.075252 | 210.09 | 1211.4 | 49.4 | 17.82 | 3.018985 | 1.16404 | 160.69 | 1204.6 | 43.63 | 4.231076 | 19.94 | 117.06 | 1204.95 | 33.57 | 19.3 | 4.584939 | 1.16404 | 83.49 | 1196.68 | 28.11 | 5.039898 | 19.75 | 55.38 | 1191.99 | 20.64 | 19.56 | 5.000028 | 1.16404 | 1275.73 | 1300.97
0.00162 | 0.00750999991 | 3.60000013e-05 | 0.000517999986 | 236.7225 | 1307.12 | 1214.24 | 1134.72 | 52.16 | 25.59237 | 1225.92 | 235.74 | 9.69 | 1.328 | 1.334 | 2.075202 | 210.15 | 1214.36 | 48.92 | 17.57 | 2.930059 | 1.16404 | 161.23 | 1206.58 | 43.7 | 4.370783 | 20.03 | 117.53 | 1206.58 | 33.54 | 19.15 | 4.556178 | 1.16404 | 83.99 | 1201.95 | 28.41 | 5.03792 | 19.73 | 55.58 | 1196.42 | 20.86 | 19.58 | 5.000026 | 1.16404 | 1276.52 | 1225.1
0.00162 | 0.00750999991 | 3.60000013e-05 | 0.000517999986 | 235.8043 | 1302.05 | 1210.79 | 1130.8 | 45.7 | 25.47799 | 1220.78 | 235.58 | 10.21 | 1.328 | 1.334 | 2.074663 | 210.1 | 1209.2 | 49.33 | 18.68 | 2.940375 | 1.16404 | 160.77 | 1201.66 | 43.68 | 4.227715 | 20.91 | 117.09 | 1201.83 | 33.41 | 19.96 | 4.571002 | 1.16404 | 83.68 | 1197.35 | 28.33 | 5.036805 | 20.36 | 55.35 | 1191.97 | 20.6 | 20.44 | 5.000028 | 1.16404 | 1275.74 | 1226.61
0.00162999996 | 0.00732999993 | 3.09999996e-05 | 0.00046499999 | 235.5997 | 1300.92 | 1210.9 | 1135.12 | 48.41 | 25.60247 | 1219.42 | 235.56 | 9.51 | 1.328 | 1.334 | 2.076288 | 209.96 | 1208.55 | 49.02 | 17.68 | 3.011691 | 1.16404 | 160.94 | 1201.56 | 43.65 | 4.216278 | 19.95 | 117.29 | 1201.84 | 33.61 | 19.14 | 4.715608 | 1.16404 | 83.68 | 1197.95 | 28.21 | 5.036349 | 19.51 | 55.47 | 1193.05 | 20.73 | 19.61 | 5.000025 | 1.16404 | 1275 | 1070.79
0.00162999996 | 0.00732999993 | 3.09999996e-05 | 0.00046499999 | 235.8641 | 1302.38 | 1213.63 | 1134.95 | 52.27 | 25.56563 | 1223.32 | 235.62 | 9.72 | 1.328 | 1.334 | 2.073654 | 210.06 | 1211.91 | 49.49 | 17.63 | 2.945688 | 1.16404 | 160.57 | 1204.36 | 43.69 | 4.240668 | 20 | 116.88 | 1204.38 | 33.56 | 19.13 | 4.5958 | 1.16404 | 83.32 | 1199.88 | 28.13 | 5.039779 | 19.54 | 55.19 | 1194.43 | 20.42 | 19.5 | 5.000031 | 1.16404 | 1274.63 | 1177.93
0.00162999996 | 0.00732999993 | 3.09999996e-05 | 0.00046499999 | 235.4983 | 1300.36 | 1208.45 | 1126.37 | 51.93 | 25.39877 | 1217.45 | 235.64 | 10.27 | 1.328 | 1.334 | 2.072817 | 210.24 | 1205.45 | 49.3 | 18.73 | 2.936252 | 1.16404 | 160.94 | 1197.65 | 43.53 | 4.211683 | 20.89 | 117.41 | 1197.66 | 33.59 | 20.19 | 4.709553 | 1.16404 | 83.82 | 1193.21 | 28.4 | 5.037323 | 20.37 | 55.42 | 1187.7 | 20.67 | 20.3 | 5.000027 | 1.16404 | 1273.09 | 1179
0.00162999996 | 0.00732999993 | 3.09999996e-05 | 0.00046499999 | 236.3169 | 1304.88 | 1211.65 | 1136.54 | 59.45 | 25.56878 | 1219.31 | 235.79 | 9.64 | 1.328 | 1.334 | 2.011185 | 210.22 | 1208.42 | 49.64 | 17.59 | 2.873907 | 1.16404 | 160.58 | 1201.31 | 43.57 | 4.235273 | 20.01 | 117.01 | 1201.66 | 33.59 | 19.22 | 4.593408 | 1.16404 | 83.42 | 1197.68 | 28.09 | 5.037885 | 19.48 | 55.33 | 1192.77 | 20.57 | 19.53 | 5.000027 | 1.16404 | 1273.08 | 1140.24
0.00150999997 | 0.00726999994 | 3.60000013e-05 | 0.000448000006 | 234.9658 | 1297.42 | 1200.87 | 1121.47 | 46.96 | 25.35145 | 1213.33 | 235.53 | 10.82 | 1.328 | 1.334 | 2.073926 | 210.18 | 1201.77 | 49.39 | 19.09 | 2.867044 | 1.16404 | 160.79 | 1194.33 | 43.62 | 4.222153 | 20.78 | 117.17 | 1194.49 | 33.51 | 19.69 | 4.571396 | 1.16404 | 83.66 | 1190.09 | 28.4 | 5.033882 | 20.13 | 55.26 | 1184.73 | 20.5 | 19.67 | 5.000028 | 1.16404 | 1272.49 | 1126.02
0.00150999997 | 0.00726999994 | 3.60000013e-05 | 0.000448000006 | 236.1738 | 1304.09 | 1202.01 | 1121.79 | 55.77 | 25.34289 | 1214.39 | 235.77 | 10.64 | 1.328 | 1.334 | 2.07255 | 210.43 | 1202.72 | 49.23 | 19.05 | 2.932187 | 1.16404 | 161.2 | 1195.23 | 43.47 | 4.195475 | 20.88 | 117.73 | 1195.33 | 33.59 | 20.09 | 4.692413 | 1.16404 | 84.14 | 1191.12 | 28.53 | 5.036362 | 20.3 | 55.61 | 1185.87 | 20.87 | 20.21 | 5.000025 | 1.16404 | 1272.72 | 1129.16
0.00150999997 | 0.00726999994 | 3.60000013e-05 | 0.000448000006 | 235.9275 | 1302.73 | 1207.01 | 1134.26 | 53.05 | 25.49203 | 1215.62 | 235.71 | 9.82 | 1.328 | 1.334 | 2.074078 | 210.22 | 1205.26 | 49.15 | 17.89 | 2.934302 | 1.16404 | 161.07 | 1198.68 | 43.56 | 4.205733 | 19.98 | 117.51 | 1199.16 | 33.58 | 19.09 | 4.861669 | 1.16404 | 83.93 | 1195.82 | 28.3 | 5.036189 | 19.44 | 55.63 | 1191.62 | 20.89 | 19.37 | 5.000023 | 1.16404 | 1273.1 | 1128.22
0.00150999997 | 0.00726999994 | 3.60000013e-05 | 0.000448000006 | 236.7859 | 1307.47 | 1206.13 | 1127.33 | 59.56 | 25.43628 | 1219.56 | 235.86 | 9.95 | 1.328 | 1.334 | 2.072779 | 210.43 | 1207.96 | 49.39 | 17.93 | 2.936385 | 1.16404 | 161.04 | 1200.39 | 43.66 | 4.215904 | 20.33 | 117.38 | 1200.43 | 33.66 | 19.41 | 4.721199 | 1.16404 | 83.72 | 1196.09 | 28.3 | 5.036317 | 19.87 | 55.42 | 1190.61 | 20.67 | 19.75 | 5.000026 | 1.16404 | 1273.42 | 1075.7
0.00150000001 | 0.00730999978 | 3.70000016e-05 | 0.000426000013 | 235.8098 | 1302.08 | 1211.17 | 1131.57 | 52.91 | 25.44445 | 1221.6 | 235.66 | 9.92 | 1.328 | 1.334 | 2.073053 | 210.22 | 1210.02 | 49.17 | 18.13 | 2.934164 | 1.16404 | 161.05 | 1202.4 | 43.58 | 4.370888 | 20.35 | 117.47 | 1202.51 | 33.63 | 19.57 | 4.708617 | 1.16404 | 83.84 | 1198.26 | 28.39 | 5.03701 | 19.96 | 55.45 | 1192.94 | 20.69 | 19.88 | 5.000027 | 1.16404 | 1273.17 | 1300.11
0.00150000001 | 0.00730999978 | 3.70000016e-05 | 0.000426000013 | 236.4309 | 1305.51 | 1215.7 | 1141.4 | 59.07 | 25.56073 | 1222.43 | 235.78 | 9.73 | 1.328 | 1.334 | 2.01032 | 210.22 | 1211.7 | 49.83 | 17.56 | 2.878397 | 1.16404 | 160.39 | 1204.73 | 43.52 | 4.088087 | 19.72 | 116.87 | 1204.92 | 33.49 | 18.79 | 4.595757 | 1.16404 | 83.38 | 1201.04 | 28.03 | 5.034329 | 19.11 | 55.35 | 1196.15 | 20.61 | 19.18 | 5.000025 | 1.16404 | 1274.81 | 1300.14
0.00150000001 | 0.00730999978 | 3.70000016e-05 | 0.000426000013 | 235.9166 | 1302.67 | 1205.72 | 1129.04 | 51.3 | 25.45541 | 1219.4 | 235.63 | 9.91 | 1.328 | 1.334 | 2.074415 | 210.17 | 1208.26 | 49.06 | 17.9 | 2.932017 | 1.16404 | 161.11 | 1200.97 | 43.58 | 4.203889 | 19.99 | 117.53 | 1201.08 | 33.61 | 19.19 | 4.556534 | 1.16404 | 83.92 | 1196.92 | 28.36 | 5.03511 | 19.61 | 55.56 | 1191.82 | 20.83 | 19.62 | 5.000024 | 1.16404 | 1275 | 1540.9
0.00150000001 | 0.00730999978 | 3.70000016e-05 | 0.000426000013 | 236.8891 | 1308.04 | 1207.49 | 1129 | 56.79 | 25.48516 | 1219.95 | 235.82 | 10.01 | 1.328 | 1.334 | 2.009157 | 210.33 | 1208.42 | 49.5 | 18.26 | 2.940687 | 1.16404 | 160.83 | 1200.98 | 43.65 | 4.072149 | 20.42 | 117.18 | 1200.99 | 33.58 | 19.6 | 4.580634 | 1.16404 | 83.6 | 1196.64 | 28.25 | 5.036924 | 20.01 | 55.35 | 1191.26 | 20.61 | 19.84 | 5.000027 | 1.16404 | 1274.71 | 1542.28
0.00150000001 | 0.00730999978 | 3.70000016e-05 | 0.000426000013 | 235.8949 | 1302.55 | 1212.74 | 1139.02 | 50.66 | 25.49842 | 1220.02 | 235.61 | 9.83 | 1.328 | 1.334 | 2.074829 | 210.11 | 1209.48 | 49.26 | 17.92 | 2.865781 | 1.16404 | 160.85 | 1202.66 | 43.62 | 4.22062 | 19.9 | 117.23 | 1203.03 | 33.56 | 19.07 | 4.57251 | 1.16404 | 83.67 | 1199.37 | 28.2 | 5.036819 | 19.24 | 55.47 | 1194.69 | 20.72 | 19.36 | 5.000025 | 1.16404 | 1275.34 | 1545.18
0.00150000001 | 0.00730999978 | 3.70000016e-05 | 0.000426000013 | 235.8478 | 1302.29 | 1204.81 | 1127.36 | 51.45 | 25.48543 | 1217.87 | 235.63 | 10.08 | 1.328 | 1.334 | 2.075312 | 210.14 | 1206.49 | 49.25 | 18.11 | 2.865154 | 1.16404 | 160.89 | 1199.06 | 43.56 | 4.215127 | 20.21 | 117.33 | 1199.17 | 33.61 | 19.24 | 4.714803 | 1.16404 | 83.72 | 1194.99 | 28.25 | 5.034388 | 19.61 | 55.47 | 1189.83 | 20.72 | 19.59 | 5.000024 | 1.16404 | 1274.57 | 1544.35
0.00150000001 | 0.00730999978 | 3.70000016e-05 | 0.000426000013 | 236.0995 | 1303.68 | 1201.63 | 1121.02 | 53.29 | 25.36313 | 1214.49 | 235.67 | 10.75 | 1.328 | 1.334 | 2.072872 | 210.31 | 1202.8 | 49.18 | 19.25 | 2.932443 | 1.16404 | 161.13 | 1195.28 | 43.54 | 4.201134 | 21.04 | 117.59 | 1195.38 | 33.59 | 20.19 | 4.699147 | 1.16404 | 84 | 1191.14 | 28.49 | 5.036573 | 20.54 | 55.51 | 1185.85 | 20.75 | 20.22 | 5.000026 | 1.16404 | 1275.04 | 1286.64
0.00150000001 | 0.00730999978 | 3.70000016e-05 | 0.000426000013 | 234.9369 | 1297.26 | 1203.62 | 1127.89 | 44.1 | 25.38268 | 1213.09 | 235.47 | 10.6 | 1.328 | 1.334 | 2.073238 | 210.09 | 1202.27 | 48.77 | 18.76 | 2.92686 | 1.16404 | 161.32 | 1195.44 | 43.51 | 4.185091 | 20.49 | 117.81 | 1195.84 | 33.52 | 19.63 | 4.67618 | 1.16404 | 84.29 | 1192.16 | 28.58 | 5.034574 | 19.83 | 55.71 | 1187.66 | 20.97 | 19.73 | 5.000021 | 1.16404 | 1273.86 | 1278.86
0.00162999996 | 0.00732999993 | 3.09999996e-05 | 0.00046499999 | 235.8043 | 1302.05 | 1202.18 | 1126.07 | 52.78 | 25.49303 | 1215.35 | 235.66 | 10.17 | 1.328 | 1.334 | 2.074747 | 210.16 | 1204.35 | 49.23 | 18.23 | 2.936969 | 1.16404 | 160.93 | 1197.25 | 43.58 | 4.379195 | 20.43 | 117.35 | 1197.64 | 33.58 | 19.31 | 4.713395 | 1.16404 | 83.77 | 1193.7 | 28.3 | 5.036494 | 19.93 | 55.47 | 1188.92 | 20.72 | 19.67 | 5.000026 | 1.16404 | 1273.63 | 1287.1
0.00162999996 | 0.00732999993 | 3.09999996e-05 | 0.00046499999 | 235.8605 | 1302.36 | 1201.01 | 1121.47 | 54.25 | 25.45001 | 1213.76 | 235.69 | 10.37 | 1.328 | 1.334 | 2.008561 | 210.24 | 1202.14 | 49.33 | 18.81 | 2.937444 | 1.16404 | 160.91 | 1194.66 | 43.59 | 4.215717 | 20.98 | 117.32 | 1194.85 | 33.61 | 20.01 | 4.718222 | 1.16404 | 83.71 | 1190.63 | 28.32 | 5.03611 | 20.45 | 55.39 | 1185.46 | 20.64 | 20.32 | 5.000027 | 1.16404 | 1272.84 | 1270.56
0.00162999996 | 0.00732999993 | 3.09999996e-05 | 0.00046499999 | 236.5124 | 1305.96 | 1201.3 | 1125.72 | 64.58 | 25.51844 | 1211.45 | 235.85 | 10.47 | 1.328 | 1.334 | 2.074211 | 210.33 | 1200.62 | 49.78 | 18.49 | 2.946597 | 1.16404 | 160.55 | 1193.71 | 43.45 | 4.232235 | 20.72 | 117.1 | 1194.21 | 33.49 | 19.79 | 4.583195 | 1.16404 | 83.61 | 1190.45 | 28.17 | 5.034386 | 20 | 55.44 | 1185.63 | 20.69 | 20.02 | 5.000024 | 1.16404 | 1272.98 | 1270.26
0.00162999996 | 0.00732999993 | 3.09999996e-05 | 0.00046499999 | 236.5251 | 1306.03 | 1204.59 | 1127.41 | 60.02 | 25.45199 | 1218.23 | 235.83 | 10.22 | 1.328 | 1.334 | 2.07376 | 210.37 | 1207.06 | 49.39 | 18.32 | 2.937567 | 1.16404 | 160.98 | 1199.81 | 43.68 | 4.221598 | 20.64 | 117.3 | 1200.05 | 33.62 | 19.78 | 4.722868 | 1.16404 | 83.68 | 1190.34 | 28.28 | 5.039936 | 20.36 | 55.4 | 1185.41 | 20.64 | 20.26 | 5.000028 | 1.16404 | 1272.56 | 1270.89
0.00162999996 | 0.00732999993 | 3.09999996e-05 | 0.00046499999 | 235.8043 | 1302.05 | 1202.28 | 1123.33 | 51.01 | 25.45425 | 1215.06 | 235.68 | 10.33 | 1.328 | 1.334 | 2.073306 | 210.23 | 1203.59 | 49.38 | 18.92 | 2.939234 | 1.16404 | 160.85 | 1196.25 | 43.7 | 4.226325 | 21.13 | 117.15 | 1196.53 | 33.55 | 20.09 | 4.725015 | 1.16404 | 83.6 | 1192.48 | 28.23 | 5.03367 | 20.41 | 55.37 | 1187.35 | 20.61 | 21.05 | 5.000025 | 1.16404 | 1272.54 | 1273.16
0.00162999996 | 0.00732999993 | 3.09999996e-05 | 0.00046499999 | 235.8496 | 1302.3 | 1198.87 | 1123.75 | 52.38 | 25.49292 | 1208.99 | 235.71 | 10.37 | 1.328 | 1.334 | 2.074495 | 210.22 | 1198.29 | 49.42 | 18.89 | 2.940355 | 1.16404 | 160.8 | 1191.59 | 43.54 | 4.064907 | 20.94 | 117.26 | 1192.05 | 33.55 | 20.08 | 4.718511 | 1.16404 | 83.71 | 1188.59 | 28.2 | 5.034301 | 20.34 | 55.51 | 1184.22 | 20.76 | 20.24 | 5.000023 | 1.16404 | 1273.17 | 1274.11
0.00150999997 | 0.00726999994 | 3.60000013e-05 | 0.000448000006 | 235.5961 | 1300.9 | 1199.84 | 1119.93 | 49.52 | 25.43673 | 1210.56 | 235.62 | 10.48 | 1.328 | 1.334 | 2.074851 | 210.19 | 1198.98 | 49.25 | 19.06 | 2.936763 | 1.16404 | 160.94 | 1191.61 | 43.68 | 4.219773 | 21.19 | 117.26 | 1191.87 | 33.68 | 20.23 | 4.578433 | 1.16404 | 83.58 | 1187.67 | 28.28 | 5.035091 | 20.57 | 55.3 | 1182.39 | 20.56 | 20.46 | 5.000028 | 1.16404 | 1273.5 | 1272.98
0.00150999997 | 0.00726999994 | 3.60000013e-05 | 0.000448000006 | 236.2788 | 1304.67 | 1203.61 | 1123.14 | 57.55 | 25.42127 | 1214.1 | 235.77 | 10.4 | 1.328 | 1.334 | 2.073522 | 210.35 | 1202.33 | 49.43 | 18.93 | 2.93828 | 1.16404 | 160.92 | 1194.81 | 43.62 | 4.219557 | 21.23 | 117.3 | 1195.01 | 33.61 | 20.48 | 4.878241 | 1.16404 | 83.69 | 1183.93 | 28.32 | 5.041787 | 21.02 | 55.37 | 1179.02 | 20.6 | 20.79 | 5.00003 | 1.16404 | 1272.73 | 1275.08
0.00150999997 | 0.00726999994 | 3.60000013e-05 | 0.000448000006 | 236.172 | 1304.08 | 1202.06 | 1126.86 | 54.43 | 25.46368 | 1211.29 | 235.76 | 10.26 | 1.328 | 1.334 | 2.074166 | 210.3 | 1200.55 | 49.37 | 18.65 | 2.937918 | 1.16404 | 160.93 | 1193.77 | 43.51 | 4.212729 | 20.77 | 117.42 | 1194.26 | 33.55 | 19.87 | 4.865082 | 1.16404 | 83.87 | 1190.82 | 28.33 | 5.036537 | 20.19 | 55.54 | 1186.33 | 20.77 | 20.68 | 5.000025 | 1.16404 | 1273.33 | 1275.15
0.00150999997 | 0.00726999994 | 3.60000013e-05 | 0.000448000006 | 234.7902 | 1296.45 | 1191.01 | 1111.99 | 46.54 | 25.37956 | 1205.19 | 235.47 | 10.95 | 1.328 | 1.334 | 2.075247 | 210.1 | 1193.59 | 49.22 | 19.78 | 3.012827 | 1.16404 | 160.88 | 1186.57 | 43.45 | 4.370825 | 21.84 | 117.43 | 1187.16 | 33.59 | 20.92 | 4.70471 | 1.16404 | 83.84 | 1183.33 | 28.39 | 5.033905 | 21.08 | 55.45 | 1178.55 | 20.68 | 21.09 | 5.000025 | 1.16404 | 1273.09 | 1271.79
0.00150999997 | 0.00726999994 | 3.60000013e-05 | 0.000448000006 | 234.7902 | 1296.45 | 1196.91 | 1121.7 | 42.02 | 25.48507 | 1207.25 | 235.49 | 10.45 | 1.328 | 1.334 | 2.073203 | 210.01 | 1196.54 | 49.17 | 19.11 | 2.936925 | 1.16404 | 160.84 | 1189.87 | 43.58 | 4.381166 | 21.27 | 117.26 | 1190.63 | 33.44 | 20.31 | 4.706284 | 1.16404 | 83.82 | 1187.2 | 28.31 | 5.036027 | 20.57 | 55.51 | 1182.84 | 20.73 | 21 | 5.000025 | 1.16404 | 1272.79 | 1271.29
0.00162 | 0.00750999991 | 3.60000013e-05 | 0.000517999986 | 235.9184 | 1302.68 | 1186.9 | 1103.8 | 147.6 | 25.9163 | 1202.94 | 240.27 | 11.4 | 1.328 | 1.334 | 2.015385 | 214.35 | 1191.8 | 44.96 | 17.25 | 2.757565 | 1.16404 | 169.39 | 1183.61 | 41.83 | 3.916502 | 19.43 | 127.56 | 1183.3 | 32.8 | 18.87 | 4.485284 | 1.16404 | 94.76 | 1179.1 | 28.95 | 5.084194 | 19.44 | 65.81 | 1175.33 | 22.95 | 20.27 | 5.00004 | 1.16404 | 1188.16 | 1270.62
0.00162 | 0.00750999991 | 3.60000013e-05 | 0.000517999986 | 235.6287 | 1301.08 | 1179.12 | 1096.36 | 145.91 | 25.87324 | 1198.95 | 240.16 | 11.61 | 1.328 | 1.334 | 2.016897 | 214.29 | 1187.83 | 44.99 | 17.64 | 2.681744 | 1.16404 | 169.3 | 1179.57 | 41.71 | 3.746098 | 19.9 | 127.59 | 1179.25 | 32.83 | 19.71 | 4.674493 | 1.16404 | 94.76 | 1175.41 | 28.95 | 5.086508 | 20.15 | 65.81 | 1172.06 | 22.96 | 20.15 | 5.000044 | 1.16404 | 1188.85 | 1270.55
0.00162 | 0.00750999991 | 3.60000013e-05 | 0.000517999986 | 235.8478 | 1302.29 | 1184.43 | 1106.18 | 146.38 | 25.95277 | 1198.3 | 240.22 | 11.44 | 1.328 | 1.334 | 1.94458 | 214.27 | 1187.93 | 44.87 | 17.23 | 2.680127 | 1.16404 | 169.4 | 1180.34 | 41.54 | 3.735243 | 19.39 | 127.86 | 1180.25 | 32.7 | 19.04 | 4.290826 | 1.16404 | 95.16 | 1176.52 | 29.08 | 5.085666 | 19.76 | 66.08 | 1173.55 | 23.24 | 19.46 | 5.00004 | 1.16404 | 1189.93 | 1269.93
0.000373999996 | 0.00219999999 | 0.000110000001 | 3.60000013e-05 | 234.5887 | 1040.35 | 1170.75 | 1092.01 | 85.08 | 25.74064 | 1183.74 | 237.11 | 8.96 | 1.328 | 1.334 | 2.040617 | 211.37 | 1172.76 | 45.1 | 14.78 | 2.668468 | 1.16404 | 166.27 | 1165.2 | 42.65 | 4.053867 | 16.32 | 123.62 | 1165.26 | 33.69 | 15.84 | 4.604692 | 1.16404 | 89.93 | 1161.71 | 27.67 | 5.068741 | 15.85 | 62.26 | 1157.41 | 19.47 | 14.42 | 5.00002 | 1.16404 | 984.76 | 1270.22
0.000373999996 | 0.00219999999 | 0.000110000001 | 3.60000013e-05 | 234.5887 | 1040.35 | 1168.86 | 1083.27 | 85.92 | 25.63402 | 1180.25 | 237.1 | 9.36 | 1.328 | 1.334 | 2.038146 | 211.47 | 1168.22 | 45.23 | 15.19 | 2.668919 | 1.16404 | 166.24 | 1159.86 | 42.89 | 3.912562 | 16.73 | 123.35 | 1159.5 | 33.65 | 16.25 | 4.78706 | 1.16404 | 89.7 | 1155.42 | 27.78 | 5.075784 | 16.22 | 61.92 | 1150.25 | 19.08 | 14.43 | 5.00004 | 1.16404 | 985.14 | 1268.81
0.000373999996 | 0.00219999999 | 0.000110000001 | 3.60000013e-05 | 237.9508 | 1055.26 | 1166.09 | 1084.82 | 103.62 | 25.80935 | 1179.3 | 238.07 | 9.12 | 1.328 | 1.334 | 2.035777 | 212.26 | 1167.94 | 45.39 | 15.27 | 2.733292 | 1.16404 | 166.87 | 1160.26 | 43.11 | 4.06476 | 16.82 | 123.76 | 1160.31 | 33.73 | 16.21 | 4.466063 | 1.16404 | 90.03 | 1156.37 | 27.82 | 5.074787 | 16.3 | 62.21 | 1151.67 | 19.4 | 14.76 | 5.000036 | 1.16404 | 984.59 | 1269.74
0.000335999997 | 0.00205000001 | 9.50000031e-05 | 4.19999997e-05 | 236.9113 | 1050.65 | 1168.98 | 1090.84 | 99.87 | 25.85914 | 1180.67 | 237.86 | 8.76 | 1.328 | 1.334 | 1.970549 | 212 | 1169.72 | 45.64 | 14.77 | 2.813317 | 1.16404 | 166.36 | 1162.52 | 42.89 | 4.075102 | 16.39 | 123.47 | 1162.7 | 33.63 | 16.04 | 4.627638 | 1.16404 | 89.84 | 1159.38 | 27.72 | 5.07815 | 15.86 | 62.12 | 1155.04 | 19.31 | 14.48 | 5.000041 | 1.16404 | 983.42 | 1270.68
0.000335999997 | 0.00205000001 | 9.50000031e-05 | 4.19999997e-05 | 237.7073 | 1054.18 | 1166.21 | 1084.57 | 104.39 | 25.8651 | 1177.01 | 238.07 | 9.15 | 1.328 | 1.334 | 2.039299 | 212.21 | 1165.66 | 45.49 | 15.15 | 2.735465 | 1.16404 | 166.72 | 1157.98 | 42.98 | 3.910884 | 16.71 | 123.74 | 1157.89 | 33.73 | 16.35 | 4.621161 | 1.16404 | 90.01 | 1154.2 | 27.74 | 5.076651 | 16.23 | 62.27 | 1149.66 | 19.44 | 14.71 | 5.000041 | 1.16404 | 984.05 | 1270.91
0.000335999997 | 0.00205000001 | 9.50000031e-05 | 4.19999997e-05 | 234.5887 | 1040.35 | 1160.73 | 1077.99 | 91.79 | 25.77402 | 1173.14 | 237.2 | 9.32 | 1.328 | 1.334 | 1.976186 | 211.43 | 1161.4 | 45.54 | 15.32 | 2.745459 | 1.16404 | 165.89 | 1153.6 | 42.71 | 4.078912 | 17.04 | 123.18 | 1153.66 | 33.63 | 16.62 | 4.630715 | 1.16404 | 89.55 | 1150.03 | 27.47 | 5.075573 | 16.48 | 62.08 | 1145.38 | 19.27 | 14.91 | 5.00004 | 1.16404 | 983.94 | 1271.51
0.000335999997 | 0.00205000001 | 9.50000031e-05 | 4.19999997e-05 | 237.5314 | 1053.4 | 1164.2 | 1080.95 | 102.96 | 25.85334 | 1176.58 | 238 | 9.16 | 1.328 | 1.334 | 2.037733 | 212.14 | 1164.95 | 45.51 | 15.18 | 2.736984 | 1.16404 | 166.63 | 1157.01 | 42.97 | 3.913792 | 16.86 | 123.66 | 1156.83 | 33.69 | 16.66 | 4.622146 | 1.16404 | 89.97 | 1153.06 | 27.73 | 5.076545 | 16.33 | 62.24 | 1148.27 | 19.4 | 14.96 | 5.000041 | 1.16404 | 984.47 | 1269.52
0.000335999997 | 0.00205000001 | 9.50000031e-05 | 4.19999997e-05 | 235.8605 | 1045.99 | 1164.54 | 1081.58 | 95.36 | 25.76363 | 1172.46 | 237.53 | 9.47 | 1.328 | 1.334 | 2.035853 | 211.77 | 1160.95 | 45.43 | 15.46 | 2.671163 | 1.16404 | 166.34 | 1153.12 | 42.92 | 4.071575 | 17.1 | 123.42 | 1153.21 | 33.5 | 16.59 | 4.616178 | 1.16404 | 89.92 | 1149.51 | 27.6 | 5.069949 | 16.76 | 62.32 | 1145.1 | 19.48 | 14.68 | 5.000029 | 1.16404 | 984.04 | 1272.24
0.000335999997 | 0.00205000001 | 9.50000031e-05 | 4.19999997e-05 | 236.4738 | 1048.71 | 1163.6 | 1082.86 | 97.87 | 25.80765 | 1173.31 | 237.72 | 9.3 | 1.328 | 1.334 | 2.037471 | 211.91 | 1162.16 | 45.23 | 15.66 | 2.665279 | 1.16404 | 166.68 | 1154.64 | 43.28 | 4.076009 | 17.28 | 123.4 | 1154.95 | 33.51 | 16.61 | 4.621543 | 1.16404 | 89.89 | 1151.57 | 27.64 | 5.074957 | 16.69 | 62.25 | 1147.4 | 19.44 | 14.62 | 5.000038 | 1.16404 | 984.62 | 1271.75
0.000371000002 | 0.00209999993 | 0.000117000003 | 5.80000014e-05 | 234.5887 | 1040.35 | 1162.85 | 1078.89 | 109.13 | 25.75956 | 1170.9 | 238.41 | 9.68 | 1.328 | 1.334 | 1.969303 | 212.65 | 1159.14 | 45.36 | 15.33 | 2.659229 | 1.16404 | 167.29 | 1151.22 | 43.07 | 3.894587 | 16.93 | 124.22 | 1151.14 | 33.8 | 16.55 | 4.605678 | 1.16404 | 90.42 | 1147.4 | 27.99 | 5.076464 | 16.52 | 62.43 | 1142.66 | 19.61 | 14.65 | 5.000037 | 1.16404 | 965.78 | 1272.02
0.000371000002 | 0.00209999993 | 0.000117000003 | 5.80000014e-05 | 234.5887 | 1040.35 | 1166.46 | 1086.21 | 110.27 | 25.84463 | 1173.67 | 238.5 | 9.26 | 1.328 | 1.334 | 1.979781 | 212.65 | 1162.53 | 45.25 | 14.65 | 2.657537 | 1.16404 | 167.4 | 1154.98 | 43.55 | 4.066572 | 16.55 | 123.85 | 1155.18 | 33.56 | 16.02 | 4.459634 | 1.16404 | 90.29 | 1151.54 | 27.92 | 5.077753 | 16.08 | 62.37 | 1147.23 | 19.56 | 14.35 | 5.00004 | 1.16404 | 964.69 | 1271.37
0.000371000002 | 0.00209999993 | 0.000117000003 | 5.80000014e-05 | 234.5887 | 1040.35 | 1163.86 | 1079.99 | 110.89 | 25.78841 | 1171.49 | 238.48 | 9.6 | 1.328 | 1.334 | 1.973255 | 212.69 | 1159.72 | 45.83 | 15.3 | 2.668591 | 1.16404 | 166.86 | 1151.83 | 43.07 | 3.770283 | 16.77 | 123.79 | 1151.61 | 33.75 | 16.31 | 4.474373 | 1.16404 | 90.04 | 1147.62 | 27.78 | 5.074668 | 16.26 | 62.26 | 1142.66 | 19.44 | 14.51 | 5.000036 | 1.16404 | 965.04 | 1276.24
0.000371000002 | 0.00209999993 | 0.000117000003 | 5.80000014e-05 | 237.5652 | 1053.55 | 1158.96 | 1076.22 | 124.29 | 25.97397 | 1168.96 | 239.38 | 9.25 | 1.328 | 1.334 | 1.969806 | 213.41 | 1157.4 | 45.44 | 15.16 | 2.653825 | 1.16404 | 167.97 | 1149.57 | 43.57 | 3.902534 | 16.89 | 124.4 | 1149.53 | 33.99 | 16.57 | 4.628857 | 1.16404 | 90.41 | 1145.89 | 27.97 | 5.074402 | 16.42 | 62.44 | 1141.27 | 19.59 | 14.86 | 5.000035 | 1.16404 | 965.57 | 1270.64
0.000371000002 | 0.00209999993 | 0.000117000003 | 5.80000014e-05 | 236.2371 | 1047.66 | 1165.49 | 1085.3 | 115.9 | 25.97299 | 1171.46 | 238.87 | 8.96 | 1.328 | 1.334 | 2.038018 | 212.9 | 1160.5 | 45.71 | 14.73 | 2.665117 | 1.16404 | 167.19 | 1152.99 | 43.06 | 4.059541 | 16.25 | 124.13 | 1153.05 | 33.8 | 16.03 | 4.620957 | 1.16404 | 90.33 | 1149.59 | 27.94 | 5.077806 | 15.99 | 62.39 | 1145.3 | 19.59 | 14.54 | 5.00004 | 1.16404 | 966.97 | 1246.17
0.000388999993 | 0.00237999996 | 0.000101999998 | 5.40000001e-05 | 236.2079 | 1320.71 | 1155.01 | 1070.22 | 33.54 | 25.47176 | 1165.03 | 234.66 | 11.93 | 1.328 | 1.334 | 2.101142 | 209.18 | 1153.68 | 42.35 | 19.67 | 2.797143 | 1.16404 | 166.83 | 1145.77 | 38.64 | 3.978769 | 21.44 | 128.19 | 1145.74 | 34.43 | 22.59 | 4.855713 | 1.16404 | 93.76 | 1142.95 | 29.33 | 5.080894 | 22.78 | 64.43 | 1140.52 | 21.52 | 22.09 | 5.000054 | 1.16404 | 1309.58 | 1247.1
1.40000002e-05 | 0.00149000005 | 0.000100999998 | 2.40000008e-05 | 237.2335 | 1237.74 | 1179.45 | 1103.42 | 28.69 | 25.54953 | 1186.94 | 234.44 | 10.04 | 1.328 | 1.334 | 2.059838 | 208.89 | 1176.2 | 41.24 | 16.66 | 2.870729 | 1.16404 | 167.65 | 1168.94 | 38.44 | 4.06204 | 19.13 | 129.21 | 1169.08 | 32.75 | 19.92 | 4.865262 | 1.16404 | 96.46 | 1166.54 | 30.84 | 5.06597 | 21.48 | 65.62 | 1165.53 | 22.76 | 20.04 | 5.000051 | 1.16404 | 1234.46 | 1256.3
1.40000002e-05 | 0.00149000005 | 0.000100999998 | 2.40000008e-05 | 237.9848 | 1241.66 | 1164.2 | 1085.99 | 32.92 | 25.57115 | 1178.25 | 234.55 | 10.32 | 1.328 | 1.334 | 2.055042 | 208.98 | 1167.25 | 39.45 | 16.72 | 2.922168 | 1.16404 | 169.53 | 1159.64 | 38.7 | 3.991577 | 19.68 | 130.83 | 1159.73 | 33.13 | 20.64 | 4.886085 | 1.16404 | 97.7 | 1157.16 | 31.41 | 5.067352 | 22.31 | 66.29 | 1156.21 | 23.46 | 21.13 | 5.000048 | 1.16404 | 1235.17 | 1259.11
1.20000004e-05 | 0.00116999994 | 4.99999987e-05 | 2.09999998e-05 | 227.9434 | 1316.78 | 1153.33 | 1068.93 | 32.6 | 24.52798 | 1165.4 | 228.49 | 11.73 | 1.328 | 1.334 | 2.100596 | 203.96 | 1153.26 | 44.06 | 20.82 | 2.943754 | 1.16404 | 159.9 | 1145.28 | 39.73 | 4.416209 | 23 | 120.17 | 1145.62 | 32.16 | 23.53 | 4.858541 | 1.16404 | 88.01 | 1142.24 | 26.23 | 5.072172 | 22.92 | 61.78 | 1138.26 | 18.86 | 20.85 | 5.000069 | 1.16404 | 1308 | 1258.97
0.000900999992 | 0.00485000014 | 8.09999983e-05 | 9.79999968e-05 | 235.1018 | 1686.6 | 1183.9 | 1105.88 | 205.04 | 26.04592 | 1186.44 | 241.45 | 14.35 | 1.328 | 1.334 | 1.99482 | 215.41 | 1175.54 | 49.34 | 22.98 | 2.73388 | 1.16404 | 166.07 | 1168.45 | 44.02 | 4.091259 | 25.61 | 122.05 | 1168.63 | 36.09 | 25.69 | 4.181748 | 1.16404 | 85.96 | 1164.8 | 27.94 | 5.046872 | 24.96 | 58.02 | 1159.55 | 19.16 | 23.32 | 5.000074 | 1.16404 | 1529.89 | 1258.68
0.000900999992 | 0.00485000014 | 8.09999983e-05 | 9.79999968e-05 | 235.3193 | 1688.16 | 1171.93 | 1092.7 | 207.14 | 26.01121 | 1181.68 | 241.56 | 14.73 | 1.328 | 1.334 | 1.938762 | 215.54 | 1170.46 | 49.67 | 23.69 | 2.738981 | 1.16404 | 165.87 | 1163.18 | 43.99 | 3.955875 | 26.35 | 121.88 | 1163.27 | 36.24 | 26.56 | 4.088471 | 1.16404 | 85.64 | 1159.18 | 27.78 | 5.043315 | 25.62 | 57.86 | 1153.62 | 18.97 | 23.88 | 5.000077 | 1.16404 | 1529.36 | 1258.72
0.000900999992 | 0.00485000014 | 8.09999983e-05 | 9.79999968e-05 | 235.3736 | 1688.55 | 1169.03 | 1090.43 | 201.13 | 26.03047 | 1181.27 | 241.58 | 14.77 | 1.328 | 1.334 | 1.994168 | 215.55 | 1170.25 | 47.96 | 23.46 | 2.771828 | 1.16404 | 167.59 | 1163.04 | 44.39 | 4.034821 | 26.56 | 123.2 | 1163.26 | 36.82 | 27.05 | 4.050647 | 1.16404 | 86.38 | 1159.48 | 28.2 | 5.047092 | 26.13 | 58.18 | 1154.37 | 19.29 | 24.26 | 5.000074 | 1.16404 | 1529.38 | 1259.96
0.000373999996 | 0.00200999994 | 5.60000008e-05 | 0.000266999996 | 236.1563 | 1848.18 | 1184.62 | 1105.97 | 34.96 | 26.1245 | 1199.43 | 234.89 | 14.31 | 1.328 | 1.334 | 2.10884 | 208.76 | 1188.34 | 47.83 | 26.23 | 3.003477 | 1.16404 | 160.93 | 1181.21 | 43.76 | 3.717237 | 29.12 | 117.17 | 1181.39 | 37.5 | 28.81 | 3.466732 | 1.16404 | 79.67 | 1176.02 | 26.09 | 4.943803 | 28.12 | 53.58 | 1169.86 | 18.73 | 27.43 | 5.000057 | 1.16404 | 1837.66 | 1254.87
0.000373999996 | 0.00200999994 | 5.60000008e-05 | 0.000266999996 | 236.2777 | 1849.13 | 1182.66 | 1104.65 | 35.99 | 26.03459 | 1199.53 | 234.91 | 14.12 | 1.328 | 1.334 | 2.107945 | 208.88 | 1188.46 | 47.85 | 26.27 | 3.001567 | 1.16404 | 161.03 | 1181.4 | 44.13 | 3.727193 | 29.14 | 116.9 | 1181.64 | 37.35 | 28.75 | 3.402738 | 1.16404 | 79.55 | 1176.21 | 26 | 4.975337 | 28.02 | 53.55 | 1169.96 | 18.71 | 27.42 | 5.000056 | 1.16404 | 1837.09 | 1252.53
0.00165999995 | 0.00747000007 | 2.20000002e-05 | 0.000494999986 | 235.1415 | 1298.39 | 1195.26 | 1107.94 | 145.08 | 25.94772 | 1210.44 | 240.14 | 11.47 | 1.328 | 1.334 | 1.912878 | 214.19 | 1198.79 | 45.38 | 17.56 | 2.745376 | 1.16404 | 168.81 | 1190.06 | 41.95 | 3.735989 | 19.45 | 126.86 | 1189.48 | 31.94 | 19 | 4.59179 | 1.16404 | 94.92 | 1184.91 | 29.01 | 5.089301 | 19.72 | 65.91 | 1181.03 | 23.07 | 19.44 | 5.00004 | 1.16404 | 1187.41 | 1277.6
0.00165999995 | 0.00747000007 | 2.20000002e-05 | 0.000494999986 | 234.4787 | 1294.73 | 1189.21 | 1102.4 | 141.17 | 25.94728 | 1205.49 | 239.89 | 11.73 | 1.328 | 1.334 | 1.985955 | 213.94 | 1193.93 | 45.12 | 17.71 | 2.742961 | 1.16404 | 168.82 | 1185.31 | 42.2 | 3.918505 | 20.01 | 126.62 | 1185.04 | 32.3 | 19.23 | 4.426858 | 1.16404 | 94.32 | 1180.42 | 28.56 | 5.081227 | 19.97 | 65.76 | 1176.38 | 22.95 | 19.75 | 5.000026 | 1.16404 | 1187.24 | 1278.44
0.00152000005 | 0.00736000016 | 1.80000006e-05 | 0.000547999982 | 235.7898 | 1301.97 | 1194.63 | 1111.71 | 147.76 | 26.04089 | 1209.25 | 240.41 | 11.13 | 1.328 | 1.334 | 1.945201 | 214.37 | 1197.99 | 45.01 | 17.11 | 2.758647 | 1.16404 | 169.36 | 1189.8 | 42.07 | 3.76509 | 19.32 | 127.29 | 1189.41 | 32.23 | 18.84 | 4.47279 | 1.16404 | 95.06 | 1185.18 | 29.01 | 5.085201 | 19.54 | 66.05 | 1181.59 | 23.22 | 19.45 | 5.00004 | 1.16404 | 1186.43 | 1277.57
0.00152000005 | 0.00736000016 | 1.80000006e-05 | 0.000547999982 | 236.1249 | 1303.82 | 1189.08 | 1102.05 | 150.36 | 26.01451 | 1205.06 | 240.59 | 11.45 | 1.328 | 1.334 | 2.018295 | 214.57 | 1193.36 | 44.97 | 17.4 | 2.679872 | 1.16404 | 169.6 | 1184.53 | 42.15 | 3.927337 | 19.73 | 127.45 | 1184.04 | 32.35 | 19.41 | 4.474365 | 1.16404 | 95.1 | 1179.5 | 29.1 | 5.087227 | 20.04 | 66 | 1175.57 | 23.17 | 19.81 | 5.000044 | 1.16404 | 1186.78 | 1278.32
0.00152000005 | 0.00736000016 | 1.80000006e-05 | 0.000547999982 | 234.7594 | 1296.28 | 1190.18 | 1100.71 | 143.45 | 25.8992 | 1205.06 | 240.08 | 11.92 | 1.328 | 1.334 | 2.017205 | 214.18 | 1192.98 | 45.32 | 18.02 | 2.76713 | 1.16404 | 168.86 | 1184.09 | 41.93 | 3.942564 | 19.9 | 126.93 | 1183.52 | 32.04 | 19.46 | 4.665028 | 1.16404 | 94.89 | 1178.84 | 29.05 | 5.08522 | 20.15 | 65.84 | 1174.74 | 22.98 | 19.86 | 5.000042 | 1.16404 | 1186.42 | 1281.51
0.00152000005 | 0.00736000016 | 1.80000006e-05 | 0.000547999982 | 234.7394 | 1296.17 | 1198.97 | 1117.18 | 143.99 | 26.04642 | 1213.07 | 240.08 | 10.98 | 1.328 | 1.334 | 2.018567 | 214.04 | 1202.11 | 45.43 | 16.81 | 2.695325 | 1.16404 | 168.61 | 1193.89 | 41.83 | 3.780906 | 18.89 | 126.78 | 1193.45 | 32.15 | 18.72 | 4.680597 | 1.16404 | 94.63 | 1189.45 | 28.81 | 5.086456 | 19.09 | 65.82 | 1185.75 | 22.99 | 19.11 | 5.000042 | 1.16404 | 1186.08 | 1277.73
0.00152000005 | 0.00736000016 | 1.80000006e-05 | 0.000547999982 | 236.737 | 1307.2 | 1193.82 | 1107.52 | 156.31 | 26.09156 | 1210.02 | 240.92 | 11.08 | 1.328 | 1.334 | 2.015939 | 214.83 | 1198.41 | 45.47 | 17.24 | 2.763723 | 1.16404 | 169.36 | 1189.77 | 42.35 | 3.785986 | 19.54 | 127.01 | 1189.19 | 32.27 | 19.01 | 4.694081 | 1.16404 | 94.74 | 1184.72 | 28.9 | 5.084484 | 19.66 | 65.84 | 1180.68 | 23 | 19.52 | 5.000041 | 1.16404 | 1185.28 | 1278.07
0.00152000005 | 0.00736000016 | 1.80000006e-05 | 0.000547999982 | 236.4056 | 1305.37 | 1198.45 | 1112.06 | 154.29 | 26.02688 | 1214.11 | 240.78 | 11.15 | 1.328 | 1.334 | 1.876437 | 214.75 | 1202.17 | 45.53 | 17.27 | 2.688831 | 1.16404 | 169.22 | 1193.36 | 42.19 | 3.782564 | 19.36 | 127.03 | 1192.71 | 32.19 | 19 | 4.492377 | 1.16404 | 94.84 | 1188.03 | 28.94 | 5.084041 | 19.61 | 65.9 | 1183.83 | 23.08 | 19.5 | 5.00004 | 1.16404 | 1185.4 | 1279.99
0.00152000005 | 0.00736000016 | 1.80000006e-05 | 0.000547999982 | 235.8152 | 1302.11 | 1199.4 | 1118.07 | 150.39 | 26.1214 | 1211.63 | 240.54 | 10.88 | 1.328 | 1.334 | 2.01839 | 214.42 | 1200.9 | 45.36 | 16.83 | 2.76644 | 1.16404 | 169.06 | 1192.92 | 41.95 | 3.942902 | 19.04 | 127.11 | 1192.67 | 32.28 | 18.7 | 4.679489 | 1.16404 | 94.83 | 1188.79 | 28.89 | 5.08519 | 19.19 | 65.94 | 1185.35 | 23.11 | 19.15 | 5.000041 | 1.16404 | 1185.44 | 1274.68
0.00152000005 | 0.00736000016 | 1.80000006e-05 | 0.000547999982 | 235.6486 | 1301.19 | 1194.39 | 1108.25 | 147.63 | 26.03168 | 1209.79 | 240.47 | 11.3 | 1.328 | 1.334 | 2.014446 | 214.44 | 1198.29 | 45.08 | 17.32 | 2.759646 | 1.16404 | 169.36 | 1189.67 | 42.09 | 3.932969 | 19.63 | 127.27 | 1189.22 | 32.19 | 19.1 | 4.472294 | 1.16404 | 95.08 | 1184.66 | 29.04 | 5.0827 | 19.91 | 66.04 | 1180.77 | 23.21 | 19.94 | 5.000037 | 1.16404 | 1185.59 | 1277.28
0.00152000005 | 0.00736000016 | 1.80000006e-05 | 0.000547999982 | 236.641 | 1306.67 | 1195.33 | 1113.1 | 154.94 | 26.14265 | 1208.43 | 240.85 | 11.01 | 1.328 | 1.334 | 1.944129 | 214.71 | 1197.36 | 45.45 | 17.17 | 2.765422 | 1.16404 | 169.26 | 1189.32 | 42.22 | 3.951954 | 19.51 | 127.04 | 1189.13 | 32.21 | 19.03 | 4.686692 | 1.16404 | 94.83 | 1185.23 | 28.88 | 5.083997 | 19.67 | 65.95 | 1181.69 | 23.11 | 19.69 | 5.000039 | 1.16404 | 1185.71 | 1277.59
0.00162 | 0.00750999991 | 3.60000013e-05 | 0.000517999986 | 236.1593 | 1304.01 | 1193.43 | 1110.38 | 149.72 | 26.15855 | 1208.83 | 240.61 | 10.99 | 1.328 | 1.334 | 2.017324 | 214.45 | 1197.85 | 45.11 | 16.89 | 2.760929 | 1.16404 | 169.34 | 1189.57 | 42.21 | 3.943002 | 19.29 | 127.13 | 1189.26 | 32.26 | 18.98 | 4.487863 | 1.16404 | 94.87 | 1185.01 | 28.9 | 5.083703 | 19.54 | 65.97 | 1181.36 | 23.13 | 19.66 | 5.000041 | 1.16404 | 1186.22 | 1284.34
0.00162 | 0.00750999991 | 3.60000013e-05 | 0.000517999986 | 235.9184 | 1302.68 | 1197.04 | 1109.93 | 149.29 | 26.05444 | 1210.49 | 240.51 | 11.52 | 1.328 | 1.334 | 1.945265 | 214.45 | 1198.64 | 45.38 | 17.65 | 2.765889 | 1.16404 | 169.07 | 1189.95 | 42.03 | 3.946594 | 19.73 | 127.04 | 1189.48 | 32.18 | 19.41 | 4.675565 | 1.16404 | 94.86 | 1185.09 | 28.95 | 5.084189 | 20.09 | 65.91 | 1181.05 | 23.06 | 19.98 | 5.00004 | 1.16404 | 1186.44 | 1287.89
0.00171999994 | 0.00765000004 | 1.20000004e-05 | 0.000425000006 | 235.5761 | 1300.79 | 1197.2 | 1113.12 | 147.04 | 26.15973 | 1207.21 | 240.36 | 11.16 | 1.328 | 1.334 | 2.019849 | 214.2 | 1196.21 | 45.05 | 17.23 | 2.762635 | 1.16404 | 169.15 | 1187.96 | 42.21 | 3.779749 | 19.32 | 126.94 | 1187.55 | 32.14 | 19.05 | 4.677058 | 1.16404 | 94.8 | 1183.47 | 28.89 | 5.083219 | 19.57 | 65.91 | 1179.88 | 23.08 | 19.61 | 5.000038 | 1.16404 | 1186.47 | 1286.62
0.00171999994 | 0.00765000004 | 1.20000004e-05 | 0.000425000006 | 235.6558 | 1301.23 | 1191.67 | 1105.59 | 145.93 | 26.07999 | 1205.72 | 240.4 | 11.54 | 1.328 | 1.334 | 2.016788 | 214.32 | 1194.29 | 45.11 | 17.65 | 2.685306 | 1.16404 | 169.21 | 1185.65 | 42.13 | 3.772507 | 19.49 | 127.08 | 1185.08 | 32.2 | 19.04 | 4.673187 | 1.16404 | 94.88 | 1180.7 | 29.02 | 5.08287 | 19.53 | 65.86 | 1176.81 | 23.03 | 19.76 | 5.000038 | 1.16404 | 1185.86 | 1281.91
0.00171999994 | 0.00765000004 | 1.20000004e-05 | 0.000425000006 | 234.7177 | 1296.05 | 1188.89 | 1097.61 | 142.86 | 25.87491 | 1203.45 | 240.09 | 12.06 | 1.328 | 1.334 | 2.016994 | 214.22 | 1191.09 | 44.96 | 18.3 | 2.682014 | 1.16404 | 169.26 | 1181.85 | 42.06 | 3.762347 | 20.27 | 127.2 | 1181.12 | 32.14 | 19.81 | 4.863366 | 1.16404 | 95.06 | 1176.46 | 29.36 | 5.084477 | 20.41 | 65.7 | 1172.32 | 22.83 | 20.25 | 5.000044 | 1.16404 | 1185.79 | 1257.89
0.00171999994 | 0.00765000004 | 1.20000004e-05 | 0.000425000006 | 235.9275 | 1302.73 | 1195.67 | 1110.8 | 147.88 | 26.16353 | 1207.73 | 240.53 | 11.2 | 1.328 | 1.334 | 2.019236 | 214.36 | 1196.43 | 45.1 | 17.36 | 2.762491 | 1.16404 | 169.26 | 1188.07 | 42.26 | 3.947806 | 19.55 | 127 | 1187.74 | 32.21 | 19.09 | 4.681546 | 1.16404 | 94.79 | 1183.49 | 28.9 | 5.083369 | 19.55 | 65.89 | 1179.75 | 23.05 | 19.71 | 5.000039 | 1.16404 | 1185.91 | 1257.16
0.00150999997 | 0.00730999978 | 1.70000003e-05 | 0.000472000014 | 236.1611 | 1304.02 | 1196.31 | 1111.21 | 152.84 | 25.96171 | 1209.76 | 240.69 | 11.4 | 1.328 | 1.334 | 1.878729 | 214.73 | 1198.21 | 45.51 | 17.49 | 2.688299 | 1.16404 | 169.22 | 1189.7 | 42.25 | 3.782788 | 19.46 | 126.97 | 1189.21 | 32.17 | 19.05 | 4.686303 | 1.16404 | 94.8 | 1184.94 | 28.91 | 5.084246 | 19.45 | 65.89 | 1181.11 | 23.08 | 19.57 | 5.000039 | 1.16404 | 1184.51 | 1257.76
0.00171999994 | 0.00765000004 | 1.20000004e-05 | 0.000425000006 | 235.7717 | 1301.87 | 1197.06 | 1109.49 | 150.5 | 26.04963 | 1211.23 | 240.53 | 11.29 | 1.328 | 1.334 | 1.946316 | 214.49 | 1199.45 | 45.31 | 17.49 | 2.763508 | 1.16404 | 169.18 | 1190.67 | 42.19 | 3.780035 | 19.55 | 126.99 | 1190.03 | 32.21 | 19.02 | 4.681159 | 1.16404 | 94.78 | 1185.41 | 28.93 | 5.085312 | 19.72 | 65.85 | 1181.19 | 23.03 | 19.88 | 5.000041 | 1.16404 | 1184.42 | 1246.08
0.00150999997 | 0.00730999978 | 1.70000003e-05 | 0.000472000014 | 234.5094 | 1294.9 | 1192.26 | 1106.33 | 147.13 | 25.89756 | 1202.8 | 240.07 | 11.94 | 1.328 | 1.334 | 1.944931 | 214.17 | 1191.34 | 45.73 | 18.14 | 2.698983 | 1.16404 | 168.44 | 1182.92 | 42 | 3.796098 | 20.09 | 126.44 | 1182.57 | 32.01 | 19.56 | 4.499639 | 1.16404 | 94.43 | 1178.14 | 28.59 | 5.080048 | 20.27 | 65.84 | 1174.48 | 23.01 | 20.11 | 5.000034 | 1.16404 | 1185.44 | 1238.74
0.00171999994 | 0.00765000004 | 1.20000004e-05 | 0.000425000006 | 236.4907 | 1305.84 | 1195.38 | 1111.13 | 154.59 | 26.07413 | 1208.22 | 240.83 | 11.43 | 1.328 | 1.334 | 1.876798 | 214.76 | 1196.73 | 45.25 | 17.52 | 2.682236 | 1.16404 | 169.51 | 1188.33 | 42.28 | 3.775594 | 19.5 | 127.23 | 1187.9 | 32.3 | 19.19 | 4.489962 | 1.16404 | 94.93 | 1183.55 | 28.94 | 5.083254 | 19.59 | 65.99 | 1179.73 | 23.17 | 19.79 | 5.000037 | 1.16404 | 1184.89 | 1251.95
0.00150999997 | 0.00730999978 | 1.70000003e-05 | 0.000472000014 | 235.7355 | 1301.67 | 1196.63 | 1109.6 | 149.31 | 26.03075 | 1211.1 | 240.5 | 11.23 | 1.328 | 1.334 | 2.018061 | 214.47 | 1199.51 | 45.63 | 17.52 | 2.694333 | 1.16404 | 168.84 | 1190.68 | 42.16 | 3.962255 | 19.64 | 126.68 | 1190.18 | 32.05 | 19.08 | 4.690379 | 1.16404 | 94.63 | 1185.59 | 28.82 | 5.083579 | 19.69 | 65.81 | 1181.51 | 22.97 | 19.85 | 5.000039 | 1.16404 | 1185.84 | 1253.06
0.00150999997 | 0.00730999978 | 1.70000003e-05 | 0.000472000014 | 235.7754 | 1301.89 | 1194.61 | 1108.54 | 149.46 | 25.98379 | 1207.75 | 240.51 | 11.61 | 1.328 | 1.334 | 2.017641 | 214.52 | 1196.39 | 45.89 | 18.03 | 2.775322 | 1.16404 | 168.63 | 1187.96 | 42.04 | 3.96573 | 20.1 | 126.59 | 1187.65 | 32.05 | 19.56 | 4.694969 | 1.16404 | 94.54 | 1183.33 | 28.75 | 5.081349 | 20 | 65.79 | 1179.48 | 22.95 | 19.92 | 5.000036 | 1.16404 | 1186.81 | 1249.54
0.00150999997 | 0.00730999978 | 1.70000003e-05 | 0.000472000014 | 236.3748 | 1305.2 | 1193.59 | 1109.98 | 151.37 | 26.04453 | 1205.38 | 240.64 | 11.38 | 1.328 | 1.334 | 2.015791 | 214.6 | 1194.4 | 45.18 | 17.53 | 2.759769 | 1.16404 | 169.42 | 1186.24 | 42.26 | 3.773782 | 19.57 | 127.16 | 1185.9 | 32.22 | 19.28 | 4.484821 | 1.16404 | 94.94 | 1181.7 | 28.93 | 5.082885 | 19.53 | 66.01 | 1178.09 | 23.16 | 19.83 | 5.000036 | 1.16404 | 1186.69 | 1250.32
0.00165999995 | 0.00747000007 | 2.20000002e-05 | 0.000494999986 | 234.2287 | 1293.35 | 1195 | 1107.76 | 140.07 | 26.00107 | 1206.54 | 239.8 | 11.66 | 1.328 | 1.334 | 1.946568 | 213.8 | 1194.83 | 45.06 | 17.64 | 2.7666 | 1.16404 | 168.74 | 1186.18 | 41.94 | 3.774064 | 19.66 | 126.8 | 1185.64 | 32.08 | 19.26 | 4.668471 | 1.16404 | 94.72 | 1181.19 | 28.86 | 5.083321 | 19.84 | 65.86 | 1177.15 | 23.02 | 19.91 | 5.000038 | 1.16404 | 1186.79 | 1154.92
0.00165999995 | 0.00747000007 | 2.20000002e-05 | 0.000494999986 | 235.808 | 1302.07 | 1194.48 | 1111.39 | 146.67 | 26.10911 | 1208.23 | 240.4 | 11.25 | 1.328 | 1.334 | 2.015218 | 214.29 | 1197.26 | 45.02 | 17.43 | 2.760573 | 1.16404 | 169.27 | 1189.1 | 42.25 | 3.774963 | 19.6 | 127.02 | 1188.78 | 32.18 | 19.26 | 4.677021 | 1.16404 | 94.84 | 1184.76 | 28.9 | 5.083559 | 19.74 | 65.94 | 1181.25 | 23.09 | 19.95 | 5.000039 | 1.16404 | 1185.88 | 1154.59
0.00171999994 | 0.00765000004 | 1.20000004e-05 | 0.000425000006 | 235.3335 | 1299.45 | 1198.99 | 1115.44 | 145.33 | 26.16004 | 1207.92 | 240.32 | 11.02 | 1.328 | 1.334 | 2.017586 | 214.16 | 1196.98 | 45.17 | 17.05 | 2.7658 | 1.16404 | 168.99 | 1188.78 | 42.15 | 3.952411 | 18.99 | 126.84 | 1188.46 | 32.12 | 18.66 | 4.679752 | 1.16404 | 94.72 | 1184.27 | 28.84 | 5.085301 | 18.99 | 65.88 | 1180.47 | 23.03 | 19.35 | 5.000041 | 1.16404 | 1185.59 | 1149.83
0.00171999994 | 0.00765000004 | 1.20000004e-05 | 0.000425000006 | 235.4476 | 1300.08 | 1200.52 | 1112.75 | 146.27 | 26.03321 | 1210.27 | 240.39 | 11.36 | 1.328 | 1.334 | 2.018183 | 214.36 | 1198.66 | 45.19 | 17.41 | 2.686373 | 1.16404 | 169.17 | 1189.79 | 42.16 | 3.944815 | 19.49 | 127.01 | 1189.26 | 32.12 | 19.11 | 4.67231 | 1.16404 | 94.89 | 1184.69 | 28.97 | 5.085211 | 19.62 | 65.92 | 1180.53 | 23.08 | 19.6 | 5.000041 | 1.16404 | 1185.84 | 1151.19
0.00165999995 | 0.00747000007 | 2.20000002e-05 | 0.000494999986 | 234.5457 | 1295.1 | 1195.7 | 1113.16 | 143.89 | 26.03915 | 1208.46 | 240.05 | 11.36 | 1.328 | 1.334 | 1.945929 | 214.01 | 1197.47 | 45.25 | 17.18 | 2.692336 | 1.16404 | 168.76 | 1189.25 | 41.78 | 3.77162 | 19.05 | 126.98 | 1188.83 | 32.1 | 18.58 | 4.476029 | 1.16404 | 94.88 | 1184.59 | 28.91 | 5.085001 | 19.16 | 65.97 | 1181.02 | 23.12 | 19.32 | 5.00004 | 1.16404 | 1184.82 | 1152.31
0.00171999994 | 0.00765000004 | 1.20000004e-05 | 0.000425000006 | 235.8279 | 1302.18 | 1198.22 | 1114.28 | 148.8 | 26.1011 | 1208.29 | 240.56 | 11.18 | 1.328 | 1.334 | 2.016366 | 214.46 | 1197.26 | 45.21 | 17.13 | 2.686567 | 1.16404 | 169.25 | 1188.89 | 42.21 | 3.946428 | 18.99 | 127.04 | 1188.49 | 32.17 | 18.75 | 4.488073 | 1.16404 | 94.87 | 1184.18 | 28.9 | 5.081902 | 18.94 | 65.97 | 1180.38 | 23.13 | 19.38 | 5.000035 | 1.16404 | 1185.43 | 1149.04
0.00171999994 | 0.00765000004 | 1.20000004e-05 | 0.000425000006 | 234.2396 | 1293.41 | 1197.98 | 1111.04 | 141.89 | 25.93176 | 1206.86 | 239.95 | 11.69 | 1.328 | 1.334 | 1.945788 | 214.02 | 1195.24 | 45.05 | 17.46 | 2.686657 | 1.16404 | 168.97 | 1186.52 | 41.87 | 3.763063 | 19.48 | 127.1 | 1185.95 | 32.07 | 19.01 | 4.464122 | 1.16404 | 95.03 | 1181.35 | 29.03 | 5.086514 | 19.57 | 66 | 1177.48 | 23.14 | 19.79 | 5.000042 | 1.16404 | 1185.25 | 1149.06
0.00150999997 | 0.00730999978 | 1.70000003e-05 | 0.000472000014 | 235.6323 | 1301.1 | 1198.57 | 1117.61 | 148.04 | 25.80689 | 1209.96 | 240.49 | 10.72 | 1.328 | 1.334 | 1.943038 | 214.68 | 1199.25 | 45.5 | 16.85 | 2.763679 | 1.16404 | 169.18 | 1191.35 | 42.01 | 3.938916 | 18.92 | 127.17 | 1191.14 | 32.21 | 18.66 | 4.669356 | 1.16404 | 94.96 | 1187.32 | 28.94 | 5.085618 | 18.97 | 66.02 | 1183.95 | 23.19 | 19.28 | 5.000041 | 1.16404 | 1184.9 | 1147.87
0.00150999997 | 0.00730999978 | 1.70000003e-05 | 0.000472000014 | 236.0941 | 1303.65 | 1206.85 | 1121.29 | 150.81 | 26.0259 | 1210.74 | 240.69 | 11.11 | 1.328 | 1.334 | 1.943638 | 214.67 | 1199.46 | 45.24 | 17.25 | 2.760488 | 1.16404 | 169.43 | 1191.13 | 42.28 | 3.944965 | 19.04 | 127.15 | 1190.72 | 32.22 | 18.71 | 4.486742 | 1.16404 | 94.93 | 1186.3 | 28.96 | 5.083751 | 18.94 | 65.97 | 1182.42 | 23.11 | 19.49 | 5.000039 | 1.16404 | 1184.85 | 1044.64
0.00150999997 | 0.00730999978 | 1.70000003e-05 | 0.000472000014 | 235.1524 | 1298.45 | 1193.06 | 1104.22 | 145.99 | 25.92875 | 1203.06 | 240.32 | 11.87 | 1.328 | 1.334 | 1.944728 | 214.39 | 1191.19 | 45.01 | 18.16 | 2.681654 | 1.16404 | 169.38 | 1182.33 | 42.04 | 3.760247 | 20.07 | 127.34 | 1181.76 | 32.23 | 19.7 | 4.467071 | 1.16404 | 95.11 | 1177.12 | 29.08 | 5.083207 | 20.32 | 66.03 | 1173.21 | 23.16 | 20.71 | 5.000038 | 1.16404 | 1184.73 | 1396.99
0.00150999997 | 0.00730999978 | 1.70000003e-05 | 0.000472000014 | 235.0727 | 1298.01 | 1197.43 | 1115.81 | 145.65 | 26.07176 | 1210.34 | 240.29 | 10.91 | 1.328 | 1.334 | 2.018161 | 214.22 | 1199.6 | 44.99 | 16.83 | 2.683753 | 1.16404 | 169.23 | 1191.42 | 42.16 | 3.938734 | 19.16 | 127.07 | 1191.19 | 32.14 | 18.86 | 4.66762 | 1.16404 | 94.93 | 1187.22 | 28.9 | 5.085073 | 19.36 | 66.03 | 1183.84 | 23.17 | 19.49 | 5.000039 | 1.16404 | 1184.73 | 1401.09
0.00150999997 | 0.00730999978 | 1.70000003e-05 | 0.000472000014 | 235.6395 | 1301.14 | 1209 | 1125.37 | 149.19 | 26.09623 | 1212.39 | 240.53 | 10.75 | 1.328 | 1.334 | 2.016351 | 214.43 | 1201.5 | 45.16 | 16.66 | 2.685 | 1.16404 | 169.27 | 1193.18 | 42.21 | 3.945027 | 18.81 | 127.06 | 1192.81 | 32.15 | 18.51 | 4.674688 | 1.16404 | 94.91 | 1188.67 | 28.9 | 5.082971 | 18.85 | 66.01 | 1185.04 | 23.17 | 19.46 | 5.000036 | 1.16404 | 1184.24 | 1396.26
0.00150999997 | 0.00730999978 | 1.70000003e-05 | 0.000472000014 | 235.8098 | 1302.08 | 1192.68 | 1105.05 | 150.91 | 26.02269 | 1204.36 | 240.59 | 11.47 | 1.328 | 1.334 | 2.017904 | 214.56 | 1192.67 | 45.06 | 17.62 | 2.757632 | 1.16404 | 169.5 | 1183.99 | 42.16 | 3.765961 | 19.9 | 127.34 | 1183.46 | 32.21 | 19.71 | 4.662888 | 1.16404 | 95.13 | 1179.2 | 29.11 | 5.084904 | 20.27 | 66.02 | 1175.44 | 23.17 | 20.4 | 5.000041 | 1.16404 | 1184.7 | 1396.96
0.00150999997 | 0.00730999978 | 1.70000003e-05 | 0.000472000014 | 235.9039 | 1302.6 | 1196.06 | 1111.24 | 150.28 | 25.97876 | 1209.89 | 240.6 | 11.43 | 1.328 | 1.334 | 1.944479 | 214.62 | 1198.51 | 45.22 | 17.55 | 2.759862 | 1.16404 | 169.4 | 1190.14 | 42.15 | 3.770122 | 19.61 | 127.25 | 1189.7 | 32.21 | 19.28 | 4.478392 | 1.16404 | 95.04 | 1185.47 | 28.99 | 5.082818 | 19.65 | 66.05 | 1181.55 | 23.21 | 19.76 | 5.000037 | 1.16404 | 1185.48 | 1494.11
0.00152000005 | 0.00736000016 | 1.80000006e-05 | 0.000547999982 | 235.5001 | 1300.37 | 1212.78 | 1125.77 | 148.25 | 25.96894 | 1214.57 | 240.46 | 11.15 | 1.328 | 1.334 | 2.015695 | 214.49 | 1203.17 | 45.41 | 17.01 | 2.765455 | 1.16404 | 169.08 | 1194.6 | 42.09 | 3.778777 | 19 | 126.99 | 1193.97 | 32.17 | 18.66 | 4.486468 | 1.16404 | 94.82 | 1189.37 | 28.88 | 5.082997 | 18.98 | 65.94 | 1185.3 | 23.09 | 19.38 | 5.000037 | 1.16404 | 1185.28 | 1492.14
0.00152000005 | 0.00736000016 | 1.80000006e-05 | 0.000547999982 | 235.6939 | 1301.44 | 1186.64 | 1099.16 | 149.14 | 25.99743 | 1198.81 | 240.51 | 11.88 | 1.328 | 1.334 | 2.014539 | 214.51 | 1187.14 | 45.33 | 18.15 | 2.764262 | 1.16404 | 169.18 | 1178.61 | 42.06 | 3.773741 | 20.2 | 127.12 | 1178.17 | 32.13 | 19.98 | 4.669493 | 1.16404 | 94.99 | 1173.82 | 29.06 | 5.085382 | 20.47 | 65.93 | 1170 | 23.08 | 20.55 | 5.000041 | 1.16404 | 1185.38 | 1490.67
0.000384000014 | 0.00255999994 | 9.2000002e-05 | 9.99999975e-05 | 229.9359 | 1841.54 | 1160.03 | 1074.27 | 219.1 | 25.16376 | 1181.06 | 235.23 | 16.49 | 1.328 | 1.334 | 1.925141 | 210.07 | 1169.1 | 45.38 | 24.88 | 2.737346 | 1.16404 | 164.69 | 1160.56 | 39.7 | 3.938329 | 26.69 | 124.99 | 1159.9 | 32.84 | 26.6 | 4.180014 | 1.16404 | 92.15 | 1154.81 | 27.93 | 5.070968 | 27.13 | 64.22 | 1150.58 | 21.36 | 25.99 | 5.000067 | 1.16404 | 1675.29 | 1516.79
0.000384000014 | 0.00255999994 | 9.2000002e-05 | 9.99999975e-05 | 230.3067 | 1844.51 | 1167.98 | 1084.42 | 223.51 | 25.19083 | 1190.62 | 235.42 | 15.9 | 1.328 | 1.334 | 1.928519 | 210.23 | 1178.8 | 46.59 | 24.81 | 2.761355 | 1.16404 | 163.64 | 1170.56 | 39.57 | 3.987179 | 26.44 | 124.07 | 1169.96 | 32.6 | 26.27 | 4.221488 | 1.16404 | 91.47 | 1165.04 | 27.54 | 5.071686 | 26.77 | 63.93 | 1160.67 | 21.08 | 25.68 | 5.000067 | 1.16404 | 1672.87 | 1468.38
0.000384000014 | 0.00255999994 | 9.2000002e-05 | 9.99999975e-05 | 230.3517 | 1844.87 | 1171.9 | 1089.76 | 203.97 | 25.22896 | 1192.74 | 234.48 | 15.49 | 1.328 | 1.334 | 1.989934 | 209.25 | 1181.25 | 44.47 | 23.69 | 2.728363 | 1.16404 | 164.78 | 1172.99 | 39.9 | 3.929423 | 25.61 | 124.88 | 1172.41 | 32.79 | 25.62 | 4.325985 | 1.16404 | 92.09 | 1167.73 | 27.88 | 5.073241 | 25.96 | 64.21 | 1163.59 | 21.37 | 25.18 | 5.000068 | 1.16404 | 1686.76 | 1563.97
0.000302 | 0.00273999991 | 3.70000016e-05 | 0.000292000012 | 235.4318 | 1842.51 | 1160.91 | 1079.18 | 203.09 | 26.00148 | 1176.66 | 240.64 | 16.77 | 1.328 | 1.334 | 1.928078 | 214.64 | 1165.76 | 42.92 | 23.96 | 2.74097 | 1.16404 | 171.72 | 1158.04 | 42.33 | 3.671017 | 27.23 | 129.39 | 1157.96 | 35.5 | 27.66 | 3.910585 | 1.16404 | 93.89 | 1153.82 | 28.85 | 5.061528 | 27.7 | 65.04 | 1150.51 | 22.17 | 26.9 | 5.000067 | 1.16404 | 1685.46 | 1564.03
0.000302 | 0.00273999991 | 3.70000016e-05 | 0.000292000012 | 235.6056 | 1843.87 | 1161.5 | 1082.02 | 207.29 | 25.9175 | 1181.16 | 240.83 | 16.28 | 1.328 | 1.334 | 1.92298 | 214.91 | 1170.51 | 44.31 | 24.39 | 2.764718 | 1.16404 | 170.6 | 1163.13 | 41.53 | 3.850714 | 27.23 | 129.07 | 1163.16 | 34.93 | 27.46 | 4.19405 | 1.16404 | 94.14 | 1159.44 | 29 | 5.070187 | 28.15 | 65.14 | 1156.38 | 22.28 | 26.92 | 5.000067 | 1.16404 | 1681.88 | 1566.64
0.000302 | 0.00273999991 | 3.70000016e-05 | 0.000292000012 | 235.8842 | 1846.05 | 1168.03 | 1089.55 | 209.65 | 25.93555 | 1186.98 | 240.96 | 15.65 | 1.328 | 1.334 | 1.998564 | 215.02 | 1176.63 | 45.96 | 24.14 | 2.708234 | 1.16404 | 169.06 | 1169.3 | 41.14 | 3.904364 | 25.97 | 127.92 | 1169.15 | 34.24 | 26.29 | 4.221282 | 1.16404 | 93.68 | 1165.23 | 28.72 | 5.072192 | 26.61 | 64.96 | 1161.86 | 22.1 | 25.99 | 5.000067 | 1.16404 | 1683.17 | 1567.19
0.000302 | 0.00273999991 | 3.70000016e-05 | 0.000292000012 | 235.6082 | 1843.89 | 1161.2 | 1080.71 | 153.03 | 25.85651 | 1175.1 | 237.96 | 16.87 | 1.328 | 1.334 | 2.006144 | 212.1 | 1164.47 | 44.17 | 24.99 | 2.786024 | 1.16404 | 167.93 | 1157.06 | 41.64 | 4.108493 | 27.93 | 126.29 | 1157.36 | 34.35 | 27.91 | 4.095415 | 1.16404 | 91.94 | 1152.72 | 27.75 | 5.057865 | 27.84 | 64.19 | 1149.37 | 21.32 | 26.96 | 5.00007 | 1.16404 | 1735.35 | 1522.9
1.70000003e-05 | 0.00149000005 | 4.6000001e-05 | 2.20000002e-05 | 230.5088 | 1331.6 | 1160.49 | 1084.05 | 40.9 | 25.20674 | 1172.05 | 228.74 | 8.83 | 1.328 | 1.334 | 2.12765 | 203.53 | 1160.87 | 39.35 | 18.73 | 3.056107 | 1.16404 | 164.18 | 1153.65 | 39.34 | 4.333258 | 21.37 | 124.84 | 1154.16 | 32.69 | 22.34 | 5.035836 | 1.16404 | 92.15 | 1151.91 | 31.01 | 5.056075 | 24.18 | 61.14 | 1150.91 | 22.38 | 23.32 | 5.000047 | 1.16404 | 1313.39 | 1517.2
1.70000003e-05 | 0.00149000005 | 4.6000001e-05 | 2.20000002e-05 | 229.1447 | 1323.72 | 1160.68 | 1082.68 | 32.39 | 25.15422 | 1171 | 228.51 | 8.91 | 1.328 | 1.334 | 2.193896 | 203.36 | 1159.87 | 40.29 | 19.22 | 3.17608 | 1.16404 | 163.07 | 1152.71 | 38.54 | 4.346383 | 21.35 | 124.53 | 1153.09 | 32.56 | 22.69 | 5.0417 | 1.16404 | 91.97 | 1150.75 | 30.91 | 5.057847 | 24.48 | 61.06 | 1149.81 | 22.29 | 23.59 | 5.000048 | 1.16404 | 1313.9 | 1518.73
1.70000003e-05 | 0.00149000005 | 4.6000001e-05 | 2.20000002e-05 | 228.8643 | 1322.1 | 1157.38 | 1069.79 | 30.65 | 25.01666 | 1170.16 | 228.39 | 9.38 | 1.328 | 1.334 | 2.12371 | 203.37 | 1157.09 | 41.67 | 20.29 | 3.205929 | 1.16404 | 161.7 | 1148.75 | 38.46 | 4.414011 | 22.5 | 123.24 | 1148.75 | 32.19 | 23.82 | 5.099512 | 1.16404 | 91.05 | 1145.48 | 30.54 | 5.056989 | 25.75 | 60.51 | 1143.54 | 21.73 | 24.4 | 5.000051 | 1.16404 | 1317.08 | 1519.68
1.70000003e-05 | 0.00149000005 | 4.6000001e-05 | 2.20000002e-05 | 230.5452 | 1331.81 | 1159.01 | 1077.22 | 41.13 | 25.09985 | 1167.36 | 228.64 | 9.22 | 1.328 | 1.334 | 2.193079 | 203.54 | 1155.69 | 40.23 | 19.56 | 3.074346 | 1.16404 | 163.31 | 1147.96 | 38.88 | 4.354162 | 21.95 | 124.43 | 1148.24 | 32.57 | 23.15 | 5.217699 | 1.16404 | 91.86 | 1145.75 | 30.86 | 5.055498 | 25.11 | 61 | 1144.55 | 22.22 | 24.22 | 5.000048 | 1.16404 | 1317.71 | 1518.69
1.70000003e-05 | 0.00149000005 | 4.6000001e-05 | 2.20000002e-05 | 229.0634 | 1323.25 | 1154.59 | 1068.64 | 31.88 | 24.97615 | 1166.88 | 228.42 | 9.68 | 1.328 | 1.334 | 2.123721 | 203.44 | 1154.12 | 41.81 | 20.26 | 3.20677 | 1.16404 | 161.63 | 1146.05 | 38.19 | 4.403488 | 22.5 | 123.44 | 1146.13 | 32.37 | 23.83 | 5.097791 | 1.16404 | 91.07 | 1143.18 | 30.38 | 5.054302 | 25.81 | 60.69 | 1141.47 | 21.89 | 24.68 | 5.000051 | 1.16404 | 1320.94 | 1517.59
1.70000003e-05 | 0.00153999997 | 0.000100999998 | 3.09999996e-05 | 229.1163 | 1425.84 | 1147.79 | 1062.8 | 184.74 | 25.49927 | 1161.6 | 236.76 | 11.88 | 1.328 | 1.334 | 1.957042 | 211.27 | 1149.85 | 43.9 | 21.8 | 2.712014 | 1.16404 | 167.37 | 1141.94 | 42.85 | 4.401161 | 23.66 | 124.52 | 1142.33 | 33.73 | 23.98 | 4.35902 | 1.16404 | 90.79 | 1138.71 | 28.18 | 5.076641 | 23.52 | 62.61 | 1134.83 | 19.74 | 21.07 | 5.000064 | 1.16404 | 1263.83 | 1521.69
1.70000003e-05 | 0.00153999997 | 0.000100999998 | 3.09999996e-05 | 229.9085 | 1430.77 | 1145.11 | 1061.17 | 218.33 | 25.90178 | 1157.28 | 239.73 | 11.64 | 1.328 | 1.334 | 1.953699 | 213.83 | 1145.91 | 44.76 | 22.37 | 2.703338 | 1.16404 | 169.07 | 1138.47 | 43.66 | 4.221465 | 24.14 | 125.41 | 1139.01 | 34.16 | 24.37 | 4.400913 | 1.16404 | 91.25 | 1135.89 | 28.48 | 5.07791 | 23.86 | 62.77 | 1132.23 | 19.9 | 21.28 | 5.000062 | 1.16404 | 1236.32 | 1521.94
1.70000003e-05 | 0.00141000003 | 0.000119999997 | 2.99999992e-05 | 234.6434 | 1298.7 | 1143.07 | 1056.78 | 87.35 | 25.47983 | 1152.38 | 237.29 | 12.4 | 1.328 | 1.334 | 1.992921 | 211.81 | 1140.12 | 44.18 | 21.04 | 2.871768 | 1.16404 | 167.63 | 1134.13 | 43.05 | 4.18488 | 22.96 | 124.58 | 1134.38 | 33.86 | 23.48 | 4.627337 | 1.16404 | 90.72 | 1132.91 | 28.26 | 5.065034 | 22.67 | 62.46 | 1128.47 | 19.52 | 20.32 | 5.000063 | 1.16404 | 1227.4 | 1519.75
1.70000003e-05 | 0.00141000003 | 0.000119999997 | 2.99999992e-05 | 235.0408 | 1300.9 | 1144.97 | 1058.74 | 89.26 | 25.49852 | 1152.19 | 237.35 | 12.33 | 1.328 | 1.334 | 1.998207 | 211.85 | 1140.02 | 44.16 | 21.35 | 2.797683 | 1.16404 | 167.69 | 1134.07 | 43.11 | 4.187269 | 23.37 | 124.58 | 1134.43 | 33.81 | 23.5 | 4.473938 | 1.16404 | 90.77 | 1132.82 | 28.26 | 5.066113 | 23.06 | 62.51 | 1128.52 | 19.58 | 20.52 | 5.000063 | 1.16404 | 1227.72 | 1518.4
1.70000003e-05 | 0.00141000003 | 0.000119999997 | 2.99999992e-05 | 234.273 | 1296.65 | 1151.63 | 1069.67 | 87.17 | 25.53187 | 1156.97 | 237.18 | 12.04 | 1.328 | 1.334 | 2.05562 | 211.65 | 1145.49 | 44.52 | 20.45 | 2.882319 | 1.16404 | 167.13 | 1139.98 | 42.82 | 4.042859 | 22.27 | 124.31 | 1140.3 | 33.96 | 22.93 | 4.643006 | 1.16404 | 90.35 | 1139.24 | 27.99 | 5.066078 | 21.95 | 62.36 | 1135.27 | 19.43 | 19.72 | 5.000063 | 1.16404 | 1225.76 | 1520.6
1.49999996e-05 | 0.00133999996 | 0.000112000002 | 2.20000002e-05 | 234.9126 | 1300.19 | 1147.89 | 1063.16 | 101.7 | 25.49422 | 1151.51 | 237.8 | 12.55 | 1.328 | 1.334 | 2.053812 | 212.31 | 1139.83 | 44.82 | 21.17 | 2.736824 | 1.16404 | 167.49 | 1132.5 | 43.1 | 4.049815 | 22.94 | 124.39 | 1132.95 | 34 | 23.38 | 4.656783 | 1.16404 | 90.39 | 1130.06 | 27.95 | 5.06432 | 22.78 | 62.44 | 1126.28 | 19.52 | 20.48 | 5.000061 | 1.16404 | 1218.66 | 1523.16
1.70000003e-05 | 0.00141000003 | 0.000119999997 | 2.99999992e-05 | 235.1041 | 1301.25 | 1140.86 | 1050.43 | 101.8 | 25.54405 | 1151.68 | 237.81 | 12.29 | 1.328 | 1.334 | 2.058697 | 212.26 | 1138.95 | 44.92 | 20.86 | 2.739797 | 1.16404 | 167.34 | 1130.61 | 43.14 | 4.215798 | 22.96 | 124.2 | 1130.68 | 33.98 | 23.12 | 4.512605 | 1.16404 | 90.22 | 1126.71 | 28.08 | 5.066885 | 22.88 | 62.14 | 1121.89 | 19.24 | 20.23 | 5.000066 | 1.16404 | 1219.68 | 1523.58
1.70000003e-05 | 0.00141000003 | 0.000119999997 | 2.99999992e-05 | 235.4835 | 1303.35 | 1152.81 | 1071.51 | 123.35 | 25.67619 | 1161.83 | 238.91 | 11.92 | 1.328 | 1.334 | 1.997128 | 213.23 | 1150.27 | 45.46 | 20.39 | 2.67457 | 1.16404 | 167.77 | 1143.04 | 43.45 | 3.925408 | 22.15 | 124.32 | 1143.37 | 33.8 | 22.43 | 4.672132 | 1.16404 | 90.52 | 1140.54 | 27.98 | 5.06432 | 21.91 | 62.54 | 1136.78 | 19.62 | 19.81 | 5.000058 | 1.16404 | 1203.44 | 1521.12
1.49999996e-05 | 0.00133999996 | 0.000112000002 | 2.20000002e-05 | 236.6662 | 1234.78 | 1149.59 | 1066.33 | 99.05 | 25.70789 | 1157.62 | 237.97 | 11.36 | 1.328 | 1.334 | 2.056898 | 212.26 | 1146.06 | 44.93 | 19.87 | 2.675275 | 1.16404 | 167.33 | 1138.66 | 43.25 | 4.068781 | 21.75 | 124.08 | 1139.14 | 33.52 | 21.92 | 4.648136 | 1.16404 | 90.56 | 1136.28 | 28.02 | 5.066761 | 21.45 | 62.54 | 1132.53 | 19.69 | 19.52 | 5.000053 | 1.16404 | 1153.8 | 1522.68
1.49999996e-05 | 0.00133999996 | 0.000112000002 | 2.20000002e-05 | 237.0936 | 1237.01 | 1142.06 | 1054.1 | 102.37 | 25.71278 | 1150.65 | 238.1 | 11.66 | 1.328 | 1.334 | 2.058964 | 212.39 | 1138.5 | 44.87 | 20.06 | 2.672596 | 1.16404 | 167.52 | 1130.49 | 43.56 | 4.234663 | 22.08 | 123.96 | 1130.84 | 33.63 | 22.18 | 4.665165 | 1.16404 | 90.33 | 1127.47 | 27.97 | 5.065164 | 21.69 | 62.36 | 1123.06 | 19.47 | 19.59 | 5.000055 | 1.16404 | 1154.63 | 1521.19
1.49999996e-05 | 0.00133999996 | 0.000112000002 | 2.20000002e-05 | 235.2651 | 1227.47 | 1144.63 | 1060.69 | 87.92 | 25.74644 | 1149.19 | 237.36 | 11.59 | 1.328 | 1.334 | 2.062217 | 211.61 | 1137.57 | 44.25 | 19.74 | 2.735045 | 1.16404 | 167.36 | 1130.22 | 42.98 | 4.041971 | 21.49 | 124.38 | 1130.66 | 33.53 | 21.89 | 4.780496 | 1.16404 | 90.85 | 1127.91 | 28.18 | 5.068704 | 21.48 | 62.67 | 1124.35 | 19.78 | 19.64 | 5.000053 | 1.16404 | 1156.81 | 1521
1.49999996e-05 | 0.00133999996 | 0.000112000002 | 2.20000002e-05 | 237.3619 | 1238.41 | 1145.22 | 1061.89 | 103.1 | 25.79848 | 1153.08 | 238.04 | 11.36 | 1.328 | 1.334 | 1.998437 | 212.24 | 1141.42 | 44.99 | 19.59 | 2.744403 | 1.16404 | 167.25 | 1134.1 | 43.63 | 4.093497 | 21.49 | 123.62 | 1134.56 | 33.69 | 21.57 | 4.6874 | 1.16404 | 89.93 | 1131.54 | 27.7 | 5.063599 | 21.06 | 62.23 | 1127.39 | 19.34 | 19.12 | 5.000054 | 1.16404 | 1156.19 | 1536.75
1.49999996e-05 | 0.00133999996 | 0.000112000002 | 2.20000002e-05 | 237.10125 | 1237.05 | 1150.21 | 1068.15 | 101.25 | 25.82556 | 1157.09 | 237.94 | 11.07 | 1.328 | 1.334 | 2.05933 | 212.12 | 1145.73 | 45.05 | 19.51 | 2.746879 | 1.16404 | 167.07 | 1138.56 | 43.56 | 4.254779 | 21.41 | 123.51 | 1139.19 | 33.5 | 21.47 | 4.845111 | 1.16404 | 90.01 | 1136.43 | 27.71 | 5.066802 | 20.93 | 62.3 | 1132.62 | 19.42 | 19.06 | 5.000054 | 1.16404 | 1156.6 | 1538.74
1.49999996e-05 | 0.00133999996 | 0.000112000002 | 2.20000002e-05 | 237.04375 | 1236.75 | 1148.51 | 1065.33 | 99.82 | 25.76483 | 1159.02 | 237.87 | 11.34 | 1.328 | 1.334 | 1.997893 | 212.11 | 1147.07 | 45.16 | 19.75 | 2.7483 | 1.16404 | 166.95 | 1139.71 | 43.29 | 4.088124 | 21.48 | 123.66 | 1140.12 | 33.58 | 21.6 | 4.67399 | 1.16404 | 90.08 | 1137.09 | 27.8 | 5.067549 | 21.15 | 62.28 | 1133.09 | 19.4 | 19.26 | 5.000056 | 1.16404 | 1157.44 | 1521.08
1.49999996e-05 | 0.00133999996 | 0.000112000002 | 2.20000002e-05 | 235.2555 | 1227.42 | 1144.29 | 1057.97 | 88.2 | 25.72651 | 1150.78 | 237.29 | 11.29 | 1.328 | 1.334 | 2.061313 | 211.56 | 1138.8 | 44.31 | 19.62 | 2.736773 | 1.16404 | 167.25 | 1131.06 | 43.41 | 4.225091 | 21.55 | 123.84 | 1131.47 | 33.66 | 21.66 | 4.654021 | 1.16404 | 90.18 | 1128.15 | 27.86 | 5.067189 | 21.28 | 62.32 | 1123.8 | 19.42 | 19.34 | 5.000056 | 1.16404 | 1157.9 | 1520.64
1.6e-05 | 0.00138000003 | 9.99999975e-05 | 2.59999997e-05 | 236.6566 | 1234.73 | 1142.47 | 1059.74 | 96.74 | 25.71257 | 1149.34 | 237.69 | 11.68 | 1.328 | 1.334 | 1.998034 | 211.98 | 1137.83 | 44.63 | 19.62 | 2.671713 | 1.16404 | 167.35 | 1130.49 | 43.08 | 4.053545 | 21.54 | 124.27 | 1130.98 | 33.72 | 21.85 | 4.805897 | 1.16404 | 90.55 | 1128.3 | 28.03 | 5.068105 | 21.36 | 62.52 | 1124.75 | 19.64 | 19.56 | 5.000054 | 1.16404 | 1158.1 | 1519.12
1.6e-05 | 0.00136999995 | 0.000118999997 | 2.7e-05 | 235.9551 | 1231.07 | 1143.86 | 1061.54 | 93.85 | 25.70258 | 1153.76 | 237.5 | 11.38 | 1.328 | 1.334 | 2.061285 | 211.8 | 1142.1 | 44.57 | 19.93 | 2.739428 | 1.16404 | 167.23 | 1134.92 | 43.12 | 4.058185 | 21.56 | 124.11 | 1135.43 | 33.65 | 21.97 | 4.805922 | 1.16404 | 90.46 | 1132.75 | 27.94 | 5.070426 | 21.42 | 62.52 | 1129.14 | 19.63 | 19.68 | 5.000057 | 1.16404 | 1157.94 | 1518.95
1.6e-05 | 0.00136999995 | 0.000118999997 | 2.7e-05 | 237.0303 | 1236.68 | 1152.47 | 1074.83 | 100.13 | 25.83843 | 1155.64 | 237.87 | 10.98 | 1.328 | 1.334 | 2.05822 | 212.03 | 1145.08 | 44.71 | 19.03 | 2.739993 | 1.16404 | 167.32 | 1138.48 | 43.28 | 4.226982 | 21.05 | 124.04 | 1139.34 | 33.68 | 21.2 | 4.822102 | 1.16404 | 90.36 | 1137.17 | 27.84 | 5.067083 | 20.69 | 62.52 | 1134.08 | 19.65 | 18.94 | 5.000052 | 1.16404 | 1156.78 | 1520.93
1.6e-05 | 0.00136999995 | 0.000118999997 | 2.7e-05 | 234.8511 | 1225.31 | 1145.15 | 1059.62 | 88.01 | 25.70079 | 1154.58 | 237.24 | 11.1 | 1.328 | 1.334 | 2.058867 | 211.54 | 1142.63 | 44.57 | 19.33 | 2.74234 | 1.16404 | 166.97 | 1134.89 | 43.43 | 4.082677 | 21.53 | 123.54 | 1135.22 | 33.66 | 21.61 | 4.835917 | 1.16404 | 89.88 | 1132.16 | 27.61 | 5.065601 | 20.89 | 62.27 | 1127.68 | 19.4 | 19.2 | 5.000056 | 1.16404 | 1156.69 | 1530.02
1.6e-05 | 0.00136999995 | 0.000118999997 | 2.7e-05 | 236.5914 | 1234.39 | 1145.5 | 1064.76 | 98.52 | 25.73892 | 1156.67 | 237.75 | 11.09 | 1.328 | 1.334 | 2.061387 | 212.01 | 1145.24 | 44.71 | 19.53 | 2.740221 | 1.16404 | 167.3 | 1138.17 | 43.2 | 4.063543 | 21.36 | 124.1 | 1138.71 | 33.69 | 21.59 | 4.651134 | 1.16404 | 90.41 | 1135.92 | 27.88 | 5.070107 | 21.17 | 62.53 | 1132.32 | 19.65 | 19.41 | 5.000056 | 1.16404 | 1156.88 | 1532.05
1.6e-05 | 0.00136999995 | 0.000118999997 | 2.7e-05 | 237.6168 | 1239.74 | 1150.71 | 1074.91 | 102.84 | 25.8229 | 1153.19 | 238.07 | 10.96 | 1.328 | 1.334 | 2.057477 | 212.24 | 1142.94 | 44.43 | 18.89 | 2.732218 | 1.16404 | 167.81 | 1136.58 | 43.15 | 4.042015 | 20.84 | 124.66 | 1137.41 | 33.73 | 21.11 | 4.627868 | 1.16404 | 90.93 | 1135.35 | 28.14 | 5.068374 | 20.75 | 62.79 | 1132.63 | 19.93 | 19 | 5.000051 | 1.16404 | 1156.76 | 1529.8
1.6e-05 | 0.00136999995 | 0.000118999997 | 2.7e-05 | 236.7543 | 1235.24 | 1144.45 | 1057.83 | 98.28 | 25.73638 | 1151.16 | 237.79 | 11.47 | 1.328 | 1.334 | 2.05774 | 212.05 | 1139.22 | 44.51 | 19.64 | 2.668702 | 1.16404 | 167.54 | 1131.32 | 43.54 | 4.070257 | 21.68 | 124 | 1131.58 | 33.67 | 21.79 | 4.823316 | 1.16404 | 90.33 | 1128.41 | 28.03 | 5.067305 | 21.45 | 62.3 | 1124.1 | 19.41 | 19.47 | 5.000057 | 1.16404 | 1156.82 | 1517.03
1.6e-05 | 0.00136999995 | 0.000118999997 | 2.7e-05 | 236.66425 | 1234.77 | 1145.4 | 1066.15 | 97.48 | 25.80054 | 1151.84 | 237.75 | 11.17 | 1.328 | 1.334 | 2.060608 | 211.95 | 1140.78 | 44.4 | 19.63 | 2.735208 | 1.16404 | 167.55 | 1134.03 | 43.12 | 4.046805 | 21.41 | 124.43 | 1134.74 | 33.68 | 21.65 | 4.795335 | 1.16404 | 90.75 | 1132.42 | 28.08 | 5.070952 | 21.35 | 62.67 | 1129.37 | 19.77 | 19.93 | 5.000054 | 1.16404 | 1156.78 | 1518.62
1.6e-05 | 0.00136999995 | 0.000118999997 | 2.7e-05 | 237.5804 | 1239.55 | 1155.56 | 1081.38 | 102.97 | 25.81757 | 1156.84 | 238.03 | 10.83 | 1.328 | 1.334 | 2.000318 | 212.21 | 1146.7 | 44.27 | 18.47 | 2.729276 | 1.16404 | 167.94 | 1140.48 | 43.33 | 4.042216 | 20.73 | 124.61 | 1141.42 | 33.82 | 20.71 | 4.636254 | 1.16404 | 90.79 | 1139.36 | 27.96 | 5.069722 | 20.27 | 62.83 | 1136.68 | 19.95 | 18.77 | 5.000054 | 1.16404 | 1157.6 | 1519.75
1.6e-05 | 0.00136999995 | 0.000118999997 | 2.7e-05 | 236.2368 | 1232.54 | 1150.55 | 1067.94 | 95.35 | 25.80044 | 1151.65 | 237.65 | 11.08 | 1.328 | 1.334 | 2.057129 | 211.85 | 1140.37 | 44.43 | 19.46 | 2.806434 | 1.16404 | 167.42 | 1133.36 | 43.37 | 4.220954 | 21.45 | 124.05 | 1134.06 | 33.68 | 21.56 | 4.651318 | 1.16404 | 90.37 | 1131.36 | 27.91 | 5.068361 | 21.12 | 62.46 | 1127.76 | 19.57 | 19.35 | 5.000054 | 1.16404 | 1157.2 | 1520.28
1.6e-05 | 0.00136999995 | 0.000118999997 | 2.7e-05 | 237.268 | 1237.92 | 1146.53 | 1064.46 | 101.16 | 25.70331 | 1149.64 | 237.94 | 11.52 | 1.328 | 1.334 | 2.060934 | 212.24 | 1138.19 | 44.03 | 19.66 | 2.723292 | 1.16404 | 168.21 | 1131.14 | 43.43 | 4.033104 | 21.73 | 124.78 | 1131.79 | 33.79 | 21.85 | 4.784822 | 1.16404 | 90.99 | 1129.32 | 28.17 | 5.068064 | 21.57 | 62.82 | 1126.02 | 19.94 | 19.95 | 5.000054 | 1.16404 | 1157.33 | 1519.94
1.49999996e-05 | 0.00133999996 | 0.000112000002 | 2.20000002e-05 | 235.543 | 1228.92 | 1151.13 | 1073.68 | 89.44 | 25.76883 | 1151.59 | 237.42 | 11.03 | 1.328 | 1.334 | 2.056627 | 211.65 | 1141.09 | 44.33 | 18.99 | 2.806348 | 1.16404 | 167.32 | 1134.68 | 42.97 | 4.200935 | 21.24 | 124.35 | 1135.66 | 33.67 | 21.18 | 4.792882 | 1.16404 | 90.68 | 1133.58 | 28.03 | 5.070669 | 20.97 | 62.65 | 1130.7 | 19.79 | 19.19 | 5.000053 | 1.16404 | 1157.32 | 1522.11
1.40000002e-05 | 0.00149000005 | 0.000100999998 | 2.40000008e-05 | 237.37725 | 1238.49 | 1145.56 | 1060.18 | 101.11 | 25.66992 | 1149.16 | 238 | 11.68 | 1.328 | 1.334 | 2.056555 | 212.33 | 1137.4 | 44.15 | 19.63 | 2.724528 | 1.16404 | 168.18 | 1129.84 | 43.23 | 4.180207 | 21.57 | 124.95 | 1130.27 | 33.9 | 21.9 | 4.783818 | 1.16404 | 91.05 | 1127.4 | 28.27 | 5.067422 | 21.52 | 62.78 | 1123.6 | 19.88 | 19.82 | 5.000052 | 1.16404 | 1157.64 | 1522.41
1.40000002e-05 | 0.00149000005 | 0.000100999998 | 2.40000008e-05 | 236.2905 | 1232.82 | 1146.27 | 1060.24 | 95.29 | 25.70602 | 1150.05 | 237.65 | 11.43 | 1.328 | 1.334 | 2.061187 | 211.94 | 1137.81 | 44.41 | 19.86 | 2.734791 | 1.16404 | 167.53 | 1130.24 | 43.32 | 4.05527 | 21.87 | 124.21 | 1130.65 | 33.73 | 21.98 | 4.645413 | 1.16404 | 90.48 | 1127.52 | 28.09 | 5.070752 | 21.82 | 62.39 | 1123.68 | 19.49 | 19.7 | 5.000058 | 1.16404 | 1157.25 | 1521.85
1.6e-05 | 0.00138000003 | 9.99999975e-05 | 2.59999997e-05 | 238.1535 | 1242.54 | 1156.1 | 1082.11 | 106.39 | 25.87363 | 1160.02 | 238.22 | 10.79 | 1.328 | 1.334 | 2.000241 | 212.35 | 1149.85 | 44.92 | 18.32 | 2.674739 | 1.16404 | 167.43 | 1143.48 | 43.42 | 4.077221 | 20.64 | 124.01 | 1144.35 | 33.71 | 20.44 | 4.834653 | 1.16404 | 90.3 | 1142.31 | 27.76 | 5.069395 | 20.02 | 62.54 | 1139.32 | 19.66 | 18.39 | 5.000053 | 1.16404 | 1157.28 | 1521.93
1.6e-05 | 0.00138000003 | 9.99999975e-05 | 2.59999997e-05 | 237.2718 | 1237.94 | 1152.89 | 1070.82 | 101.02 | 25.76217 | 1160.83 | 237.95 | 11.06 | 1.328 | 1.334 | 2.05745 | 212.18 | 1149.45 | 44.83 | 19.36 | 2.674128 | 1.16404 | 167.35 | 1142.07 | 43.17 | 4.063009 | 21.24 | 124.18 | 1142.46 | 33.74 | 21.51 | 4.818235 | 1.16404 | 90.44 | 1139.75 | 27.97 | 5.070414 | 20.94 | 62.47 | 1135.85 | 19.6 | 19.36 | 4.999989 | 1.16404 | 1157.65 | 1522.05
1.6e-05 | 0.00138000003 | 9.99999975e-05 | 2.59999997e-05 | 238.5004 | 1244.35 | 1154.11 | 1069.62 | 106.82 | 25.75209 | 1160.55 | 238.34 | 11.27 | 1.328 | 1.334 | 1.994351 | 212.58 | 1148.48 | 44.31 | 19.58 | 2.725657 | 1.16404 | 168.27 | 1140.93 | 43.49 | 4.196961 | 21.54 | 124.78 | 1141.36 | 33.75 | 21.73 | 4.792078 | 1.16404 | 91.03 | 1138.41 | 28.33 | 5.069729 | 21.38 | 62.7 | 1134.53 | 19.8 | 19.66 | 5.000117 | 1.16404 | 1157.23 | 1522.71
1.6e-05 | 0.00138000003 | 9.99999975e-05 | 2.59999997e-05 | 236.3097 | 1232.92 | 1151.46 | 1069.07 | 96.31 | 25.80938 | 1156.8 | 237.65 | 10.89 | 1.328 | 1.334 | 2.05679 | 211.84 | 1145.38 | 44.72 | 18.83 | 2.742468 | 1.16404 | 167.12 | 1138.04 | 43.54 | 4.24656 | 20.87 | 123.58 | 1138.53 | 33.73 | 20.9 | 4.682059 | 1.16404 | 89.85 | 1135.49 | 27.72 | 5.068439 | 20.36 | 62.13 | 1131.29 | 19.25 | 18.68 | 5.000058 | 1.16404 | 1156.84 | 1522.42
1.6e-05 | 0.00138000003 | 9.99999975e-05 | 2.59999997e-05 | 236.1448 | 1232.06 | 1148.52 | 1061.43 | 94.28 | 25.78424 | 1155.93 | 237.63 | 11.04 | 1.328 | 1.334 | 2.059272 | 211.85 | 1143.72 | 44.48 | 19.09 | 2.7375 | 1.16404 | 167.37 | 1135.74 | 43.51 | 4.073713 | 21.14 | 123.86 | 1135.85 | 33.75 | 21.33 | 4.831043 | 1.16404 | 90.11 | 1132.46 | 27.91 | 5.070267 | 20.75 | 62.2 | 1127.78 | 19.32 | 18.99 | 5.000059 | 1.16404 | 1157.18 | 1522.97
1.6e-05 | 0.00138000003 | 9.99999975e-05 | 2.59999997e-05 | 238.36625 | 1243.65 | 1161.17 | 1086.39 | 109.5 | 25.86873 | 1161.66 | 238.29 | 10.76 | 1.328 | 1.334 | 2.056782 | 212.42 | 1151.53 | 44.76 | 18.37 | 2.737 | 1.16404 | 167.66 | 1145.22 | 43.51 | 4.07121 | 20.36 | 124.15 | 1146.02 | 33.87 | 20.43 | 4.836578 | 1.16404 | 90.28 | 1143.94 | 27.74 | 5.069201 | 19.86 | 62.54 | 1140.85 | 19.67 | 18.4 | 5.000055 | 1.16404 | 1158.03 | 1521.7
1.6e-05 | 0.00138000003 | 9.99999975e-05 | 2.59999997e-05 | 238.3797 | 1243.72 | 1155.82 | 1074.81 | 109.04 | 25.82209 | 1160.64 | 238.28 | 10.92 | 1.328 | 1.334 | 2.000144 | 212.46 | 1149.36 | 44.77 | 18.81 | 2.736808 | 1.16404 | 167.69 | 1142.19 | 43.55 | 4.071564 | 20.85 | 124.14 | 1142.63 | 33.84 | 21.09 | 4.835955 | 1.16404 | 90.3 | 1139.91 | 27.87 | 5.067448 | 20.46 | 62.43 | 1136.14 | 19.57 | 18.81 | 5.000054 | 1.16404 | 1157.39 | 1492.95
1.49999996e-05 | 0.00133999996 | 0.000112000002 | 2.20000002e-05 | 234.8349 | 1299.76 | 1158.76 | 1072.37 | 181.75 | 26.44617 | 1158.28 | 243.71 | 11.13 | 1.328 | 1.334 | 2.055762 | 217.27 | 1146.34 | 47.46 | 20.23 | 2.677517 | 1.16404 | 169.81 | 1138.92 | 44.9 | 4.292029 | 21.76 | 124.91 | 1139.28 | 34.26 | 21.62 | 4.617852 | 1.16404 | 90.65 | 1135.91 | 28.27 | 5.069341 | 21.24 | 62.38 | 1131.26 | 19.51 | 19.2 | 5.000058 | 1.16404 | 1143.68 | 1492.61
1.40000002e-05 | 0.00149000005 | 0.000100999998 | 2.40000008e-05 | 236.049 | 1231.56 | 1161.5 | 1083.88 | 113.57 | 25.86274 | 1156.46 | 238.69 | 10.98 | 1.328 | 1.334 | 2.057656 | 212.83 | 1146.03 | 44.4 | 18.17 | 2.725439 | 1.16404 | 168.43 | 1139.45 | 43.49 | 4.038777 | 20.39 | 124.94 | 1140.16 | 33.99 | 20.41 | 4.640794 | 1.16404 | 90.95 | 1137.82 | 28.16 | 5.069465 | 19.97 | 62.79 | 1134.76 | 19.94 | 18.49 | 5.00005 | 1.16404 | 1140.04 | 1472.54
1.6e-05 | 0.00138000003 | 9.99999975e-05 | 2.59999997e-05 | 238.5253 | 1244.48 | 1158.2 | 1078.75 | 130.22 | 25.92742 | 1160.18 | 239.57 | 11.06 | 1.328 | 1.334 | 1.992732 | 213.65 | 1149.17 | 45.22 | 18.64 | 2.666907 | 1.16404 | 168.43 | 1142.19 | 43.53 | 4.05739 | 20.64 | 124.9 | 1142.74 | 34 | 20.8 | 4.82865 | 1.16404 | 90.9 | 1140.27 | 28.19 | 5.069368 | 20.37 | 62.71 | 1136.73 | 19.84 | 18.77 | 5.000051 | 1.16404 | 1139.47 | 1473.93
1.6e-05 | 0.00138000003 | 9.99999975e-05 | 2.59999997e-05 | 235.8324 | 1230.43 | 1161.37 | 1074.92 | 112.55 | 25.70776 | 1161.21 | 238.7 | 11.39 | 1.328 | 1.334 | 1.993696 | 212.99 | 1148.91 | 44.55 | 19.22 | 2.725177 | 1.16404 | 168.44 | 1141.23 | 43.56 | 4.042757 | 21.15 | 124.88 | 1141.46 | 33.95 | 21.35 | 4.806818 | 1.16404 | 90.93 | 1138.39 | 28.27 | 5.069733 | 20.98 | 62.66 | 1134.19 | 19.77 | 19.31 | 5.000053 | 1.16404 | 1139.2 | 1509.05
1.49999996e-05 | 0.00133999996 | 0.000112000002 | 2.20000002e-05 | 227.6151 | 1259.8 | 1165.33 | 1085.37 | 145.66 | 26.13666 | 1159.6 | 240.95 | 11.08 | 1.328 | 1.334 | 1.995562 | 214.81 | 1148.96 | 46.6 | 18.96 | 2.620445 | 1.16404 | 168.21 | 1142.24 | 44.46 | 4.141402 | 20.89 | 123.75 | 1142.95 | 33.87 | 20.65 | 4.600725 | 1.16404 | 89.88 | 1140.2 | 27.72 | 5.066448 | 20.07 | 62.16 | 1136.22 | 19.3 | 18.17 | 5.000055 | 1.16404 | 1137.79 | 1506.3
1.70000003e-05 | 0.00141000003 | 0.000119999997 | 2.99999992e-05 | 234.7373 | 1299.22 | 1151.33 | 1065.64 | 186.32 | 26.43632 | 1155.65 | 244.13 | 11.78 | 1.328 | 1.334 | 1.997033 | 217.69 | 1143.7 | 47.32 | 19.97 | 2.670103 | 1.16404 | 170.37 | 1136.27 | 45.45 | 3.991931 | 22.02 | 124.92 | 1136.57 | 34.53 | 21.57 | 4.493879 | 1.16404 | 90.39 | 1133 | 28.16 | 5.064541 | 21.13 | 62.23 | 1127.99 | 19.36 | 18.85 | 5.000058 | 1.16404 | 1139.12 | 1507
1.70000003e-05 | 0.00142999995 | 0.000116000003 | 3.09999996e-05 | 237.107 | 1133.99 | 1153.15 | 1066.9 | 32.21 | 25.49858 | 1154.68 | 234.64 | 10.21 | 1.328 | 1.334 | 2.1236 | 209.14 | 1142.62 | 40.93 | 17.49 | 2.949885 | 1.16404 | 168.21 | 1134.92 | 39.87 | 4.105776 | 19.66 | 128.34 | 1135.19 | 33.42 | 20.75 | 4.971864 | 1.16404 | 94.92 | 1132.74 | 30.24 | 5.06515 | 21.91 | 64.68 | 1131.04 | 21.84 | 20.67 | 5.000048 | 1.16404 | 1128.27 | 1470.61
1.70000003e-05 | 0.00142999995 | 0.000116000003 | 3.09999996e-05 | 236.8059 | 1132.55 | 1155.92 | 1079.38 | 30.65 | 25.64279 | 1160.46 | 234.6 | 9.42 | 1.328 | 1.334 | 2.125294 | 208.96 | 1150.14 | 42.03 | 16.73 | 2.975272 | 1.16404 | 166.93 | 1143.55 | 39.46 | 4.146876 | 18.71 | 127.47 | 1144.17 | 32.72 | 19.69 | 4.983325 | 1.16404 | 94.75 | 1142.34 | 30.22 | 5.067361 | 20.65 | 64.53 | 1141.38 | 21.72 | 19.48 | 5.000049 | 1.16404 | 1125.44 | 1471.32
1.80000006e-05 | 0.00184000004 | 5.70000011e-05 | 2.59999997e-05 | 228.7789 | 1117.34 | 1148.31 | 1072.9 | 36.23 | 24.89301 | 1156.08 | 228.51 | 8.54 | 1.328 | 1.334 | 2.059902 | 203.62 | 1145.29 | 45.03 | 17.74 | 3.153056 | 1.16404 | 158.59 | 1139.01 | 40.42 | 4.374472 | 19.49 | 118.17 | 1140.02 | 31.77 | 19.97 | 5.221687 | 1.16404 | 86.4 | 1138.15 | 25.48 | 5.0735 | 18.75 | 60.92 | 1134.96 | 18.09 | 17.61 | 5.00006 | 1.16404 | 1112.25 | 1471.4
1.49999996e-05 | 0.00202000001 | 5.70000011e-05 | 2.40000008e-05 | 228.2896 | 1114.95 | 1149.4 | 1078.8 | 33.65 | 24.76774 | 1158.67 | 228.6 | 8.85 | 1.328 | 1.334 | 2.103608 | 203.83 | 1148.63 | 44.67 | 17.43 | 3.10513 | 1.16404 | 159.16 | 1142.93 | 40.5 | 4.439306 | 18.97 | 118.66 | 1144.12 | 32.08 | 19.36 | 4.950478 | 1.16404 | 86.58 | 1142.45 | 25.52 | 5.068968 | 18.34 | 61.06 | 1139.52 | 18.19 | 17.25 | 5.000056 | 1.16404 | 1107.01 | 1469.59
1.49999996e-05 | 0.00202000001 | 5.70000011e-05 | 2.40000008e-05 | 230.7302 | 1126.87 | 1147.74 | 1074.12 | 46.52 | 24.79865 | 1159.52 | 229.03 | 8.92 | 1.328 | 1.334 | 2.169361 | 204.23 | 1148.9 | 44.21 | 17.38 | 2.93228 | 1.16404 | 160.02 | 1142.44 | 40.86 | 4.251695 | 19.1 | 119.16 | 1143.23 | 32.35 | 19.59 | 5.132352 | 1.16404 | 86.81 | 1141.28 | 25.68 | 5.070412 | 18.53 | 61.13 | 1137.87 | 18.25 | 17.31 | 5.00006 | 1.16404 | 1107.11 | 1346.78
1.49999996e-05 | 0.00202000001 | 5.70000011e-05 | 2.40000008e-05 | 230.4395 | 1125.45 | 1145.61 | 1071.86 | 44.98 | 24.75422 | 1157.79 | 228.97 | 9.04 | 1.328 | 1.334 | 2.102261 | 204.22 | 1147.01 | 43.4 | 17.39 | 2.988137 | 1.16404 | 160.82 | 1140.56 | 40.81 | 4.366144 | 19.29 | 120.01 | 1141.49 | 32.29 | 19.77 | 5.066214 | 1.16404 | 87.72 | 1139.58 | 26.26 | 5.071689 | 18.92 | 61.46 | 1136.59 | 18.57 | 17.75 | 5.000057 | 1.16404 | 1104.17 | 1377.77
1.49999996e-05 | 0.00202000001 | 5.70000011e-05 | 2.40000008e-05 | 230.677 | 1126.61 | 1146.58 | 1076.78 | 46.23 | 24.76343 | 1157.89 | 229.06 | 8.89 | 1.328 | 1.334 | 2.09957 | 204.29 | 1147.87 | 44.28 | 17.34 | 2.93321 | 1.16404 | 160.01 | 1141.99 | 40.61 | 4.405177 | 19.05 | 119.4 | 1143.14 | 32.18 | 19.52 | 5.104192 | 1.16404 | 87.22 | 1141.64 | 25.97 | 5.070618 | 18.57 | 61.25 | 1138.96 | 18.39 | 17.32 | 5.000057 | 1.16404 | 1103.79 | 1376.43
1.49999996e-05 | 0.00202000001 | 5.70000011e-05 | 2.40000008e-05 | 230.7691 | 1127.06 | 1149.33 | 1075.93 | 46.72 | 24.77859 | 1160.76 | 229.07 | 8.76 | 1.328 | 1.334 | 2.101806 | 204.29 | 1150.06 | 44.32 | 17.31 | 2.933922 | 1.16404 | 159.97 | 1143.62 | 40.75 | 4.593136 | 19.02 | 119.22 | 1144.58 | 32.07 | 19.3 | 4.923979 | 1.16404 | 87.15 | 1142.41 | 25.98 | 5.071984 | 18.51 | 61.17 | 1139.19 | 18.31 | 17.38 | 5.000059 | 1.16404 | 1103.94 | 1353.74
1.29999999e-05 | 0.00144999998 | 5.60000008e-05 | 2.30000005e-05 | 229.6655 | 1121.67 | 1147.48 | 1072.85 | 57.82 | 24.85449 | 1158.1 | 230.11 | 8.81 | 1.328 | 1.334 | 2.058035 | 205.26 | 1147.19 | 43.54 | 17.6 | 2.934238 | 1.16404 | 161.72 | 1140.87 | 41.82 | 4.303509 | 19.04 | 119.9 | 1141.78 | 32.01 | 19.34 | 4.964836 | 1.16404 | 87.89 | 1139.67 | 26.47 | 5.071317 | 18.33 | 61.42 | 1136.26 | 18.57 | 17.19 | 5.000049 | 1.16404 | 1074.58 | 1351.35
1.49999996e-05 | 0.00202000001 | 5.70000011e-05 | 2.40000008e-05 | 229.4812 | 1120.77 | 1149.41 | 1076.57 | 118.25 | 25.19544 | 1156.24 | 233.63 | 9.14 | 1.328 | 1.334 | 1.978075 | 208.44 | 1145.73 | 45.74 | 16.97 | 2.711633 | 1.16404 | 162.7 | 1139.49 | 42.49 | 4.126474 | 18.32 | 120.21 | 1140.23 | 32.34 | 18.33 | 4.66106 | 1.16404 | 87.87 | 1137.87 | 26.44 | 5.068341 | 17.37 | 61.43 | 1134.12 | 18.57 | 16.25 | 5.000046 | 1.16404 | 1023.01 | 1384.95
1.49999996e-05 | 0.00202000001 | 5.70000011e-05 | 2.40000008e-05 | 229.7044 | 1121.86 | 1153.9 | 1076.43 | 119.5 | 25.20797 | 1165.59 | 233.83 | 9.15 | 1.328 | 1.334 | 1.9798 | 208.62 | 1154.03 | 45.04 | 16.88 | 2.759322 | 1.16404 | 163.58 | 1147.01 | 42.71 | 4.249975 | 18.44 | 120.87 | 1147.47 | 32.71 | 18.46 | 4.806855 | 1.16404 | 88.16 | 1144.57 | 26.76 | 5.069674 | 17.57 | 61.4 | 1140.07 | 18.55 | 16.26 | 5.000044 | 1.16404 | 1018.98 | 1383.72
1.49999996e-05 | 0.00202000001 | 5.70000011e-05 | 2.40000008e-05 | 229.0799 | 1118.81 | 1146.76 | 1071.47 | 116.05 | 25.19552 | 1156.55 | 233.59 | 9.35 | 1.328 | 1.334 | 1.978153 | 208.4 | 1145.33 | 44.68 | 17.21 | 2.754119 | 1.16404 | 163.72 | 1138.8 | 42.46 | 4.070116 | 18.61 | 121.26 | 1139.41 | 32.58 | 18.7 | 4.611058 | 1.16404 | 88.68 | 1136.86 | 27.01 | 5.070831 | 17.93 | 61.67 | 1133.14 | 18.81 | 16.7 | 5.000044 | 1.16404 | 1018.72 | 1384.67
1.10000001e-05 | 0.00138999999 | 0.000100999998 | 2.20000002e-05 | 236.3919 | 1130.57 | 1146.43 | 1067.8 | 157.9 | 26.43408 | 1154.88 | 243.01 | 9.64 | 1.328 | 1.334 | 1.935238 | 216.58 | 1143.8 | 47.38 | 17.27 | 2.558635 | 1.16404 | 169.2 | 1137.02 | 45.03 | 4.007855 | 18.73 | 124.17 | 1137.55 | 34.09 | 18.6 | 4.488296 | 1.16404 | 90.08 | 1134.72 | 27.86 | 5.070055 | 17.9 | 62.22 | 1130.4 | 19.38 | 16.51 | 5.000045 | 1.16404 | 995.39 | 1384.49
1.80000006e-05 | 0.00184000004 | 5.70000011e-05 | 2.59999997e-05 | 230.8203 | 1127.31 | 1152.57 | 1081.16 | 153.84 | 25.89003 | 1163.52 | 236.69 | 8.18 | 1.328 | 1.334 | 1.997059 | 210.8 | 1153.33 | 45.77 | 16.64 | 2.711439 | 1.16404 | 165.03 | 1147.25 | 43.65 | 4.032702 | 17.97 | 121.38 | 1147.99 | 32.95 | 17.93 | 4.747156 | 1.16404 | 88.43 | 1145.86 | 26.86 | 5.073024 | 16.89 | 61.57 | 1142.09 | 18.73 | 15.65 | 5.000046 | 1.16404 | 992.99 | 1263.57
1.49999996e-05 | 0.00153000001 | 4.70000014e-05 | 2.90000007e-05 | 227.5668 | 1111.42 | 1160.98 | 1083.82 | 186.75 | 26.07038 | 1167.91 | 240.03 | 8.23 | 1.328 | 1.334 | 1.925374 | 213.96 | 1156.5 | 47.29 | 16.18 | 2.624504 | 1.16404 | 166.67 | 1149.66 | 44.64 | 4.004917 | 17.43 | 122.03 | 1149.88 | 33.3 | 17.17 | 4.605537 | 1.16404 | 88.73 | 1146.8 | 27 | 5.071175 | 16.28 | 61.73 | 1141.63 | 18.88 | 15.09 | 5.000048 | 1.16404 | 948.35 | 1258.32
1.49999996e-05 | 0.00153000001 | 4.70000014e-05 | 2.90000007e-05 | 227.6159 | 1111.66 | 1151.97 | 1081.81 | 185.08 | 26.14305 | 1163.84 | 240.18 | 8.1 | 1.328 | 1.334 | 1.922056 | 214.03 | 1153.55 | 46.6 | 15.9 | 2.672384 | 1.16404 | 167.43 | 1147.63 | 44.56 | 3.966502 | 17.29 | 122.87 | 1148.3 | 33.72 | 17.18 | 4.584388 | 1.16404 | 89.15 | 1146.11 | 27.25 | 5.070726 | 16.38 | 61.9 | 1142.19 | 19.05 | 15.08 | 5.000041 | 1.16404 | 948.78 | 1158.54
1.49999996e-05 | 0.00153000001 | 4.70000014e-05 | 2.90000007e-05 | 228.0254 | 1113.66 | 1169.01 | 1093.28 | 186.31 | 26.2179 | 1177 | 240.29 | 7.65 | 1.328 | 1.334 | 1.920556 | 214.07 | 1165.71 | 47.01 | 15.68 | 2.68117 | 1.16404 | 167.06 | 1158.96 | 44.36 | 3.976248 | 17.02 | 122.7 | 1159.1 | 33.64 | 16.91 | 4.592395 | 1.16404 | 89.06 | 1156.05 | 27.4 | 5.072441 | 16.06 | 61.66 | 1151.01 | 18.85 | 14.77 | 5.000042 | 1.16404 | 949.2 | 979.82
0.000304999994 | 0.00225999998 | 7.59999966e-05 | 5.99999985e-05 | 237.3114 | 1857.22 | 1176.67 | 1098.72 | 229.25 | 33.24492 | 1182.25 | 241.61 | 17.15 | 1.328 | 1.334 | 2.000255 | 208.36 | 1172.6 | 47.43 | 24.28 | 2.796701 | 1.16404 | 160.93 | 1165.39 | 39.81 | 4.083463 | 25.47 | 121.12 | 1165.14 | 31.98 | 25.38 | 4.324902 | 1.16404 | 89.14 | 1160.92 | 26.47 | 5.068614 | 25.18 | 62.67 | 1156.77 | 19.81 | 24.49 | 5.00007 | 1.16404 | 1684.53 | 1434.46
0.000304999994 | 0.00225999998 | 7.59999966e-05 | 5.99999985e-05 | 236.7249 | 1852.63 | 1190.28 | 1107.94 | 222.72 | 26.00426 | 1199.01 | 241.28 | 14.81 | 1.328 | 1.334 | 1.92715 | 215.28 | 1188.2 | 50.16 | 24.26 | 2.707064 | 1.16404 | 165.12 | 1180.56 | 41.7 | 3.957212 | 25.38 | 123.42 | 1180.07 | 33.16 | 24.91 | 4.414362 | 1.16404 | 90.26 | 1175.41 | 27.16 | 5.070245 | 24.76 | 63.1 | 1170.61 | 20.25 | 23.8 | 5.000072 | 1.16404 | 1683.75 | 1436
0.000304999994 | 0.00225999998 | 7.59999966e-05 | 5.99999985e-05 | 236.5026 | 1850.89 | 1183.96 | 1101.34 | 213.28 | 25.82483 | 1192.7 | 241.18 | 15.19 | 1.328 | 1.334 | 1.997962 | 215.35 | 1182 | 47.22 | 24.2 | 2.728936 | 1.16404 | 168.13 | 1174.34 | 42.24 | 4.007384 | 26.09 | 125.89 | 1174.11 | 34.19 | 25.88 | 4.332157 | 1.16404 | 91.7 | 1169.82 | 27.99 | 5.072927 | 25.84 | 63.71 | 1165.63 | 20.85 | 24.77 | 5.00007 | 1.16404 | 1685.34 | 1283.05
0.000304999994 | 0.00225999998 | 7.59999966e-05 | 5.99999985e-05 | 236.5205 | 1851.03 | 1182.25 | 1102.05 | 213.89 | 26.01718 | 1190.04 | 241.11 | 15.1 | 1.328 | 1.334 | 1.927843 | 215.09 | 1179.59 | 48.6 | 24.62 | 2.677951 | 1.16404 | 166.49 | 1172.28 | 42.19 | 4.086449 | 26.08 | 124.3 | 1172.21 | 33.98 | 26.11 | 4.250014 | 1.16404 | 90.32 | 1168.05 | 27.23 | 5.064121 | 25.49 | 63.09 | 1163.77 | 20.23 | 24.75 | 5.000072 | 1.16404 | 1684.37 | 1282.91
0.000384000014 | 0.00255999994 | 9.2000002e-05 | 9.99999975e-05 | 230.057 | 1842.51 | 1183.11 | 1102.26 | 211.95 | 25.15515 | 1205.1 | 234.38 | 15.53 | 1.328 | 1.334 | 1.931809 | 209.22 | 1193.49 | 50.42 | 23.77 | 1.888961 | 1.16495 | 158.8 | 1186.52 | 42.18 | 4.012638 | 26.15 | 116.62 | 1185.74 | 34.72 | 25.9 | 4.152971 | 1.16495 | 81.9 | 1180.39 | 27.47 | 5.032141 | 26.46 | 54.43 | 1174.33 | 19.65 | 26.61 | 5.000057 | 1.16495 | 1679.2 | 1538.68
0.000418999989 | 0.00268999999 | 7.00000019e-05 | 0.000193999993 | 242.9746 | 1848.72 | 1183.39 | 1103.07 | 173.45 | 26.16367 | 1196.56 | 238.9 | 15.5 | 1.328 | 1.334 | 2.033464 | 212.73 | 1185.21 | 50.72 | 24.51 | 1.886563 | 1.16495 | 162.01 | 1178.65 | 43.42 | 4.018538 | 27.16 | 118.59 | 1178.02 | 35.81 | 25.96 | 4.003235 | 1.16495 | 82.78 | 1172.68 | 27.97 | 5.024539 | 27.59 | 54.81 | 1166.72 | 19.99 | 26.42 | 5.000055 | 1.16495 | 1719.38 | 1392.38
0.000418999989 | 0.00268999999 | 7.00000019e-05 | 0.000193999993 | 243.1586 | 1850.12 | 1179.73 | 1098.57 | 174.19 | 26.34545 | 1195.83 | 238.98 | 15.37 | 1.328 | 1.334 | 2.042694 | 212.64 | 1184.27 | 52.29 | 25.17 | 1.906082 | 1.16495 | 160.35 | 1177.7 | 42.98 | 4.084428 | 27.09 | 117.37 | 1176.93 | 35.11 | 25.96 | 4.032614 | 1.16495 | 82.26 | 1171.21 | 27.65 | 5.02357 | 27.15 | 54.61 | 1164.69 | 19.8 | 26.72 | 5.000058 | 1.16495 | 1720.39 | 1391.93
0.000479999988 | 0.00211 | 0.000128999993 | 0.000163999997 | 235.4357 | 1842.54 | 1179.24 | 1098.08 | 73.73 | 26.06141 | 1196.04 | 235.73 | 15.26 | 1.328 | 1.334 | 2.080077 | 209.67 | 1184.63 | 51.28 | 26.04 | 1.924655 | 1.16495 | 158.39 | 1178.01 | 42.05 | 4.02891 | 27.68 | 116.34 | 1177.25 | 34.8 | 26.55 | 4.312551 | 1.16495 | 81.54 | 1171.95 | 27.14 | 5.025209 | 27.4 | 54.4 | 1165.75 | 19.59 | 26.88 | 5.000056 | 1.16495 | 1793.75 | 1375.13
0.000479999988 | 0.00211 | 0.000128999993 | 0.000163999997 | 235.4459 | 1842.62 | 1190.79 | 1108.22 | 74.82 | 25.97563 | 1198.17 | 235.78 | 15.09 | 1.328 | 1.334 | 2.01408 | 209.8 | 1186.65 | 51.95 | 26.27 | 1.931315 | 1.16495 | 157.85 | 1180.04 | 41.85 | 4.210553 | 27.77 | 116 | 1179.38 | 34.77 | 26.4 | 4.206707 | 1.16495 | 81.23 | 1173.82 | 27 | 5.025378 | 27.34 | 54.23 | 1167.67 | 19.42 | 26.61 | 5.000056 | 1.16495 | 1793.96 | 1410.63
0.000479999988 | 0.00211 | 0.000128999993 | 0.000163999997 | 235.5187 | 1843.19 | 1185.49 | 1104.13 | 67.33 | 25.95843 | 1197.85 | 235.88 | 14.82 | 1.328 | 1.334 | 2.080696 | 209.92 | 1186.59 | 52.22 | 25.96 | 1.93415 | 1.16495 | 157.7 | 1180.03 | 41.93 | 4.062734 | 27.08 | 115.77 | 1179.22 | 34.04 | 25.82 | 4.303196 | 1.16495 | 81.73 | 1173.68 | 27.32 | 5.027622 | 26.57 | 54.41 | 1167.65 | 19.6 | 26.2 | 5.000053 | 1.16495 | 1793.97 | 1414.75
0.000479999988 | 0.00211 | 0.000128999993 | 0.000163999997 | 235.2414 | 1841.02 | 1184.36 | 1101.38 | 64.65 | 25.85857 | 1197.9 | 235.75 | 15.03 | 1.328 | 1.334 | 2.08452 | 209.89 | 1186.31 | 52.25 | 26.29 | 1.976595 | 1.16495 | 157.64 | 1179.56 | 41.85 | 4.223653 | 27.62 | 115.79 | 1178.79 | 34.1 | 26.22 | 4.179471 | 1.16495 | 81.69 | 1172.98 | 27.32 | 5.027599 | 26.9 | 54.37 | 1166.63 | 19.57 | 26.39 | 5.000053 | 1.16495 | 1794.38 | 1408.44
0.000479999988 | 0.00211 | 0.000128999993 | 0.000163999997 | 235.7679 | 1845.14 | 1193.24 | 1107.12 | 70.37 | 25.8585 | 1198.18 | 235.95 | 15.33 | 1.328 | 1.334 | 2.012971 | 210.09 | 1186.09 | 51.34 | 26.65 | 1.964248 | 1.16495 | 158.75 | 1179.06 | 42.3 | 4.189094 | 28.44 | 116.45 | 1178.31 | 34.71 | 26.82 | 4.178161 | 1.16495 | 81.74 | 1172.48 | 27.38 | 5.025195 | 27.68 | 54.36 | 1165.89 | 19.53 | 26.8 | 5.000055 | 1.16495 | 1792.06 | 1421.65
0.000479999988 | 0.00211 | 0.000128999993 | 0.000163999997 | 235.2683 | 1841.23 | 1189.23 | 1106.28 | 65.95 | 25.827 | 1200.29 | 235.83 | 14.71 | 1.328 | 1.334 | 2.07999 | 210 | 1188.61 | 52.24 | 25.99 | 1.976188 | 1.16495 | 157.76 | 1181.87 | 42.11 | 4.232581 | 27.24 | 115.65 | 1181.08 | 34.05 | 25.85 | 4.309901 | 1.16495 | 81.6 | 1175.41 | 27.23 | 5.023486 | 26.58 | 54.37 | 1168.94 | 19.57 | 26.15 | 5.000054 | 1.16495 | 1793.02 | 1400.93
0.00039500001 | 0.00270999991 | 0.000159999996 | 6.70000009e-05 | 235.9225 | 1846.35 | 1183.99 | 1096.33 | 76.39 | 25.66328 | 1195.7 | 236.06 | 15.97 | 1.328 | 1.334 | 2.015273 | 210.4 | 1183.13 | 49.8 | 26.61 | 1.943094 | 1.16495 | 160.6 | 1175.77 | 42.66 | 4.106368 | 28.78 | 117.94 | 1174.96 | 35.36 | 27.23 | 4.016222 | 1.16495 | 82.58 | 1168.73 | 28.01 | 4.915747 | 27.96 | 54.57 | 1161.85 | 19.75 | 27.12 | 5.000055 | 1.16495 | 1790.75 | 1401.79
0.00039500001 | 0.00270999991 | 0.000159999996 | 6.70000009e-05 | 236.2649 | 1849.03 | 1189.79 | 1101.64 | 82.57 | 25.71543 | 1195.05 | 236.18 | 15.82 | 1.328 | 1.334 | 2.011533 | 210.47 | 1182.75 | 50.21 | 26.98 | 1.948003 | 1.16495 | 160.26 | 1175.5 | 42.68 | 3.970798 | 29.05 | 117.58 | 1174.65 | 35.31 | 27.5 | 4.034865 | 1.16495 | 82.27 | 1168.51 | 27.78 | 4.927782 | 28.29 | 54.49 | 1161.86 | 19.66 | 27.26 | 5.000053 | 1.16495 | 1789.93 | 1396.93
0.00039500001 | 0.00270999991 | 0.000159999996 | 6.70000009e-05 | 235.4357 | 1842.54 | 1187.75 | 1103.31 | 76.55 | 25.88215 | 1200.07 | 236 | 15.51 | 1.328 | 1.334 | 2.019919 | 210.11 | 1188 | 51.8 | 26.55 | 1.927358 | 1.16495 | 158.31 | 1181.09 | 42.17 | 4.045721 | 27.87 | 116.14 | 1180.2 | 34.49 | 26.44 | 4.069539 | 1.16495 | 81.65 | 1174.02 | 27.28 | 5.024818 | 27.19 | 54.37 | 1167.22 | 19.55 | 26.45 | 5.000055 | 1.16495 | 1789.24 | 1399.95
0.000479999988 | 0.00211 | 0.000128999993 | 0.000163999997 | 235.3219 | 1841.65 | 1185.58 | 1095.4 | 76.34 | 25.61121 | 1195.51 | 236 | 15.99 | 1.328 | 1.334 | 2.075666 | 210.39 | 1182.75 | 50.06 | 26.92 | 1.990004 | 1.16495 | 160.33 | 1175.13 | 42.64 | 4.120124 | 29.08 | 117.69 | 1174.18 | 35.36 | 27.73 | 4.028209 | 1.16495 | 82.33 | 1167.71 | 27.78 | 4.901787 | 28.42 | 54.55 | 1160.45 | 19.73 | 27.63 | 5.000055 | 1.16495 | 1788.91 | 1391.59
0.000479999988 | 0.00211 | 0.000128999993 | 0.000163999997 | 235.4919 | 1842.98 | 1188.2 | 1100.09 | 76.56 | 25.93924 | 1195.2 | 236.01 | 15.95 | 1.328 | 1.334 | 2.08376 | 210.07 | 1183.12 | 49.55 | 26.72 | 1.9434 | 1.16495 | 160.52 | 1175.76 | 42.67 | 4.111132 | 28.9 | 117.85 | 1174.97 | 35.52 | 27.7 | 4.026673 | 1.16495 | 82.33 | 1168.9 | 27.79 | 4.90064 | 28.29 | 54.54 | 1162.04 | 19.7 | 27.43 | 5.000054 | 1.16495 | 1788.15 | 1389.85
0.000323999993 | 0.00221000006 | 0.000110000001 | 7.9999998e-05 | 235.3143 | 1841.59 | 1186.16 | 1099.01 | 77.28 | 25.99523 | 1194.64 | 236.01 | 15.83 | 1.328 | 1.334 | 2.082586 | 210.01 | 1182.52 | 50.29 | 26.6 | 1.953037 | 1.16495 | 159.72 | 1175.28 | 42.74 | 3.999542 | 28.63 | 116.98 | 1174.42 | 35.09 | 27.16 | 4.052452 | 1.16495 | 81.89 | 1168.34 | 27.52 | 4.966391 | 28.11 | 54.37 | 1161.61 | 19.53 | 27.05 | 5.000055 | 1.16495 | 1788.91 | 1370.39
0.000323999993 | 0.00221000006 | 0.000110000001 | 7.9999998e-05 | 235.4063 | 1842.31 | 1188.7 | 1101.8 | 74.17 | 25.99913 | 1194.85 | 235.95 | 15.8 | 1.328 | 1.334 | 2.084306 | 209.95 | 1182.8 | 50.16 | 26.74 | 1.951732 | 1.16495 | 159.79 | 1175.65 | 42.82 | 4.000252 | 28.62 | 116.97 | 1174.83 | 35.11 | 27.32 | 4.053057 | 1.16495 | 81.86 | 1168.78 | 27.44 | 4.967536 | 28.11 | 54.42 | 1162.12 | 19.6 | 26.96 | 5.000056 | 1.16495 | 1790.66 | 1349.62
0.000479999988 | 0.00211 | 0.000128999993 | 0.000163999997 | 235.9289 | 1846.4 | 1191.94 | 1105.34 | 175.01 | 25.96052 | 1198.2 | 239.31 | 16.19 | 1.328 | 1.334 | 2.000343 | 213.35 | 1186.85 | 48.29 | 24.71 | 1.904591 | 1.16495 | 165.06 | 1179.66 | 43.03 | 3.996735 | 27.29 | 122.03 | 1179.02 | 37.41 | 26.44 | 3.483255 | 1.16495 | 84.62 | 1173.09 | 28.97 | 4.978141 | 27.8 | 55.65 | 1167.38 | 20.86 | 27.73 | 5.000052 | 1.16495 | 1716.31 | 1353
0.00039500001 | 0.00270999991 | 0.000159999996 | 6.70000009e-05 | 236.4873 | 1850.77 | 1173.91 | 1089.21 | 179.12 | 25.96802 | 1193.93 | 239.61 | 16.31 | 1.328 | 1.334 | 2.013435 | 213.64 | 1182.01 | 48.08 | 25.03 | 1.913896 | 1.16495 | 165.56 | 1174.8 | 43.26 | 3.948614 | 27.68 | 122.3 | 1173.94 | 36.94 | 26.45 | 3.5796 | 1.16495 | 85.36 | 1167.84 | 29.2 | 4.912075 | 27.5 | 56.16 | 1161.45 | 21.29 | 27.9 | 5.000044 | 1.16495 | 1714.66 | 1345.45
0.00039500001 | 0.00270999991 | 0.000159999996 | 6.70000009e-05 | 236.5869 | 1851.55 | 1185.13 | 1097.6 | 180.29 | 26.00677 | 1194.73 | 239.69 | 16.17 | 1.328 | 1.334 | 2.002987 | 213.68 | 1183.21 | 48.2 | 24.88 | 1.902946 | 1.16495 | 165.48 | 1175.91 | 43.2 | 3.821992 | 27.31 | 122.28 | 1175.06 | 37.15 | 26 | 3.557041 | 1.16495 | 85.13 | 1168.97 | 28.85 | 4.977469 | 26.78 | 56.28 | 1162.78 | 21.42 | 28.57 | 5.000045 | 1.16495 | 1714.17 | 1344.06
0.000261999987 | 0.00221000006 | 7.59999966e-05 | 4.89999984e-05 | 236.3869 | 1336.1 | 1165.32 | 1090.07 | 56.03 | 25.60757 | 1182.93 | 235.56 | 10.19 | 1.328 | 1.334 | 2.061816 | 209.95 | 1172.16 | 43.9 | 17.6 | 1.890304 | 1.16495 | 166.05 | 1163.37 | 39.6 | 4.061857 | 19.3 | 126.45 | 1162.79 | 31.65 | 19.23 | 4.680138 | 1.16495 | 94.8 | 1159.16 | 26.26 | 5.093293 | 18.42 | 68.54 | 1155.24 | 19.58 | 17.67 | 5.00007 | 1.16495 | 1304.54 | 1293.24
0.000258999993 | 0.00212999992 | 8.70000003e-05 | 4.70000014e-05 | 238.487 | 1347.97 | 1163.5 | 1083.56 | 75.32 | 25.5427 | 1175.23 | 236.16 | 11.29 | 1.328 | 1.334 | 2.062936 | 210.62 | 1164.04 | 42.71 | 18.48 | 2.25368 | 1.16495 | 167.91 | 1155.55 | 40.54 | 3.877966 | 20.8 | 127.37 | 1155.15 | 32.47 | 20.46 | 4.523326 | 1.16495 | 94.9 | 1151.39 | 26.47 | 5.088048 | 19.49 | 68.43 | 1147.1 | 19.45 | 18.31 | 5.000072 | 1.16495 | 1300.95 | 1728.6
0.000258999993 | 0.00212999992 | 8.70000003e-05 | 4.70000014e-05 | 237.0415 | 1339.8 | 1163.54 | 1082.05 | 65.57 | 25.50656 | 1174.34 | 235.84 | 11.17 | 1.328 | 1.334 | 2.060634 | 210.33 | 1162.86 | 42.58 | 18.67 | 2.1947 | 1.16495 | 167.75 | 1154.03 | 40.47 | 3.877192 | 20.95 | 127.28 | 1153.56 | 32.29 | 20.82 | 4.511086 | 1.16495 | 94.99 | 1149.68 | 26.61 | 5.093352 | 19.79 | 68.38 | 1145.49 | 19.38 | 18.51 | 5.000073 | 1.16495 | 1300.19 | 1730.68
0.000258999993 | 0.00212999992 | 8.70000003e-05 | 4.70000014e-05 | 238.4145 | 1347.56 | 1164.23 | 1086.26 | 74.39 | 25.60932 | 1174.28 | 236.14 | 11 | 1.328 | 1.334 | 2.062204 | 210.53 | 1163.37 | 42.84 | 18.39 | 2.255965 | 1.16495 | 167.69 | 1155.19 | 40.78 | 3.758837 | 20.76 | 126.91 | 1154.89 | 32.33 | 20.41 | 4.706078 | 1.16495 | 94.58 | 1151.4 | 26.34 | 5.090911 | 19.38 | 68.24 | 1147.38 | 19.26 | 18.16 | 5.000072 | 1.16495 | 1301.01 | 1729.93
0.000257999985 | 0.00222999998 | 6.19999992e-05 | 6.09999988e-05 | 237.2945 | 1341.23 | 1166.11 | 1087.08 | 65.48 | 25.56347 | 1175.82 | 235.89 | 10.76 | 1.328 | 1.334 | 2.063338 | 210.32 | 1164.8 | 42.53 | 18.37 | 2.252667 | 1.16495 | 167.79 | 1156.45 | 40.51 | 3.878174 | 20.56 | 127.28 | 1156.1 | 32.42 | 20.36 | 4.861276 | 1.16495 | 94.86 | 1152.65 | 26.47 | 5.091877 | 19.29 | 68.39 | 1148.7 | 19.39 | 18.15 | 5.000072 | 1.16495 | 1301.2 | 1728.91
0.000257999985 | 0.00222999998 | 6.19999992e-05 | 6.09999988e-05 | 238.8444 | 1349.99 | 1165.05 | 1085.01 | 76.06 | 25.61745 | 1175.66 | 236.24 | 10.98 | 1.328 | 1.334 | 2.062186 | 210.62 | 1164.36 | 42.76 | 18.54 | 2.197505 | 1.16495 | 167.86 | 1155.75 | 40.76 | 3.89285 | 20.89 | 127.1 | 1155.37 | 32.17 | 20.4 | 4.68816 | 1.16495 | 94.93 | 1151.61 | 26.55 | 5.092111 | 19.54 | 68.38 | 1147.54 | 19.43 | 18.37 | 5.000073 | 1.16495 | 1301.04 | 1729.59
0.000257999985 | 0.00222999998 | 6.19999992e-05 | 6.09999988e-05 | 236.2967 | 1335.59 | 1165.57 | 1087.56 | 56.22 | 25.61329 | 1173.67 | 235.65 | 10.82 | 1.328 | 1.334 | 2.06441 | 210.04 | 1162.74 | 42.5 | 18.49 | 2.253354 | 1.16495 | 167.54 | 1154.56 | 40.51 | 3.885638 | 20.42 | 127.03 | 1154.29 | 32.37 | 20.39 | 4.688635 | 1.16495 | 94.66 | 1150.95 | 26.36 | 5.090487 | 19.19 | 68.3 | 1147.11 | 19.3 | 18.09 | 5.000072 | 1.16495 | 1301.66 | 1728.03
0.000257999985 | 0.00222999998 | 6.19999992e-05 | 6.09999988e-05 | 237.9032 | 1344.67 | 1170.4 | 1091.38 | 69.78 | 25.57702 | 1179.07 | 236.01 | 10.79 | 1.328 | 1.334 | 2.127465 | 210.43 | 1168.03 | 41.73 | 17.92 | 2.56677 | 1.16495 | 168.7 | 1159.9 | 41.2 | 3.869315 | 20.37 | 127.5 | 1159.59 | 32.57 | 20.27 | 4.681221 | 1.16495 | 94.93 | 1156.08 | 26.5 | 5.08878 | 19.14 | 68.43 | 1151.99 | 19.47 | 18.21 | 5.000072 | 1.16495 | 1300.81 | 1726.11
0.000257999985 | 0.00222999998 | 6.19999992e-05 | 6.09999988e-05 | 236.5656 | 1337.11 | 1167.05 | 1084.33 | 58.41 | 25.51873 | 1177.06 | 235.71 | 10.95 | 1.328 | 1.334 | 2.059543 | 210.19 | 1165.36 | 41.59 | 18.57 | 2.6284 | 1.16495 | 168.6 | 1156.86 | 41.16 | 4.016346 | 20.96 | 127.44 | 1156.57 | 32.46 | 20.75 | 4.671317 | 1.16495 | 94.98 | 1152.62 | 26.62 | 5.092574 | 19.66 | 68.36 | 1148.15 | 19.37 | 18.57 | 5.000073 | 1.16495 | 1300.75 | 1729.57
0.000257999985 | 0.00222999998 | 6.19999992e-05 | 6.09999988e-05 | 238.487 | 1347.97 | 1171.93 | 1096.44 | 73.96 | 25.67847 | 1181.52 | 236.15 | 10.43 | 1.328 | 1.334 | 2.058908 | 210.47 | 1170.8 | 41.78 | 17.6 | 2.696934 | 1.16495 | 168.69 | 1163.29 | 41.22 | 3.873358 | 19.99 | 127.47 | 1163.19 | 32.67 | 19.91 | 4.691407 | 1.16495 | 94.8 | 1159.93 | 26.43 | 5.091002 | 18.88 | 68.37 | 1156.11 | 19.4 | 17.88 | 5.000072 | 1.16495 | 1300.78 | 1728.36
0.000257999985 | 0.00222999998 | 6.19999992e-05 | 6.09999988e-05 | 236.6647 | 1337.67 | 1172.1 | 1093.79 | 61.73 | 25.60208 | 1182.2 | 235.75 | 10.64 | 1.328 | 1.334 | 2.061243 | 210.15 | 1171.11 | 41.83 | 17.8 | 2.634517 | 1.16495 | 168.32 | 1163.11 | 41.13 | 3.879791 | 20.13 | 127.19 | 1162.85 | 32.42 | 20.01 | 4.862567 | 1.16495 | 94.77 | 1159.33 | 26.44 | 5.091474 | 18.93 | 68.33 | 1155.35 | 19.36 | 18.02 | 5.000073 | 1.16495 | 1301.06 | 1728.27
0.000279 | 0.0022799999 | 8.70000003e-05 | 5.90000018e-05 | 240.0828 | 1356.99 | 1164.46 | 1083.89 | 85.77 | 25.57425 | 1173.31 | 236.55 | 11.28 | 1.328 | 1.334 | 2.05754 | 210.97 | 1161.95 | 41.56 | 18.58 | 2.620134 | 1.16495 | 169.41 | 1153.81 | 41.23 | 3.849069 | 20.94 | 128.18 | 1153.52 | 32.78 | 20.77 | 4.665605 | 1.16495 | 95.4 | 1149.87 | 26.81 | 5.092328 | 19.71 | 68.59 | 1145.8 | 19.61 | 18.49 | 5.000073 | 1.16495 | 1300.7 | 1729.49
0.000279 | 0.0022799999 | 8.70000003e-05 | 5.90000018e-05 | 236.6824 | 1337.77 | 1165.65 | 1089.3 | 61.7 | 25.59012 | 1174.59 | 235.75 | 10.86 | 1.328 | 1.334 | 2.058461 | 210.16 | 1163.83 | 41.49 | 18.12 | 2.627322 | 1.16495 | 168.67 | 1156.23 | 41.1 | 3.863182 | 20.43 | 127.57 | 1156.17 | 32.58 | 20.23 | 4.849819 | 1.16495 | 94.99 | 1153.15 | 26.54 | 5.092062 | 19.05 | 68.45 | 1149.37 | 19.48 | 17.98 | 5.000072 | 1.16495 | 1300.78 | 1729.46
0.000279 | 0.0022799999 | 8.70000003e-05 | 5.90000018e-05 | 238.2499 | 1346.63 | 1166.89 | 1087.62 | 71.84 | 25.54166 | 1172.22 | 236.11 | 11.22 | 1.328 | 1.334 | 2.001463 | 210.57 | 1161.08 | 41.45 | 18.23 | 2.559248 | 1.16495 | 169.12 | 1153.03 | 41.14 | 3.997788 | 20.47 | 127.98 | 1152.87 | 32.63 | 20.21 | 4.658475 | 1.16495 | 95.35 | 1149.36 | 26.79 | 5.090036 | 19.24 | 68.56 | 1145.48 | 19.58 | 18.12 | 5.000071 | 1.16495 | 1300.4 | 1730.51
0.000279 | 0.0022799999 | 8.70000003e-05 | 5.90000018e-05 | 236.647 | 1337.57 | 1167.29 | 1087.44 | 61.86 | 25.58356 | 1176.82 | 235.75 | 10.71 | 1.328 | 1.334 | 2.05933 | 210.17 | 1165.56 | 41.56 | 18.06 | 2.628132 | 1.16495 | 168.61 | 1157.41 | 40.86 | 3.853995 | 20.59 | 127.75 | 1157.11 | 32.66 | 20.36 | 4.844069 | 1.16495 | 95.09 | 1153.6 | 26.57 | 5.091291 | 19.4 | 68.52 | 1149.48 | 19.55 | 18.39 | 5.000073 | 1.16495 | 1300.76 | 1731.67
0.000279 | 0.0022799999 | 8.70000003e-05 | 5.90000018e-05 | 237.2928 | 1341.22 | 1171.54 | 1096.11 | 67.27 | 25.6045 | 1178.19 | 235.88 | 10.61 | 1.328 | 1.334 | 2.058859 | 210.28 | 1167.64 | 41.54 | 17.51 | 2.626816 | 1.16495 | 168.74 | 1160.09 | 41.06 | 3.859503 | 20.05 | 127.68 | 1160.02 | 32.61 | 19.91 | 4.84872 | 1.16495 | 95.07 | 1157.01 | 26.56 | 5.093246 | 18.84 | 68.51 | 1153.37 | 19.54 | 17.9 | 5.000072 | 1.16495 | 1300.68 | 1730.21
0.000318000006 | 0.00230999989 | 5.99999985e-05 | 5.60000008e-05 | 235.0706 | 1328.66 | 1177.51 | 1098.87 | 46.44 | 25.57776 | 1186.04 | 235.44 | 10.33 | 1.328 | 1.334 | 2.061307 | 209.86 | 1174.93 | 41.59 | 17.7 | 2.632656 | 1.16495 | 168.27 | 1166.88 | 41.1 | 4.024057 | 20.11 | 127.17 | 1166.71 | 32.55 | 19.99 | 4.684297 | 1.16495 | 94.62 | 1163.16 | 26.38 | 5.092626 | 18.83 | 68.24 | 1158.97 | 19.31 | 17.81 | 5.000073 | 1.16495 | 1300.51 | 1730.15
0.000318000006 | 0.00230999989 | 5.99999985e-05 | 5.60000008e-05 | 236.1941 | 1335.01 | 1168.41 | 1087.1 | 55.88 | 25.48655 | 1177.42 | 235.65 | 11.03 | 1.328 | 1.334 | 2.125611 | 210.16 | 1166.01 | 41.6 | 18.7 | 2.62844 | 1.16495 | 168.56 | 1157.77 | 40.89 | 4.003792 | 20.91 | 127.67 | 1157.54 | 32.42 | 20.91 | 4.830819 | 1.16495 | 95.25 | 1154 | 26.76 | 5.092777 | 19.81 | 68.49 | 1149.95 | 19.49 | 18.53 | 5.000073 | 1.16495 | 1300.75 | 1730.83
0.000318000006 | 0.00230999989 | 5.99999985e-05 | 5.60000008e-05 | 234.9733 | 1328.11 | 1170.32 | 1089.79 | 46.26 | 25.50654 | 1175.8 | 235.39 | 10.93 | 1.328 | 1.334 | 2.05979 | 209.88 | 1164.43 | 41.39 | 18.4 | 2.693665 | 1.16495 | 168.49 | 1156.45 | 41.02 | 3.859529 | 20.74 | 127.47 | 1156.24 | 32.53 | 20.54 | 4.665823 | 1.16495 | 94.94 | 1152.7 | 26.59 | 5.091365 | 19.53 | 68.35 | 1148.69 | 19.37 | 18.33 | 5.000073 | 1.16495 | 1300.94 | 1730.7
0.000318000006 | 0.00230999989 | 5.99999985e-05 | 5.60000008e-05 | 238.1473 | 1346.05 | 1170.69 | 1093.96 | 72.85 | 25.47356 | 1180.2 | 236.08 | 11.02 | 1.328 | 1.334 | 2.058013 | 210.61 | 1169.42 | 41.59 | 17.8 | 2.561015 | 1.16495 | 169.02 | 1161.56 | 41.12 | 3.854236 | 20.15 | 127.9 | 1161.36 | 32.72 | 19.82 | 4.503829 | 1.16495 | 95.18 | 1157.83 | 26.61 | 5.090098 | 18.88 | 68.57 | 1153.87 | 19.59 | 17.77 | 5.000072 | 1.16495 | 1301.03 | 1729.51
0.000318000006 | 0.00230999989 | 5.99999985e-05 | 5.60000008e-05 | 238.3366 | 1347.12 | 1167.55 | 1088.62 | 77.16 | 25.55012 | 1175.45 | 236.12 | 11.32 | 1.328 | 1.334 | 2.001532 | 210.57 | 1164.27 | 41.83 | 18.37 | 2.629444 | 1.16495 | 168.74 | 1156.34 | 41.03 | 3.862616 | 20.72 | 127.71 | 1156.15 | 32.56 | 20.6 | 4.670493 | 1.16495 | 95.15 | 1152.66 | 26.62 | 5.089593 | 19.5 | 68.53 | 1148.66 | 19.53 | 18.4 | 5.000072 | 1.16495 | 1300.9 | 1728.94
0.000318000006 | 0.00230999989 | 5.99999985e-05 | 5.60000008e-05 | 236.3321 | 1335.79 | 1170.27 | 1092.59 | 61.07 | 25.53686 | 1181.83 | 235.68 | 10.98 | 1.328 | 1.334 | 2.058028 | 210.15 | 1170.79 | 41.81 | 18.17 | 2.633443 | 1.16495 | 168.34 | 1162.9 | 41 | 3.870988 | 20.53 | 127.34 | 1162.73 | 32.58 | 20.16 | 4.862286 | 1.16495 | 94.76 | 1159.37 | 26.42 | 5.091063 | 19.19 | 68.34 | 1155.47 | 19.38 | 17.97 | 5.000073 | 1.16495 | 1300.48 | 1728.29
0.000318000006 | 0.00230999989 | 5.99999985e-05 | 5.60000008e-05 | 236.5585 | 1337.07 | 1169.02 | 1091.32 | 59.8 | 25.57725 | 1179.96 | 235.73 | 10.6 | 1.328 | 1.334 | 2.060996 | 210.16 | 1169 | 41.42 | 17.73 | 2.625911 | 1.16495 | 168.74 | 1161.07 | 41.12 | 4.008271 | 20.15 | 127.62 | 1160.93 | 32.65 | 19.95 | 4.671369 | 1.16495 | 94.97 | 1157.46 | 26.53 | 5.091238 | 18.91 | 68.44 | 1153.41 | 19.48 | 17.91 | 5.000072 | 1.16495 | 1300.79 | 1728.31
0.000318000006 | 0.00230999989 | 5.99999985e-05 | 5.60000008e-05 | 236.4772 | 1336.61 | 1167.21 | 1086.17 | 59.64 | 25.5954 | 1174.33 | 235.71 | 10.92 | 1.328 | 1.334 | 2.059866 | 210.11 | 1162.89 | 41.39 | 18.69 | 2.691248 | 1.16495 | 168.72 | 1154.84 | 41.07 | 3.858034 | 20.87 | 127.65 | 1154.59 | 32.6 | 20.7 | 4.666229 | 1.16495 | 95.05 | 1150.97 | 26.6 | 5.09191 | 19.69 | 68.45 | 1146.89 | 19.46 | 18.47 | 5.000073 | 1.16495 | 1301.03 | 1730.15
0.000318000006 | 0.00230999989 | 5.99999985e-05 | 5.60000008e-05 | 236.0331 | 1334.1 | 1167.46 | 1090.16 | 55.24 | 25.67246 | 1180.96 | 235.6 | 10.36 | 1.328 | 1.334 | 2.061957 | 209.93 | 1169.95 | 41.49 | 17.93 | 2.630687 | 1.16495 | 168.44 | 1162.04 | 41.08 | 3.868609 | 20.24 | 127.36 | 1161.82 | 32.64 | 20.16 | 4.683769 | 1.16495 | 94.72 | 1158.4 | 26.38 | 5.090446 | 19.05 | 68.34 | 1154.41 | 19.35 | 17.92 | 5.000072 | 1.16495 | 1300.9 | 1730.03
0.000257999985 | 0.00222999998 | 6.19999992e-05 | 6.09999988e-05 | 235.6226 | 1331.78 | 1165.46 | 1084.29 | 51.04 | 25.59342 | 1175.23 | 235.51 | 10.81 | 1.328 | 1.334 | 2.062218 | 209.92 | 1163.75 | 41.3 | 18.38 | 2.62611 | 1.16495 | 168.62 | 1155.45 | 41.07 | 4.007117 | 20.78 | 127.55 | 1155.22 | 32.64 | 20.44 | 4.848763 | 1.16495 | 94.91 | 1151.58 | 26.56 | 5.091921 | 19.51 | 68.35 | 1147.31 | 19.36 | 18.3 | 5.000073 | 1.16495 | 1301.87 | 1729.17
0.000257999985 | 0.00222999998 | 6.19999992e-05 | 6.09999988e-05 | 237.8536 | 1344.39 | 1162.69 | 1082.05 | 70.77 | 25.59189 | 1174.93 | 235.99 | 11 | 1.328 | 1.334 | 2.063535 | 210.4 | 1163.5 | 41.66 | 18.46 | 2.628297 | 1.16495 | 168.74 | 1155.27 | 41.1 | 3.863547 | 20.79 | 127.64 | 1154.93 | 32.75 | 20.87 | 4.861971 | 1.16495 | 94.89 | 1151.39 | 26.53 | 5.091309 | 19.71 | 68.36 | 1147.25 | 19.38 | 18.55 | 5.000073 | 1.16495 | 1301.61 | 1729.56
0.000257999985 | 0.00222999998 | 6.19999992e-05 | 6.09999988e-05 | 236.762 | 1338.22 | 1167.42 | 1090.98 | 62.44 | 25.64932 | 1180.73 | 235.77 | 10.42 | 1.328 | 1.334 | 2.126145 | 210.12 | 1170.03 | 41.63 | 17.75 | 2.696874 | 1.16495 | 168.49 | 1162.33 | 41.1 | 3.872077 | 20.27 | 127.39 | 1162.19 | 32.69 | 20.04 | 4.866998 | 1.16495 | 94.7 | 1158.95 | 26.41 | 5.093274 | 19.08 | 68.29 | 1155.02 | 19.31 | 17.95 | 5.000073 | 1.16495 | 1301.09 | 1728.41
0.000291000004 | 0.0022799999 | 6.50000002e-05 | 5.70000011e-05 | 238.2234 | 1346.48 | 1165.64 | 1088.55 | 75.66 | 25.61417 | 1179.43 | 236.14 | 10.83 | 1.328 | 1.334 | 2.060963 | 210.52 | 1168.51 | 41.81 | 17.84 | 2.630165 | 1.16495 | 168.71 | 1160.65 | 41.15 | 3.869909 | 20.34 | 127.56 | 1160.45 | 32.59 | 19.96 | 4.680939 | 1.16495 | 94.97 | 1156.96 | 26.55 | 5.091145 | 19.14 | 68.42 | 1152.94 | 19.44 | 18.01 | 5.000072 | 1.16495 | 1299.83 | 1729.31
0.000291000004 | 0.0022799999 | 6.50000002e-05 | 5.70000011e-05 | 236.6965 | 1337.85 | 1159.2 | 1082.48 | 61.4 | 25.6158 | 1174.56 | 235.78 | 10.66 | 1.328 | 1.334 | 2.058637 | 210.17 | 1163.68 | 41.36 | 18.1 | 2.690615 | 1.16495 | 168.81 | 1155.99 | 40.84 | 3.844334 | 20.33 | 127.97 | 1155.82 | 32.69 | 20.36 | 4.655613 | 1.16495 | 95.28 | 1152.47 | 26.72 | 5.093048 | 19.48 | 68.56 | 1148.79 | 19.58 | 18.45 | 5.000072 | 1.16495 | 1299.9 | 1728.39
0.000291000004 | 0.0022799999 | 6.50000002e-05 | 5.70000011e-05 | 238.2959 | 1346.89 | 1164.96 | 1090.55 | 75.25 | 25.66071 | 1174.78 | 236.14 | 10.57 | 1.328 | 1.334 | 2.058785 | 210.48 | 1164.38 | 41.67 | 17.72 | 2.628011 | 1.16495 | 168.81 | 1156.94 | 40.91 | 3.855156 | 20.22 | 127.9 | 1156.94 | 32.66 | 20.06 | 4.666845 | 1.16495 | 95.24 | 1153.87 | 26.66 | 5.092863 | 19.18 | 68.58 | 1150.38 | 19.6 | 18.14 | 5.000072 | 1.16495 | 1300.34 | 1728.43
0.000291000004 | 0.0022799999 | 6.50000002e-05 | 5.70000011e-05 | 236.5285 | 1336.9 | 1161.91 | 1087.21 | 59.87 | 25.5969 | 1173.44 | 235.74 | 10.49 | 1.328 | 1.334 | 2.059815 | 210.15 | 1163.02 | 41.41 | 17.9 | 2.625976 | 1.16495 | 168.74 | 1155.58 | 40.86 | 3.848228 | 20.14 | 127.88 | 1155.56 | 32.61 | 20.19 | 4.83447 | 1.16495 | 95.27 | 1152.59 | 26.69 | 5.093501 | 19.23 | 68.58 | 1149.14 | 19.59 | 18.18 | 5.000072 | 1.16495 | 1300.18 | 1728.53
0.000272000005 | 0.0022499999 | 5.09999991e-05 | 5.19999994e-05 | 239.3681 | 1352.95 | 1166.42 | 1093.13 | 79.23 | 25.62678 | 1180.02 | 236.37 | 10.58 | 1.328 | 1.334 | 2.060898 | 210.75 | 1169.67 | 41.6 | 17.41 | 2.623544 | 1.16495 | 169.15 | 1162.27 | 41.05 | 3.849595 | 19.9 | 128.1 | 1162.21 | 32.83 | 19.89 | 4.670399 | 1.16495 | 95.27 | 1159.18 | 26.66 | 5.091437 | 18.85 | 68.61 | 1155.62 | 19.64 | 18.02 | 5.000072 | 1.16495 | 1300.83 | 1729.69
0.000272000005 | 0.0022499999 | 5.09999991e-05 | 5.19999994e-05 | 237.6024 | 1342.97 | 1163.08 | 1086.85 | 63.65 | 25.64674 | 1177.21 | 235.92 | 10.33 | 1.328 | 1.334 | 2.061843 | 210.28 | 1166.42 | 41.29 | 17.62 | 2.62253 | 1.16495 | 168.99 | 1158.62 | 41.1 | 3.851858 | 20.15 | 127.89 | 1158.44 | 32.7 | 20.12 | 4.842389 | 1.16495 | 95.19 | 1155.26 | 26.66 | 5.092421 | 19.04 | 68.53 | 1151.51 | 19.55 | 18.18 | 5.000072 | 1.16495 | 1301.82 | 1729.35
0.000272000005 | 0.0022499999 | 5.09999991e-05 | 5.19999994e-05 | 238.4711 | 1347.88 | 1157.08 | 1082.59 | 69.91 | 25.60403 | 1171.31 | 236.1 | 10.94 | 1.328 | 1.334 | 2.063137 | 210.49 | 1160.74 | 41.2 | 17.97 | 2.683856 | 1.16495 | 169.29 | 1153.37 | 40.94 | 3.833091 | 20.3 | 128.35 | 1153.36 | 32.67 | 20.41 | 4.817301 | 1.16495 | 95.68 | 1150.39 | 26.9 | 5.094428 | 19.41 | 68.78 | 1146.99 | 19.78 | 18.57 | 5.000072 | 1.16495 | 1302.77 | 1728.01
0.000272000005 | 0.0022499999 | 5.09999991e-05 | 5.19999994e-05 | 237.2362 | 1340.9 | 1160.65 | 1088.99 | 60.6 | 25.69059 | 1175.37 | 235.81 | 10.24 | 1.328 | 1.334 | 2.12785 | 210.12 | 1165.41 | 41.31 | 17.53 | 2.690908 | 1.16495 | 168.81 | 1158.36 | 40.85 | 3.846756 | 19.92 | 127.96 | 1158.46 | 32.73 | 19.97 | 4.970795 | 1.16495 | 95.23 | 1155.9 | 26.64 | 5.093785 | 18.94 | 68.59 | 1152.7 | 19.6 | 18.02 | 5.000072 | 1.16495 | 1302.76 | 1730.54
0.000272000005 | 0.0022499999 | 5.09999991e-05 | 5.19999994e-05 | 236.831 | 1338.61 | 1159.46 | 1082.81 | 57.49 | 25.61398 | 1173.11 | 235.73 | 10.57 | 1.328 | 1.334 | 2.127624 | 210.12 | 1162.31 | 41.37 | 17.89 | 2.625547 | 1.16495 | 168.75 | 1154.53 | 40.84 | 3.995046 | 20.3 | 127.91 | 1154.46 | 32.67 | 20.36 | 4.656754 | 1.16495 | 95.24 | 1151.1 | 26.69 | 5.092739 | 19.27 | 68.55 | 1147.32 | 19.59 | 18.25 | 5.000072 | 1.16495 | 1302.36 | 1730.3
0.000272000005 | 0.0022499999 | 5.09999991e-05 | 5.19999994e-05 | 239.8281 | 1355.55 | 1155.62 | 1080.34 | 82.39 | 25.61762 | 1172.9 | 236.45 | 10.89 | 1.328 | 1.334 | 2.061652 | 210.83 | 1162.07 | 41.45 | 18.09 | 2.684945 | 1.16495 | 169.38 | 1154.57 | 41.07 | 3.841514 | 20.4 | 128.31 | 1154.47 | 32.89 | 20.56 | 4.840382 | 1.16495 | 95.42 | 1151.45 | 26.75 | 5.092113 | 19.48 | 68.67 | 1147.88 | 19.72 | 18.47 | 5.000072 | 1.16495 | 1301.54 | 1728
0.000272000005 | 0.0022499999 | 5.09999991e-05 | 5.19999994e-05 | 236.7443 | 1338.12 | 1157.85 | 1085.79 | 57.8 | 25.65322 | 1174.84 | 235.73 | 10.3 | 1.328 | 1.334 | 2.128043 | 210.08 | 1164.74 | 41.31 | 17.57 | 2.690553 | 1.16495 | 168.77 | 1157.62 | 41.1 | 3.857287 | 20.04 | 127.67 | 1157.73 | 32.77 | 20.14 | 4.99221 | 1.16495 | 94.9 | 1155.09 | 26.46 | 5.09354 | 18.92 | 68.44 | 1151.75 | 19.48 | 18.04 | 5.000072 | 1.16495 | 1301.98 | 1730.08
1.10000001e-05 | 0.00161000004 | 8.70000003e-05 | 3.50000009e-05 | 230.7971 | 1436.3 | 1153.51 | 1077.68 | 239.81 | 26.24063 | 1158.51 | 241.46 | 10.64 | 1.328 | 1.334 | 1.931808 | 215.22 | 1147.04 | 45.32 | 20.24 | 2.415514 | 1.16495 | 169.9 | 1140.15 | 44.29 | 3.853625 | 22.16 | 125.61 | 1140.67 | 33.97 | 21.75 | 4.355759 | 1.16495 | 91.64 | 1138.03 | 28.49 | 5.079128 | 21.19 | 63.15 | 1134.83 | 20.26 | 20.23 | 5.000057 | 1.16495 | 1227.14 | 1729.37
1.29999999e-05 | 0.00144999998 | 5.60000008e-05 | 2.30000005e-05 | 229.731 | 1121.99 | 1146.02 | 1069.49 | 59.08 | 24.8314 | 1157.38 | 230.13 | 8.75 | 1.328 | 1.334 | 2.124049 | 205.3 | 1146.28 | 42.11 | 17.33 | 2.689694 | 1.16495 | 163.19 | 1139.16 | 41.6 | 4.207391 | 18.84 | 121.59 | 1139.74 | 32.3 | 18.83 | 4.874405 | 1.16495 | 89.29 | 1137.2 | 27.13 | 5.072333 | 17.96 | 62.16 | 1133.56 | 19.28 | 17.09 | 5.000046 | 1.16495 | 1074.66 | 1730.3
1.80000006e-05 | 0.00184000004 | 5.70000011e-05 | 2.59999997e-05 | 230.7384 | 1126.91 | 1149.49 | 1074.39 | 100.11 | 25.06891 | 1159.84 | 232.18 | 8.71 | 1.328 | 1.334 | 2.057697 | 207.11 | 1149.11 | 43.16 | 17.09 | 2.62812 | 1.16495 | 163.95 | 1142.17 | 41.95 | 4.065889 | 18.63 | 122 | 1142.7 | 32.59 | 18.69 | 4.743436 | 1.16495 | 89.41 | 1140.32 | 27.22 | 5.071902 | 17.73 | 62.19 | 1136.76 | 19.31 | 16.72 | 5.000045 | 1.16495 | 1045.35 | 1726.97
1.80000006e-05 | 0.00184000004 | 5.70000011e-05 | 2.59999997e-05 | 231.066 | 1128.51 | 1155.92 | 1077.42 | 102.52 | 24.94466 | 1164.33 | 232.32 | 9.48 | 1.328 | 1.334 | 1.996391 | 207.37 | 1152.9 | 43.15 | 17.1 | 2.688485 | 1.16495 | 164.22 | 1145.61 | 41.93 | 4.053424 | 18.5 | 122.29 | 1145.87 | 32.78 | 18.44 | 4.429717 | 1.16495 | 89.51 | 1142.71 | 27.29 | 5.070364 | 17.63 | 62.22 | 1138.41 | 19.37 | 16.61 | 5.000043 | 1.16495 | 1044.69 | 1729.12
1.80000006e-05 | 0.00184000004 | 5.70000011e-05 | 2.59999997e-05 | 229.7147 | 1121.91 | 1152.06 | 1073.56 | 92.11 | 24.99328 | 1164.68 | 231.88 | 9.12 | 1.328 | 1.334 | 2.057304 | 206.89 | 1153.14 | 42.7 | 17.33 | 2.684517 | 1.16495 | 164.19 | 1145.78 | 41.96 | 4.048509 | 18.66 | 122.23 | 1146.07 | 32.6 | 18.71 | 4.560913 | 1.16495 | 89.63 | 1143.12 | 27.46 | 5.072592 | 17.94 | 62.17 | 1139.07 | 19.31 | 16.95 | 5.000042 | 1.16495 | 1044.6 | 1729.04
1.80000006e-05 | 0.00184000004 | 5.70000011e-05 | 2.59999997e-05 | 230.806 | 1127.24 | 1156.32 | 1080.43 | 98.39 | 25.01899 | 1161.79 | 232.23 | 9.13 | 1.328 | 1.334 | 2.056265 | 207.21 | 1151.05 | 42.85 | 16.98 | 2.620586 | 1.16495 | 164.36 | 1144.05 | 42.08 | 4.052175 | 18.44 | 122.28 | 1144.53 | 32.64 | 18.51 | 4.568233 | 1.16495 | 89.64 | 1141.92 | 27.3 | 5.069736 | 17.63 | 62.34 | 1138.18 | 19.46 | 16.73 | 5.000041 | 1.16495 | 1045.37 | 1728.76
1.80000006e-05 | 0.00184000004 | 5.70000011e-05 | 2.59999997e-05 | 229.7106 | 1121.89 | 1161.88 | 1083.24 | 92.46 | 25.05096 | 1166.76 | 231.85 | 8.93 | 1.328 | 1.334 | 2.059174 | 206.8 | 1155.33 | 42.64 | 16.8 | 2.621741 | 1.16495 | 164.16 | 1147.89 | 42.07 | 4.054051 | 18.25 | 122.09 | 1148.12 | 32.66 | 18.23 | 4.573101 | 1.16495 | 89.43 | 1145.09 | 27.36 | 5.074231 | 17.51 | 62.07 | 1140.9 | 19.19 | 16.38 | 5.000046 | 1.16495 | 1045.61 | 1731.28
1.29999999e-05 | 0.00144999998 | 5.60000008e-05 | 2.30000005e-05 | 229.8621 | 1122.63 | 1155.16 | 1079.3 | 94.69 | 25.06959 | 1162.77 | 231.91 | 8.79 | 1.328 | 1.334 | 1.994468 | 206.84 | 1151.66 | 42.78 | 16.73 | 2.623259 | 1.16495 | 164.06 | 1144.53 | 42.04 | 4.059547 | 18.08 | 122.02 | 1144.91 | 32.55 | 18.19 | 4.571151 | 1.16495 | 89.47 | 1142.18 | 27.3 | 5.073363 | 17.39 | 62.17 | 1138.45 | 19.3 | 16.45 | 5.000042 | 1.16495 | 1045.85 | 1730.68
1.29999999e-05 | 0.00144999998 | 5.60000008e-05 | 2.30000005e-05 | 229.0717 | 1118.77 | 1157.41 | 1081.13 | 90.79 | 25.0615 | 1158.78 | 231.66 | 8.8 | 1.328 | 1.334 | 2.058142 | 206.6 | 1147.89 | 42.88 | 16.82 | 2.628827 | 1.16495 | 163.72 | 1140.91 | 41.84 | 4.0622 | 18 | 121.88 | 1141.31 | 32.48 | 18.3 | 4.5701 | 1.16495 | 89.4 | 1138.68 | 27.29 | 5.074924 | 17.34 | 62.11 | 1135.06 | 19.24 | 16.35 | 5.000045 | 1.16495 | 1046.02 | 1727.7
1.29999999e-05 | 0.00144999998 | 5.60000008e-05 | 2.30000005e-05 | 229.0246 | 1118.54 | 1163.84 | 1086.67 | 150.66 | 25.66407 | 1171.11 | 236.22 | 8.1 | 1.328 | 1.334 | 2.057262 | 210.56 | 1159.99 | 44.28 | 15.71 | 2.498238 | 1.16495 | 166.28 | 1152.49 | 43.22 | 3.939824 | 17.21 | 123.06 | 1152.51 | 33.19 | 16.76 | 4.495831 | 1.16495 | 89.87 | 1149.19 | 27.59 | 5.074348 | 16.24 | 62.28 | 1144.53 | 19.46 | 15.1 | 5.000041 | 1.16495 | 990.86 | 1722.4
1.29999999e-05 | 0.00144999998 | 5.60000008e-05 | 2.30000005e-05 | 228.7994 | 1117.44 | 1165.72 | 1087.97 | 148.69 | 25.59779 | 1173.6 | 236.05 | 8.42 | 1.328 | 1.334 | 1.998507 | 210.45 | 1162.07 | 43.97 | 15.89 | 2.551013 | 1.16495 | 166.48 | 1154.59 | 43.34 | 4.080719 | 17.31 | 123.14 | 1154.71 | 33.03 | 17.15 | 4.477879 | 1.16495 | 90.11 | 1151.43 | 27.63 | 5.073492 | 16.33 | 62.48 | 1146.72 | 19.65 | 15.38 | 5.00004 | 1.16495 | 991.21 | 1720.9
1.49999996e-05 | 0.00202000001 | 5.70000011e-05 | 2.40000008e-05 | 228.8772 | 1117.82 | 1165.74 | 1090.03 | 149.94 | 25.59255 | 1166.8 | 236.16 | 8.68 | 1.328 | 1.334 | 1.920872 | 210.56 | 1155.72 | 44.18 | 15.9 | 2.535743 | 1.16495 | 166.38 | 1148.68 | 43.12 | 3.871714 | 17.18 | 123.26 | 1148.8 | 33.22 | 17.03 | 4.309624 | 1.16495 | 90.04 | 1145.69 | 27.67 | 5.073948 | 16.34 | 62.37 | 1141.23 | 19.52 | 15.34 | 5.000043 | 1.16495 | 990.67 | 1718.1
1.29999999e-05 | 0.00144999998 | 5.60000008e-05 | 2.30000005e-05 | 230.0894 | 1123.74 | 1169.95 | 1094.05 | 205.16 | 26.30122 | 1174.18 | 241.44 | 7.77 | 1.328 | 1.334 | 1.880399 | 215.13 | 1162.98 | 45.82 | 15.1 | 2.428212 | 1.16495 | 169.31 | 1155.74 | 44.86 | 3.826463 | 16.74 | 124.45 | 1155.74 | 33.88 | 16.12 | 4.2913 | 1.16495 | 90.57 | 1152.41 | 27.9 | 5.073793 | 15.52 | 62.67 | 1147.35 | 19.86 | 14.65 | 5.000039 | 1.16495 | 949.03 | 1722.3
1.10000001e-05 | 0.00146000006 | 0.000123999998 | 2.59999997e-05 | 227.6687 | 1010.28 | 1165.37 | 1074.72 | 22.4 | 24.68138 | 1174.27 | 228.53 | 8.75 | 1.328 | 1.334 | 2.077544 | 203.84 | 1161.11 | 38.5 | 14.97 | 2.728465 | 1.16495 | 165.34 | 1151.72 | 38.06 | 3.813817 | 16.16 | 127.28 | 1150.88 | 31.86 | 17.19 | 4.720658 | 1.16495 | 95.42 | 1146.89 | 30.32 | 5.072046 | 17.79 | 65.1 | 1143.85 | 22.27 | 18.28 | 5.000022 | 1.16495 | 1006 | 1720.48
1.10000001e-05 | 0.00146000006 | 0.000123999998 | 2.59999997e-05 | 227.8152 | 1010.93 | 1175.78 | 1094.87 | 23.09 | 24.77212 | 1173.55 | 228.55 | 8.29 | 1.328 | 1.334 | 2.029043 | 203.78 | 1162.4 | 38.1 | 13.9 | 2.597377 | 1.16495 | 165.68 | 1154.34 | 38.35 | 3.754491 | 15.12 | 127.33 | 1154.17 | 32.03 | 15.87 | 4.248152 | 1.16495 | 95.3 | 1150.92 | 30.1 | 5.081285 | 16.36 | 65.2 | 1148.79 | 22.39 | 16.59 | 5.00002 | 1.16495 | 1005.38 | 1719.9
1.10000001e-05 | 0.00146000006 | 0.000123999998 | 2.59999997e-05 | 229.8276 | 1019.86 | 1182.3 | 1096.31 | 32.73 | 24.7802 | 1183.37 | 228.87 | 8.45 | 1.328 | 1.334 | 2.074578 | 204.09 | 1171.01 | 36.95 | 13.66 | 2.620351 | 1.16495 | 167.14 | 1161.96 | 38.85 | 3.775839 | 15.25 | 128.29 | 1161.24 | 32.5 | 15.93 | 4.708208 | 1.16495 | 95.79 | 1157.54 | 30.52 | 5.075437 | 16.64 | 65.27 | 1154.7 | 22.45 | 16.69 | 5.000029 | 1.16495 | 1006.05 | 1529.84
0.00039999999 | 0.0022799999 | 5.19999994e-05 | 0.000153999994 | 234.6857 | 1040.78 | 1180.07 | 1092.17 | 101.1 | 25.67192 | 1174.25 | 237.81 | 9.02 | 1.328 | 1.334 | 2.039368 | 212.13 | 1162.07 | 46.85 | 15 | 2.630979 | 1.16495 | 165.28 | 1153.7 | 42.77 | 3.968337 | 15.88 | 122.51 | 1153.12 | 33.38 | 15.72 | 4.51174 | 1.16495 | 89.13 | 1148.67 | 27.04 | 5.076344 | 15.08 | 62.09 | 1142.77 | 19.25 | 14.15 | 5.000036 | 1.16495 | 976.8 | 1457.27
0.000357000012 | 0.00208000001 | 0.000123000005 | 8.9000001e-05 | 228.0757 | 1032.45 | 1186.56 | 1104.93 | 91.49 | 24.99888 | 1181.31 | 231.11 | 8.51 | 1.328 | 1.334 | 2.036265 | 206.11 | 1169.83 | 44.19 | 14.47 | 2.707153 | 1.16495 | 161.92 | 1161.9 | 41.26 | 4.095792 | 15.3 | 120.66 | 1161.57 | 32.58 | 15.33 | 4.576956 | 1.16495 | 88.08 | 1157.77 | 26.32 | 5.080291 | 14.37 | 61.76 | 1152.56 | 18.94 | 13.8 | 5.000038 | 1.16495 | 976.77 | 1455.42
0.000357000012 | 0.00208000001 | 0.000123000005 | 8.9000001e-05 | 228.3607 | 1033.74 | 1198.01 | 1110.36 | 91.11 | 24.94561 | 1190.93 | 231.19 | 8.76 | 1.328 | 1.334 | 2.038333 | 206.24 | 1178.44 | 45.54 | 14.68 | 2.734602 | 1.16495 | 160.7 | 1169.72 | 41.29 | 4.006246 | 15.4 | 119.41 | 1168.88 | 32.08 | 15.01 | 4.467416 | 1.16495 | 87.33 | 1163.91 | 26.06 | 5.077809 | 14.42 | 61.27 | 1157.52 | 18.43 | 13.46 | 5.000038 | 1.16495 | 976.55 | 1460.29
0.000505000004 | 0.00246199989 | 0.000101999998 | 0.000114000002 | 229.4783 | 1018.31 | 1187.54 | 1092.85 | 77.22 | 24.83561 | 1192.11 | 230.39 | 8.73 | 1.328 | 1.334 | 2.027994 | 205.55 | 1178.73 | 43.87 | 14.82 | 2.781224 | 1.16495 | 161.68 | 1168.9 | 41.38 | 4.149933 | 15.86 | 120.3 | 1167.94 | 32.34 | 15.78 | 4.547454 | 1.16495 | 87.96 | 1162.57 | 26.28 | 5.084454 | 14.97 | 61.68 | 1155.85 | 18.81 | 14.53 | 5.000047 | 1.16495 | 975.54 | 1506.11
0.000505000004 | 0.00246199989 | 0.000101999998 | 0.000114000002 | 230.0282 | 1020.75 | 1193.26 | 1103.16 | 80.01 | 24.8911 | 1190.35 | 230.52 | 8.45 | 1.328 | 1.334 | 2.030061 | 205.63 | 1177.82 | 43.84 | 14.51 | 2.779628 | 1.16495 | 161.79 | 1168.72 | 41.5 | 4.153362 | 15.52 | 120.29 | 1168.06 | 32.39 | 15.34 | 4.55396 | 1.16495 | 87.9 | 1163.29 | 26.5 | 5.082211 | 14.77 | 61.4 | 1157.39 | 18.54 | 13.97 | 5.000038 | 1.16495 | 972.81 | 1530.26
0.000482000003 | 0.00236000004 | 7.79999973e-05 | 6.50000002e-05 | 236.6595 | 1131.85 | 1190.41 | 1096.03 | 228.55 | 26.76441 | 1189.02 | 247.71 | 9.8 | 1.328 | 1.334 | 1.829246 | 220.95 | 1176.63 | 49.18 | 15.07 | 2.395993 | 1.16495 | 171.77 | 1167.3 | 45.71 | 3.593758 | 16.24 | 126.06 | 1166.23 | 35.19 | 15.62 | 4.116498 | 1.16495 | 90.87 | 1160.76 | 28.06 | 5.088028 | 15.2 | 62.81 | 1154.05 | 19.97 | 14.6 | 5.000046 | 1.16495 | 957.16 | 1497.8
0.000482000003 | 0.00236000004 | 7.79999973e-05 | 6.50000002e-05 | 236.6282 | 1131.7 | 1193.86 | 1101.91 | 228.67 | 26.80419 | 1187.88 | 247.83 | 9.71 | 1.328 | 1.334 | 1.829803 | 221.02 | 1176.06 | 49.33 | 14.94 | 2.462028 | 1.16495 | 171.69 | 1167.22 | 45.68 | 3.597168 | 15.69 | 126.01 | 1166.24 | 35.02 | 15.44 | 4.11321 | 1.16495 | 90.99 | 1161.07 | 28.17 | 5.087173 | 14.83 | 62.82 | 1154.86 | 19.98 | 14.49 | 5.000036 | 1.16495 | 957.06 | 1496.69
0.000444000005 | 0.00243999995 | 0.000116000003 | 4.70000014e-05 | 236.3047 | 1047.96 | 1192.18 | 1100.96 | 133.58 | 26.09249 | 1187.29 | 240.2 | 9.14 | 1.328 | 1.334 | 1.964648 | 214.11 | 1175.1 | 45.69 | 14.54 | 2.520078 | 1.16495 | 168.42 | 1166.02 | 44.07 | 3.791503 | 15.6 | 124.35 | 1165.19 | 34.09 | 15.36 | 4.47031 | 1.16495 | 90.26 | 1160.52 | 27.76 | 5.079982 | 14.68 | 62.5 | 1154.33 | 19.63 | 14.21 | 5.000028 | 1.16495 | 953.05 | 1479.93
0.000155999995 | 0.00190000003 | 4.40000003e-05 | 2.90000007e-05 | 229.1207 | 1326.65 | 1185.29 | 1102.8 | 92.05 | 24.74513 | 1198.8 | 230.49 | 10.96 | 1.328 | 1.334 | 1.996245 | 205.75 | 1186.17 | 44.41 | 18.42 | 2.732724 | 1.16495 | 161.34 | 1177.49 | 41.17 | 4.132914 | 20.18 | 120.17 | 1176.9 | 32.71 | 20.25 | 4.661115 | 1.16495 | 87.46 | 1172.41 | 26.22 | 5.065891 | 19.21 | 61.24 | 1166.43 | 18.31 | 19.81 | 5.000075 | 1.16495 | 1266.71 | 1451.18
0.000260000001 | 0.00215999992 | 5.40000001e-05 | 5.99999985e-05 | 235.2334 | 1329.58 | 1184.37 | 1103.89 | 85.82 | 25.58001 | 1199.23 | 236.33 | 10.72 | 1.328 | 1.334 | 2.019793 | 210.75 | 1187.05 | 45.79 | 18.06 | 2.665392 | 1.16495 | 164.96 | 1178.77 | 42.56 | 3.865399 | 19.65 | 122.4 | 1178.11 | 33.66 | 19.6 | 4.629181 | 1.16495 | 88.74 | 1173.7 | 26.9 | 5.06368 | 18.68 | 61.84 | 1167.7 | 18.97 | 17.83 | 5.000071 | 1.16495 | 1277.91 | 1437.74
0.000260000001 | 0.00215999992 | 5.40000001e-05 | 5.99999985e-05 | 236.0136 | 1333.99 | 1188.55 | 1109.66 | 49.6 | 25.67785 | 1206.13 | 235.48 | 9.97 | 1.328 | 1.334 | 2.150079 | 209.8 | 1194.53 | 45.42 | 18.04 | 2.670936 | 1.16495 | 164.38 | 1186.31 | 42.32 | 4.15456 | 19.6 | 122.06 | 1185.85 | 33.56 | 19.57 | 4.77928 | 1.16495 | 88.5 | 1181.55 | 26.86 | 5.063591 | 18.8 | 61.64 | 1175.85 | 18.77 | 17.78 | 5.000072 | 1.16495 | 1304.25 | 1445.11
0.000260000001 | 0.00215999992 | 5.40000001e-05 | 5.99999985e-05 | 236.9301 | 1339.17 | 1191.66 | 1113.64 | 56.49 | 25.61537 | 1206.5 | 235.51 | 10.08 | 1.328 | 1.334 | 2.058889 | 209.9 | 1195.12 | 45.18 | 17.66 | 2.707277 | 1.16495 | 164.72 | 1187.11 | 42.19 | 3.956752 | 19.32 | 122.53 | 1186.6 | 33.61 | 19.33 | 4.692979 | 1.16495 | 88.92 | 1182.5 | 27.06 | 5.070816 | 18.55 | 61.86 | 1177.14 | 18.97 | 17.81 | 5.000071 | 1.16495 | 1308.68 | 1444.2
0.000264000002 | 0.00236000004 | 6.39999998e-05 | 6.70000009e-05 | 236.3975 | 1547.89 | 1191.06 | 1110.77 | 168.48 | 25.8494 | 1195.6 | 239.91 | 12.68 | 1.328 | 1.334 | 1.944262 | 214.06 | 1183.89 | 49 | 20.46 | 2.501628 | 1.16495 | 165.06 | 1175.78 | 44.08 | 4.101642 | 22.1 | 120.98 | 1175.3 | 34.95 | 21.48 | 4.40481 | 1.16495 | 86.03 | 1170.64 | 27.97 | 5.048836 | 21.23 | 58.06 | 1164.29 | 19.23 | 20.34 | 5.000068 | 1.16495 | 1422.83 | 1432.49
0.000302 | 0.00273999991 | 3.70000016e-05 | 0.000292000012 | 229.4414 | 1837.58 | 1180.51 | 1091.74 | 224.68 | 25.0944 | 1193.97 | 235.49 | 15.59 | 1.328 | 1.334 | 1.998775 | 210.4 | 1181.73 | 46.08 | 23.9 | 2.589117 | 1.16495 | 164.32 | 1172.57 | 42.4 | 3.922966 | 26.44 | 121.92 | 1171.85 | 35.12 | 26.04 | 4.036651 | 1.16495 | 86.8 | 1166.16 | 27.66 | 5.0435 | 25.89 | 59.14 | 1160.09 | 20.35 | 24.9 | 5.000066 | 1.16495 | 1665.37 | 1441.06
2.49999994e-05 | 0.00144000002 | 5.99999985e-05 | 5.29999998e-05 | 231.5154 | 1647.48 | 1192.04 | 1101.81 | 115.04 | 24.82655 | 1195.64 | 230.93 | 15.22 | 1.328 | 1.334 | 2.02614 | 206.1 | 1182.77 | 45.14 | 24.72 | 2.883527 | 1.16495 | 160.96 | 1174.13 | 41.14 | 3.982705 | 27.42 | 119.82 | 1172.38 | 32.68 | 27.37 | 4.150445 | 1.16495 | 87.14 | 1167.4 | 26.59 | 5.064295 | 26.95 | 60.55 | 1160 | 21.72 | 29.08 | 5.000046 | 1.16495 | 1570.42 | 1433.27
2.49999994e-05 | 0.00144000002 | 5.99999985e-05 | 5.29999998e-05 | 230.7256 | 1641.86 | 1183.67 | 1098.91 | 113.19 | 24.99365 | 1193.42 | 230.95 | 14.38 | 1.328 | 1.334 | 2.025823 | 205.95 | 1181.53 | 45.8 | 25.17 | 2.816885 | 1.16495 | 160.15 | 1173.61 | 41.04 | 4.020374 | 27.24 | 119.11 | 1172.21 | 32.41 | 26.97 | 4.31943 | 1.16495 | 86.7 | 1167.98 | 26.24 | 5.061769 | 26.47 | 60.46 | 1161.17 | 21.66 | 28.61 | 5.000044 | 1.16495 | 1563.06 | 1432.37
0.000264000002 | 0.00236000004 | 6.39999998e-05 | 6.70000009e-05 | 236.4113 | 1547.98 | 1165.5 | 1082.85 | 122.51 | 25.64073 | 1178.48 | 237.4 | 13.77 | 1.328 | 1.334 | 2.038993 | 211.76 | 1166.49 | 46.48 | 22.11 | 2.567151 | 1.16495 | 165.28 | 1158.14 | 42.41 | 3.91456 | 24.09 | 122.87 | 1157.63 | 34.02 | 23.49 | 4.404235 | 1.16495 | 88.85 | 1153.09 | 26.98 | 5.06418 | 22.81 | 61.87 | 1147.47 | 18.92 | 21.16 | 5.000075 | 1.16495 | 1462.89 | 1300.97
0.000264000002 | 0.00236000004 | 6.39999998e-05 | 6.70000009e-05 | 236.7015 | 1549.88 | 1149.92 | 1061.45 | 174.33 | 25.89834 | 1169.54 | 240.25 | 14.17 | 1.328 | 1.334 | 2.011105 | 214.36 | 1157.04 | 46.88 | 22.19 | 2.462951 | 1.16495 | 167.48 | 1147.88 | 43.34 | 3.882736 | 24.17 | 124.14 | 1147.16 | 34.35 | 23.56 | 4.192105 | 1.16495 | 89.79 | 1141.86 | 27.49 | 5.06631 | 22.65 | 62.3 | 1135.6 | 19.37 | 21.45 | 5.000074 | 1.16495 | 1418.99 | 1121.78
0.000264000002 | 0.00236000004 | 6.39999998e-05 | 6.70000009e-05 | 236.8023 | 1550.54 | 1152.52 | 1066.23 | 180.48 | 25.99141 | 1169.42 | 240.39 | 13.98 | 1.328 | 1.334 | 2.013503 | 214.4 | 1157.39 | 47.4 | 21.98 | 2.472981 | 1.16495 | 167 | 1148.56 | 43.11 | 3.897686 | 23.82 | 123.89 | 1147.93 | 34.29 | 23.27 | 4.338527 | 1.16495 | 89.6 | 1142.9 | 27.38 | 5.067841 | 22.37 | 62.22 | 1136.99 | 19.28 | 21.29 | 5.000074 | 1.16495 | 1415.59 | 1296.49
0.000260000001 | 0.00215999992 | 5.40000001e-05 | 5.99999985e-05 | 236.0384 | 1334.13 | 1165.49 | 1087.77 | 50.93 | 25.74417 | 1183.4 | 235.45 | 10.71 | 1.328 | 1.334 | 2.067117 | 209.7 | 1172.27 | 42.14 | 18.49 | 2.646973 | 1.16495 | 167.56 | 1164.33 | 40.55 | 3.882715 | 20.34 | 127.01 | 1164.01 | 32.27 | 20.25 | 4.679492 | 1.16495 | 94.74 | 1160.36 | 26.44 | 5.093759 | 19.22 | 68.3 | 1156.27 | 19.33 | 18.03 | 5.000073 | 1.16495 | 1304.4 | 1290.77
0.000260000001 | 0.00215999992 | 5.40000001e-05 | 5.99999985e-05 | 238.6392 | 1348.83 | 1167.47 | 1087.02 | 70.97 | 25.71606 | 1186.47 | 236 | 10.98 | 1.328 | 1.334 | 2.061064 | 210.29 | 1174.69 | 42.53 | 18.35 | 2.585172 | 1.16495 | 167.76 | 1166.2 | 40.58 | 3.884897 | 20.1 | 127.18 | 1165.54 | 32.33 | 20.22 | 4.686021 | 1.16495 | 94.85 | 1161.55 | 26.48 | 5.091994 | 19.06 | 68.37 | 1156.85 | 19.4 | 18.07 | 5.000073 | 1.16495 | 1304.2 | 1289.74
0.000216 | 0.00215999992 | 5.29999998e-05 | 5.09999991e-05 | 236.6753 | 1337.73 | 1163.26 | 1085.37 | 57.03 | 25.70166 | 1180.64 | 235.55 | 10.77 | 1.328 | 1.334 | 2.065339 | 209.84 | 1169.52 | 42.12 | 18.32 | 2.64462 | 1.16495 | 167.72 | 1161.55 | 40.65 | 3.881023 | 20.32 | 127.07 | 1161.23 | 32.28 | 20.37 | 4.678456 | 1.16495 | 94.79 | 1157.54 | 26.41 | 5.093505 | 19.26 | 68.38 | 1153.5 | 19.42 | 18.18 | 5.000072 | 1.16495 | 1305.24 | 1544.2
0.000216 | 0.00215999992 | 5.29999998e-05 | 5.09999991e-05 | 236.9849 | 1339.48 | 1162.54 | 1085.16 | 60.15 | 25.70998 | 1179.16 | 235.62 | 10.74 | 1.328 | 1.334 | 2.064903 | 209.91 | 1168.17 | 42.08 | 18.15 | 2.642912 | 1.16495 | 167.83 | 1160.27 | 40.47 | 3.869805 | 20.17 | 127.36 | 1159.95 | 32.41 | 20.22 | 4.85078 | 1.16495 | 94.95 | 1156.55 | 26.54 | 5.094674 | 19.28 | 68.41 | 1152.65 | 19.46 | 18.13 | 5.000073 | 1.16495 | 1304.23 | 1626.89
0.000216 | 0.00215999992 | 5.29999998e-05 | 5.09999991e-05 | 239.0797 | 1351.32 | 1169.51 | 1091.1 | 73.33 | 25.72336 | 1181.02 | 236.09 | 11.01 | 1.328 | 1.334 | 2.060697 | 210.37 | 1169.95 | 42.44 | 18.36 | 2.582802 | 1.16495 | 167.93 | 1161.93 | 40.59 | 3.879117 | 20.25 | 127.34 | 1161.54 | 32.39 | 20.44 | 4.861112 | 1.16495 | 94.95 | 1158.15 | 26.5 | 5.093545 | 19.18 | 68.45 | 1154.12 | 19.45 | 18.23 | 5.000072 | 1.16495 | 1305.39 | 1655.65
0.000216 | 0.00215999992 | 5.29999998e-05 | 5.09999991e-05 | 236.7549 | 1338.18 | 1169.36 | 1091.29 | 60.94 | 25.67907 | 1180.77 | 235.61 | 10.73 | 1.328 | 1.334 | 2.12702 | 209.93 | 1169.83 | 42.31 | 18.23 | 2.647251 | 1.16495 | 167.62 | 1161.94 | 40.62 | 3.88616 | 20.2 | 127 | 1161.63 | 32.25 | 20.2 | 4.683699 | 1.16495 | 94.75 | 1158.09 | 26.37 | 5.092226 | 19.09 | 68.38 | 1154.07 | 19.39 | 18.33 | 5.000072 | 1.16495 | 1304.19 | 1756.58
0.000216 | 0.00215999992 | 5.29999998e-05 | 5.09999991e-05 | 238.6993 | 1349.17 | 1166.16 | 1087.29 | 72.3 | 25.68375 | 1177 | 236.02 | 11.06 | 1.328 | 1.334 | 2.059499 | 210.34 | 1165.91 | 42.27 | 18.49 | 2.641822 | 1.16495 | 168.07 | 1157.99 | 40.51 | 3.86792 | 20.53 | 127.56 | 1157.68 | 32.43 | 20.45 | 4.848836 | 1.16495 | 95.13 | 1154.19 | 26.6 | 5.093235 | 19.62 | 68.53 | 1150.33 | 19.58 | 18.32 | 5.000072 | 1.16495 | 1304.65 | 1780.72
0.000277000014 | 0.00215999992 | 5.29999998e-05 | 5.80000014e-05 | 233.9195 | 1340.86 | 1165.17 | 1082.65 | 56.3 | 25.05232 | 1172.78 | 229.62 | 10.62 | 1.328 | 1.334 | 2.121913 | 204.56 | 1160.89 | 33.52 | 16.19 | 2.676144 | 1.16495 | 171.04 | 1151.85 | 35.75 | 3.723191 | 18.68 | 135.29 | 1150.82 | 31.11 | 19.92 | 4.403272 | 1.16495 | 104.18 | 1147.04 | 31.21 | 5.093603 | 21.24 | 72.97 | 1145.03 | 24.04 | 21.43 | 5.000068 | 1.16495 | 1303.31 | 1814.83
0.000260000001 | 0.00215999992 | 5.40000001e-05 | 5.99999985e-05 | 234.9768 | 1328.13 | 1165.28 | 1084.62 | 44.9 | 25.61017 | 1172.83 | 235.3 | 11.18 | 1.328 | 1.334 | 2.086238 | 209.69 | 1161.26 | 42.06 | 18.8 | 2.543499 | 1.16495 | 167.63 | 1153.01 | 40.57 | 3.903785 | 20.9 | 127.06 | 1152.64 | 32.26 | 20.85 | 4.723985 | 1.16495 | 94.8 | 1149.07 | 26.42 | 5.088239 | 19.67 | 68.38 | 1144.79 | 19.38 | 18.51 | 5.000073 | 1.16495 | 1303.55 | 1817.61
0.000260000001 | 0.00215999992 | 5.40000001e-05 | 5.99999985e-05 | 237.0044 | 1339.59 | 1168.4 | 1088.34 | 60.58 | 25.59261 | 1174.62 | 235.7 | 11.2 | 1.328 | 1.334 | 2.104694 | 210.11 | 1163.75 | 42.08 | 18.52 | 2.61787 | 1.16495 | 168.03 | 1155.82 | 40.52 | 3.691223 | 20.28 | 127.51 | 1155.44 | 32.48 | 20.39 | 4.795286 | 1.16495 | 95.03 | 1152.01 | 26.53 | 5.097986 | 19.35 | 68.5 | 1148.11 | 19.51 | 18.3 | 5.000072 | 1.16495 | 1302.54 | 1807.52
0.000258999993 | 0.00221999991 | 4.99999987e-05 | 5.50000004e-05 | 237.7758 | 1343.95 | 1167.71 | 1086.75 | 68.7 | 25.64857 | 1179.87 | 235.91 | 10.73 | 1.328 | 1.334 | 2.061457 | 210.26 | 1168.37 | 42.57 | 18.3 | 2.585989 | 1.16495 | 167.69 | 1159.99 | 40.78 | 4.045841 | 20.23 | 126.91 | 1159.56 | 32.34 | 20.16 | 4.700245 | 1.16495 | 94.57 | 1155.61 | 26.33 | 5.092768 | 19.05 | 68.24 | 1151.15 | 19.28 | 18.06 | 5.000073 | 1.16495 | 1302.47 | 1731.73
0.000258999993 | 0.00221999991 | 4.99999987e-05 | 5.50000004e-05 | 238.5861 | 1348.53 | 1170.41 | 1090.26 | 75.23 | 25.62593 | 1181.66 | 236.09 | 10.94 | 1.328 | 1.334 | 2.063718 | 210.46 | 1170.26 | 42.67 | 18.4 | 2.58515 | 1.16495 | 167.79 | 1162.02 | 40.82 | 3.89722 | 20.43 | 126.97 | 1161.58 | 32.23 | 20.27 | 4.874104 | 1.16495 | 94.74 | 1157.86 | 26.38 | 5.091598 | 19.23 | 68.36 | 1153.48 | 19.38 | 18.28 | 5.000072 | 1.16495 | 1302.43 | 1581.1
0.000258999993 | 0.00221999991 | 4.99999987e-05 | 5.50000004e-05 | 237.5192 | 1342.5 | 1171.48 | 1093.39 | 66.86 | 25.75005 | 1181.33 | 235.82 | 10.44 | 1.328 | 1.334 | 2.059886 | 210.07 | 1170.3 | 42.47 | 18.01 | 2.649593 | 1.16495 | 167.6 | 1162.4 | 40.76 | 3.897743 | 20.12 | 126.84 | 1162.09 | 32.39 | 20.13 | 4.705195 | 1.16495 | 94.45 | 1158.51 | 26.24 | 5.094364 | 19.13 | 68.21 | 1154.48 | 19.23 | 18.09 | 5.000073 | 1.16495 | 1303.32 | 1343.69
0.000258999993 | 0.00221999991 | 4.99999987e-05 | 5.50000004e-05 | 239.4495 | 1353.41 | 1164.92 | 1085.66 | 79.25 | 25.74682 | 1179.75 | 236.23 | 10.7 | 1.328 | 1.334 | 2.06337 | 210.49 | 1168.46 | 42.51 | 18.07 | 2.582615 | 1.16495 | 167.98 | 1160.21 | 40.81 | 4.038253 | 20.21 | 127.17 | 1159.82 | 32.46 | 20.2 | 4.699883 | 1.16495 | 94.71 | 1156 | 26.41 | 5.094116 | 19.18 | 68.3 | 1151.7 | 19.34 | 18.21 | 5.000073 | 1.16495 | 1303.98 | 1242
0.000258999993 | 0.00221999991 | 4.99999987e-05 | 5.50000004e-05 | 239.7007 | 1354.83 | 1165.3 | 1084.94 | 81.41 | 25.76496 | 1179.27 | 236.3 | 10.82 | 1.328 | 1.334 | 2.059154 | 210.53 | 1167.79 | 42.48 | 18.37 | 2.64439 | 1.16495 | 168.05 | 1159.55 | 40.84 | 3.748379 | 20.42 | 127.21 | 1158.97 | 32.43 | 20.4 | 4.875687 | 1.16495 | 94.78 | 1155.25 | 26.41 | 5.094312 | 19.39 | 68.37 | 1150.79 | 19.38 | 18.5 | 5.000073 | 1.16495 | 1304.01 | 1241.46
0.000258999993 | 0.00221999991 | 4.99999987e-05 | 5.50000004e-05 | 237.6378 | 1343.17 | 1164.62 | 1086.81 | 64.99 | 25.76611 | 1179.18 | 235.83 | 10.43 | 1.328 | 1.334 | 2.127671 | 210.07 | 1168.24 | 42.26 | 18.08 | 2.64528 | 1.16495 | 167.81 | 1160.31 | 40.71 | 3.885507 | 20.45 | 127.1 | 1160.04 | 32.38 | 20.23 | 4.868674 | 1.16495 | 94.72 | 1156.52 | 26.4 | 5.094896 | 19.35 | 68.32 | 1152.59 | 19.35 | 18.27 | 5.000073 | 1.16495 | 1303.47 | 1281.62
0.000258999993 | 0.00221999991 | 4.99999987e-05 | 5.50000004e-05 | 238.9098 | 1350.36 | 1160.93 | 1081.57 | 75.61 | 25.74207 | 1175.81 | 236.16 | 10.8 | 1.328 | 1.334 | 2.063422 | 210.42 | 1164.54 | 42.44 | 18.25 | 2.58146 | 1.16495 | 167.98 | 1156.32 | 40.57 | 3.878162 | 20.44 | 127.41 | 1155.87 | 32.43 | 20.51 | 4.682151 | 1.16495 | 94.98 | 1152.18 | 26.52 | 5.09268 | 19.41 | 68.46 | 1148.01 | 19.48 | 18.52 | 5.000072 | 1.16495 | 1302.81 | 1266.15
0.000258999993 | 0.00221999991 | 4.99999987e-05 | 5.50000004e-05 | 236.9478 | 1339.27 | 1163.21 | 1083.74 | 59.53 | 25.74208 | 1176.89 | 235.72 | 10.54 | 1.328 | 1.334 | 2.059487 | 209.98 | 1165.59 | 42.05 | 18.32 | 2.641924 | 1.16495 | 167.93 | 1157.47 | 40.51 | 3.869442 | 20.43 | 127.42 | 1157.09 | 32.39 | 20.54 | 4.847124 | 1.16495 | 95.03 | 1153.58 | 26.55 | 5.093844 | 19.4 | 68.48 | 1149.51 | 19.51 | 18.49 | 5.000072 | 1.16495 | 1302.49 | 1266.81
0.000258999993 | 0.00221999991 | 4.99999987e-05 | 5.50000004e-05 | 237.2698 | 1341.09 | 1161.89 | 1084.36 | 63.41 | 25.76353 | 1175.03 | 235.81 | 10.6 | 1.328 | 1.334 | 2.065727 | 210.05 | 1163.9 | 42.17 | 18.23 | 2.709787 | 1.16495 | 167.88 | 1156.21 | 40.49 | 3.871762 | 20.15 | 127.39 | 1155.95 | 32.37 | 20.3 | 4.848978 | 1.16495 | 95.02 | 1152.54 | 26.54 | 5.094228 | 19.3 | 68.48 | 1148.62 | 19.5 | 18.35 | 5.000072 | 1.16495 | 1302.34 | 1269.13
0.000258999993 | 0.00221999991 | 4.99999987e-05 | 5.50000004e-05 | 239.223 | 1352.13 | 1163.37 | 1084.73 | 78.75 | 25.76425 | 1175 | 236.26 | 10.8 | 1.328 | 1.334 | 2.060918 | 210.49 | 1163.93 | 42.42 | 18.15 | 2.644111 | 1.16495 | 168.07 | 1155.99 | 40.82 | 3.886399 | 20.3 | 127.25 | 1155.66 | 32.4 | 20.44 | 4.691163 | 1.16495 | 94.85 | 1152.11 | 26.42 | 5.092036 | 19.27 | 68.43 | 1148.04 | 19.46 | 18.35 | 5.000072 | 1.16495 | 1302.16 | 1248.53
0.000226000004 | 0.00219999999 | 6.70000009e-05 | 6.09999988e-05 | 235.9623 | 1333.7 | 1163.55 | 1082.43 | 51.94 | 25.68358 | 1174.71 | 235.53 | 10.87 | 1.328 | 1.334 | 2.127184 | 209.85 | 1163.36 | 42.18 | 18.65 | 2.645477 | 1.16495 | 167.67 | 1155.15 | 40.41 | 3.732381 | 20.46 | 127.26 | 1154.61 | 32.33 | 20.47 | 4.84721 | 1.16495 | 94.93 | 1150.92 | 26.53 | 5.092609 | 19.44 | 68.4 | 1146.74 | 19.42 | 18.27 | 5.000072 | 1.16495 | 1302.68 | 1239.95
0.000261999987 | 0.00221000006 | 7.59999966e-05 | 4.89999984e-05 | 237.383 | 1341.73 | 1163.25 | 1085.95 | 64.49 | 25.7027 | 1172.78 | 235.84 | 10.82 | 1.328 | 1.334 | 2.063738 | 210.14 | 1162.01 | 42.24 | 18.26 | 2.643708 | 1.16495 | 167.9 | 1154.34 | 40.44 | 3.868267 | 20.15 | 127.46 | 1154.09 | 32.34 | 20.11 | 4.666502 | 1.16495 | 95.12 | 1150.72 | 26.64 | 5.093421 | 19.17 | 68.48 | 1146.96 | 19.51 | 17.94 | 5.000071 | 1.16495 | 1301.95 | 1240.91
0.000261999987 | 0.00221000006 | 7.59999966e-05 | 4.89999984e-05 | 236.9637 | 1339.36 | 1165.96 | 1086.27 | 60.67 | 25.7093 | 1174.99 | 235.75 | 10.66 | 1.328 | 1.334 | 2.06258 | 210.04 | 1163.77 | 42.18 | 18.31 | 2.6436 | 1.16495 | 167.86 | 1155.76 | 40.74 | 4.032583 | 20.16 | 127.12 | 1155.47 | 32.33 | 20.16 | 4.862183 | 1.16495 | 94.79 | 1151.93 | 26.42 | 5.091017 | 19.07 | 68.37 | 1147.69 | 19.41 | 18.01 | 5.000072 | 1.16495 | 1302.4 | 1238.5
0.000261999987 | 0.00221000006 | 7.59999966e-05 | 4.89999984e-05 | 236.854 | 1338.74 | 1167.25 | 1087.38 | 62.06 | 25.65287 | 1176.93 | 235.73 | 10.73 | 1.328 | 1.334 | 2.059028 | 210.08 | 1165.63 | 42.29 | 18.43 | 2.711556 | 1.16495 | 167.79 | 1157.7 | 40.47 | 3.874266 | 20.34 | 127.32 | 1157.33 | 32.32 | 20.47 | 4.850713 | 1.16495 | 95 | 1153.77 | 26.52 | 5.0926 | 19.32 | 68.48 | 1149.71 | 19.52 | 18.18 | 5.000072 | 1.16495 | 1302.11 | 1227.71
0.000261999987 | 0.00221000006 | 7.59999966e-05 | 4.89999984e-05 | 238.556 | 1348.36 | 1165.4 | 1091.82 | 76.46 | 25.71383 | 1181.28 | 236.13 | 10.38 | 1.328 | 1.334 | 2.058809 | 210.41 | 1170.84 | 42.39 | 17.64 | 2.64393 | 1.16495 | 168.02 | 1163.41 | 40.58 | 3.875299 | 19.69 | 127.44 | 1163.23 | 32.48 | 19.68 | 4.682765 | 1.16495 | 94.96 | 1159.98 | 26.46 | 5.092883 | 18.73 | 68.5 | 1156.36 | 19.53 | 17.54 | 5.000072 | 1.16495 | 1301.49 | 1227.7
0.000261999987 | 0.00221000006 | 7.59999966e-05 | 4.89999984e-05 | 236.6965 | 1337.85 | 1167.86 | 1088.86 | 61.01 | 25.64442 | 1176.81 | 235.71 | 10.68 | 1.328 | 1.334 | 2.061185 | 210.06 | 1165.68 | 42.38 | 18.24 | 2.646925 | 1.16495 | 167.68 | 1157.74 | 40.49 | 3.879345 | 20.18 | 127.19 | 1157.4 | 32.31 | 20.22 | 4.854556 | 1.16495 | 94.88 | 1153.88 | 26.47 | 5.091998 | 19.09 | 68.41 | 1149.78 | 19.44 | 18.01 | 5.000072 | 1.16495 | 1302.08 | 1227.45
0.000261999987 | 0.00221000006 | 7.59999966e-05 | 4.89999984e-05 | 238.326 | 1347.06 | 1169.77 | 1089.54 | 73.29 | 25.62954 | 1179.61 | 236.07 | 10.83 | 1.328 | 1.334 | 2.058529 | 210.44 | 1168.26 | 42.25 | 18.21 | 2.70609 | 1.16495 | 168.19 | 1160.22 | 40.74 | 3.873896 | 20.23 | 127.45 | 1159.79 | 32.34 | 20.17 | 4.850976 | 1.16495 | 95.11 | 1156.13 | 26.58 | 5.09251 | 19.17 | 68.53 | 1151.84 | 19.56 | 18.11 | 5.000072 | 1.16495 | 1301.68 | 1229.86
0.000277000014 | 0.00215999992 | 7.30000029e-05 | 5.09999991e-05 | 239.1858 | 1351.92 | 1162.11 | 1089.86 | 79.23 | 25.75986 | 1181.21 | 236.25 | 10.43 | 1.328 | 1.334 | 2.064819 | 210.49 | 1170.95 | 42.26 | 17.64 | 2.70662 | 1.16495 | 168.23 | 1163.75 | 40.76 | 4.025374 | 19.75 | 127.47 | 1163.76 | 32.4 | 19.66 | 4.857899 | 1.16495 | 95.07 | 1160.8 | 26.5 | 5.093122 | 18.7 | 68.57 | 1157.19 | 19.64 | 17.62 | 5.000071 | 1.16495 | 1301.95 | 1227.37
0.000277000014 | 0.00215999992 | 7.30000029e-05 | 5.09999991e-05 | 238.2747 | 1346.77 | 1169.13 | 1088.08 | 72.83 | 25.65676 | 1178.31 | 236.04 | 11.11 | 1.328 | 1.334 | 2.060127 | 210.38 | 1166.86 | 42.67 | 18.59 | 2.649498 | 1.16495 | 167.71 | 1158.67 | 40.42 | 3.74013 | 20.54 | 127.29 | 1158.13 | 32.2 | 20.51 | 4.851546 | 1.16495 | 95.09 | 1154.47 | 26.57 | 5.092191 | 19.46 | 68.52 | 1150.18 | 19.54 | 18.27 | 5.000072 | 1.16495 | 1302.64 | 1228.6
0.000277000014 | 0.00215999992 | 7.30000029e-05 | 5.09999991e-05 | 236.7708 | 1338.27 | 1169.47 | 1090.49 | 61.21 | 25.71002 | 1179.05 | 235.69 | 10.62 | 1.328 | 1.334 | 2.127718 | 209.98 | 1168.05 | 42.45 | 18.36 | 2.649732 | 1.16495 | 167.53 | 1160.1 | 40.65 | 3.893107 | 20.09 | 126.88 | 1159.74 | 32.24 | 20.17 | 4.690645 | 1.16495 | 94.64 | 1156.12 | 26.34 | 5.094824 | 19 | 68.3 | 1151.88 | 19.33 | 17.92 | 5.000072 | 1.16495 | 1302.83 | 1234.6
0.000299000007 | 0.00218999991 | 6.80000012e-05 | 4.99999987e-05 | 239.1611 | 1351.78 | 1156.82 | 1082.19 | 76.3 | 25.70738 | 1173.19 | 236.23 | 11.04 | 1.328 | 1.334 | 2.063049 | 210.52 | 1162.71 | 42.09 | 18.4 | 2.702618 | 1.16495 | 168.43 | 1155.39 | 40.75 | 4.014489 | 20.72 | 127.68 | 1155.48 | 32.39 | 20.61 | 4.664509 | 1.16495 | 95.29 | 1152.38 | 26.63 | 5.093816 | 19.58 | 68.66 | 1148.91 | 19.69 | 18.49 | 5.000072 | 1.16495 | 1301.99 | 1216.79
0.000299000007 | 0.00218999991 | 6.80000012e-05 | 4.99999987e-05 | 235.8332 | 1332.97 | 1168.27 | 1086.09 | 51.26 | 25.62707 | 1174.43 | 235.5 | 11.07 | 1.328 | 1.334 | 2.064228 | 209.87 | 1162.93 | 42.17 | 18.88 | 2.644705 | 1.16495 | 167.7 | 1154.71 | 40.48 | 3.873961 | 20.73 | 127.22 | 1154.32 | 32.14 | 20.61 | 4.837216 | 1.16495 | 95.08 | 1150.58 | 26.61 | 5.093469 | 19.61 | 68.47 | 1146.47 | 19.5 | 18.41 | 5.000072 | 1.16495 | 1302.63 | 1219.18
0.000299000007 | 0.00218999991 | 6.80000012e-05 | 4.99999987e-05 | 236.946 | 1339.26 | 1167.03 | 1087.54 | 62.6 | 25.69146 | 1175.14 | 235.77 | 10.91 | 1.328 | 1.334 | 2.06329 | 210.08 | 1163.94 | 42.28 | 18.81 | 2.645143 | 1.16495 | 167.8 | 1156.06 | 40.75 | 4.035273 | 20.85 | 127.05 | 1155.95 | 32.3 | 20.79 | 4.865473 | 1.16495 | 94.75 | 1152.57 | 26.31 | 5.089313 | 19.59 | 68.44 | 1148.5 | 19.47 | 18.5 | 5.000072 | 1.16495 | 1301.41 | 1229.26
0.000299000007 | 0.00218999991 | 6.80000012e-05 | 4.99999987e-05 | 239.2814 | 1352.46 | 1165.3 | 1092.08 | 78.47 | 25.76611 | 1182.98 | 236.29 | 10.49 | 1.328 | 1.334 | 2.064831 | 210.53 | 1172.62 | 42.26 | 17.62 | 2.706331 | 1.16495 | 168.27 | 1165.3 | 40.58 | 4.014993 | 19.54 | 127.69 | 1165.19 | 32.46 | 19.51 | 4.849352 | 1.16495 | 95.23 | 1161.99 | 26.63 | 5.095044 | 18.68 | 68.6 | 1158.43 | 19.66 | 17.63 | 5.000072 | 1.16495 | 1302.1 | 1234.46
0.000299000007 | 0.00218999991 | 6.80000012e-05 | 4.99999987e-05 | 240.5428 | 1359.59 | 1169.23 | 1091.7 | 87.97 | 25.70257 | 1179.26 | 236.6 | 10.94 | 1.328 | 1.334 | 2.061312 | 210.9 | 1168.37 | 42.4 | 18.36 | 2.639065 | 1.16495 | 168.5 | 1160.63 | 40.87 | 3.876119 | 20.51 | 127.63 | 1160.4 | 32.47 | 20.51 | 4.681004 | 1.16495 | 95.16 | 1156.97 | 26.49 | 5.090129 | 19.49 | 68.67 | 1153 | 19.72 | 18.48 | 5.000072 | 1.16495 | 1302.33 | 1235.42
0.000299000007 | 0.00218999991 | 6.80000012e-05 | 4.99999987e-05 | 236.3356 | 1335.81 | 1169.17 | 1091.58 | 61.45 | 25.64312 | 1182.99 | 235.62 | 10.73 | 1.328 | 1.334 | 2.063236 | 209.98 | 1171.9 | 42.59 | 18.5 | 2.71807 | 1.16495 | 167.39 | 1164.22 | 40.67 | 4.050605 | 20.57 | 126.72 | 1164.13 | 32.13 | 20.4 | 4.870771 | 1.16495 | 94.59 | 1160.8 | 26.19 | 5.091737 | 19.39 | 68.4 | 1156.87 | 19.44 | 18.27 | 5.000073 | 1.16495 | 1302.72 | 1235.12
0.000299000007 | 0.00218999991 | 6.80000012e-05 | 4.99999987e-05 | 240.2845 | 1358.13 | 1169.26 | 1099.45 | 84.46 | 25.85385 | 1188.27 | 236.51 | 10.05 | 1.328 | 1.334 | 2.063744 | 210.65 | 1178.29 | 42.33 | 17.35 | 2.707186 | 1.16495 | 168.32 | 1171.37 | 40.85 | 3.88087 | 19.68 | 127.47 | 1171.43 | 32.42 | 19.6 | 4.685534 | 1.16495 | 95.05 | 1168.54 | 26.49 | 5.095172 | 18.61 | 68.56 | 1165.16 | 19.62 | 17.67 | 5.000072 | 1.16495 | 1302.55 | 1234.64
0.000291000004 | 0.0022799999 | 6.50000002e-05 | 5.70000011e-05 | 237.0539 | 1339.87 | 1164.23 | 1087.97 | 63.6 | 25.72556 | 1177.16 | 235.73 | 10.85 | 1.328 | 1.334 | 2.060665 | 210 | 1166.41 | 42.15 | 18.52 | 2.643597 | 1.16495 | 167.85 | 1158.82 | 40.69 | 3.881066 | 20.66 | 127.16 | 1158.75 | 32.3 | 20.66 | 4.67812 | 1.16495 | 94.86 | 1155.53 | 26.41 | 5.09316 | 19.61 | 68.45 | 1151.88 | 19.51 | 18.61 | 5.000072 | 1.16495 | 1302.89 | 1234.32
0.000291000004 | 0.0022799999 | 6.50000002e-05 | 5.70000011e-05 | 236.8062 | 1338.47 | 1162.68 | 1087.04 | 61.35 | 25.74676 | 1176.84 | 235.68 | 10.67 | 1.328 | 1.334 | 2.065219 | 209.93 | 1166.17 | 42.04 | 18.19 | 2.708295 | 1.16495 | 167.89 | 1158.7 | 40.47 | 3.867836 | 20.21 | 127.42 | 1158.56 | 32.32 | 20.38 | 4.841981 | 1.16495 | 95.1 | 1155.45 | 26.58 | 5.094459 | 19.34 | 68.52 | 1151.89 | 19.53 | 18.34 | 5.000072 | 1.16495 | 1303.19 | 1234.34
0.000291000004 | 0.0022799999 | 6.50000002e-05 | 5.70000011e-05 | 239.1752 | 1351.86 | 1165.27 | 1095.41 | 74.22 | 25.80979 | 1182.9 | 236.2 | 10.08 | 1.328 | 1.334 | 2.128591 | 210.39 | 1173.15 | 41.79 | 17.19 | 2.698675 | 1.16495 | 168.6 | 1166.25 | 40.79 | 4.007742 | 19.4 | 127.81 | 1166.36 | 32.52 | 19.43 | 4.843304 | 1.16495 | 95.29 | 1163.56 | 26.64 | 5.096561 | 18.56 | 68.65 | 1160.31 | 19.69 | 17.58 | 5.000072 | 1.16495 | 1303.31 | 1233.69
0.000291000004 | 0.0022799999 | 6.50000002e-05 | 5.70000011e-05 | 237.1123 | 1340.2 | 1165.84 | 1089.99 | 63.5 | 25.76989 | 1177.73 | 235.75 | 10.59 | 1.328 | 1.334 | 2.063133 | 209.98 | 1167.06 | 42.06 | 18.13 | 2.642327 | 1.16495 | 167.92 | 1159.48 | 40.66 | 4.025818 | 20.23 | 127.26 | 1159.43 | 32.37 | 20.4 | 4.857361 | 1.16495 | 94.89 | 1156.32 | 26.46 | 5.096026 | 19.24 | 68.43 | 1152.58 | 19.45 | 18.32 | 5.000072 | 1.16495 | 1302.99 | 1233.52
0.000291000004 | 0.0022799999 | 6.50000002e-05 | 5.70000011e-05 | 238.694 | 1349.14 | 1167.18 | 1090.91 | 72.34 | 25.66583 | 1177.4 | 236.1 | 10.83 | 1.328 | 1.334 | 2.058808 | 210.43 | 1166.68 | 41.91 | 18.33 | 2.69945 | 1.16495 | 168.52 | 1159.2 | 40.63 | 4.001656 | 20.66 | 127.89 | 1159.22 | 32.42 | 20.65 | 4.831018 | 1.16495 | 95.47 | 1156.19 | 26.73 | 5.094629 | 19.7 | 68.74 | 1152.72 | 19.78 | 18.58 | 5.000072 | 1.16495 | 1303.13 | 1233.33
0.000216 | 0.00215999992 | 5.29999998e-05 | 5.09999991e-05 | 236.5975 | 1337.29 | 1167.56 | 1096.49 | 59.56 | 25.81395 | 1182.08 | 235.62 | 10.07 | 1.328 | 1.334 | 2.129224 | 209.8 | 1172.17 | 42.05 | 17.5 | 2.710503 | 1.16495 | 167.75 | 1165.2 | 40.68 | 3.881998 | 19.75 | 127.07 | 1165.29 | 32.23 | 19.66 | 4.857546 | 1.16495 | 94.84 | 1162.49 | 26.37 | 5.094592 | 18.81 | 68.47 | 1159.31 | 19.5 | 17.78 | 5.000072 | 1.16495 | 1303.32 | 1234.11
0.000216 | 0.00215999992 | 5.29999998e-05 | 5.09999991e-05 | 238.8762 | 1350.17 | 1167.37 | 1092.27 | 73.99 | 25.76316 | 1176.77 | 236.12 | 10.84 | 1.328 | 1.334 | 2.063649 | 210.36 | 1166.23 | 42.11 | 18.12 | 2.576197 | 1.16495 | 168.25 | 1158.7 | 40.61 | 3.86496 | 20.5 | 127.64 | 1158.64 | 32.43 | 20.43 | 4.846062 | 1.16495 | 95.21 | 1155.72 | 26.58 | 5.094862 | 19.47 | 68.63 | 1152.21 | 19.67 | 18.4 | 5.000072 | 1.16495 | 1304.03 | 1232.95
0.000216 | 0.00215999992 | 5.29999998e-05 | 5.09999991e-05 | 236.1428 | 1334.72 | 1167.3 | 1090.07 | 53.89 | 25.66456 | 1177.49 | 235.54 | 10.67 | 1.328 | 1.334 | 2.064151 | 209.88 | 1166.64 | 41.63 | 18.45 | 2.69977 | 1.16495 | 168.25 | 1159.04 | 40.45 | 3.995837 | 20.36 | 127.8 | 1158.96 | 32.4 | 20.53 | 4.820465 | 1.16495 | 95.4 | 1155.73 | 26.71 | 5.09397 | 19.59 | 68.69 | 1152.17 | 19.73 | 18.49 | 5.000072 | 1.16495 | 1302.84 | 1233.6
0.000216 | 0.00215999992 | 5.29999998e-05 | 5.09999991e-05 | 238.3844 | 1347.39 | 1166.49 | 1093.98 | 71.9 | 25.78946 | 1179.72 | 236.06 | 10.51 | 1.328 | 1.334 | 2.061718 | 210.28 | 1169.55 | 42.06 | 17.68 | 2.704718 | 1.16495 | 168.22 | 1162.42 | 40.45 | 3.859075 | 20.01 | 127.77 | 1162.43 | 32.47 | 20 | 4.660378 | 1.16495 | 95.3 | 1159.45 | 26.62 | 5.094145 | 19.19 | 68.68 | 1156.2 | 19.69 | 18.07 | 5.000071 | 1.16495 | 1302.08 | 1234.17
0.000216999993 | 0.00224000006 | 4.99999987e-05 | 5.09999991e-05 | 238.1915 | 1346.3 | 1171.46 | 1095.76 | 71.72 | 25.7514 | 1178.82 | 236.06 | 10.61 | 1.328 | 1.334 | 2.060983 | 210.31 | 1168.27 | 42.11 | 17.81 | 2.63961 | 1.16495 | 168.2 | 1160.75 | 40.71 | 4.021192 | 20 | 127.49 | 1160.69 | 32.4 | 20.12 | 4.674502 | 1.16495 | 95.09 | 1157.44 | 26.55 | 5.095477 | 19.14 | 68.54 | 1153.78 | 19.6 | 18.05 | 5.000072 | 1.16495 | 1301.57 | 1233.49
0.000216999993 | 0.00224000006 | 4.99999987e-05 | 5.09999991e-05 | 239.0337 | 1351.06 | 1175.81 | 1098.36 | 78.76 | 25.70545 | 1185.57 | 236.27 | 10.65 | 1.328 | 1.334 | 2.127548 | 210.56 | 1174.74 | 42.29 | 17.96 | 2.639791 | 1.16495 | 168.27 | 1166.91 | 40.53 | 3.723447 | 20.05 | 127.74 | 1166.47 | 32.44 | 20.16 | 4.844441 | 1.16495 | 95.3 | 1163.09 | 26.68 | 5.094641 | 19.25 | 68.62 | 1159.17 | 19.65 | 18.18 | 5.000072 | 1.16495 | 1301.14 | 1234.12
0.000216999993 | 0.00224000006 | 4.99999987e-05 | 5.09999991e-05 | 239.4105 | 1353.19 | 1167.4 | 1095.39 | 80.13 | 25.79685 | 1180.88 | 236.37 | 10.35 | 1.328 | 1.334 | 2.059385 | 210.57 | 1170.77 | 42.1 | 17.63 | 2.63684 | 1.16495 | 168.47 | 1163.6 | 40.76 | 3.86707 | 19.65 | 127.71 | 1163.55 | 32.45 | 19.82 | 4.849268 | 1.16495 | 95.26 | 1160.71 | 26.6 | 5.094289 | 18.8 | 68.66 | 1157.42 | 19.69 | 17.99 | 5.000071 | 1.16495 | 1300.86 | 1235.2
0.000216999993 | 0.00224000006 | 4.99999987e-05 | 5.09999991e-05 | 236.4064 | 1336.21 | 1170.6 | 1093.48 | 57.61 | 25.6741 | 1175.61 | 235.69 | 10.82 | 1.328 | 1.334 | 2.062407 | 210.02 | 1164.65 | 42.05 | 18.43 | 2.640807 | 1.16495 | 167.97 | 1157.1 | 40.61 | 4.018864 | 20.47 | 127.36 | 1157.09 | 32.32 | 20.42 | 4.66747 | 1.16495 | 95.04 | 1153.87 | 26.44 | 5.089896 | 19.4 | 68.6 | 1150.25 | 19.63 | 18.42 | 5.000071 | 1.16495 | 1301.65 | 1237.59
0.000216999993 | 0.00224000006 | 4.99999987e-05 | 5.09999991e-05 | 239.5945 | 1354.23 | 1167.8 | 1088.33 | 80.32 | 25.59981 | 1174.33 | 236.38 | 11.38 | 1.328 | 1.334 | 2.063701 | 210.78 | 1163.06 | 42.12 | 18.69 | 2.633292 | 1.16495 | 168.66 | 1155.18 | 40.7 | 4.003647 | 20.8 | 127.96 | 1155.01 | 32.51 | 20.59 | 4.660129 | 1.16495 | 95.45 | 1151.55 | 26.8 | 5.093272 | 19.66 | 68.65 | 1147.68 | 19.67 | 18.47 | 5.000071 | 1.16495 | 1301.87 | 1233.88
0.000216999993 | 0.00224000006 | 4.99999987e-05 | 5.09999991e-05 | 235.8225 | 1332.91 | 1166.46 | 1093.19 | 49.46 | 25.76813 | 1175.7 | 235.5 | 10.24 | 1.328 | 1.334 | 2.128018 | 209.73 | 1165.59 | 41.87 | 17.89 | 2.641228 | 1.16495 | 167.86 | 1158.42 | 40.68 | 3.875644 | 19.7 | 127.18 | 1158.4 | 32.29 | 19.76 | 4.672757 | 1.16495 | 94.89 | 1155.44 | 26.48 | 5.093914 | 18.75 | 68.41 | 1152.09 | 19.47 | 17.62 | 5.000071 | 1.16495 | 1302.55 | 1232.71
0.000216999993 | 0.00224000006 | 4.99999987e-05 | 5.09999991e-05 | 238.9594 | 1350.64 | 1172.78 | 1096.17 | 74.59 | 25.66369 | 1181.47 | 236.2 | 10.84 | 1.328 | 1.334 | 2.059623 | 210.54 | 1170.7 | 42.17 | 17.92 | 2.637648 | 1.16495 | 168.37 | 1163.02 | 40.72 | 3.866205 | 20.02 | 127.65 | 1162.77 | 32.41 | 19.85 | 4.66806 | 1.16495 | 95.24 | 1159.31 | 26.64 | 5.093027 | 19.02 | 68.6 | 1155.41 | 19.62 | 17.79 | 5.000071 | 1.16495 | 1302.84 | 1234.86
0.000235 | 0.00221999991 | 7.59999966e-05 | 4.70000014e-05 | 240.8012 | 1361.05 | 1172.31 | 1094.76 | 90.19 | 25.71367 | 1183.35 | 236.66 | 10.92 | 1.328 | 1.334 | 2.05963 | 210.94 | 1172.38 | 42.59 | 18.27 | 2.64202 | 1.16495 | 168.35 | 1164.59 | 40.6 | 3.869417 | 20.31 | 127.75 | 1164.27 | 32.52 | 20.18 | 4.679547 | 1.16495 | 95.23 | 1160.74 | 26.63 | 5.092341 | 19.14 | 68.6 | 1156.78 | 19.65 | 17.95 | 5.000072 | 1.16495 | 1302.65 | 1235.86
0.000235 | 0.00221999991 | 7.59999966e-05 | 4.70000014e-05 | 236.5745 | 1337.16 | 1169.22 | 1098.34 | 60.34 | 25.75772 | 1181.56 | 235.66 | 10.07 | 1.328 | 1.334 | 2.065298 | 209.9 | 1171.64 | 41.99 | 17.31 | 2.707857 | 1.16495 | 167.91 | 1164.71 | 40.71 | 3.877734 | 19.3 | 127.2 | 1164.76 | 32.29 | 19.34 | 4.852984 | 1.16495 | 94.91 | 1161.98 | 26.4 | 5.094571 | 18.3 | 68.51 | 1158.77 | 19.56 | 17.26 | 5.000071 | 1.16495 | 1302.4 | 1230.71
0.000235 | 0.00221999991 | 7.59999966e-05 | 4.70000014e-05 | 240.5729 | 1359.76 | 1173.7 | 1099.35 | 88.45 | 25.78831 | 1184.24 | 236.6 | 10.66 | 1.328 | 1.334 | 2.129797 | 210.81 | 1173.91 | 42.45 | 17.85 | 2.640782 | 1.16495 | 168.36 | 1166.51 | 40.65 | 3.870398 | 19.97 | 127.71 | 1166.36 | 32.54 | 19.97 | 4.859067 | 1.16495 | 95.17 | 1163.32 | 26.55 | 5.094291 | 18.97 | 68.62 | 1159.65 | 19.66 | 17.9 | 5.000072 | 1.16495 | 1302.57 | 1233.26
0.000235 | 0.00221999991 | 7.59999966e-05 | 4.70000014e-05 | 236.6523 | 1337.6 | 1167.53 | 1092.41 | 60.89 | 25.63022 | 1183.93 | 235.68 | 10.51 | 1.328 | 1.334 | 2.058449 | 210.05 | 1173.25 | 42.04 | 18.18 | 2.706163 | 1.16495 | 168.01 | 1165.76 | 40.65 | 3.87082 | 20.21 | 127.36 | 1165.63 | 32.28 | 20.17 | 4.841736 | 1.16495 | 95.08 | 1162.44 | 26.52 | 5.093309 | 19.14 | 68.56 | 1158.78 | 19.58 | 18.14 | 5.000072 | 1.16495 | 1302.08 | 1200.8
0.000235 | 0.00221999991 | 7.59999966e-05 | 4.70000014e-05 | 236.3869 | 1336.1 | 1173.07 | 1102.28 | 58.46 | 25.71398 | 1186.54 | 235.62 | 10.09 | 1.328 | 1.334 | 2.059741 | 209.9 | 1176.57 | 42 | 17.31 | 2.70765 | 1.16495 | 167.9 | 1169.61 | 40.65 | 3.874994 | 19.33 | 127.25 | 1169.64 | 32.31 | 19.28 | 4.850099 | 1.16495 | 94.94 | 1166.81 | 26.42 | 5.093956 | 18.31 | 68.52 | 1163.45 | 19.57 | 17.4 | 5.000143 | 1.16495 | 1302.6 | 1210.14
0.000235 | 0.00221999991 | 7.59999966e-05 | 4.70000014e-05 | 240.5358 | 1359.55 | 1173.97 | 1099.98 | 87.13 | 25.80504 | 1182.69 | 236.57 | 10.7 | 1.328 | 1.334 | 2.060553 | 210.77 | 1172.36 | 42.23 | 17.66 | 2.637453 | 1.16495 | 168.54 | 1165.02 | 40.6 | 4.0084 | 19.7 | 127.94 | 1164.92 | 32.55 | 19.74 | 4.846268 | 1.16495 | 95.39 | 1161.95 | 26.68 | 5.09404 | 18.89 | 68.71 | 1158.47 | 19.76 | 17.7 | 5.000072 | 1.16495 | 1303.21 | 1197.71
0.000235 | 0.00221999991 | 7.59999966e-05 | 4.70000014e-05 | 236.4152 | 1336.26 | 1163.14 | 1088.43 | 58.94 | 25.6671 | 1178.03 | 235.63 | 10.69 | 1.328 | 1.334 | 2.059295 | 209.96 | 1167.49 | 41.83 | 18.26 | 2.703014 | 1.16495 | 168.13 | 1160.13 | 40.59 | 4.009815 | 20.31 | 127.54 | 1160.17 | 32.33 | 20.57 | 4.832734 | 1.16495 | 95.21 | 1157.23 | 26.55 | 5.094649 | 19.39 | 68.66 | 1153.79 | 19.68 | 18.5 | 5.000072 | 1.16495 | 1302.45 | 1193.43
0.000235 | 0.00221999991 | 7.59999966e-05 | 4.70000014e-05 | 239.7892 | 1355.33 | 1181.27 | 1109.79 | 81.45 | 25.80231 | 1187.64 | 236.38 | 10.27 | 1.328 | 1.334 | 2.062846 | 210.58 | 1177.66 | 42.37 | 17.42 | 2.70842 | 1.16495 | 168.21 | 1170.74 | 40.52 | 3.868207 | 19.27 | 127.69 | 1170.69 | 32.39 | 19.46 | 4.668296 | 1.16495 | 95.3 | 1167.79 | 26.57 | 5.094136 | 18.38 | 68.73 | 1164.4 | 19.78 | 17.63 | 5.000072 | 1.16495 | 1303.02 | 1194.03
0.000235 | 0.00221999991 | 7.59999966e-05 | 4.70000014e-05 | 236.3869 | 1336.1 | 1171.31 | 1096.6 | 58.69 | 25.64933 | 1178.9 | 235.62 | 10.66 | 1.328 | 1.334 | 2.058713 | 209.97 | 1168.52 | 41.89 | 18.18 | 2.704007 | 1.16495 | 168.08 | 1161.28 | 40.61 | 3.865383 | 20.32 | 127.47 | 1161.3 | 32.31 | 20.39 | 4.835681 | 1.16495 | 95.16 | 1158.41 | 26.47 | 5.093202 | 19.29 | 68.69 | 1155.07 | 19.7 | 18.31 | 5.000072 | 1.16495 | 1302.8 | 1188.51
0.000235 | 0.00221999991 | 7.59999966e-05 | 4.70000014e-05 | 235.5536 | 1331.39 | 1165.1 | 1087.68 | 50.16 | 25.66712 | 1179.47 | 235.44 | 10.77 | 1.328 | 1.334 | 2.060356 | 209.78 | 1168.45 | 41.97 | 18.38 | 2.642172 | 1.16495 | 167.81 | 1160.63 | 40.62 | 3.874506 | 20.38 | 127.19 | 1160.41 | 32.26 | 20.27 | 4.668273 | 1.16495 | 94.93 | 1156.94 | 26.44 | 5.092411 | 19.27 | 68.49 | 1153.06 | 19.55 | 18.09 | 5.000072 | 1.16495 | 1303.24 | 1175.07
0.000299000007 | 0.00218999991 | 6.80000012e-05 | 4.99999987e-05 | 240.0687 | 1356.91 | 1187.14 | 1113.52 | 80.67 | 25.78473 | 1195.49 | 236.47 | 9.92 | 1.328 | 1.334 | 2.06219 | 210.68 | 1185.07 | 42.17 | 16.96 | 2.703158 | 1.16495 | 168.51 | 1177.69 | 40.89 | 4.02176 | 19.14 | 127.62 | 1177.53 | 32.48 | 18.96 | 4.858882 | 1.16495 | 95.14 | 1174.27 | 26.56 | 5.094595 | 18.19 | 68.58 | 1170.59 | 19.63 | 17.2 | 5.000072 | 1.16495 | 1302.3 | 1173.39
0.000299000007 | 0.00218999991 | 6.80000012e-05 | 4.99999987e-05 | 236.2896 | 1335.55 | 1175.82 | 1099.02 | 56.66 | 25.65294 | 1188.83 | 235.62 | 10.46 | 1.328 | 1.334 | 2.060034 | 209.96 | 1177.95 | 42.13 | 17.73 | 2.642666 | 1.16495 | 167.83 | 1170.09 | 40.67 | 3.87871 | 19.8 | 127.16 | 1169.77 | 32.22 | 19.7 | 4.849043 | 1.16495 | 94.94 | 1166.27 | 26.46 | 5.092381 | 18.91 | 68.48 | 1162.26 | 19.52 | 17.76 | 5.000072 | 1.16495 | 1302.39 | 1174.33
0.000299000007 | 0.00218999991 | 6.80000012e-05 | 4.99999987e-05 | 236.6452 | 1337.56 | 1171.26 | 1092.59 | 60.89 | 25.64516 | 1185.88 | 235.72 | 10.71 | 1.328 | 1.334 | 2.059004 | 210.07 | 1174.6 | 42.11 | 18.2 | 2.707475 | 1.16495 | 167.96 | 1166.64 | 40.64 | 3.873285 | 20.23 | 127.32 | 1166.26 | 32.3 | 20.32 | 4.847673 | 1.16495 | 95.02 | 1162.82 | 26.5 | 5.092219 | 19.29 | 68.52 | 1158.71 | 19.55 | 18.15 | 5.000072 | 1.16495 | 1301.5 | 1154.44
0.000279 | 0.0022799999 | 8.70000003e-05 | 5.90000018e-05 | 228.3363 | 1319.05 | 1179.97 | 1103.35 | 32.78 | 25.05334 | 1185.45 | 228.95 | 9.83 | 1.328 | 1.334 | 2.13011 | 203.89 | 1174.47 | 44.35 | 18.07 | 1.910132 | 1.16495 | 159.54 | 1165.54 | 37.38 | 4.157238 | 18.89 | 122.16 | 1164.73 | 29.86 | 18.95 | 4.844229 | 1.16495 | 92.3 | 1161.03 | 24.94 | 5.093759 | 18.21 | 67.36 | 1156.86 | 18.4 | 17.05 | 5.000073 | 1.16495 | 1301.91 | 1151.96
0.000279 | 0.0022799999 | 8.70000003e-05 | 5.90000018e-05 | 229.3836 | 1325.1 | 1168.57 | 1089.94 | 39.3 | 25.08865 | 1176.95 | 229.11 | 9.92 | 1.328 | 1.334 | 2.063978 | 204.02 | 1165.41 | 43.68 | 18.33 | 1.902365 | 1.16495 | 160.34 | 1156.15 | 37.7 | 4.300749 | 19.61 | 122.64 | 1155.45 | 29.92 | 19.5 | 4.822322 | 1.16495 | 92.72 | 1151.58 | 25.2 | 5.094972 | 18.71 | 67.52 | 1147.44 | 18.54 | 17.58 | 5.000071 | 1.16495 | 1302.51 | 1151.03
0.000279 | 0.0022799999 | 8.70000003e-05 | 5.90000018e-05 | 229.4477 | 1325.47 | 1168.67 | 1083.65 | 44.07 | 24.90224 | 1175.83 | 229.1 | 10.75 | 1.328 | 1.334 | 2.128086 | 204.2 | 1163.32 | 43.69 | 19.1 | 1.900079 | 1.16495 | 160.51 | 1153.23 | 37.97 | 4.139359 | 20.6 | 122.54 | 1152.21 | 30.04 | 20.18 | 4.835694 | 1.16495 | 92.5 | 1147.76 | 25.02 | 5.092453 | 19.37 | 67.48 | 1142.89 | 18.52 | 18.1 | 5.000072 | 1.16495 | 1303.21 | 1150.6